## Сводка
Реестр | НАКС: организации, прошедшие проверку готовности к применению аттестованных технологий сварки (naks.ru/registry/reg/st/)
Дата отчёта | 09.10.2026
Критерий | действующие, не аннулированные; группа 3 ОМ (М03) или марка с σт ≥ 420 МПа
Свидетельств по ВП сталям | 4777
Организаций | 1093
Карточек загружено | 850
из них с данными | 850
недоступна на сайте | 0
Лист «Карточки» | свидетельства с загруженной карточкой: марки СМ, толщины, подогрев, технология
Лист «Марки СМ» | какие СМ реально стоят в аттестованных технологиях ВП сталей — карта конкурентов
Лист «Организации» | лиды: свидетельства, марки СМ, способы, группы ТУ по каждой организации
Лист «Все свидетельства» | все записи; данные карточки — где загружена
Ограничение | марки СМ извлечены автоматически из текста карточки; «и другие аналоги по ПТД» не раскрывается

## Карточки
Организация | СМ: марки | СМ: как в карточке | Основные материалы | Высокопрочные: основание | Способ сварки | Группы ТУ | Толщины, мм | Диаметры, мм | Подогрев | Термообработка | Положения | Технология: шифр, дата | Технология: название | № свидетельства | Вид аттестации | Действует до | АЦСТ | Карточка | Проверить на naks.ru
Jiangsu Oilway Machinery Co., Ltd | ER70S-6, JQ.MG50-6 | Проволока сплошного сечения классификации ER70S-6 по AWS A5.18 марки JQ.MG50-6, а также другие аттестованные сварочные материалы в соответствии с ПТД | 1 (М01) | группа 3 (М03) | МП | КО, ГО, НГДО, ОХНВП | свыше 3,0 до 12,0 включительно / свыше 12,0 до 30,0 включительно | свыше 25,0 до 150,0 включительно / свыше 150,0 до 500,0 включительно / свыше 25,0 до 150,0 включительно + плоские детали / свыше 150,0 до 500,0 включительно + плоские детали | без подогрева | без термообработки* | Н1 / Н1; Н2 | OW-ТИ-01 25.10.2024 | Сварка и контроль качества сварных соединений деталей трубопроводной арматуры | АЦСТ-110-02383 | Пв | 12.05.2029 | АЦСТ-110 | да | открыть
ZHEJIANG BOTELI TECHNOLOGY CO., LTD | ER80S-Ni1, Weld CF 80S-Ni1 | Проволока сплошного сечения классификации ER80S-Ni1 по AWS A5.28 марки Weld CF 80S-Ni1, а также другие аттестованные сварочные материалы в соответствии с ПТД | 2 (М03) | группа 3 (М03) | РАД | НГДО, ОХНВП | от 5,0 до 12,0 включительно | свыше 25,0 до 150,0 включительно | без подогрева | без термообработки | Н1 | ТИ-BTL-РАД 01.10.2021 | Технология ручной аргонодуговой сварки неплавящимся электродом (РАД) при изготовлении и ремонте в заводских условиях запорной трубопроводной арматуры (задвижек клиновых и шиберных, кранов шаровых, затворов поворотных, затворов (клапанов) обратных, клапанов запорных) | АЦСТ-110-02504 | Пв | 03.10.2029 | АЦСТ-110 | да | открыть
ZHEJIANG BOTELI TECHNOLOGY CO., LTD | ER80S-Ni1, Weld CF 80S-Ni1, Св-10НМА, SA AB 1, AC H5, UF-02 | Корневой слой: проволока сплошного сечения классификации ER80S-Ni1 по AWS A5.28 марки Weld CF 80S-Ni1; Заполняющие и облицовочный слои: проволока сплошного сечения марки Св-10НМА по ГОСТ 2246-70, сварочный флюс классификации EN ISO 14174: SA AB 1 AC H5 марки UF-02; а также другие аттестованные сварочные материалы в соответствии с ПТД | 2 (М03) | группа 3 (М03) | РАД+АФ | НГДО, ОХНВП | от 5,0 до 12,0 включительно / свыше 12,0 до 25,0 включительно | свыше 25,0 до 150,0 включительно / свыше 150,0 до 500,0 включительно | без подогрева | без термообработки | Н1 | ТИ-BTL-РАД+АФ 01.10.2021 | Технология комбинированной ручной аргонодуговой сварки неплавящимся электродом (РАД) и автоматической сварки под флюсом (АФ) при изготовлении и ремонте в заводских условиях запорной трубопроводной арматуры (задвижек клиновых и шиберных, кранов шаровых, затворов поворотных, затворов (клапанов) обратных, клапанов запорных) | АЦСТ-110-02506 | Пв | 06.10.2029 | АЦСТ-110 | да | открыть
АКЦИОНЕРНОЕ ОБЩЕСТВО "ГАЛИЧСКИЙ АВТОКРАНОВЫЙ ЗАВОД" | OK AristoRod 69 | OK AristoRod 69 | 3 (М03) | группа 3 (М03) | МП | ПТО | свыше 3,0 до 10,0 включительно / 1 и 2 деталь: от 3,0 до 10,0 включительно / от 3,0 до 6,0 включительно / от 4,0 до 16,0 включительно / свыше 16,0 до 60,0 включительно | от 31,0 до 120,0 включительно / 1 деталь труба: от 31,0 до 120,0 включительно; 2 деталь: плоская деталь / плоские детали | с подогревом* | без термообработки | Н1 / Н2 / Н1; В1 | ТТП 82.021-2019 31.05.2019 | Типовой технологический процесс механизированной сварки плавящимся электродом сварных соединений грузоподъемных кранов из сталей класса прочности 640-770 МПа | АЦСТ-151-00057 | Пв | 13.01.2027 | АЦСТ-151 | да | открыть
АКЦИОНЕРНОЕ ОБЩЕСТВО "ГАЛИЧСКИЙ АВТОКРАНОВЫЙ ЗАВОД" | Weld CF 89 | Weld CF 89 | 3 (М03) | группа 3 (М03) | МП | ПТО | от 4,0 до 10,0 включительно / от 4,0 до 60,0 включительно / от 6,0 до 60,0 включительно / от 4,0 до 16,0 включительно | плоские детали | с подогревом* | без термообработки | Н1; В1 / Н2; В1 | ТТП 82.052-2023 05.09.2023 | Типовой технологический процесс механизированной сварки сплошной проволокой в инертной газовой смеси м/конструкций грузоподъемных кранов из стали LG960QT | АЦСТ-151-00070 | Пв | 17.11.2027 | АЦСТ-151 | да | открыть
АКЦИОНЕРНОЕ ОБЩЕСТВО "ГАЛИЧСКИЙ АВТОКРАНОВЫЙ ЗАВОД" | Св-08Г2С | Св-08Г2С | 2 (М03) | группа 3 (М03) | МП | ПТО | от 4,0 до 16,0 включительно / от 12,5 до 50,0 включительно / первая деталь: от 4,0 до 16,0 включительно; вторая деталь: 4,0 до 50,0 включительно | плоские детали | без подогрева | без термообработки | Н1; В1 / Н1 / Н1; Н2; В1 / Н2; В1 | ТТП 82.024-2019 29.05.2019 | Типовой технологический процесс механизированной сварки сплошным плавящимся электродом в активном газе сварных соединений ПТО из сталей групп материалов 1(М01) и 2(М03) | АЦСТ-151-00095 | Пв | 03.12.2028 | АЦСТ-151 | да | открыть
АКЦИОНЕРНОЕ ОБЩЕСТВО "ГАЛИЧСКИЙ АВТОКРАНОВЫЙ ЗАВОД" | Св-08Г2С | Св-08Г2С | 1 (М01) / 2 (М03) | группа 3 (М03) | МП | ПТО | от 2,0 до 4,0 включительно | плоские детали | без подогрева | без термообработки | Н1; В1 | ТТП 82.024-2019 29.05.2019 | Механизированная сварка плавящимся электродом в среде активных газов и смесях | АЦСТ-151-00105 | Пв | 07.03.2029 | АЦСТ-151 | да | открыть
АКЦИОНЕРНОЕ ОБЩЕСТВО "ГАЛИЧСКИЙ АВТОКРАНОВЫЙ ЗАВОД" | АНО-4, МР-3, ОЗС-12, УОНИ-13/45, УОНИ-13/55, LB-52U, OK 48.00, OK 53.70 | Э46* (АНО-4, МР-3, ОЗС-12); Э42А* (УОНИ 13/45); Э50А (УОНИ 13/55, LB-52U, ОК 48.00, ОК 53.70) | 1 (М01) | группа 3 (М03) | РД | ПТО | свыше 3,0 до 12,0 включительно / от 8,0 до 12,0 включительно / свыше 12,0 до 30,0 включительно / 1 и 2 деталь: свыше 3,0 до 12,0 включительно / 1 и 2 деталь: свыше 12,0 до 30,0 включительно | плоские детали / 1 и 2 деталь: плоские детали | без подогрева | без термообработки | Н1; Г; П1; В1 / Н1; Н2; П2; В1 | ТТП 82.020-2009 13.08.2009 | Комплект документов типового технологического процесса ручной дуговой сварки покрытыми электродами грузоподъемных кранов, устройств грузозахватных, металлических конструкций для подъемно-транспортного оборудования | АЦСТ-151-00126 | Пв | 20.04.2030 | АЦСТ-151 | да | открыть
АКЦИОНЕРНОЕ ОБЩЕСТВО "ИНТЕР РАО-ЭЛЕКТРОГЕНЕРАЦИЯ" | УОНИ-13/55, LB-52U | Э50А (УОНИ-13/55, LB-52U)* | 1 (М01) | группа 3 (М03) | РД | ПТО | свыше 3,0 до 12,0 включительно / первая и вторая деталь: свыше 3,0 до 12,0 включительно / свыше 12,0 до 30,0 включительно / первая и вторая деталь: свыше 12,0 до 30,0 включительно | плоские детали | без подогрева | без термообработки | Н1; Г; П1; В1 / Н1; Н2; П2; В1 | ТИ_ПТО_РД_06_2024 21.05.2024 | Технологическая инструкция. Сварка подъемно-транспортного оборудования | АЦСТ-151-00092 | Пв | 21.11.2028 | АЦСТ-151 | да | открыть
АКЦИОНЕРНОЕ ОБЩЕСТВО "КАЗАНСКИЙ ЗАВОД КОМПРЕССОРНОГО МАШИНОСТРОЕНИЯ" (АО "КАЗАНЬКОМПРЕССОРМАШ") | Св-08Г2С | Св-08Г2С и другие по ПТД. | 1 (Ст3сп, Ст3пс, 10, 20, 20К, 22К, 20Л, 25Л, 20ЮЧ) и другие углеродистые стали по ПТД. / 1 (16ГС, 10Г2, 09Г2С, 17ГС, 17Г1С) и другие низколегированные стали по ПТД. / 1 (Ст3сп, Ст3пс, 10, 20, 20К, 22К, 20Л, 25Л, 20ЮЧ, 16ГС, 10Г2, 09Г2С, 17ГС, 17Г1С) и другие по ПТД. + 2 (14Х2ГМР) / 2 (14Х2ГМР) и другие по ПТД. / 1 (Ст3сп, Ст3пс, 10, 20, 20К, 22К, 20Л, 25Л, 20ЮЧ, 16ГС, 10Г2, 09Г2С, 17ГС, 17Г1С) и другие по ПТД. | марка σт≥420 | МАДП | НГДО, ОХНВП | св. 36 до 50 вкл. / св. 30 до 50 вкл. / св. 50 до 80 вкл. | плоские детали | с подогревом | с термообработкой | Н2; П2; В1 | ТТП 3.111.М 19.06.2018 | Механизированная аргонодуговая сварка плавящимся электродом технологического оборудования (цилиндр) | АЦСТ-1-04722 | Пв | 10.04.2027 | АЦСТ - 1 | да | открыть
АКЦИОНЕРНОЕ ОБЩЕСТВО "КАЗАНСКИЙ ЗАВОД КОМПРЕССОРНОГО МАШИНОСТРОЕНИЯ" (АО "КАЗАНЬКОМПРЕССОРМАШ") | Св-08Г2С | Св-08Г2С и другие по ПТД. | 1 (Ст3сп, Ст3пс, 10, 20, 20К, 22К, 20Л, 25Л, 20ЮЧ, 16ГС, 10Г2, 09Г2С, 17ГС, 17Г1С) и другие по ПТД. / 1 (Ст3сп, Ст3пс, 10, 20, 20К, 22К, 20Л, 25Л, 20ЮЧ) и другие углеродистые стали по ПТД. / 1 (16ГС, 10Г2, 09Г2С, 17ГС, 17Г1С) и другие низколегированные стали по ПТД. | марка σт≥420 | МАДП | НГДО, ОХНВП | св. 3 до 12 вкл. / св. 12 до 30 вкл. / св. 36 до 50 вкл. / св. 30 до 50 вкл. | плоские детали | без подогрева / с подогревом | без термообработки / с термообработкой | Н2; П2; В1 | ТИ 0.002.607 с изм.1 28.09.2012 | Технология механизированной аргонодуговой сварки плавящимся электродом деталей компрессорного оборудования | АЦСТ-1-04723 | Пв | 10.04.2027 | АЦСТ - 1 | да | открыть
АКЦИОНЕРНОЕ ОБЩЕСТВО "КАЗАНСКИЙ ЗАВОД КОМПРЕССОРНОГО МАШИНОСТРОЕНИЯ" (АО "КАЗАНЬКОМПРЕССОРМАШ") | Св-08Г2С | Св-08Г2С и другие по ПТД. | 1 (Ст3сп, Ст3пс, 10, 20, 20К, 22К, 20Л, 25Л, 20ЮЧ, 16ГС, 10Г2, 09Г2С, 17ГС, 17Г1С) и другие по ПТД. / 1 (16ГС, 10Г2, 09Г2С, 17ГС, 17Г1С) и другие низколегированные стали по ПТД. / 1 (Ст3сп, Ст3пс, 10, 20, 20К, 22К, 20Л, 25Л, 20ЮЧ) и другие углеродистые стали по ПТД. | марка σт≥420 | МАДП | НГДО, ОХНВП | св. 12 до 30 вкл. / св. 3 до 12 вкл. / св. 30 до 50 вкл. / св. 36 до 50 вкл. | плоские детали | без подогрева / с подогревом | без термообработки / с термообработкой | Н2; П2; В1 / Н1; Н2; П2; В1 | ТИ 0.002.607 с изм.1 28.09.2012 | Технология механизированной аргонодуговой сварки плавящимся электродом деталей компрессорного оборудования | АЦСТ-1-04739 | Пв | 15.05.2027 | АЦСТ - 1 | да | открыть
АКЦИОНЕРНОЕ ОБЩЕСТВО "КАЗАНСКИЙ ЗАВОД КОМПРЕССОРНОГО МАШИНОСТРОЕНИЯ" (АО "КАЗАНЬКОМПРЕССОРМАШ") | OK 53.70 | Э50А (ОК 53.70) и другие указанного типа согласно ПТД. | 1 (Ст3сп, Ст3пс, 10, 20, 20К, 22К, 20Л, 25Л, 20ЮЧ) и другие углеродистые стали по ПТД. / 1 (16ГС, 10Г2, 09Г2С, 17ГС, 17Г1С) и другие низколегированные стали по ПТД. / 1 (Ст3сп, Ст3пс, 10, 20, 20К, 22К, 20Л, 25Л, 20ЮЧ, 16ГС, 10Г2, 09Г2С, 17ГС, 17Г1С) и другие по ПТД. | марка σт≥420 | РД | НГДО, ОХНВП | св. 36 до 50 вкл. / св. 30 до 50 вкл. / св. 50 до 80 вкл. | плоские детали | с подогревом | с термообработкой | Н2; П2; В1 | ТТП 3.111.Р 19.06.2018 | Технология ручной дуговой сварки покрытыми электродами технологического оборудования | АЦСТ-1-04740 | Пв | 15.05.2027 | АЦСТ - 1 | да | открыть
АКЦИОНЕРНОЕ ОБЩЕСТВО "КАЗАНСКИЙ ЗАВОД КОМПРЕССОРНОГО МАШИНОСТРОЕНИЯ" (АО "КАЗАНЬКОМПРЕССОРМАШ") | Св-08Г2С | Св-08Г2С* / Св-08Г2С*. | 1 (Ст3сп, Ст3пс, 10, 20, 20К, 22К, 20Л, 25Л, 20ЮЧ, 16ГС, 10Г2, 09Г2С, 17ГС, 17Г1С) и другие по ПТД. / 1 (Ст3сп, Ст3пс, 10, 20, 20К, 22К, 20Л, 25Л, 20ЮЧ, 16ГС, 10Г2, 09Г2С, 17ГС, 17Г1С) и другие по ПТД. + 2 (14Х2ГМР) | марка σт≥420 | МАДП | НГДО, ОХНВП | (Штуцер св. 12 до 50 вкл.) + (Корпус сосуда от 50 до 150 вкл.) | (Штуцер от 79,5 до 150 вкл.) + (Корпус сосуда от 325 до 3000 вкл.) / (Штуцер св. 150 до 500 вкл.) + (Корпус сосуда от 325 до 3000 вкл.) | с подогревом | с термообработкой | Н2; П2; В1; Н45 | ТИ 0.002.607 17.08.2023 | Технология механизированной аргонодуговой сварки плавящимся электродом технологического оборудования (корпусов сосудов) | АЦСТ-1-04918 | Пв | 23.10.2027 | АЦСТ - 1 | да | открыть
АКЦИОНЕРНОЕ ОБЩЕСТВО "КАЗАНСКИЙ ЗАВОД КОМПРЕССОРНОГО МАШИНОСТРОЕНИЯ" (АО "КАЗАНЬКОМПРЕССОРМАШ") | OK Aristorod 12.50 | OK Aristorod 12.50 и другие аттестованные сварочные материалы в соответствии с требованиями ПТД. | 1 (Ст3сп, Ст3пс, 10, 20, 20К, 22К, 20Л, 25Л, 20ЮЧ, 16ГС, 10Г2, 09Г2С, 17ГС, 17Г1С и другие по ПТД) / 1 (Ст3сп, Ст3пс, 10, 20, 20К, 22К, 20Л, 25Л, 20ЮЧ, 16ГС, 10Г2, 09Г2С, 17ГС, 17Г1С и другие по ПТД) + 2 (14Х2ГМР, 10ХСНД и другие по ПТД) / 2 (14Х2ГМР, 10ХСНД и другие по ПТД) | марка σт≥420 | МАДП | НГДО, ОХНВП | св. 20 до 40 вкл. |  | с подогревом | с термообработкой | Н1; Г; В1; Н45 | МАДП 1(М01)/2(М03) 02.07.2019 | Технология механизированной аргонодуговой сварки плавящимся электродом технологического оборудования компрессорных установок | АЦСТ-1-05125 | Пв | 16.04.2028 | АЦСТ - 1 | да | открыть
АКЦИОНЕРНОЕ ОБЩЕСТВО "МОСТОСТРОЙ-11" | AS SG2 | Проволока AS SG2. Допускается применение других аттестованных сварочных материалов в соответствии с требованиями ПТД. | 2 (М03): 10ХСНД, 10ХСНДА и др. аналоги, указанные в ПТД. | группа 3 (М03) | МП | КСМ | от 6,0 до 16,0 включительно / свыше 16,0 до 25,0 включительно / свыше 25,0 до 50,0 включительно | плоские детали | с подогревом | без термообработки | Н1; Г; В1 / Н2; Г; В1 | ТС-МП-01-КСМ «монтаж» 04.10.2023 | Технология механизированной сварки плавящимся электродом в среде активных газов и смесях металлических конструкций пролетных строений, опор и пилонов стальных мостов. Технология монтажной сварки | АЦСТ-11-08934 | Пв | 17.11.2027 | АЦСТ-11 | да | открыть
АКЦИОНЕРНОЕ ОБЩЕСТВО "МОСТОСТРОЙ-11" | Св-10НМА | Сварочная проволока Св-10НМА, флюс АН-47. Допускается применение других аттестованных сварочных материалов в соответствии с требованиями ПТД. | 2 (М03) / 1 (М01) | группа 3 (М03) | АФ | КСМ | от 10,0 до 20,0 включительно / свыше 20,0 до 50,0 включительно | плоские детали | с подогревом | без термообработки | Н1 | ТИ-01 10.02.2024 | Технология автоматической сварки под слоем флюса при заводском изготовлении конструкций мостов | АЦСТ-11-09310 | Пв | 13.05.2028 | АЦСТ-11 | да | открыть
АКЦИОНЕРНОЕ ОБЩЕСТВО "МОСТОСТРОЙ-11" | Св-08Г2С | Сварочная проволока Св-08Г2С. Допускается применение других аттестованных сварочных материалов в соответствии с требованиями ПТД. | 1 (М01) | группа 3 (М03) | МП | ПТО | от 5,0 до 12,0 включительно / свыше 12,0 до 25,0 включительно | плоские детали | с подогревом | без термообработки | Н1; Г; В1; П1 / Н1; Н2; В1; П2 | ТИ-05 10.02.2024 | Технология механизированной сварки проволокой сплошного сечения в среде защитных газов подъемно-транспортного оборудования | АЦСТ-11-09311 | Пв | 14.05.2028 | АЦСТ-11 | да | открыть
АКЦИОНЕРНОЕ ОБЩЕСТВО "МОСТОСТРОЙ-11" |  | Проволока СВ-08Г2С. Допускается применение других аттестованных сварочных материалов в соответствии с требованиями ПТД. | 2 (М03) | группа 3 (М03) | МП | КСМ | от 10,0 до 16,0 включительно / свыше 16,0 до 40,0 включительно | плоские детали | с подогревом | без термообработки | Н1 / Н2 | ТИ-03 10.02.2024 | Технология механизированной сварки плавящимся электродом в среде активных газов и смесях металлических конструкций пролетных строений, опор и пилонов стальных мостов в заводских условиях | АЦСТ-11-09321 | Пв | 16.05.2028 | АЦСТ-11 | да | открыть
АКЦИОНЕРНОЕ ОБЩЕСТВО "МОСТОСТРОЙ-11" | Power Bridge 60MZ | Проволока Power Bridge 60MZ. Допускается применение других аттестованных сварочных материалов в соответствии с требованиями ПТД. | 2 (М03) | группа 3 (М03) | МПГ | КСМ | от 8,0 до 16,0 включительно / свыше 16,0 до 25,0 включительно / свыше 25,0 до 40,0 включительно | плоские детали / свыше 500,0 до 1420,0 включительно | с подогревом | без термообработки | Н1; Г; П1; В1 / Н1; Г; В1; Н45 | ТИ-04 10.02.2024 | Технология механизированной сварки порошковой проволокой в среде активных газов и смесях металлических конструкций пролетных строений, опор и пилонов стальных мостов в монтажных условиях | АЦСТ-11-09322 | Пв | 16.05.2028 | АЦСТ-11 | да | открыть
АКЦИОНЕРНОЕ ОБЩЕСТВО "МОСТОСТРОЙ-11" | Св-10НМА | Сварочная проволока Св-10НМА, флюс АН-47. Допускается применение других аттестованных сварочных материалов в соответствии с требованиями ПТД. | 2 (М03) / 1 (М01) | группа 3 (М03) | АФ | КСМ | от 12,0 до 16,0 включительно / свыше 16,0 до 50,0 включительно | плоские детали | с подогревом | без термообработки | Н1 | ТИ-02 10.02.2024 | Технология автоматической сварки под флюсом пролетных строений, опор и пилонов стальных мостов при сборке, сварке и ремонте в монтажных условиях | АЦСТ-11-09323 | Пв | 16.05.2028 | АЦСТ-11 | да | открыть
АКЦИОНЕРНОЕ ОБЩЕСТВО "МОСТОСТРОЙ-11" | Св-10НМА | Сварочная проволока Св-10НМА, флюс АН-47. Допускается применение других аттестованных сварочных материалов в соответствии с требованиями ПТД. | 2 (М03) / 1 (М01) | группа 3 (М03) | АФ | КСМ | от 12,0 до 16,0 включительно / свыше 16,0 до 50,0 включительно | плоские детали | с подогревом | без термообработки | Н1 | ТИ-02 10.02.2024 | Технология автоматической сварки под флюсом пролетных строений, опор и пилонов стальных мостов при сборке, сварке и ремонте в монтажных условиях | АЦСТ-11-09670 | Пв | 22.11.2028 | АЦСТ-11 | да | открыть
АКЦИОНЕРНОЕ ОБЩЕСТВО "МОСТОСТРОЙ-11" | Power Bridge 60MZ | Проволока Power Bridge 60MZ. Допускается применение других аттестованных сварочных материалов в соответствии с требованиями ПТД. | 2 (М03) | группа 3 (М03) | МПГ | КСМ | от 8,0 до 16,0 включительно / свыше 16,0 до 25,0 включительно / свыше 25,0 до 40,0 включительно | плоские детали / свыше 500,0 до 1420,0 включительно | с подогревом | без термообработки | Н1; Г; В1 / Н2; В1 | ТИ-04 10.02.2024 | Технология механизированной сварки порошковой проволокой в среде активных газов и смесях металлических конструкций пролетных строений, опор и пилонов стальных мостов в монтажных условиях | АЦСТ-11-09671 | Пв | 22.11.2028 | АЦСТ-11 | да | открыть
АКЦИОНЕРНОЕ ОБЩЕСТВО "МОСТОСТРОЙ-11" | Св-08Г2С | Проволока Св-08Г2С. Допускается применение других аттестованных сварочных материалов в соответствии с требованиями ПТД. | 2 (М03) | группа 3 (М03) | МП | КСМ | от 8,0 до 16,0 включительно / свыше 16,0 до 25,0 включительно / свыше 25,0 до 50,0 включительно | плоские детали / свыше 500,0 до 1420,0 включительно | с подогревом | без термообработки | Н1; Г; В1 | ТИ-05 10.02.2024 | Технология механизированной сварки плавящимся электродом в среде активных газов и смесях металлических конструкций пролетных строений, опор и пилонов стальных мостов в монтажных условиях | АЦСТ-11-09672 | Пв | 22.11.2028 | АЦСТ-11 | да | открыть
АКЦИОНЕРНОЕ ОБЩЕСТВО "МОСТОСТРОЙ-11" | OK 53.70 | Электроды типа Э50А марок ОК 53.70; УОНИ(И)-13/55. Допускается применение других аттестованных сварочных материалов в соответствии с требованиями ПТД. | 2 (М03) | группа 3 (М03) | РД | КСМ | от 8,0 до 50,0 включительно / свыше 16,0 до 50,0 включительно / от 8,0 до 16,0 включительно | плоские детали / свыше 500,0 до 1420,0 включительно | с подогревом | без термообработки | Н1; Г; П1; В1 / Н2; П2 / Н1 | ТИ-06 10.02.2024 | Технология ручной дуговой сварки электродами с основным покрытием металлических конструкций пролетных строений, опор и пилонов стальных мостов в монтажных условиях | АЦСТ-11-09735 | Пв | 19.12.2028 | АЦСТ-11 | да | открыть
АКЦИОНЕРНОЕ ОБЩЕСТВО "МОСТОСТРОЙ-11" | Св-08Г2С | Проволока Св-08Г2С. Допускается применение других аттестованных сварочных материалов в соответствии с требованиями ПТД. | 2 (М03) / 1 (М01) | группа 3 (М03) | МП | КСМ | от 8,0 до 16,0 включительно | свыше 500,0 до 1420,0 включительно | с подогревом | без термообработки | Н1; Г; В1 | ТИ-05 10.02.2024 | Технология механизированной сварки плавящимся электродом в среде активных газов и смесях металлических конструкций пролетных строений, опор и пилонов стальных мостов в монтажных условиях | АЦСТ-11-09740 | Пв | 19.12.2028 | АЦСТ-11 | да | открыть
АКЦИОНЕРНОЕ ОБЩЕСТВО "МОСТОСТРОЙ-11" | OK 53.70 | Электроды типа Э50А марок ОК 53.70; УОНИ(И)-13/55. Допускается применение других аттестованных сварочных материалов в соответствии с требованиями ПТД. | 2 (М03) / 1 (М01) | группа 3 (М03) | РД | КСМ | от 8,0 до 16,0 включительно | плоские детали / свыше 500,0 до 1420,0 включительно | с подогревом | без термообработки | Н1; Г; В1 / Н1; Г | ТИ-06 10.02.2024 | Технология ручной дуговой сварки электродами с основным покрытием металлических конструкций пролетных строений, опор и пилонов стальных мостов в монтажных условиях | АЦСТ-11-09741 | Пв | 19.12.2028 | АЦСТ-11 | да | открыть
АКЦИОНЕРНОЕ ОБЩЕСТВО "ОБЪЕДИНЕННАЯ ЭНЕРГОСТРОИТЕЛЬНАЯ КОРПОРАЦИЯ" | УОНИ-13/55, Weld EM12K, OK Flux 10.71P | Сварка корня шва и подварка изнутри трубы РД: электроды Э50А (УОНИ-13/55); сварка заполняющих и облицовочных слоев АФ: проволока Weld EM12K, флюс OK Flux 10.71P | 2 (М03) - 10Г2ФБЮ | группа 3 (М03) | РД+АФ | СК | от 28 до 34 включительно | 2520 | без подогрева | без термообработки | Н1 | ТИ-ОЭК-СК1-РД+АФ-001-2025 15.11.2025 | Комбинированная сварка с применением ручной дуговой покрытыми электродами и автоматической под слоем флюса (РД+АФ) при изготовлении строительных металлических конструкций | АЦСТ-59-00558 | Пв | 26.12.2029 | АЦСТ-59 | да | открыть
АКЦИОНЕРНОЕ ОБЩЕСТВО "ТРЕСТ КОКСОХИММОНТАЖ" | E81T1-M21A8-Ni1-H4 AWS A5.36, FILARC PZ6138, DW-A55L | Порошковая проволока типа E81T1-M21A8-Ni1-H4 AWS A5.36 марки FILARC PZ6138 (ESAB); типа Е81Т1-К2М AWS А5.29 марки DW-A55L (Kobelco) | 1 (М01); 2 (М03) | группа 3 (М03) | МПГ | СК | свыше 3,0 до 60,0 включительно / от 6,0 до 120,0 включительно | плоские детали | без подогрева / с подогревом | без термообработки | Н1; Г; П1; В1 | ТК-КХМ-МПГ-СК(1) 14.09.2020 | Технология механизированной сварки порошковой проволокой в среде активных газов и смесях (МПГ) металлических строительных конструкций | АЦСТ-146-00505 | Пв | 13.07.2027 | АЦСТ-146 | да | открыть
АКЦИОНЕРНОЕ ОБЩЕСТВО "ТРЕСТ КОКСОХИММОНТАЖ" | OK 53.70, LB-52U, OK 48.08, LB-52NS | Э50А (УОНИИ-13/55, ОК53.70, АНО-ТМ, LB-52U, ОК48.08, LB-52NS) | 2(М03) | группа 3 (М03) | РД | СК | свыше 3,0 до 12,0 включительно / от 8,0 до 12,0 включительно / свыше 12,0 до 50,0 включительно / первая деталь: свыше 3,0 до 12,0 включительно; вторая деталь: свыше 3,0 до 50,0 включительно / первая и вторая деталь: свыше 12,0 до 50,0 включительно | плоские детали | без подогрева | без термообработки | Н1; Г; П1; В1 / Н1; Н2; П2; В1 | ТК-КХМ-РД-СК1 14.09.2020 | Технология ручной дуговой сварки покрытыми электродами (РД) металлических строительных конструкций | АЦСТ-146-00580 | Пв | 05.04.2028 | АЦСТ-146 | да | открыть
АКЦИОНЕРНОЕ ОБЩЕСТВО "ТРЕСТ КОКСОХИММОНТАЖ" | Св-08ГС, Св-08Г2С, OK Autrod 12.51 | Св-08ГС, Св-08Г2С, OK Autrod 12.51 | 2(М03) | группа 3 (М03) | МП | СК | от 5,0 до 12,0 включительно / от 6,0 до 12,0 включительно / свыше 12,0 до 50,0 включительно / первая деталь: от 5,0 до 12,0 включительно; вторая деталь: от 5,0 до 50,0 включительно / привариваемая труба: свыше 12,0 до 50,0 включительно; плоская деталь: свыше 12,0 до 50,0 включительно / первая и вторая деталь: свыше 12,0 до 50,0 включительно | плоские детали / привариваемая труба: свыше 500,0 до 2500,0 включительно | без подогрева | без термообработки | Н1; Г; П1; В1 / Н1; Н2; П2; В1 / Н2; П2; В1 | ТК-КХМ-МП-СК1 14.09.2020 | Технология механизированной сварки плавящимся электродом в среде активных газов и смесях (МП) металлических строительных конструкций | АЦСТ-146-00581 | Пв | 05.04.2028 | АЦСТ-146 | да | открыть
АКЦИОНЕРНОЕ ОБЩЕСТВО "ТРЕСТ КОКСОХИММОНТАЖ" | OK 53.70, LB-52U, OK 48.08, LB-52NS | Э50А (УОНИИ-13/55, ОК53.70, АНО-ТМ, LB-52U, ОК48.08, LB-52NS) | 2 (М03) | группа 3 (М03) | РД | МО | свыше 3,0 до 12,0 включительно / от 8,0 до 12,0 включительно / свыше 12,0 до 50,0 включительно / первая деталь: свыше 3,0 до 12,0 включительно; вторая деталь: свыше 3,0 до 50,0 включительно / первая и вторая деталь: свыше 12,0 до 50,0 включительно | плоские детали | без подогрева | без термообработки | Н1; Г; П1; В1 / Н1; Н2; П2; В1 | ПТД КХМ-РД-МО(1,3) 16.04.2024 | Технология ручной дуговой сварки покрытыми электродами (РД) металлургического оборудования | АЦСТ-146-00597 | Пв | 03.06.2028 | АЦСТ-146 | да | открыть
АКЦИОНЕРНОЕ ОБЩЕСТВО "ТРЕСТ КОКСОХИММОНТАЖ" | OK 53.70, LB-52U, OK 48.08, LB-52NS | Э50А (УОНИИ-13/55, ОК53.70, АНО-ТМ, LB-52U, ОК48.08, LB-52NS) | 2(М03) / 1 (М01) / 2(М03)+1 (М01) | группа 3 (М03) | РД | СК | первая и вторая деталь: от 20,0 до 80,0 включительно | плоские детали | с подогревом | без термообработки | Н1; Н2; П2; В1 | ТК-КХМ-РД-СК1 14.09.2020 | Технология ручной дуговой сварки покрытыми электродами (РД) металлических строительных конструкций | АЦСТ-146-00649 | Пв | 06.11.2028 | АЦСТ-146 | да | открыть
АКЦИОНЕРНОЕ ОБЩЕСТВО "ТРЕСТ КОКСОХИММОНТАЖ" | Св-08ГС, Св-08Г2С, OK Autrod 12.51, AristoRod 12.50, AristoRod 12.63, EWC SG2 | Св-08ГС, Св-08Г2С, OK Autrod 12.51, OK ПРО 51С, ОК AristoRod 12.50, ОК AristoRod 12.63, OK ПРО 50, EWC SG2 | 2(М03) / 1 (М01) / 2(М03)+1 (М01) | группа 3 (М03) | МП | СК | первая и вторая деталь: от 20,0 до 80,0 включительно | плоские детали | с подогревом | без термообработки | Н1; Н2; П2; В1 | ТК-КХМ-МП-СК1 14.09.2020 | Технология механизированной сварки плавящимся электродом в среде активных газов и смесях (МП) металлических строительных конструкций | АЦСТ-146-00652 | Пв | 11.11.2028 | АЦСТ-146 | да | открыть
АКЦИОНЕРНОЕ ОБЩЕСТВО "ТРЕСТ КОКСОХИММОНТАЖ" | OK 53.70, LB-52U, OK 48.08, LB-52NS, OK 48Р | Э50А (УОНИИ-13/55, ОК53.70, АНО-ТМ, LB-52U, ОК48.08, LB-52NS, ОК 48Р) | 2(М03) | группа 3 (М03) | РД | СК | свыше 12,0 до 50,0 включительно / первая деталь: свыше 3,0 до 12,0 включительно; вторая деталь: свыше 3,0 до 50,0 включительно / первая деталь: свыше 12,0 до 50,0 включительно; вторая деталь: свыше 6,0 до 50,0 включительно / первая деталь: свыше 12,0 до 30,0 включительно; вторая деталь: свыше 3,0 до 50,0 включительно | плоские детали | без подогрева | без термообработки | Н1; Г; П1; В1 / Н1; Н2; П2; В1 | ТК-КХМ-РД-СК1 14.09.2020 | Технология ручной дуговой сварки покрытыми электродами (РД) металлических строительных конструкций | АЦСТ-146-00687 | Пв | 10.03.2029 | АЦСТ-146 | да | открыть
АКЦИОНЕРНОЕ ОБЩЕСТВО "ТРЕСТ КОКСОХИММОНТАЖ" | OK 53.70, LB-52U, OK 48Р, OK 74.70 | корневой слой: Э50А (УОНИИ-13/55, ОК 53.70, АНО-ТМ, LB-52U, ОК 48Р); заполняющие и облицовочный слои: Э60 (ОК 74.70) | 2 (М03) | группа 3 (М03) | РД | НГДО, ОХНВП | свыше 3,0 до 12,0 включительно / от 5,0 до 12,0 включительно / свыше 12,0 до 20,0 включительно / свыше 12,0 до 30,0 включительно | свыше 150,0 до 500,0 включительно / свыше 500,0 до 1420,0 включительно | без подогрева / с подогревом | без термообработки | Н1; Г; В1; Н45 | ТК-КХМ-РД-НГДО-ОХНВП 16.04.2024 | Технология ручной дуговой сварки покрытыми электродами (РД) технологических трубопроводов и деталей трубопроводов | АЦСТ-146-00731 | Пв | 11.06.2029 | АЦСТ-146 | да | открыть
АКЦИОНЕРНОЕ ОБЩЕСТВО "ТРЕСТ КОКСОХИММОНТАЖ" | Св-08Г2С, Св-08ГС, OK Tigrod 12.64, EWC SG3, Weld T W4Si1, OK 53.70, LB-52U, OK 48Р, LB-52NS | корневой слой: Св-08Г2С, Св-08ГС, OK Tigrod 12.64, EWC SG3, Weld T W4Si1; заполняющие и облицовочный слои: Э50А (УОНИИ-13/55, ОК 53.70, АНО-ТМ, LB-52U, OK 48Р, LB-52NS) | 1 (М01)+2 (М03) | группа 3 (М03) | РАД+РД | НГДО, ОХНВП | свыше 3,0 до 12,0 включительно / от 5,0 до 12,0 включительно / свыше 12,0 до 20,0 включительно / свыше 12,0 до 30,0 включительно | свыше 150,0 до 500,0 включительно / свыше 500,0 до 1420,0 включительно | без подогрева / с подогревом | без термообработки | Н1; Г; В1; Н45 | ТК-КХМ-РАД+РД-НГДО-ОХНВП 16.04.2024 | Технология ручной дуговой сварки покрытыми электродами (РД) технологических трубопроводов и деталей трубопроводов | АЦСТ-146-00732 | Пв | 16.06.2029 | АЦСТ-146 | да | открыть
АКЦИОНЕРНОЕ ОБЩЕСТВО "ТРЕСТ КОКСОХИММОНТАЖ" | OK 53.70, LB-52U, OK 48Р, OK 74.70 | корневой слой: Э50А (УОНИИ-13/55, ОК 53.70, АНО-ТМ, LB-52U, ОК 48Р); заполняющие и облицовочный слои: Э60 (ОК 74.70) | 2 (М03) | группа 3 (М03) | РД | НГДО, ОХНВП | привариваемая плоская деталь: свыше 3,0 до 12,0 включительно; основная труба: от 5,0 до 30,0 включительно / привариваемая плоская деталь: свыше 12,0 до 30,0 включительно; основная труба: от 5,0 до 30,0 включительно | привариваемая плоская деталь + основная труба: свыше 150,0 до 500,0 включительно* / привариваемая плоская деталь + основная труба: от 57,0 до 1420,0 включительно** | с подогревом | без термообработки | Н2; П2; В1 | ТК-КХМ-РД-НГДО-ОХНВП 16.04.2024 | Технология ручной дуговой сварки покрытыми электродами (РД) технологических трубопроводов и деталей трубопроводов | АЦСТ-146-00739 | Пв | 10.07.2029 | АЦСТ-146 | да | открыть
АКЦИОНЕРНОЕ ОБЩЕСТВО "ТРЕСТ КОКСОХИММОНТАЖ" | OK 53.70, LB-52U, OK 48Р | Э50А (УОНИИ-13/55, ОК 53.70, АНО-ТМ, LB-52U, ОК 48Р) | 2 (М03)+1 (М01) | группа 3 (М03) | РД | НГДО, ОХНВП | привариваемая плоская деталь: свыше 3,0 до 12,0 включительно; основная труба: свыше 3,0 до 30,0 включительно / привариваемая плоская деталь: свыше 12,0 до 30,0 включительно; основная труба: свыше 3,0 до 30,0 включительно | привариваемая плоская деталь + основная труба: свыше 150,0 до 500,0 включительно* / привариваемая плоская деталь + основная труба: свыше 25,0 до 1420,0 включительно** | без подогрева | без термообработки | Н2; П2; В1 | ТК-КХМ-РД-НГДО-ОХНВП 16.04.2024 | Технология ручной дуговой сварки покрытыми электродами (РД) технологических трубопроводов и деталей трубопроводов | АЦСТ-146-00740 | Пв | 10.07.2029 | АЦСТ-146 | да | открыть
АКЦИОНЕРНОЕ ОБЩЕСТВО "ТРЕСТ КОКСОХИММОНТАЖ" | OK 53.70, LB-52U, OK 48.08, LB-52NS, OK 48Р | Э50А (УОНИИ-13/55, ОК53.70, АНО-ТМ, LB-52U, ОК48.08, LB-52NS, ОК 48Р) | 1 (М01)+2 (М03) / 1 (М01) | группа 3 (М03) | РД | СК | привариваемая труба: свыше 12,0 до 50,0 включительно; плоская деталь: свыше 6,0 до 50,0 включительно / привариваемая труба: свыше 16,0 до 50,0 включительно; плоская деталь: свыше 6,0 до 50,0 включительно | привариваемая труба: свыше 150,0 до 500,0 включительно/плоская деталь | без подогрева | без термообработки | Н2; П2; В1; Н45 | ПТД КХМ-РД-СК 16.04.2024 | Технология ручной дуговой сварки покрытыми электродами (РД) металлических строительных конструкций | АЦСТ-146-00743 | Пв | 24.07.2029 | АЦСТ-146 | да | открыть
АКЦИОНЕРНОЕ ОБЩЕСТВО «УСТАЙ УЛУСЛАРАРАСЫ ЙАПЫ ТААХХЮТ ВЕ ТИДЖАРЕТ АНОНИМ ШИРКЕТИ» | УОНИ-13/55, УОНИ-13/85, OK 75.78, KOY 1002/1 | Электроды покрытые металлические марки УОНИ13/55, УОНИ-13/85, ОК 75.78, KOY 1002/1 | 2(М03) | группа 3 (М03) | РД | ПТО | от 10,0 до 23,0 включительно / от 55,0 до 72,0 включительно |  | с подогревом | без термообработки*** | Н1 | Ustay-Reil-РД 19.05.2022 | Технология сварки подкрановых рельс ручной дуговой сваркой | АЦСТ-118-02514 | Пв | 12.12.2026 | АЦСТ-118 | да | открыть
АО "Агростромсервис" | OK AristoRod 69 | Проволока сплошного сечения марки OK AristoRod 69 и другие марки в соответствии с ПТД + смесь газовая (80 % Ar + 20 % CO2) | 3 (М03): низколегированные конструкционные стали перлитного класса с гарантированным минимальным пределом текучести свыше 500 МПа | группа 3 (М03) | МАДП | ПТО | свыше 3,0 до 10,0 включительно / свыше 3,0 до 12,0 включительно | плоские детали | с подогревом | без термообработки | Н1; Г; П1; В1 / Н1; Н2; П2; В1 | АСС-МАДП-ПТО(1) 14.10.2022 | Механизированная аргонодуговая сварка плавящимся электродом при ремонте и реконструкции подъемно-транспортного оборудования | АЦСТ-12-07602 | Пв | 21.11.2026 | АЦСТ-12 | да | открыть
АО "Агростромсервис" |  | Покрытые электроды марки УОНИИ-13/55 и другие марки в соответствии с ПТД | 1 (М01): углеродистые и низколегированные конструкционные стали перлитного класса с гарантированным минимальным пределом текучести не более 360 МПа | группа 3 (М03) | РД | ПТО | свыше 3,0 до 4,0 включительно* / свыше 3,0 до 40,0 включительно / от 8,0 до 40,0 включительно | плоские детали | без подогрева | без термообработки | Н1, В1, Г, П1 | АСС-РД-ПТО(1,2,3,7,8,12,14) 07.07.2025 | Ручная дуговая сварка покрытыми электродами при изготовлении, ремонте и реконструкции подъемно-транспортного оборудования | АЦСТ-12-07815 | Пв | 14.08.2029 | АЦСТ-12 | да | открыть
АО "Ай-Теко" | УОНИ-13/45, МР-3, ОЗС-6, ОЗС-12, УОНИ-13/55 | Э42А* (УОНИ-13/45); Э46* (МР-3, ОЗС-6, ОЗС-12); Э50А (УОНИ-13/55) и другие аттестованные сварочные материалы указанные в ПТД | 1 (М01) | группа 3 (М03) | РД | СК | от 2.5 до 3,0 включительно / свыше 3,0 до 12,0 включительно / свыше 12,0 до 40,0 включительно / от 2.5 до 3,0 включительно + ¦ свыше 2.5 до 40.0 включительно / свыше 3,0 до 12,0 включительно +свыше 3.0 до 40.0 включительно / свыше 12,0 до 40,0 включительно + свыше 12.0 до 40.0 включительно | плоские детали / плоские детали + плоские детали | без подогрева | без термообработки | Н1; Г; П1; В1 / Н1; Н2; П2; В1 | ТИ-РД-СК 1 17.12.2024 | Ручная дуговая сварка металлических конструкций | АЦСТ-148-02105 | Пв | 31.03.2029 | АЦСТ-148 | да | открыть
АО "БТС-МОСТ" | TiO2 | Сварочная проволока марки ПСФ-А-0402 в сочетании со сварочным флюсом марки СТ-65 и металлохимической присадкой (МХП) - гранулят (крупка) 2х2 из ПСФ-А-0402 в сочетании с химической добавкой двуокись титана (TiO2) 0,3% от массы крупки. Допускается применение других аттестованных сварочных материалов в соответствии с требованиями ПТД. | 1 (М01): 345-14ХГНДЦ / 2 (М03): 390-14ХГНДЦ | группа 3 (М03) | АФ | КСМ | от 10,0 до 16,0 включительно / от 20,0 до 25,0 включительно / свыше 25,0 до 50,0 включительно | плоские детали | с подогревом | без термообработки | Н1 | ТИ-КСМ2-АФ-2024 10.03.2024 | Технология автоматической сварки под флюсом (АФ) пролетных строений мостовых конструкций из атмосферной стали 14ХГНДЦ | АЦСТ-147-00418 | Пв | 03.07.2028 | АЦСТ-147 | да | открыть
АО "БТС-МОСТ" |  | Электроды типа Э50А по ГОСТ 9467 марки МК-А. Допускается применение других аттестованных сварочных материалов в соответствии с требованиями ПТД. | 1 (М01): 345-14ХГНДЦ | группа 3 (М03) | РД | КСМ | от 10,0 до 16,0 включительно / свыше 16,0 до 25,0 включительно / свыше 25,0 до 50,0 включительно | плоские детали | с подогревом | без термообработки | Н1 / Н1; В1 | ТИ-КСМ2-РД-2024 10.03.2024 | Технология ручной сварки покрытыми электродами (РД) пролетных строений мостовых конструкций из атмосферной стали 14ХГНДЦ | АЦСТ-147-00419 | Пв | 03.07.2028 | АЦСТ-147 | да | открыть
АО "Борхиммаш" | Ok Tigrod 12.64, Ok Tigrod 13.26 | Ok Tigrod 12.64, Ok Tigrod 13.26* + Ar-100% | 1+2 (М01+М03) | группа 3 (М03) | РАД | КО, НГДО, ОХНВП | от 4,0 до 12,0 вкл. + от 4,0 до 50,0 вкл. | свыше 25,0 до 150,0 вкл. + от 50,0 до 2000,0 вкл. | без подогрева | без термообработки | Н2 | АЛЬБОМ технологических карт сварки: РАД+МАДП-2-КО,ОХНВП,НГДО; РАД+МАДП-1+2-КО,ОХНВП,НГДО; РАД-2-КО,ОХНВП,НГДО; РАД-1+2-КО,ОХНВП,НГДО; МАДП-2-КО,ОХНВП,НГДО; МАДП-1+2-КО,ОХНВП,НГДО 23.12.2022 | Ручная аргонодуговая сварка неплавящимся электродом (141) | АЦСТ-76-02006 | Пв | 06.02.2027 | АЦСТ-76 | да | открыть
АО "Борхиммаш" | Ok Tigrod 12.64, Ok Tigrod 13.26, OK Aristorod 12.50, Св-08Г2С, Ok Autrod 13.26 | Для РАД: Ok Tigrod 12.64, Ok Tigrod 13.26* + Ar-100% ¦ Для МАДП: OK Aristorod 12.50, Св-08Г2С, Ok Autrod 13.26* + смесь газов (Ar-75-82% + 25-18% углекислый газ) | 1+2 (М01+М03) / 1 (М01) | группа 3 (М03) | РАД+МАДП | КО, НГДО, ОХНВП | свыше 12,0 до 30,0 вкл. / свыше 12,0 до 30,0 вкл. + от 6,0 до 50,0 вкл. / свыше 12,0 до 50,0 вкл. | свыше 150,0 до 500,0 вкл. / свыше 150,0 до 500,0 вкл. + свыше 150,0 до 2000,0 вкл. / свыше 50,0 до 150,0 вкл. | без подогрева | без термообработки / с термообработкой | Н1; В1 / Н2 / Н1 | АЛЬБОМ технологических карт сварки: РАД+МАДП-2-КО,ОХНВП,НГДО; РАД+МАДП-1+2-КО,ОХНВП,НГДО; РАД-2-КО,ОХНВП,НГДО; РАД-1+2-КО,ОХНВП,НГДО; МАДП-2-КО,ОХНВП,НГДО; МАДП-1+2-КО,ОХНВП,НГДО 23.12.2022 | Ручная аргонодуговая сварка неплавящимся электродом 141 + механизированная аргонодуговая сварка плавящимся электродом (131) | АЦСТ-76-02007 | Пв | 06.02.2027 | АЦСТ-76 | да | открыть
АО "Воронежстальмост" |  | Э50А | 1 (М01) | группа 3 (М03) | РД | КСМ | от 6,0 до 16,0 вкл. + от 6,0 до 16,0 вкл. / от 6,0 до 16,0 вкл. + от 20,0 до 50,0 вкл. / от 20,0 до 50,0 вкл. + от 20,0 до 50,0 вкл. | плоские детали | без подогрева / с подогревом | без термообработки | Н1; Н2 | Карты технологического процесса сварки 07.12.2017 | Ручная дуговая сварка покрытыми электродами | АЦСТ-76-01967 | Пв | 14.11.2026 | АЦСТ-76 | да | открыть
АО "Воронежстальмост" |  | Э50А | 1 (М01) | группа 3 (М03) | РД | ПТО | от 6,0 до 12,0 вкл. + от 6,0 до 16,0 вкл. / свыше 12,0 до 16,0 вкл. + от 6,0 до 16,0 вкл. / от 6,0 до 12,0 вкл. + от 20,0 до 50,0 вкл. / свыше 12,0 до 50,0 вкл. + от 20,0 до 50,0 вкл. | плоские детали | без подогрева / с подогревом | без термообработки | Н1; Н2 | Карты технологического процесса сварки 07.12.2017 | Ручная дуговая сварка покрытыми электродами | АЦСТ-76-01968 | Пв | 14.11.2026 | АЦСТ-76 | да | открыть
АО "Воронежстальмост" |  | Э50А | 1 (М01) | группа 3 (М03) | РД | СК | от 6,0 до 12,0 вкл. + от 6,0 до 16,0 вкл. / свыше 12,0 до 16,0 вкл. + от 6,0 до 16,0 вкл. / от 6,0 до 12,0 вкл. + от 20,0 до 50,0 вкл. / свыше 12,0 до 50,0 вкл. + от 20,0 до 50,0 вкл. | плоские детали | без подогрева / с подогревом | без термообработки | Н1; Н2 | Карты технологического процесса сварки 07.12.2017 | Ручная дуговая сварка покрытыми электродами | АЦСТ-76-01969 | Пв | 14.11.2026 | АЦСТ-76 | да | открыть
АО "Воронежстальмост" | Св-08ГА, UF-02 | проволока Св-08ГА*, флюс UF-02* | 1 (М01) | группа 3 (М03) | АФ | КСМ | от 6,0 до 16,0 вкл. / 20,0 / от 20,0 до 50,0 вкл. / от 6,0 до 16,0 вкл. + от 6,0 до 16,0 вкл. / от 6,0 до 16,0 вкл. + от 20,0 до 50,0 вкл. / от 20,0 до 50,0 вкл. + от 20,0 до 50,0 вкл. | плоские детали | без подогрева / с подогревом | без термообработки | Н1 | Карты технологического процесса сварки, Дата утверждения: 15.09.2017, 07.12.2017 | Автоматическая сварка под флюсом | АЦСТ-76-02000 | Пв | 24.01.2027 | АЦСТ-76 | да | открыть
АО "Воронежстальмост" | Св-08ГА, UF-02 | проволока Св-08ГА*, флюс UF-02* | 1 (М01) | группа 3 (М03) | АФ | ПТО | от 6,0 до 12,0 вкл. / свыше 12,0 до 20,0 / 20,0 / от 20,0 до 50,0 вкл. / от 6,0 до 12,0 вкл. + от 6,0 до 16,0 вкл. / свыше 12,0 до 16,0 вкл. + от 6,0 до 16,0 вкл. | плоские детали | без подогрева / с подогревом | без термообработки | Н1 | Карты технологического процесса сварки, Дата утверждения: 15.09.2017, 07.12.2017 | Автоматическая сварка под флюсом | АЦСТ-76-02001 | Пв | 24.01.2027 | АЦСТ-76 | да | открыть
АО "Воронежстальмост" | Св-08ГА, UF-02 | проволока Св-08ГА*, флюс UF-02* | 1 (М01) | группа 3 (М03) | АФ | СК | от 6,0 до 12,0 вкл. / свыше 12,0 до 20,0 / 20,0 / от 20,0 до 50,0 вкл. / от 6,0 до 12,0 вкл. + от 6,0 до 16,0 вкл. / свыше 12,0 до 16,0 вкл. + от 6,0 до 16,0 вкл. | плоские детали | без подогрева / с подогревом | без термообработки | Н1 | Карты технологического процесса сварки, Дата утверждения: 15.09.2017, 07.12.2017 | Автоматическая сварка под флюсом | АЦСТ-76-02002 | Пв | 24.01.2027 | АЦСТ-76 | да | открыть
АО "Воронежстальмост" | Св-08Г2С | проволока Св-08Г2С*; ¦ смесь защитных газов (Ar-78-82% + СО2-18-22%) | 1 (М01) | группа 3 (М03) | МП | КСМ | от 6,0 до 16,0 вкл. / от 20,0 до 50,0 / от 6,0 до 16,0 вкл. + от 6,0 до 16,0 вкл. / от 6,0 до 16,0 вкл. + от 20,0 до 50,0 вкл. | плоские детали | без подогрева / с подогревом | без термообработки | Н1 | Карты технологического процесса сварки, Дата утверждения: 07.06.2018, 15.04.2020 | Механизированная сварка плавящимся электродом в среде активных газов и смесях | АЦСТ-76-02010 | Пв | 08.02.2027 | АЦСТ-76 | да | открыть
АО "ЗАВКОМ" | Union S 3, NiMo 1, UV C 418 | сварочная проволока Union S 3 NiMo 1; флюс UV C 418 TT ¦ и другие СМ, указанные в ПТД | 2 (М03) | группа 3 (М03) | АФ | КО | свыше 50,0 до 140,0 включительно / (свыше 50,0 до 140,0 включительно) + (свыше 50,0 до 140,0 включительно) |  | с подогревом | с термообработкой | Н1 | ТП-ЗАВКОМ-АФ-2-КО(1,3) 04.06.2018 | Технология автоматической сварки под флюсом при изготовлении котельного оборудования согласно проекту «Котел паровой типа E-320-13,8-555Г БГХК» | АЦСТ-149-00163 | Пв | 18.10.2026 | АЦСТ-149 | да | открыть
АО "ЗАВКОМ" |  | сварочная проволока diamondspark 550 BC, смесь защитных газов Сваргон К 20 ¦ и другие СМ, указанные в ПТД | 2 (М03) | группа 3 (М03) | МПГ | КО | свыше 65,0 до 140,0 включительно |  | с подогревом | с термообработкой | Н1 | ТП-ЗАВКОМ-МПГ-2, 2+1, 1-КО(1,3) 04.06.2018 | Технология механизированной сварки порошковой проволокой в среде активных газов и смесях при изготовлении котельного оборудования согласно проекту «Котел паровой типа E-320-13,8-555Г БГХК» | АЦСТ-149-00221 | Пв | 14.12.2026 | АЦСТ-149 | да | открыть
АО "ЗАВКОМ" | Св-08Г2С | сварочная проволока Св-08Г2С, аргон, вольфрам КЕДР ВЛ-20 ¦ и другие СМ, указанные в ПТД | 1 (М01) | группа 3 (М03) | РАД | КО | свыше 3,0 до 6,0 включительно / от 2,0 до 6,0 включительно |  | без подогрева | без термообработки | Н1; Г; В1 | ТП-ЗАВКОМ-РАД-2, 2+1, 1-КО(1,3) 04.06.2018 | Технология ручной аргонодуговой сварки неплавящимся электродом при изготовлении котельного оборудования согласно проекту «Котел паровой типа E-320-13,8-555Г БГХК» | АЦСТ-149-00222 | Пв | 14.12.2026 | АЦСТ-149 | да | открыть
АО "ЗАВКОМ" | OK Autrod 13.40, UV C 418 | сварочная проволока OK Autrod 13.40; ¦ флюс UV C 418 TT ¦ и другие СМ, указанные в ПТД | 2 (М03) | группа 3 (М03) | АФ | КО | от 25,0 до 100,0 включительно / (от 25,0 до 100,0 включительно) + (от 25,0 до 100,0 включительно) |  | с подогревом | с термообработкой | Н1 | ТП-ЗАВКОМ-АФ-2-КО(1,3) 30.06.2023 | Технология автоматической сварки под флюсом при изготовлении котельного оборудования согласно проекту «Барабан высокого давления с внутренними и сепарационными устройствами». Чертеж 203.8001.00.000СБ | АЦСТ-149-00237 | Пв | 09.11.2027 | АЦСТ-149 | да | открыть
АО "ЗАВКОМ" | K-71TLF | Сварочная проволока diamondspark 550BC, Сварочная смесь 80% Ar + 20% CO2 и другие СМ, указанные в ПТД / Сварочная проволока K-71TLF, Сварочная смесь 80% Ar + 20% CO2 и другие СМ, указанные в ПТД | 2 (М03) / 2+1 (М03+М01) | группа 3 (М03) | МПГ | КО | свыше 12 до 65 включительно / (свыше 12 до 65 включительно) + (от 6 до 100 включительно) / (свыше 3 до 12 включительно) ¦ + (от 6 до 100 включительно) |  | с подогревом | с термообработкой | Н1 / Н1; Г; В1 / Н1; Н2; В1 | ТП-ЗАВКОМ-МПГ-2, 2+1, 1- КО (1,3) 16.10.2023 | Технология механизированной сварки порошковой проволокой в среде активных газов и смесях при изготовлении котельного оборудования согласно проекту «Барабан высокого давления с внутренними и сепарационными устройствами». Чертеж 203.8001.00.000СБ | АЦСТ-149-00267 | Пв | 13.06.2028 | АЦСТ-149 | да | открыть
АО "ЗАВКОМ" | SM T Rod, ER70S-6, WL-20 | Пруток присадочный SM T Rod ER70S-6, Электрод вольфрамовый WL-20, Аргон 100% и другие СМ, указанные в ПТД | 2+1 (М03+М01) | группа 3 (М03) | РАД | КО | от 1 до 3 включительно ¦ + ¦ от 6 до 140,0 включительно / свыше 3 до 12 включительно ¦ + ¦ от 6 до 140,0 включительно / от 8 до 15 ¦ + ¦ от 6 до 140 включительно / свыше 3 до 12 включительно ¦ + ¦ от 6 до 140 включительно |  | с подогревом | с термообработкой | Н1; Н2; В1 | ТП-ЗАВКОМ-РАД- 2+1, 1- КО (1,3) 16.10.2023 | Технология ручной аргонодуговой сварки неплавящимся электродом при изготовлении котельного оборудования согласно проекту «Барабан высокого давления с внутренними и сепарационными устройствами». Чертеж 203.8001.00.000СБ | АЦСТ-149-00268 | Пв | 14.06.2028 | АЦСТ-149 | да | открыть
АО "ЗАВКОМ" | EWC S3Ni1Mo, UV C 418 | Проволока сварочная EWC S3Ni1Mo, флюс сварочный UV C 418 TT и другие СМ, указанные в ПТД | 2 (М03) | группа 3 (М03) | АФ | ОХНВП | свыше 50,0 до 250,0 включительно |  | с подогревом | с термообработкой | Н1 | ТП-ЗАВКОМ-АФ-2, 2+1, 1-ОХНВП(2)ТО 15.07.2024 | Технология автоматической сварки под флюсом при изготовлении оборудования «Отделитель жидкого аммиака поз. 106-F, SA508 CL.2(M) 285 бар» | АЦСТ-149-00335 | Пв | 01.08.2029 | АЦСТ-149 | да | открыть
АО "ЗАВКОМ" |  | Проволока сварочная diamondspark 550 BC, смесь сварочная Евромикс 18 и другие СМ, указанные в ПТД | 2 (М03) | группа 3 (М03) | МПГ | ОХНВП | свыше 12,0 до 50,0 включительно / свыше 50,0 до 250,0 включительно |  | с подогревом | с термообработкой | Н1; Г; В1 | ТП-ЗАВКОМ-МПГ-2, 2+1, 1-ОХНВП(2)ТО 15.07.2024 | Технология механизированной сварки порошковой проволокой в среде активных газов и смесях при изготовлении оборудования «Отделитель жидкого аммиака поз. 106-F, SA508 CL.2(M) 285 бар» | АЦСТ-149-00336 | Пв | 01.08.2029 | АЦСТ-149 | да | открыть
АО "ЗАВКОМ" | EWC NiMo1, WL-20 | Проволока сварочная EWC NiMo1, аргон, вольфрам WL-20 и другие СМ, указанные в ПТД | 2 (М03) | группа 3 (М03) | РАД | ОХНВП | Свыше 3 до 12 включительно / (свыше 3,0 до 12,0 включительно) + (от 3,0 до 200,0 включительно) |  | с подогревом | с термообработкой | Н1; Г; В1 / Н2; В1 | ТП-ЗАВКОМ-РАД-2, 2+1, 1-ОХНВП(2)ТО 15.07.2024 | Технология ручной аргонодуговой сварки неплавящимся электродом при изготовлении оборудования «Отделитель жидкого аммиака поз. 106-F, SA508 CL.2(M) 285 бар» | АЦСТ-149-00337 | Пв | 01.08.2029 | АЦСТ-149 | да | открыть
АО "ЗАВКОМ" | EWC S3Ni1Mo, UF-07.01 | Сварочная проволока EWC S3Ni1Mo, флюс UF-07.01 и другие аттестованные СМ указанные в ПТД | 2 (М03) | группа 3 (М03) | АФ | КО | от 25,0 до 100,0 включительно |  | с подогревом | с термообработкой | Н1 / Н2 | ТП-ЗАВКОМ-АФ-2- КО (1,3) 14.07.2025 | Технология автоматической сварки под флюсом при изготовлении котельного оборудования согласно проекту «Барабан высокого давления с внутрибарабанными устройствами». Чертеж 203.8160.00.000СБ; 203.8165.00.000СБ | АЦСТ-149-00360 | Пв | 16.12.2029 | АЦСТ-149 | да | открыть
АО "ЗАВКОМ" | SM T-ROD ER70S-6 | сварочная проволока SM T-ROD ER70S-6; аргон; электрод вольфрамовый КЕДР ВЛ-20 и другие аттестованные аналоги указанные в ПТД | 1 (М01) + 2 (М03) | группа 3 (М03) | РАД | КО | (от 1,0 до 3,0 включительно) + (от 6,0 до 140,0 включительно) / (свыше 3,0 до 12,0 включительно) + (от 6,0 до 140,0 включительно) / (свыше 6,0 до 40,0 включительно)* + (от 6,0 до 140,0 включительно) |  | с подогревом | с термообработкой | Н2; В1 | ТП-ЗАВКОМ-РАД- 2+1, 1- КО (1,3) 14.07.2025 | Технология ручной аргонодуговой сварки неплавящимся электродом при изготовлении котельного оборудования согласно проекту «Барабан высокого давления с внутрибарабанными устройствами». Чертеж 203.8160.00.000СБ; 203.8165.00.000СБ. «Задание на корпус барабана высокого давления». Чертеж 186.00.17.000 ТЧ. ТП-ЗАВКОМ-РАД- 2+1, 1- КО (1,3) | АЦСТ-149-00372 | Пв | 17.02.2030 | АЦСТ-149 | да | открыть
АО "ЗАВКОМ" | Corgon 18/Коргон 18 | проволока сварочная diamondspark 550 MC; смесь сварочная Corgon 18/Коргон 18 и другие аттестованные аналоги указанные в ПТД | 2 (М03) | группа 3 (М03) | МПГ | КО | свыше 12,0 до 50,0 включительно / (свыше 12,0 до 50,0 включительно) + (от 6,0 до 100,0 включительно) |  | с подогревом | с термообработкой | Н1 / Н2; В1 | ТП-ЗАВКОМ-МПГ-2, 2+1, 1, 4 - КО (1,3) 14.07.2025 | Технология механизированной сварки порошковой проволокой в среде активных газов и смесях при изготовлении котельного оборудования согласно проекту «Барабан высокого давления с внутрибарабанными устройствами». Чертеж 203.8160.00.000СБ; 203.8165.00.000СБ. «Задание на корпус барабана высокого давления». Чертеж 186.00.17.000 ТЧ. ТП-ЗАВКОМ-МПГ-2, 2+1, 1, 4 - КО (1,3) | АЦСТ-149-00373 | Пв | 17.02.2030 | АЦСТ-149 | да | открыть
АО "КЗМК" | SD1-22, SD1-25, UF-22, UF-25 | Упор SD1-22×150-А, SD1-25×175-А, SD1-22×200-А, SD1-22×225-А по ГОСТ Р 55738-2013; керамическое кольцо UF-22 по ГОСТ Р 55738-2013, Упор SD1-25×150-А, SD1-25×175-А, SD1-25×200-А, SD1-25×225-А по ГОСТ Р 55738-2013; керамическое кольцо UF-25 по ГОСТ Р 55738-2013 | 1-С235-С355 | марка σт≥420 | КСО | СК |  | от 19 до 24 вкл. / 25 | Без подогрева / Подогрев 100-120ºС | Без термообработки | Н2 | ТИ 02-80-24. Тех. карта: КСО-СК-1 06.02.2024 | Технология контактной стыковой сварки оплавлением устройства упоров в виде круглых стержней с головкой в металлических строительных конструкциях при изготовлении в заводских условиях | АЦСТ-105-00650 | Пв | 24.05.2028 | АЦСТ-105 | да | открыть
АО "КХМ-2" |  | Э42А*, Э46*, Э46А*, Э50А | 1(М01) | группа 3 (М03) | РД | ОХНВП | Свыше 3 до 12 включительно / Свыше 12 до 40 включительно | Плоские детали | без подогрева | без термообработки | Н1; Г; П1; В1 / Н1; Н2; П2; В1 | РД-ОХНВП(4) 11.11.2025 | Ручная дуговая сварка резервуаров оборудования химических, нефтехимических, нефтеперерабатывающих и взрывопожароопасных производств | АЦСТ-20-02718 | Пв | 15.12.2029 | АЦСТ-20 | да | открыть
АО "КХМ-2" |  |  | 1(М01), 2(М03) | группа 3 (М03) | РД | КО, МО, СК | Свыше 3 до 12 включительно / Свыше 12 до 50 включительно | плоские детали | без подогрева / без подогрева** | без термообработки |  | РД-МО(1,3-6);СК(1);КО(5) 11.11.2025 | Ручная дуговая сварка металлических строительных конструкций; металлургического оборудования; металлические конструкции для котельного оборудования | АЦСТ-20-02719 | Пв | 15.12.2029 | АЦСТ-20 | да | открыть
АО "КХМ-2" |  |  | 1(М01), 2(М03) | группа 3 (М03) | РД | ПТО | Свыше 3 до 12 включительно / Свыше 12 до 50 включительно | плоские детали | без подогрева | без термообработки |  | РД-ПТО 11.11.2025 | Ручная дуговая сварка подъемно-транспортного оборудования | АЦСТ-20-02720 | Пв | 15.12.2029 | АЦСТ-20 | да | открыть
АО "КХМ-2" | Св-08Г2С, OK Aristorod 12.50 | Св-08Г2С, OK Aristorod 12.50 | 1(М01) | группа 3 (М03) | МП | ОХНВП | Свыше 3 до 12 включительно / Свыше 12 до 40 включительно | Плоские детали | без подогрева | без термообработки | Н1; Г; П1; В1 / Н1; Н2; П2; В1 | МП-ОХНВП(4) 11.11.2025 | Механизированная сварка плавящимся электродом резервуаров оборудования химических, нефтехимических, нефтеперерабатывающих и взрывопожароопасных производств | АЦСТ-20-02833 | Пв | 24.04.2030 | АЦСТ-20 | да | открыть
АО "КХМ-2" |  |  | 1(М01), 2(М03) | группа 3 (М03) | МП | КО, МО, СК | Свыше 3 до 12 включительно / Свыше 12 до 50 включительно | плоские детали | без подогрева / без подогрева* | без термообработки |  | МП-МО(1;3-6);СК(1); КО(5) 11.11.2025 | Механизированная сварка плавящимся электродом металлических строительных конструкций; металлургического оборудования; металлические конструкции для котельного оборудования | АЦСТ-20-02834 | Пв | 24.04.2030 | АЦСТ-20 | да | открыть
АО "КХМ-2" |  |  | 1(М01), 2(М03) | группа 3 (М03) | МП | ПТО | Свыше 3 до 12 включительно / Свыше 12 до 40 включительно | плоские детали | без подогрева | без термообработки |  | МП-ПТО 11.11.2025 | Механизированная сварка плавящимся электродом подъемно-транспортного оборудования | АЦСТ-20-02835 | Пв | 24.04.2030 | АЦСТ-20 | да | открыть
АО "КХМ-2" |  |  | 1(М01), 2(М03) | группа 3 (М03) | АФ | КО, МО, СК |  |  | без подогрева* / без подогрева | без термообработки |  | АФ-МО(1;3-6); СК(1); КО(5) 03.03.2026 | Автоматическая сварка под слоем флюса металлических строительных конструкций; металлургического оборудования; металлические конструкции для котельного оборудования | АЦСТ-20-02903 | Пв | 06.08.2030 | АЦСТ-20 | да | открыть
АО "КХМ-2" |  |  | 1(М01), 2(М03) | группа 3 (М03) | АФ | ПТО |  |  | без подогрева | без термообработки |  | АФ-ПТО 03.03.2026 | Автоматическая сварка под слоем флюса подъемно-транспортного оборудования | АЦСТ-20-02904 | Пв | 06.08.2030 | АЦСТ-20 | да | открыть
АО "КХМ-2" |  |  | 1(М01), 2(М03) | группа 3 (М03) | АФ | ОХНВП |  |  | без подогрева | без термообработки |  | АФ--ОХНВП резервуары 03.03.2026 | Автоматическая сварка под слоем флюса резервуаров оборудования химических, нефтехимических, нефтеперерабатывающих и взрывопожароопасных производств | АЦСТ-20-02905 | Пв | 06.08.2030 | АЦСТ-20 | да | открыть
АО "КХМ-2" |  |  | 1(М01), 2(М03) | группа 3 (М03) | АФ | КО, ОХНВП |  |  | без подогрева | без термообработки** |  | АФ-ОХНВП(1,3,9,10); КО(3) 03.03.2026 | Автоматическая сварка под слоем флюса оборудования химических, нефтехимических, нефтеперерабатывающих и взрывопожароопасных производств; котельного оборудования | АЦСТ-20-02906 | Пв | 06.08.2030 | АЦСТ-20 | да | открыть
АО "КЭМЗ" | Св-08Г2С | Св-08Г2С* | 1 (М01) | группа 3 (М03) | МП | ПТО | свыше 3,0 до 12,0 включительно / свыше 12,0 до 50,0 включительно / свыше 3,0 до 12,0 включительно+свыше 3,0 до 12,0 включительно / свыше 12,0 до 40,0 включительно+свыше 12,0 до 40,0 включительно / свыше 12,0 до 50,0 включительно+свыше 12,0 до 50,0 включительно | плоские детали | без подогрева | без термообработки | Н1 / Н1; Н2 | ТИ.МП.ПТО-2024 11.03.2024 | Технологическая инструкция механизированной сварки плавящимся электродом в среде активных газов подъемно-транспортного оборудования | АЦСТ-27-02375 | Пв | 15.05.2028 | АЦСТ-27 | да | открыть
АО "Кировский машзавод 1 Мая" | УОНИ-13/55 | УОНИ-13/55 и другие аттестованные аналоги, указанные в ПТД | 1 (М01) / 2 (М03) | группа 3 (М03) | РД | ПТО | деталь 1 (от 5,0 до 12,0 включительно); деталь 2 (от 5,0 до 12,0 включительно) | плоские детали | без подогрева | без термообработки | Н2; П2; В1 | РИ 31-127 10.11.2017 | Технология ручной дуговой сварки покрытыми электродами при изготовлении, монтаже, ремонте и модернизации подъёмно-транспортного оборудования и путевых машин | АЦСТ-46-00580 | Пв | 25.11.2026 | АЦСТ-46 | да | открыть
АО "Кировский машзавод 1 Мая" | Св-08Г2С | Св-08Г2С, СО2 100% | 1 (М01) | группа 3 (М03) | МП | ПТО | от 5,0 до 6,0 включительно / свыше 9,0 до 36,0 / от 6,0 до 50,0 включительно / деталь 1 (от 5,0 до 12,0 включительно); деталь 2 (от 5,0 до 30,0 включительно) | плоские детали | без подогрева | без термообработки | Н1 / Н2 | РИ 31-117 20.05.2022 | Технология механизированной сварки плавящимся электродом в среде активных газов и смесях при изготовлении, ремонте и модернизации подъёмно-транспортного оборудования | АЦСТ-46-00581 | Пв | 25.11.2026 | АЦСТ-46 | да | открыть
АО "Котласский ЭМЗ" | Св-08Г2С | Проволока сварочная сплошного сечения Св-08Г2С и другие аттестованные аналоги, указанные в ПТД; Электрод (пруток) неплавящийся для дуговой сварки ЭВИ-1 (СВИ-1) и другие марки, указанные в ПТД | 2 (М03) | группа 3 (М03) | РАД+ААД | КО | свыше 3,0 до 6,5 включительно | от 110,0 до 150,0 включительно / свыше 150,0 до 315,0 включительно | без подогрева | с термообработкой | Н1 | ГТП-090 28.05.1999 | Сборка, сварка корпуса баллона БК-6601-2730...-03, БК-6601-2830...-04, БК-6601-2930...-04, БВД-001-20, -01, -02, -04, -05, -06, -08, БВД-001-110, -01...-05, БЦМ.01... из материала сталь 15ХСНД | АЦСТ-139-00611 | Пв | 17.07.2029 | АЦСТ-139 | да | открыть
АО "МРТС" | ЛБ-52TRU | Электроды покрытые металлические ЛБ-52TRU и другие аттестованные аналоги, указанные в ПТД | 2+1 (М03+М01), марки согласно ПТД; 1 (М01), марки согласно ПТД | группа 3 (М03) | РД | СК | свыше 12,0 до 40,0 включительно | свыше 500,0 до 2840,0 включительно | с подогревом | без термообработки | Н1; Г; В1; Н45 | МРТС-РД-СК1 15.07.2024 | Ручная дуговая сварка покрытыми электродами (РД) металлических строительных конструкций | АЦСТ-139-00515 | Пв | 27.08.2028 | АЦСТ-139 | да | открыть
АО "МРТС" | ЛБ-52TRU, OK 74.70 | Электроды покрытые металлические ЛБ-52TRU (корень шва), ОК 74.70 (заполняющие и облицовочные слои шва) | 2 (М03), марки согласно ПТД | группа 3 (М03) | РД | СК | свыше 12,0 до 40,0 включительно | свыше 500,0 до 2840,0 включительно | с подогревом | без термообработки | Н1; Г; В1; Н45 | МРТС-РД-СК1 15.07.2024 | Ручная дуговая сварка покрытыми электродами (РД) металлических строительных конструкций | АЦСТ-139-00516 | Пв | 27.08.2028 | АЦСТ-139 | да | открыть
АО "Мостострой-11" | OK AristoRod 12.50 | Сварочная проволока OK AristoRod 12.50 и другие аттестованные марки, указанные в ПТД. Защитный газ Ar(82%)+CO2(18%) | 1 (М01) | группа 3 (М03) | МП | КСМ | от 8,0 до 50,0 включительно | плоские детали | с подогревом | без термообработки | Н1; В1 / Н1; Н2; П2; В1 | Технологический регламент-ТР-А289РД-1/2021-3-ИС-ПК1203-ПС.КМНПЦ 14.10.2021; ППР-ПК1203-МК-1 10.06.2022 | ТТехнология механизированной сварки плавящимся электродом в среде активных газов и смесях (МП) металлических конструкций пролетных строений, опор и пилонов стальных мостов при сборке, сварке и ремонте в монтажных условиях | АЦСТ-12-06390 | Пв | 08.12.2026 | АЦСТ-12 | да | открыть
АО "Мостострой-11" |  |  | 1(М01), 2(М03) | группа 3 (М03) | МП | СК | свыше 3,0 до 50,0 включительно / от 8,0 до 50,0 включительно / свыше 3,0 до 30,0 включительно / свыше 3,0 до 40,0 включительно | плоские детали | с подогревом | без термообработки |  | Технологический регламент-ТР-А289РД-1/2021-3-ИС-ПК1203-ПС.КМНПЦ 14.10.2021; ППР-ПК1203-МК-1 10.06.2022 | Технология механизированной сварки плавящимся электродом в среде активных газов и смесях (МП) металлических строительных конструкций (СК) | АЦСТ-12-06400 | Пв | 12.12.2026 | АЦСТ-12 | да | открыть
АО "Омский ЭМЗ" | Св-08Г2С | Св-08Г2С* | 1 (М01) | группа 3 (М03) | МП | СК | свыше 3 до 6 включительно / свыше 3 до 12 включительно / свыше 3 до 12 включительно/свыше 3 до 12 включительно / свыше 12 до 20 включительно/свыше 12 до 20 включительно | плоские детали / плоские детали/плоские детали | без подогрева | без термообработки | Н1; Г; В1 / Н1; Н2; В1 | 25 2 90 00 003 31.07.2019 | Механизированная сварка плавящимся электродом в среде активных газов и смесях металлических строительных конструкций | АЦСТ-16-01547 | Пв | 19.05.2027 | АЦСТ-16 | да | открыть
АО "ПО "Севмаш" | УОНИ-13/55 | Электроды покрытые металлические УОНИ 13/55 (Э50А) | 2 (М03), марки согласно ПТД; 1 (М01), марки согласно ПТД | группа 3 (М03) | РД | ПТО | от 5,0 до 12,0 включительно / привариваемая деталь: от 5,0 до 12,0 включительно/ основная деталь: от 5,0 до 30,0 включительно | плоские детали | без подогрева | без термообработки | Н1; Г; П1; В1 / Н1; Н2; П2; В1 | ТИ-ПТО-РД-2023 01.10.2023 | Технологическая инструкция на ручную дуговую сварку подъемно-транспортного оборудования из углеродистых и низколегированных сталей | АЦСТ-139-00543 | Пв | 27.09.2028 | АЦСТ-139 | да | открыть
АО "ПО "Севмаш" | Св-08Г2С | Проволока сварочная сплошного сечения Св-08Г2С | 2 (М03), марки согласно ПТД; 1 (М01), марки согласно ПТД | группа 3 (М03) | МП | ПТО | от 5,0 до 12,0 включительно / привариваемая деталь: от 5,0 до 12,0 включительно/ основная деталь: от 5,0 до 30,0 включительно | плоские детали | без подогрева | без термообработки | Н1; Г; П1; В1 / Н1; Н2; П2; В1 | ТИ-ПТО-МП-2023 01.10.2023 | Технологическая инструкция на механизированную сварку в среде углекислого газа подъемно-транспортного оборудования из углеродистых и низколегированных сталей | АЦСТ-139-00544 | Пв | 27.09.2028 | АЦСТ-139 | да | открыть
АО "Промышленные технологии" |  | Проволока порошковая ОК ПРО 71 | 2 (М03), марки согласно ПТД; 1 (М01), марки согласно ПТД; 2+1 (М03+М01), марки согласно ПТД | группа 3 (М03) | МПГ | ПТО | от 5,0 до 12,0 включительно / свыше 12,0 до 50,0 включительно / привариваемая деталь: от 5,0 до 12,0 включительно/ основная деталь: от 5,0 до 30,0 включительно / привариваемая деталь: свыше 12,0 до 50,0 включительно/ основная деталь: свыше 6,0 до 50,0 включительно |  | без подогрева / с подогревом | без термообработки | Н1; Г; В1 / Н1; Н2; П2; В1 | ПТ.ТИ.25202.0039 17.04.2020 | Механизированная сварка порошковой проволокой с флюсовым наполнителем в среде активных газов | АЦСТ-139-00492 | Пв | 06.06.2028 | АЦСТ-139 | да | открыть
АО "СТНГ" | LB-52U, OK 74.70 | Сварка корневого (подварочного) слоя шва – электроды LB-52U; сварка заполняющих и облицовочного слоёв шва – электроды ОК 74.70. Допускается применение других аттестованных сварочных материалов в соответствии с требованиями ПТД. | 2 (М03); 2+1 (М03+М01) | группа 3 (М03) | РД | НГДО, ОХНВП | от 5,0 до 12,0 включительно / свыше 12,0 до 30,0 включительно / свыше 12,0 до 50,0 включительно | свыше 500,0 до 4500,0 включительно | без подогрева | без термообработки / с термообработкой | Н1; Г; В1; Н45 | АТ-СТНГ-РД-НГДО-24Т 30.04.2026 | Технология ручной дуговой сварки покрытыми электродами (РД) стыковых сварных соединений технологических трубопроводов | АЦСТ-161-00904 | Пв | 27.07.2030 | АЦСТ-161 | да | открыть
АО "Стальмост" | UF-02, Св-08ГА | UF-02; Св-08ГА | 1-09Г2С, 15ХСНД, 15ХСНДА / 2-10ХСНД, 10ХСНДА | марка σт≥420 | АФ | КСМ | от 10 до 16 вкл. / св. 16 до 50 вкл. | Плоские детали | Без подогрева / Подогрев 100-120ºС | Без термообработки | Н1 | ТС-АФ-01-КСМ «Стальмост». ТС-АФ-10-КСМ «Стальмост». Тех. карты: №АФф-С29, №АФф-С38, №АФ-У5, №Аф-Т8, №АФ-Т3, №АФ-Т3-2, №АФ-Т1, №АФ-Т1(11533), №АФ-Н2, №АФ-Н1 31.07.2023 | Технология автоматической сварки под флюсом сварных соединений пролетных строений, опор и пилонов стальных мостов при изготовлении в заводских условиях | АЦСТ-105-00643 | Пв | 16.05.2028 | АЦСТ-105 | да | открыть
АО "Стальмост" | POWER BRIDGE 60MZ | POWER BRIDGE 60MZ, (80%Ar+20%СО2) | 1-09Г2С, 15ХСНД, 15ХСНДА / 2- 10ХСНД, 10ХСНДА | марка σт≥420 | МПГ | КСМ | 6 / от 8 до 16 вкл. / св. 16 до 50 вкл. | Плоские детали | Без подогрева / Подогрев 100-120ºС | Без термообработки | Н1 | ТС-МПГ-03-КСМ «Стальмост». ТС-МПГ-8-КСМ «Стальмост». Тех. карты: №МПГ-С7, №МПГ-С9, №МПГ-С12, №МПГ-С15, №МПГ-С18, №МПГ-С21, №МПГ-С25, №МПГ-Н1, №МПГ-Н2, №МПГ-Т1, №МПГ-Т3, №МПГ-Т6, №МПГ-Т7, №МПГ-Т8, №МПГ-Т9, №МПГ-У4, №МПГ-У5, №МПГ-У7, №МПГ-У8, №МПГ-У10, №МПГ-Т1(23518), №МПГ-Т2(23518), №МПГ-Т4(23518), №МПГ-Т6(23518), №МПГ-Т7(23518), №МПГ-Т8(23518), №МПГ-У3(23518), №МПГ-У5(23518), №МПГ-У6(23518), №МПГ-У8(23518), Дата утверждения: 31.07.23 | Технология механизированной сварки порошковой проволокой в среде активных газов и смесях сварных соединений пролетных строений, опор и пилонов стальных мостов при изготовлении в заводских условиях | АЦСТ-105-00645 | Пв | 16.05.2028 | АЦСТ-105 | да | открыть
АО "Стальмост" |  | УОНИИ-13/55 | 1-09Г2С, 15ХСНД, 15ХСНДА / 2-10ХСНД, 10ХСНДА | марка σт≥420 | РД | КСМ | от 8 до 16 вкл. / св. 16 до 50 вкл. | Плоские детали | Без подогрева / Подогрев 100-120ºС | Без термообработки | Н1 | ТС-РД-04-КСМ «Стальмост». ТС-РД-11-КСМ «Стальмост». Тех. карты: №РД-Н1-С17, №РД- Н1-С25, №РД-Н2-Т1, №РД-Н2-Т3, №РД-Н2-Т8, Дата утверждения: 31.07.23 | Технология ручной дуговой сварки покрытыми электродами сварных соединений пролетных строений, опор и пилонов стальных мостов при изготовлении в заводских условиях | АЦСТ-105-00646 | Пв | 16.05.2028 | АЦСТ-105 | да | открыть
АО "Технология" | Св-08Г2С-О | Сварочная проволока: Св-08Г2С-О и другие аттестованные сварочные материалы, указанные в ПТД. | 1- 09Г2С и другие + ¦ 3-30ХГСА и другие | группа 3 (М03) | МП | ОХНВП | Свыше 3,0 до 12,0 включительно | Свыше 25,0 до 150,0 включительно / Свыше 150,0 до 500,0 включительно | с подогревом | без термообработки | Н1 | № 02290.00033 25.09.2024 | Технологический процесс механизированной сварки в среде активных газов и смесях, при изготовлении трубопроводов систем слива и налива нефтепродуктов | АЦСТ-43-01434 | Пв | 05.11.2028 | АЦСТ-43 | да | открыть
АО "Уралмостострой" | Св-08ГА, UF-02 | Электроды: Э50А (УОНИИ-13/55) и другие аттестованные аналоги, указанные в ПТД. Проволока Св-08ГА, флюс UF-02 и другие аттестованные аналоги, указанные в ПТД. | 1 (М01): 15ХСНД, 09Г2С, и др. / 2 (М03): 10ХСНД и др. | группа 3 (М03) | РД+АФ | КСМ | свыше 16,0 до 25,0 вкл. / свыше 25,0 до 50,0 вкл. |  | с подогревом | без термообработки | Н1 | МО-123-РД+АФ-01 30.10.2025 | Технология автоматической сварки под флюсом по ручной подварке корня шва сварных соединений пролетных строений, опор и пилонов стальных мостов при сборке, сварке и ремонте в монтажных условиях | АЦСТ-163-00035 | Пв | 06.05.2030 | АЦСТ-163 | да | открыть
АО "ФНПЦ "Титан-Баррикады" | Св-08ГСМТ | Св-08ГСМТ | 1 (М01) / 2 (М03) | группа 3 (М03) | МП | ПТО | свыше 3,0 до 4,0 включительно / свыше 3,0 до 5,0 включительно + свыше 3,0 до 5,0 включительно | Плоские детали | без подогрева | с термообработкой | Н1 / Н2 | ТК-ТБ-МП 14.09.2018 | Технологический процесс механизированной сварки плавящимся электродом в среде защитного газа угловых и стыковых соединений при производстве и ремонте стрелы крана | АЦСТ-137-00459 | Пв | 08.10.2029 | АЦСТ-137 | да | открыть
АО "ЦС "Звездочка" | УОНИ-13/55 | Электроды покрытые металлические УОНИ 13/55 (Э50А) и другие аттестованные аналоги, указанные в ПТД | 2 (М03), марки согласно ПТД; 1 (М01), марки согласно ПТД | группа 3 (М03) | РД | СК | от 6,0 до 24,0 включительно / привариваемая деталь: от 6,0 до 24,0 включительно/ основная деталь: от 6,0 до 40,0 включительно / привариваемая деталь: от 6,0 до 24,0 включительно/ основная деталь: от 3,0 до 40,0 включительно |  | без подогрева | без термообработки | Н1; Г; П1; В1 / Н1; Н2; П2; В1 | ТИ-РД-СК 01.02.2024 | Технологическая инструкция на ручную дуговую сварку СК | АЦСТ-139-00553 | Пв | 15.11.2028 | АЦСТ-139 | да | открыть
АО "ЦС "Звездочка" | УОНИ-13/55 | Электроды покрытые металлические УОНИ 13/55 (Э50А) и другие аттестованные аналоги, указанные в ПТД | 2 (М03), марки согласно ПТД; 1 (М01), марки согласно ПТД | группа 3 (М03) | РД | ПТО | от 6,0 до 24,0 включительно / привариваемая деталь: от 6,0 до 24,0 включительно/ основная деталь: от 6,0 до 40,0 включительно / привариваемая деталь: от 6,0 до 24,0 включительно/ основная деталь: от 3,0 до 40,0 включительно |  | без подогрева | без термообработки | Н1; Г; П1; В1 / Н1; Н2; П2; В1 | ТИ-РД-ПТО 01.02.2024 | Технологическая инструкция на ручную дуговую сварку ПТО | АЦСТ-139-00554 | Пв | 15.11.2028 | АЦСТ-139 | да | открыть
АО "ЦС "Звездочка" | Св-08Г2С | Проволока сварочная сплошного сечения Св-08Г2С | 2 (М03), марки согласно ПТД; 1 (М01), марки согласно ПТД | группа 3 (М03) | МП | СК | от 6,0 до 24,0 включительно / привариваемая деталь: от 6,0 до 24,0 включительно/ основная деталь: от 6,0 до 40,0 включительно / привариваемая деталь: от 6,0 до 24,0 включительно/ основная деталь: от 3,0 до 40,0 включительно |  | без подогрева | без термообработки | Н1; Г; П1; В1 / Н1; Н2; П2; В1 | ТИ-МП-СК 01.02.2024 | Технологическая инструкция на механизированную сварку плавящимся электродом в среде активного газа СК | АЦСТ-139-00555 | Пв | 15.11.2028 | АЦСТ-139 | да | открыть
АО "ЦС "Звездочка" | Св-08Г2С | Проволока сварочная сплошного сечения Св-08Г2С | 2 (М03), марки согласно ПТД; 1 (М01), марки согласно ПТД | группа 3 (М03) | МП | ПТО | от 6,0 до 24,0 включительно / привариваемая деталь: от 6,0 до 24,0 включительно/ основная деталь: от 6,0 до 40,0 включительно / привариваемая деталь: от 6,0 до 24,0 включительно/ основная деталь: от 3,0 до 40,0 включительно |  | без подогрева | без термообработки | Н1; Г; П1; В1 / Н1; Н2; П2; В1 | ТИ-МП-ПТО 01.02.2024 | Технологическая инструкция на механизированную сварку плавящимся электродом в среде активного газа ПТО | АЦСТ-139-00556 | Пв | 15.11.2028 | АЦСТ-139 | да | открыть
АО "ЧНГ Газификация" | LB-52U, OK 53.70, OK 74.70 | Электроды типа Э50А: LB-52U, ОК 53.70 по AWS A5.1 и другие аттестованные аналоги в соответствии с ПТД - для корневого слоя шва; Электроды типа Э60: ОК 74.70 по AWS A5.5 E8018G и другие аттестованные аналоги в соответствии с ПТД - для сварки заполняющих и облицовочного слоев шва. / Электроды типа Э50А: LB-52U, ОК 53.70 по AWS A5.1 и другие аттестованные аналоги в соответствии с ПТД - для корневого и подварочного слоев шва; Электроды типа Э60: ОК 74.70 по AWS A5.5 E8018G и другие аттестованные аналоги в соответствии с ПТД - для сварки заполняющих и облицовочного слоев шва. | 2 (М03) | группа 3 (М03) | РД | СК | свыше 12,0 до 28,0 включительно | Свыше 500 до 1420 включительно / От 1020 до 1420 включительно | с подогревом | без термообработки | Н1; Г; В1; Н45 | ЧНГГ-СК(1)-РДС-М03 15.07.2025 | Технология ручной дуговой сварки строительных конструкций (защитных футляров трубопроводов) | АЦСТ-157-00275 | Пв | 27.08.2029 | АЦСТ-157 | да | открыть
АО "Черномортранснефть" |  |  | 1(М01), 2(М03) | группа 3 (М03) | РД | СК | свыше 3,0 до 12,0 включительно / от 5,0 до 12,0 включительно / от 6,0 до 12,0 включительно / свыше 12,0 до 24,0 включительно | свыше 25,0 до 150,0 включительно / свыше 150,0 до 500,0 включительно / свыше 500,0 до 920,0 / от 920,0 до 1420,0 включительно | с подогревом | без термообработки |  | 1-ЧТН 20.05.2024 | Сварка металлических трубопроводов | АЦСТ-12-07565 | Пв | 24.12.2028 | АЦСТ-12 | да | открыть
АО "Южный центр судостроения и судоремонта" (АО "ЮЦСС") |  | Э50А | 1 (М01); 2 (М03); 2+1 (М03+М01) | группа 3 (М03) | РД | СК | от 3,0 до 12,0 включительно / от 6,0 до 12,0 включительно / Привариваемая деталь: от 3,0 до 12,0 мм включительно+ Основная деталь: свыше 3,0 до 20,0 мм включительно | плоские детали | без подогрева* | без термообработки | Н1; Г; П1; В1 / Н1; Н2; П2; В1 | ЮЦСС-СК-РД-2024 22.10.2024 | Технология сборки и ручной дуговой сварки покрытыми электродами сварных морских платформ при сооружении, реконструкции и ремонте | АЦСТ-131-00663 | Пв | 13.12.2028 | АЦСТ-131 | да | открыть
АО "Южный центр судостроения и судоремонта" (АО "ЮЦСС") | Filarc PZ6138 | Порошковая проволока Filarc PZ6138 и др. аналоги | 1 (М01); 2 (М03); 2+1 (М03+М01) | группа 3 (М03) | МПГ | СК | от 14,5 до 50,0 включительно / свыше 50,0 до 58,0 включительно / Привариваемая деталь: от 14,5 до 50,0 включительно. ¦ Основная деталь: от 14,5 до 100,0 включительно. / Привариваемая деталь: свыше 50,0 до 58,0 включительно. ¦ Основная деталь: свыше 50,0 до 100,0 включительно. |  | с подогревом* | без термообработки | Н1; Г; П1; В1 / Н1; Н2; П2; В1 | ЮЦСС-СК-МПГ-F40W-2024 24.10.2024 | Технология сборки и полуавтоматической сварки порошковой проволокой в среде защитных газов сварных соединений морских платформ при сооружении, реконструкции и ремонте | АЦСТ-131-00664 | Пв | 18.12.2028 | АЦСТ-131 | да | открыть
АО "Южный центр судостроения и судоремонта" (АО "ЮЦСС") | Supercored 71H | Порошковая проволока Supercored 71H и др. аналоги | 1 (М01); 2 (М03); 2+1 (М03+М01) | группа 3 (М03) | МПГ | СК | свыше 3,0 до 12,0 включительно / свыше 12,0 до 25,0 включительно / свыше 25,0 до 50,0 включительно / Привариваемая деталь: свыше 3,0 до 12,0 включительно. ¦ Основная деталь: свыше 3,0 до 25,0 включительно. / Привариваемая деталь: свыше 12,0 до 25,0 включительно. ¦ Основная деталь: свыше 12,0 до 25,0 включительно. / Привариваемая деталь: свыше 25,0 до 50,0 включительно. ¦ Основная деталь: свыше 25,0 до 50,0 включительно. |  | без подогрева* / с подогревом | без термообработки | Н1; Г; П1; В1 / Н1; Н2; П2; В1 | ЮЦСС-СК-МПГ-2024 23.09.2024 | Технология сборки и полуавтоматической сварки порошковой проволокой в среде защитных газов сварных соединений морских платформ при сооружении, реконструкции и ремонте | АЦСТ-131-00677 | Пв | 13.11.2028 | АЦСТ-131 | да | открыть
АО «АЗПТ» | Св-08ГС, Св-08Г2С, NORDWELD ER70S-6 | Св-08ГС, Св-08Г2С, NORDWELD ER70S-6 и другие марки сварочной проволоки, указанные в ПТД | 1 (М01) | группа 3 (М03) | МП | КО, ГО, НГДО, ОХНВП | свыше 3,0 до 12,0 включительно / свыше 12,0 до 14,0 / от 14,0 до 30,0 включительно / от 5,0 до 12,0 включительно / от 4,0 до 12,0 включительно+от 4,0 до 16,0 включительно | свыше 25,0 до 90,0 включительно / свыше 150,0 до 900,0 включительно / свыше 150,0 до 500,0 включительно / свыше 500,0 до 1420,0 включительно / свыше 25,0 до 90,0 включительно + свыше 25,0 до 1420,0 включительно | без подогрева / с подогревом | без термообработки | Н1 / Н2 | ТИ-МП-2-2020 10.02.2020 | «Технология механизированной сварки элементов трубопроводов» | АЦСТ-109-01534 | Пв | 24.10.2028 | АЦСТ-109 | да | открыть
АО «Газпром трубинвест» |  |  | Группа 1(М01) / Группа 2(М03) | группа 3 (М03) | ВЧС | СК | от 4,0 до 10,6 включительно | Плоские детали* |  | с термообработкой |  | ТК 130.ТГ-01-07 ред.3 22.09.2020 | Технология высокочастотной сварки продольных швов при изготовлении стальных прямошовных труб для металлических строительных конструкций | АЦСТ-121-03761 | Пв | 24.02.2029 | АЦСТ-121 | да | открыть
АО «Газпром шельфпроект» | LB-52U, Fox EV 65 | Сварка корневого слоя - электроды LB-52U, Последующие слои - электроды Fox EV 65 | 2 (М03) | группа 3 (М03) | РД | СК | св. 12 до 18 вкл. | от 1020 до 1420 вкл. | с подогревом | без термообработки | В1 | 111-РР-1220х14-R2 rev A 19.01.2024 | Ручная дуговая сварка электродами с основным видом покрытия (РД) всех слоев шва стыковых соединений труб | АЦСТ-102-03321 | Пв | 25.03.2028 | АЦСТ-102 | да | открыть
АО «Димитровградхиммаш» | Св-08Г2С, OK Aristrorod 12.50 | Св-08Г2С, OK Aristrorod 12.50 и др. аналоги согласно ПТД | 1 (М01) / 2 (М03) | группа 3 (М03) | МАДП | НГДО, ОХНВП | свыше 3,0 до 12,0 включительно / свыше 12,0 до 30,0 включительно | свыше 25,0 до 150,0 включительно / свыше 150,0 до 500,0 включительно | без подогрева | без термообработки** | Н1 | СТО 092-2017 12.04.2017 | Технология механизированной аргонодуговой сварки при изготовлении нефтегазодобывающего, насосного и нефтехимического оборудования из сталей группы 1, 2 и их сочетания | АЦСТ-156-00298 | Пв | 09.09.2030 | АЦСТ-156 | да | открыть
АО «Мостострой-11» |  | Электроды типа Э50А марок МТГ-01К, УОНИИ 13/55 - все слои шва. Допускается применение других аттестованных сварочных материалов в соответствии с требованиями ПТД. | 2 (М03) / 1 (М01) | группа 3 (М03) | РД | СК | свыше 3,0 до 12,0 включительно / свыше 12,0 до 30,0 включительно | свыше 500,0 до 2520,0 включительно | с подогревом | без термообработки | Н1; Г; В1; Н45 | ТИ-03 10.10.2022 | Технология ручной дуговой сварки покрытыми электродами металлических свай | АЦСТ-11-08346 | Пв | 22.03.2027 | АЦСТ-11 | да | открыть
АО «Мостострой-11» | SM-70, PITTARC GTH | Проволока сплошного сечения SM-70; PITTARC GTH. Допускается применение других аттестованных сварочных материалов в соответствии с требованиями ПТД. | 2 (М03) / 1 (М01) | группа 3 (М03) | МП | СК | свыше 3,0 до 12,0 включительно / свыше 12,0 до 30,0 включительно | свыше 500,0 до 2520,0 включительно | с подогревом | без термообработки | Н1; Г; В1; Н45 | ТИ-01 10.10.2022 | Технология механизированной сварки металлических свай в среде защитных газов проволокой сплошного сечения | АЦСТ-11-08347 | Пв | 22.03.2027 | АЦСТ-11 | да | открыть
АО «Мостострой-11» | SM-70, PITTARC GTH | Корневой слой шва (РД): Электроды типа Э50А марок МТГ-01К, УОНИИ 13/55 - все слои шва. Последующие слои шва (МП): Проволока сплошного сечения SM-70; PITTARC GTH. Допускается применение других аттестованных сварочных материалов в соответствии с требованиями ПТД. | 2 (М03) / 1 (М01) | группа 3 (М03) | РД+МП | СК | свыше 3,0 до 12,0 включительно / свыше 12,0 до 30,0 включительно | свыше 500,0 до 2520,0 включительно | с подогревом | без термообработки | Н1; Г; В1; Н45 | ТИ-02 10.10.2022 | Технология ручной дуговой сварки покрытыми электродами корневого слоя шва и механизированной сварки в среде защитных газов проволокой сплошного сечения последующих слоев шва металлических свай | АЦСТ-11-08348 | Пв | 22.03.2027 | АЦСТ-11 | да | открыть
АО «НСРЗ» | УОНИ-13/55 | Э50А (УОНИ-13/55 и другие аттестованные аналоги, указанные в ПТД) | 2 (М03) | группа 3 (М03) | РД | ПТО | от 6,0 до 150,0 включительно / от 12,0 до 150,0 включительно / Первая деталь: от 5,0 до 30,0 включительно. Вторая деталь: от 5,0 до 30,0 включительно. / Первая деталь: свыше 30,0 до 50,0 включительно. Вторая деталь: свыше 30,0 до 50,0 включительно. | плоские детали | с подогревом | без термообработки | Н1; Г; П1; В1 / Н1; Н2; П2; В1 | ТИ НСРЗ-ПТО1-РД-01 13.04.2026 | Технология ручной дуговой сварки покрытыми электродами (РД) подъемно-транспортного оборудования | АЦСТ-73-01000 | Пв | 19.05.2030 | АЦСТ-73 | да | открыть
АО «Объединенная энергостроительная корпорация» (АО «ОЭК») | УОНИ-13/55, УОНИ-13/45, МР-3 | Э50А(УОНИ 13/55), Э42А(УОНИ 13/45), Э46(МР-3)* | 1 (М01) | группа 3 (М03) | РД | СК | свыше 3,0 до 12,0 включительно / свыше 12,0 до 36,0 включительно / свыше 3,0 до 12,0 включительно+свыше 3,0 до 12,0 включительно / свыше 12,0 до 36,0 включительно+свыше 12,0 до 36,0 включительно | плоские детали | без подогрева / с подогревом | без термообработки | Н1; Г; П1; В1 / Н1; Н2; П2; В1 | ТИ-ОЭК-СК1-РД-004-2025 07.11.2025 | Технологическая инструкция "Ручная дуговая сварка покрытыми электродами строительных металлических конструкций" | АЦСТ-27-02700 | Пв | 25.03.2030 | АЦСТ-27 | да | открыть
АО «ПТПА» | LB-52U, Св-10НМА, UF-02 | РД: LB-52U. АФ: Св-10НМА, UF-02 и др. аттестованные сварочные материалы, допущенные к применению ПТД | 1 (М01) / 2 (М03) | группа 3 (М03) | РД+АФ | НГДО, ОХНВП | от 5,0 до 12,0 вкл. / св. 12,0 до 30,0 вкл. / св. 30,0 до 50,0 вкл. | св. 500,0 до 2000,0 вкл. | без подогрева / с подогревом | без термообработки / с термообработкой / без термообработки* | РД: Н1; В1. АФ: Н1 | 0718.25000.00045 23.01.2015 | Сварка и контроль качества сварных соединений общепромышленной арматуры | АЦСТ-106-00756 | Пв | 24.05.2027 | АЦСТ-106 | да | открыть
АО «ПТПА» | LB-52U, Св-10НМА, UF-02 | РД: LB-52U. АФ: Св-10НМА, UF-02 и др. аттестованные сварочные материалы, допущенные к применению ПТД | 1 (М01) / 2 (М03) | группа 3 (М03) | РД+АФ | НГДО, ОХНВП | св. 12,0 до 30,0* вкл. / св. 30,0* до 50,0 вкл. / св. 50,0 до 128,0 вкл. / св. 12,0 до 30,0 вкл. | св. 500,0 до 2500,0 вкл. | без подогрева / без подогрева** / с подогревом | без термообработки / без термообработки** / с термообработкой | РД: Н1; В1. АФ: Н1 | 0718.25000.00045 23.01.2015 | Сварка и контроль качества сварных соединений общепромышленной арматуры | АЦСТ-106-00800 | Пв | 21.12.2027 | АЦСТ-106 | да | открыть
АО «ПТПА» | Weld CF 80S-Ni1 | Weld CF 80S-Ni1 и др. марки аттестованных сварочных материалов, допущенные к применению ПТД | 1 (М01) | группа 3 (М03) | МП | НГДО, ОХНВП | Св. 3,0 до 12,0 вкл. / Св. 12,0 до 30,0* вкл. / Св. 30,0* до 50,0 вкл. / Св. 50,0 до 128,0 вкл. |  | без подогрева / с подогревом | без термообработки / с термообработкой** / с термообработкой | Н1 | ТИ 0718.25000.00045 23.01.2015 | Сварка и контроль качества сварных соединений общепромышленной арматуры | АЦСТ-106-00894 | Пв | 15.01.2029 | АЦСТ-106 | да | открыть
АО «ПТПА» | Св-10НМА, UF-01 | Св-10НМА*, UF-01* | 1 (М01) / 2 (М03) | группа 3 (М03) | АФ | НГДО, ОХНВП | от 5,0 до 12,0 вкл. / св. 12,0 до 30,0** вкл. / от 30,0** до 50,0 вкл. / св. 50,0 до 128,0 вкл. / св. 12,0 до 30,0 вкл. |  | без подогрева / с подогревом | с термообработкой*** / с термообработкой | Н1 | ТИ 0718.25000.00045 23.01.2015 | Сварка и контроль качества сварных соединений общепромышленной арматуры | АЦСТ-106-00907 | Пв | 17.03.2029 | АЦСТ-106 | да | открыть
АО «СГТ» | Св-08Г2С | Св-08Г2С и другие по ПТД | 1 (М01) | группа 3 (М03) | МП | СК | 12<S≤50 / деталь 1: 12<S≤50; деталь 2: 12<S≤60 / деталь 1: 12<S≤40; деталь 2: 12<S≤60 | 500<D≤2520, включая плоские детали / Плоские детали | без подогрева | без термообработки | Н1; Г; П1; В1 / Н2; П2; В1 / Н1; Н2; П2; В1 | СГТ-МП/СК-3/2; СГТ-МП/СК-6/2. 15.05.2025 | Технология сборки и сварки соединений металлических строительных конструкций и трубопроводов механизированной сваркой плавящимся электродом в среде активных газов и смесях | АЦСТ-4-07362 | Пв | 21.10.2029 | АЦСТ - 4 | да | открыть
АО «СГТ» | Св-08Г2С | Св-08Г2С и другие по ПТД | 29 (М07): А400С + 2 (М03)* / 29 (М07): А500С + 2 (М03)* | группа 3 (М03) | МП | СК |  |  |  |  | Н2; П2; В1 | СГТ-МП/СК-2/2. 15.05.2025 | Технология сборки и сварки сварных соединений арматуры и закладных изделий железобетонных конструкций механизированной сваркой плавящимся электродом в среде активных газов и смесях | АЦСТ-4-07363 | Пв | 21.10.2029 | АЦСТ - 4 | да | открыть
АО «СГТ» | LB-52U | Э50А (LB-52U, УОНИИ-13/55 и другие по ПТД) | 1 (М01) | группа 3 (М03) | РД | СК | 12<S≤50 / деталь 1: 12<S≤50; деталь 2: 12<S≤60 / деталь 1: 12<S≤40; деталь 2: 12<S≤60 | 500<D≤2520, включая плоские детали / Плоские детали | без подогрева | без термообработки | Н1; Г; П1; В1 / Н2; П2; В1 / Н1; Н2; П2; В1 | СГТ-РД/СК-4/2; СГТ-РД/СК-5/2. 15.05.2025 | Технология сборки и сварки соединений металлических строительных конструкций ручной дуговой сваркой покрытыми электродами | АЦСТ-4-07365 | Пв | 22.10.2029 | АЦСТ - 4 | да | открыть
АО «СГТ» | УОНИ-13/55 | Э50А (УОНИ-13/55 и другие по ПТД) | 29 (М07): А400С + 2 (М03)* / 29 (М07): А500С + 2 (М03)* | группа 3 (М03) | РД | СК |  |  |  |  | Н2; П2; В1 | СГТ-РД/СК-1/2. 15.05.2025 | Технология сборки и сварки сварных соединений арматуры и закладных изделий железобетонных конструкций ручной дуговой сваркой покрытыми электродами | АЦСТ-4-07366 | Пв | 22.10.2029 | АЦСТ - 4 | да | открыть
АО «СЕРВИС ИНДУСТРИЯ» |  | Э42А*; Э50А | 1 (М01) | группа 3 (М03) | РД | СК | св. 3,0 до 32,0 вкл. / св. 5,0 до 32,0 вкл. | св. 150,0 до 500,0 вкл. / св. 500,0 до 1420,0 вкл. / св. 1000,0 до 1420,0 вкл. | без подогрева | без термообработки | Н1; Г; В1; Н45 / Н1; Г; В1; | ТИ-РД-СИ-СК1 01.09.2023 | Ручная дуговая сварка электродами РД (111) с основным видом покрытия соединений металлических стальных конструкций | АЦСТ-112-00933 | Пв | 25.09.2028 | АЦСТ-112 | да | открыть
АО «СЕРВИС ИНДУСТРИЯ» |  | Э50А | 1 (М01) | группа 3 (М03) | РД | НГДО, ОХНВП, СК | от 2,0 до 3,0 вкл. / св. 3,0 до 12,0 вкл. / св. 3,0 до 30,0 вкл. / св. 5,0 до 30,0 вкл. / патрубок: св. 3,0 до 12,0 вкл.; основная труба: св. 3,0 до 30,0 вкл. | 25,0 / св. 25,0 до 150,0 вкл. / св. 150,0 до 500,0 вкл. / св. 500,0 до 1420,0 вкл. / св. 1000,0 до 1420,0 вкл. / патрубок: св. 25,0 до 150,0 вкл.; основная труба: св. 25,0 до 1420,0 вкл. | без подогрева | без термообработки | Н1; Г; В1; Н45 / Н1; Г; В1 / Н2; В1; П2 | ТИ-СИ-РД-2023 01.09.2023 | Технология по ручной дуговой сварке и ремонту стыковых соединений труб, электродами с основным видом покрытия методом «на подъем» | АЦСТ-112-00935 | Пв | 25.09.2028 | АЦСТ-112 | да | открыть
АО «СОТ» | OK 53.70, GER-N28 | Электроды ОК 53.70 и другие аттестованные аналоги в соответствии с ПТД / Корневой слой: электроды ОК 53.70 и другие аттестованные аналоги в соответствии с ПТД, Заполняющие и облицовочный: GER-N28 и другие аттестованные аналоги в соответствии с ПТД | 1(М01) | группа 3 (М03) | РД | ОХНВП | от 2 до 3 вкл. / св. 3,0 до 8,0 вкл. / св. 3,0 до 50,0 вкл. / св. 3,0 до 12,0 вкл. | от 20 до 150 вкл. / от 20 до 25 вкл. / св. 25,0 до 150,0 вкл. / св. 150,0 до 500,0 вкл. | с подогревом | без термообработки | В1; Н1 | СТП-1469-001-74238272-21 25.10.2021 | Ручная сварка покрытыми электродами при изготовлении соединительных деталей трубопроводов, трубных, монтажных узлов и блоков трубопроводов | АЦСТ-102-03909 | Пв | 02.03.2030 | АЦСТ-102 | да | открыть
АО «СОТ» | OK 53.70, GER-N28 | электроды ОК 53.70 и другие аттестованные аналоги в соответствии с ПТД / Корневой слой: электроды ОК 53.70 и другие аттестованные аналоги в соответствии с ПТД, Заполняющие и облицовочный: GER-N28 и другие аттестованные аналоги в соответствии с ПТД | 1(М01) | группа 3 (М03) | РД | ОХНВП | от 2,0 до 3,0 вкл. / св. 3,0 до 8,0 вкл. / св. 3,0 до 12,0 вкл. / св. 12,0 до 50,0 вкл. | от 20 до 25 вкл. / св. 25,0 до 150,0 вкл. / св. 150,0 до 500,0 вкл. | с подогревом | без термообработки | В1; Н1 | СТП-1469-001-74238272-21 25.10.2021 | Ручная дуговая сварка покрытыми электродами при исправлении дефектов (ремонте) соединительных деталей трубопроводов, трубных, монтажных узлов и блоков трубопроводов | АЦСТ-102-03910 | Пв | 02.03.2030 | АЦСТ-102 | да | открыть
АО «СОТ» | Св-08Г2С, OK Aristorod 55 | Проволока марки Св-08Г2С, OK Aristorod 55 и другие аттестованные аналоги согласно ПТД, защитный газ: 80%Ar + 20%CO2 | 1(М01) | группа 3 (М03) | МП | ОХНВП | св. 3,0 до 12,0 вкл. / св. 12,0 до 30,0 вкл. | св. 25 до 150 вкл. / св. 150 до 500 вкл. / св. 500 до 3000 вкл. | с подогревом | без термообработки | Н1; В1 | ОпТК 030-1 25.10.2021 | Механизированная сварка плавящимся электродом в среде активных газов и смесях при изготовлении соединительных деталей трубопроводов, трубных, монтажных узлов и блоков трубопроводов | АЦСТ-102-03911 | Пв | 02.03.2030 | АЦСТ-102 | да | открыть
АО «Сибнефтемаш» | Св-08Г2С, AristoRod 13.26 | Корневой слой: сварочная проволока Св-08Г2С и другие аттестованные аналоги; защитный газ: газовая смесь Ar 82% + CO2 18%. Заполняющие слои: сварочная проволока ОК AristoRod 13.26 и другие аттестованные аналоги; защитный газ: газовая смесь Ar 82% + CO2 18%. | 2 (М03) / 2+1 (М03+М01) | группа 3 (М03) | МП | ОХНВП | св. 12,0 до 30,0 вкл. / св. 3,0 до 12,0 вкл. + св. 3,0 до 30,0 вкл. / св. 12,0 до 25,0 вкл. + св. 12,0 до 30,0 вкл. | св. 500,0 до 1220,0 вкл. / св. 1000,0 до 1220,0 вкл. / патрубок: св. 25,0 до 150,0 вкл.; основная труба: св. 500,0 до 1220,0 вкл. / патрубок: св. 150,0 до 500,0 вкл.; основная труба: св. 500,0 до 1220,0 вкл. | с подогревом | без термообработки | Н1; Г; В1; Н45 / Н2; П2; В1 | ТС–МП/МП+АФ-25 24.07.2025 | Технология механизированной сварки плавящимся электродом в среде активных газов и смесях (МП) и комбинированной сварки (МП+АФ) при изготовлении технологических трубопроводов и деталей трубопроводов, относящихся к п. 16 группы технических устройств «Оборудование химических, нефтехимических, нефтеперерабатывающих и взрывопожароопасных производств» | АЦСТ-112-01061 | Пв | 18.11.2029 | АЦСТ-112 | да | открыть
АО «Сибнефтемаш» | Св-08Г2С, Св-10НМА, UF-02 | Корневой слой шва: Св-08Г2С и другие аттестованные аналоги, газовая смесь: 82%Ar+18%CO2; заполняющие слои: проволока Св-10НМА, флюс UF-02 и другие аттестованные аналоги | 2 (М03) | группа 3 (М03) | МП+АФ | ОХНВП | св. 12,0 до 30,0 вкл. / св. 12,0 до 50,0 вкл. | св. 500,0 до 1220,0 вкл. | с подогревом | без термообработки / с термообработкой | В2 – корневой и подварочный слои; Н1 – последующие слои шва | ТС–МП/МП+АФ-25 24.07.2025 | Технология механизированной сварки плавящимся электродом в среде активных газов и смесях (МП) и комбинированной сварки (МП+АФ) при изготовлении технологических трубопроводов и деталей трубопроводов, относящихся к п. 16 группы технических устройств «Оборудование химических, нефтехимических, нефтеперерабатывающих и взрывопожароопасных производств | АЦСТ-112-01062 | Пв | 18.11.2029 | АЦСТ-112 | да | открыть
АО «СтальМост» | Св-08Г2С | Сварочная проволока: Св-08Г2С и другие аттестованные аналоги; защитный газ: газовая смесь Ar 80% + CO2 20% | 1 (М01) | группа 3 (М03) | МП | СК | от 5,0 до 12,0 вкл. / св. 12,0 до 30,0 вкл. / св. 30,0 до 50,0 вкл. / от 5,0 до 30,0 вкл. + от 5,0 до 30,0 вкл. / св. 12,0 до 30,0 вкл. + св. 12,0 до 30,0 вкл. / св. 30,0 до 50,0 вкл. + св. 30,0 до 50,0 вкл. | плоские детали | без подогрева / с подогревом | без термообработки | Н1 / Н2 | ТС-МП-02-СК-«СтальМост» 31.05.2024 | Технология механизированной сварки в среде защитных газов и смесях при изготовлении металлических строительных конструкций в заводских условиях | АЦСТ-112-00900 | Пв | 15.07.2028 | АЦСТ-112 | да | открыть
АО «СтальМост» | Св-08ГА, UF-02 | Проволока Св-08ГА и другие аттестованные аналоги; флюс UF-02 и другие аттестованные аналоги | 1 (М01) | группа 3 (М03) | АФ | СК | от 5,0 до 12,0 вкл. / св. 12,0 до 30,0 вкл. / от 8,0 до 30,0 вкл. / св. 30,0 до 50,0 вкл. / св. 14,0 до 30,0 вкл. | плоские детали | без подогрева / с подогревом | без термообработки | Н1 | ТС-АФ-01-СК-«СтальМост» 31.05.2024 | Технология автоматической сварки под флюсом при изготовлении металлических строительных конструкций | АЦСТ-112-00901 | Пв | 17.07.2028 | АЦСТ-112 | да | открыть
АО «Уралметаллургмонтаж 2» |  | Э50А, Э46* и другие согласно ПТД | 1 (М01) | группа 3 (М03) | РД | ГДО, СК | от 5 до 12 включительно / свыше 12 до 40 включительно / привариваемая деталь: от 5 до 12 включительно (основная деталь: от 5 до 40 включительно) / привариваемая деталь: свыше 12 до 40 включительно (основная деталь: свыше 12 до 40 включительно) | плоские детали | без подогрева | без термообработки | Н1; Г; В1; П1 / Н1; Н2; В1; П2 | ТИ-(ГДО(1) СК(1))-РД-2025 01.07.2025 | Технология ручной дуговой сварки покрытыми электродами металлических строительных конструкций и объектов горнодобывающего оборудования | АЦСТ-25-04381 | Пв | 09.09.2029 | АЦСТ-25 | да | открыть
АО «Усть-Каменогорский арматурный завод» | OK Autrod 12.64, OK Autrod 12.66, Super Arc L-56 | Проволока марок OK Autrod 12.64, OK Autrod 12.66, Super Arc L-56. Допускается применение других аттестованных сварочных материалов в соответствии с требованиями ПТД. | 2(М03) – стали свыше К54 до К60 вкл. и другие материалы, указанные в ПТД и КД + 1(М01) - 09Г2С, 20, стали до К54 вкл. и другие материалы, указанные в ПТД и КД | группа 3 (М03) | МП | НГДО, ОХНВП | Катушка (кольцо переходное) от 6,0 до 24,0 вкл. + трубопроводная арматура от 6,0 до 24,0 вкл.* | Катушка (кольцо переходное) от 162,5 до 650 вкл. + трубопроводная арматура от 162,5 до 650 вкл. | с подогревом | без термообработки | Н1; В2** / Н1*** | 01191.02046 10.06.2020 | Технология механизированной сварки плавящимся электродом в среде активных газов и смесях стыковых соединений, выполняемых при изготовлении и ремонте трубопроводной арматуры | АЦСТ-11-08483 | Пв | 04.05.2027 | АЦСТ-11 | да | открыть
АО «Усть-Каменогорский арматурный завод» | OK Autrod 12.64, OK Autrod 12.66, Super Arc L-56 | Проволока марок OK Autrod 12.64, OK Autrod 12.66, Super Arc L-56. Допускается применение других аттестованных сварочных материалов в соответствии с требованиями ПТД. | 2(М03) – стали свыше К54 до К60 вкл. и другие материалы, указанные в ПТД и КД + 1(М01) - 09Г2С, 20, стали до К54 вкл. и другие материалы, указанные в ПТД и КД | группа 3 (М03) | МП | НГДО, ОХНВП | Катушка (кольцо переходное) от 6,0 до 24,0 вкл. + трубопроводная арматура от 6,0 до 24,0 вкл.* | Катушка (кольцо переходное) от 162,5 до 650 вкл. + трубопроводная арматура от 162,5 до 650 вкл. | с подогревом | без термообработки | Н1; В2** / Н1*** | 01191.02046 10.06.2020 | Технология механизированной сварки плавящимся электродом в среде активных газов и смесях стыковых соединений, выполняемых при изготовлении и ремонте трубопроводной арматуры | АЦСТ-11-08487 | Пв | 04.05.2027 | АЦСТ-11 | да | открыть
АО «Усть-Каменогорский арматурный завод» | Super Arc L-56, OK Autrod 12.64, OK Autrod 12.66, OK Tubrod 15.19, Power Pipe 60R, Pipeliner Autoweld G70M, Boehler Ti 60 | МП: проволока марок Super Arc L-56, OK Autrod 12.64, OK Autrod 12.66. АПИ: порошковая проволока марок OK Tubrod 15.19, Power Pipe 60R, Pipeliner Autoweld G70M, Boehler Ti 60 T-FD. Допускается применение других аттестованных сварочных материалов в соответствии с требованиями ПТД. | 1(М01) - 09Г2С, 20, стали до К54 вкл. и другие материалы, указанные в ПТД и КД. | группа 3 (М03) | МП+АПИ | НГДО, ОХНВП | Катушка (кольцо переходное): от 7,5 до 30,0 включительно + ТПА: от 8,5 до 34,0 включительно* / Катушка (кольцо переходное): от 7,5 до 30,0 включительно + ТПА: от 11,0 до 44,0 включительно* | Катушка (кольцо переходное): от 265,0 до 1060,0 включительно + ТПА: от 267,0 до 1068,0 включительно / Катушка (кольцо переходное): от 360,0 до 1440,0 включительно + ТПА: от 367,0 до 1468,0 включительно | с подогревом | без термообработки | МП: Н1, В2. АПИ: Н1, В1, В2 / МП: Н1**, В2. АПИ: Н1, В1, В2 | 01191.02080 24.07.2024 | Комбинированная технология механизированной сварки плавящимся электродом в среде активных газов и смесях и автоматической сварки порошковой проволокой в среде инертных газов и смесях стыковых соединений, выполняемых при изготовлении и ремонте трубопроводной арматуры | АЦСТ-161-00191 | Пв | 25.04.2029 | АЦСТ-161 | да | открыть
АО «Усть-Каменогорский арматурный завод» | Super Arc L-56, OK Autrod 12.64, OK Autrod 12.66, OK Tubrod 15.19, Power Pipe 60R, Pipeliner Autoweld G70M, Boehler Ti 60 | МП: проволока марок Super Arc L-56, OK Autrod 12.64, OK Autrod 12.66. АПИ: порошковая проволока марок OK Tubrod 15.19, Power Pipe 60R, Pipeliner Autoweld G70M, Boehler Ti 60 T-FD. Допускается применение других аттестованных сварочных материалов в соответствии с требованиями ПТД. | 1(М01) - 09Г2С, 20, стали до К54 вкл. и другие материалы, указанные в ПТД и КД. | группа 3 (М03) | МП+АПИ | НГДО, ОХНВП | Катушка (кольцо переходное): от 7,5 до 30,0 включительно + ТПА: от 8,5 до 34,0 включительно* / Катушка (кольцо переходное): от 7,5 до 30,0 включительно + ТПА: от 11,0 до 44,0 включительно* | Катушка (кольцо переходное): от 265,0 до 1060,0 включительно + ТПА: от 267,0 до 1068,0 включительно / Катушка (кольцо переходное): от 360,0 до 1440,0 включительно + ТПА: от 367,0 до 1468,0 включительно | с подогревом | без термообработки | МП: Н1, В2. АПИ: Н1, В1, В2 / МП: Н1**, В2. АПИ: Н1, В1, В2 | 01191.02080 24.07.2024 | Комбинированная технология механизированной сварки плавящимся электродом в среде активных газов и смесях и автоматической сварки порошковой проволокой в среде инертных газов и смесях стыковых соединений, выполняемых при изготовлении и ремонте трубопроводной арматуры | АЦСТ-161-00234 | Пв | 16.05.2029 | АЦСТ-161 | да | открыть
АО «Усть-Каменогорский арматурный завод» | Св-08Г2С, OK Autrod 12.51, OK Autrod 12.64, OK Autrod OK, Autrod 12.66, OK Autrod 12.22, OK Flux 10.62, OK Autrod 12.32, OK Flux 10.71, Pipeliner L-61, Св-10НМА | МП (корневой слой шва; подварочный слой шва; 1-й и 2-й заполняющие слои): Проволока марок Св-08Г2С, OK Autrod 12.51, OK Autrod 12.64, OK Autrod OK Autrod 12.66. Допускается применение других аттестованных сварочных материалов в соответствии с требованиями ПТД и КД. АФ (последующие слои шва): проволока + флюс: OK Autrod 12.22 + OK Flux 10.62; OK Autrod 12.32 + OK Flux 10.71, Pipeliner L-61 + 888, Св-10НМА + СФМ-201. Допускается применение других аттестованных сварочных материалов в соответствии с требованиями ПТД и КД. | 1(М01) - 09Г2С, 20, стали до К54 вкл. и другие материалы, указанные в ПТД и КД. / 1(М01) - 20 и другие марки низкоуглеродистой стали, указанные в ПТД и КД. | группа 3 (М03) | МП+АФ | НГДО, ОХНВП | свыше 12,0 до 30,0 включительно / свыше 30,0 до 50,0 включительно / свыше 50,0 до 160,0 включительно / свыше 12,0 до 50,0 включительно | плоские детали | без подогрева / с подогревом | с термообработкой | Н1 | 01191.02080 (Альбом ОТК) 24.07.2024 | Комбинированная технология механизированной сварки плавящимся электродом в среде активных газов и смесях и автоматической сварки под флюсом стыковых соединений, выполняемых при изготовлении и ремонте трубопроводной арматуры | АЦСТ-161-00557 | Пв | 11.12.2029 | АЦСТ-161 | да | открыть
АО «Усть-Каменогорский арматурный завод» | Св-08Г2С, OK Autrod 12.51, OK Autrod 12.64, OK Autrod OK, Autrod 12.66, OK Autrod 12.22, OK Flux 10.62, OK Autrod 12.32, OK Flux 10.71, Pipeliner L-61, Св-10НМА | МП (корневой слой шва; подварочный слой шва; 1-й и 2-й заполняющие слои): Проволока марок Св-08Г2С, OK Autrod 12.51, OK Autrod 12.64, OK Autrod OK Autrod 12.66. Допускается применение других аттестованных сварочных материалов в соответствии с требованиями ПТД и КД. АФ (последующие слои шва): проволока + флюс: OK Autrod 12.22 + OK Flux 10.62; OK Autrod 12.32 + OK Flux 10.71, Pipeliner L-61 + 888, Св-10НМА + СФМ-201. Допускается применение других аттестованных сварочных материалов в соответствии с требованиями ПТД и КД. | 1(М01) - 09Г2С, 20, стали до К54 вкл. и другие материалы, указанные в ПТД и КД. / 1(М01) - 20 и другие марки низкоуглеродистой стали, указанные в ПТД и КД. | группа 3 (М03) | МП+АФ | НГДО, ОХНВП | свыше 12,0 до 40,0 включительно / свыше 40,0 до 50,0 включительно / свыше 50,0 до 160,0 включительно / свыше 12,0 до 50,0 включительно | плоские детали | без подогрева / с подогревом | с термообработкой | Н1 | 01191.02080 (Альбом ОТК) 24.07.2024 | Комбинированная технология механизированной сварки плавящимся электродом в среде активных газов и смесях и автоматической сварки под флюсом стыковых соединений, выполняемых при изготовлении и ремонте трубопроводной арматуры | АЦСТ-161-00558 | Пв | 11.12.2029 | АЦСТ-161 | да | открыть
АО «Усть-Каменогорский арматурный завод» | OK Autrod 12.64, Super Arc L-56 | Проволока марок OK Autrod 12.64; Super Arc L-56. Допускается применение других аттестованных сварочных материалов в соответствии с требованиями ПТД. | 1(М01) - 09Г2С, 20, стали до К54 вкл. и другие материалы, указанные в ПТД и КД. / 1(М01) - 20 и другие марки низкоуглеродистой стали, указанные в ПТД и КД | группа 3 (М03) | МП | НГДО, ОХНВП | свыше 12,0 до 30,0 включительно / свыше 12,0 до 50,0 включительно / свыше 50,0 до 160,0 включительно | плоские детали | без подогрева / с подогревом | с термообработкой | Н1 | 01191.02080 24.07.2024 | Технология механизированной сварки плавящимся электродом в среде активных газов и смесях стыковых соединений при изготовлении и ремонте трубопроводной арматуры | АЦСТ-161-00756 | Пв | 23.04.2030 | АЦСТ-161 | да | открыть
АО «Усть-Каменогорский арматурный завод» | OK Autrod 12.64, Super Arc L-56 | Проволока марок OK Autrod 12.64; Super Arc L-56. Допускается применение других аттестованных сварочных материалов в соответствии с требованиями ПТД. | 1(М01) - 09Г2С, 20, стали до К54 вкл. и другие материалы, указанные в ПТД и КД. / 1(М01) - 20 и другие марки низкоуглеродистой стали, указанные в ПТД и КД | группа 3 (М03) | МП | НГДО, ОХНВП | свыше 12,0 до 40,0 включительно / свыше 40,0 до 50,0 включительно / свыше 50,0 до 160,0 включительно / свыше 12,0 до 50,0 включительно | плоские детали | без подогрева / с подогревом | с термообработкой | Н1 | 01191.02080 24.07.2024 | Технология механизированной сварки плавящимся электродом в среде активных газов и смесях стыковых соединений при изготовлении и ремонте трубопроводной арматуры | АЦСТ-161-00765 | Пв | 29.04.2030 | АЦСТ-161 | да | открыть
АО «Усть-Каменогорский арматурный завод» | OK Autrod 12.64, Super Arc L-56 | Проволока марок OK Autrod 12.64; Super Arc L-56. Допускается применение других аттестованных сварочных материалов в соответствии с требованиями ПТД. | 1(М01) - 09Г2С, 20, стали до К54 вкл. и другие материалы, указанные в ПТД и КД. | группа 3 (М03) | МП | НГДО, ОХНВП | свыше 12,0 до 30,0 включительно / свыше 12,0 до 160,0 включительно / свыше 12,0 до 120,0 включительно | плоские детали / свыше 500,0 до 2500,0 включительно | с подогревом | без термообработки / с термообработкой* | Н1; В1 | 01191.02080 24.07.2024 | Технология ремонта сварных швов механизированной сваркой плавящимся электродом в среде активных газов и смесях соединений, выполняемых при изготовлении и ремонте трубопроводной арматуры | АЦСТ-161-00863 | Пв | 24.06.2030 | АЦСТ-161 | да | открыть
АО «Усть-Каменогорский арматурный завод» | OK Autrod 12.64, Super Arc L-56 | Проволока марок OK Autrod 12.64; Super Arc L-56. Допускается применение других аттестованных сварочных материалов в соответствии с требованиями ПТД. | 1(М01) - 09Г2С, 20, стали до К54 вкл. и другие материалы, указанные в ПТД и КД. | группа 3 (М03) | МП | НГДО, ОХНВП | свыше 12,0 до 40,0 включительно / свыше 12,0 до 160,0 включительно / свыше 12,0 до 120,0 включительно | плоские детали / свыше 500,0 до 2500,0 включительно | с подогревом | без термообработки / с термообработкой* | Н1; В1 | 01191.02080 24.07.2024 | Технология ремонта сварных швов механизированной сваркой плавящимся электродом в среде активных газов и смесях соединений, выполняемых при изготовлении и ремонте трубопроводной арматуры | АЦСТ-161-00897 | Пв | 17.07.2030 | АЦСТ-161 | да | открыть
АО «ЭлектраСтрой Хэви Индастрис» | Tigrod 12.60, OK Tigrod 12.64, OK Tigrod 13.23, WT-20 | Пруток присадочный ОК Tigrod 12.60, OK Tigrod 12.64, OK Tigrod 13.23; вольфрамовый электрод марки WT-20. Допускается применение других аттестованных сварочных материалов в соответствии с требованиями ПТД. | 1 (М01); 2 (М03) | группа 3 (М03) | РАД | ОХНВП, СК | Труба: свыше 3,0 до 12,0 включительно + плоская деталь: свыше 3,0 до 100,0 включительно / Труба: свыше 12,0 до 50,0 включительно + плоская деталь: свыше 3,0 до 100,0 включительно | Труба свыше 25,0 до 150,0 включительно + плоская деталь / Труба свыше 150,0 до 500,0 включительно + плоская деталь | без подогрева | без термообработки / с термообработкой | Н2, П2, В1, Н45 | ТИ-ЭСХИ-РАД 01.09.2022 | Технология ручной аргонодуговой сварки (наплавки) неплавящимся электродом | АЦСТ-11-08166 | Пв | 14.12.2026 | АЦСТ-11 | да | открыть
АО «ЭлектраСтрой Хэви Индастрис» | Tigrod 12.60, OK Tigrod 12.64, OK Tigrod 13.23, WT-20 | Пруток присадочный ОК Tigrod 12.60, OK Tigrod 12.64, OK Tigrod 13.23. Вольфрамовый электрод марки WT-20. Допускается применение других аттестованных сварочных материалов в соответствии с требованиями ПТД. | 2 (М03) / 1 (М01) / 2+1 (М03+М01) | группа 3 (М03) | РАД | ОХНВП, СК | свыше 3,0 до 12,0 включительно / свыше 12,0 до 50,0 включительно | плоские детали | без подогрева / с подогревом | без термообработки | Н1, Н2, В1, П2 | ТИ-ЭСХИ-РАД 01.09.2022 | Технология ручной аргонодуговой сварки (наплавки) неплавящимся электродом опасных производственных объектов | АЦСТ-11-08173 | Пв | 19.12.2026 | АЦСТ-11 | да | открыть
АО «ЭлектраСтрой Хэви Индастрис» | Tigrod 12.60, OK Tigrod 12.64, OK Tigrod 13.23, WT-20 | Пруток присадочный ОК Tigrod 12.60, OK Tigrod 12.64, OK Tigrod 13.23; вольфрамовый электрод марки WT-20. Допускается применение других аттестованных сварочных материалов в соответствии с требованиями ПТД. | 1 (М01) / 2 (М03) | группа 3 (М03) | РАД | ОХНВП, СК | от 1,385 до 3,0 включительно / свыше 3,0 до 8,0 включительно / свыше 3,0 до 12,0 включительно / свыше 12,0 до 30,0 включительно | от 10,65 до 25,0 включительно / свыше 25,0 до 150,0 включительно / свыше 150,0 до 500,0 включительно | без подогрева | без термообработки | Н1; Г; В1; Н45 | ТИ-ЭСХИ-РАД 01.09.2022 | Технология ручной аргонодуговой сварки (наплавки) неплавящимся электродом опасных производственных объектов | АЦСТ-11-08247 | Пв | 20.01.2027 | АЦСТ-11 | да | открыть
АО «ЭлектраСтрой Хэви Индастрис» | Tigrod 12.60, OK Tigrod 12.64, OK Tigrod 13.23, WT-20, OK 46.00, OK 50.40, OK 53.70, OK 48.08, ОЗС-12, МР-3, УОНИ-13/55 | РАД (корневой слой шва): Пруток присадочный ESAB ОК Tigrod 12.60, OK Tigrod 12.64, OK Tigrod 13.23; Вольфрамовый электрод марки WT-20. РД (последующие слои шва): электроды покрытые OK 46.00; ОК 50.40; OK 53.70; OK 48.08; ОЗС-12; МР-3; УОНИ 13/55. Допускается применение других аттестованных сварочных материалов в соответствии с требованиями ПТД. | 2 (М03) | группа 3 (М03) | РАД+РД | ОХНВП, СК | свыше 3,0 до 12,0 включительно / свыше 12,0 до 30,0 включительно / Труба: свыше 12,0 до 30,0 включительно + плоская деталь: свыше 3,0 до 100,0 включительно | свыше 25,0 до 150,0 включительно / свыше 150,0 до 500,0 включительно / Труба: свыше 150,0 до 500,0 включительно + плоская деталь | без подогрева | без термообработки | Н1; Г; В1; Н45 / Н2; П2; В1; Н45 | ТИ-ЭСХИ-РАД+РД 01.09.2022 | Комбинированная технология ручной аргонодуговой сварки неплавящимся электродом корневого слоя шва и ручной дуговой сварки покрытыми электродами заполняющих и облицовочных слоев шва опасных производственных объектов | АЦСТ-11-08250 | Пв | 26.01.2027 | АЦСТ-11 | да | открыть
АО «ЭлектраСтрой Хэви Индастрис» | Filarc PZ6114, Filarc PZ6138, DW-100, DW-A55L, SC-71MJ | Порошковые проволоки марки Filarc PZ6114, Filarc PZ6138, DW-100, DW-A55L, SC-71MJ. Допускается применение других аттестованных сварочных материалов в соответствии с требованиями ПТД. | 2 (М03); 1 (М01); 2+1 (М03+М01) | группа 3 (М03) | МПГ | ОХНВП, СК | свыше 3,0 до 12,0 включительно / свыше 12,0 до 40,0 включительно* / свыше 12,0 до 40,0 включительно / свыше 3,0 до 12,0 включительно + свыше 3,0 до 40,0 включительно* / свыше 12,0 до 40,0 включительно + свыше 3,0 до 40,0 включительно* / свыше 12,0 до 40,0 включительно + свыше 3,0 до 40,0 включительно | плоские детали | без подогрева / с подогревом | без термообработки | Н1; Г; П1; В1 / Н1; Н2; П2; В1 | ТИ-ЭСХИ-МПГ 01.09.2022 | Технология механизированной сварки (наплавки) порошковой проволокой в среде активных газов и смесях опасных производственных объектов | АЦСТ-11-08299 | Пв | 21.02.2027 | АЦСТ-11 | да | открыть
АО «ЭлектраСтрой Хэви Индастрис» | OK 53.70, OK 48.08, УОНИ-13/55, Filarc PZ6114, Filarc PZ6138, DW-100, DW-A55L, SC-71MJ | Корневой слой (РД): Электроды покрытые OK 53.70; OK 48.08; УОНИ 13/55. Последующие слои шва (МПГ): Порошковые проволоки марки Filarc PZ6114, Filarc PZ6138, DW-100, DW-A55L, SC-71MJ. Допускается применение других аттестованных сварочных материалов в соответствии с требованиями ПТД. | 2 (М03); 1 (М01) | группа 3 (М03) | РД+МПГ | ОХНВП, СК | свыше 3,0 до 12,0 включительно / свыше 12,0 до 40,0 включительно* / свыше 12,0 до 40,0 включительно / Привариваемая деталь: свыше 3,0 до 12,0 включительно + основная деталь: свыше 3,0 до 40,0 включительно* | плоские детали | без подогрева / с подогревом | без термообработки | Н1; Г; П1; В1 / Н1; Н2; П2; В1 | ТИ-ЭСХИ-РД+МПГ 01.09.2022 | Комбинированная технология ручной дуговой сварки покрытыми электродами корневого слоя шва и механизированной сварки порошковой проволокой в среде активных газов и смесях заполняющих и облицовочных слоев шва опасных производственных объектов | АЦСТ-11-08365 | Пв | 27.03.2027 | АЦСТ-11 | да | открыть
АО «ЭлектраСтрой Хэви Индастрис» | OK 53.70, OK 48.08, УОНИ-13/55 | Электроды покрытые OK 53.70; OK 48.08; УОНИ 13/55. Допускается применение других аттестованных сварочных материалов в соответствии с требованиями ПТД. | 2 (М03) | группа 3 (М03) | РД | ОХНВП, СК | свыше 3,0 до 12,0 включительно / свыше 12,0 до 40,0 включительно* / свыше 12,0 до 40,0 включительно | плоские детали | без подогрева / с подогревом | без термообработки | Н1; Г; П1; В1 | ТИ-ЭСХИ-РД 01.09.2022 | Технология ручной дуговой сварки (наплавки) покрытыми электродами опасных производственных объектов | АЦСТ-11-08414 | Пв | 17.04.2027 | АЦСТ-11 | да | открыть
АО «ЭлектраСтрой Хэви Индастрис» | Tigrod 12.60, OK Tigrod 12.64, OK Tigrod 13.23 | Пруток присадочный ОК Tigrod 12.60, OK Tigrod 12.64, OK Tigrod 13.23. Допускается применение других аттестованных сварочных материалов в соответствии с требованиями ПТД. | 1 (М01); 2 (М03) | группа 3 (М03) | РАД | ОХНВП, СК | Труба: от 1,385 до 3,0 включительно + основная труба: от 1,385 до 36,0 включительно* / Труба: свыше 3,0 до 12,0 включительно + основная труба: свыше 3,0 до 36,0 включительно* / Труба: свыше 3,0 до 12,0 включительно + плоская деталь: от 3,0 до 100,0 включительно / Труба: свыше 12,0 до 30,0 включительно + плоская деталь: от 12,0 до 100,0 включительно / Труба: от 1,385 до 3,0 включительно + основная труба: от 1,385 до 100,0 включительно | Труба: от 10,65до 25,0 включительно + основная труба: от 10,65 до 2550,0 включительно / Труба: свыше 25,0 до 150,0 включительно + основная труба: свыше 25,0 до 2550,0 включительно / Труба: свыше 150,0 до 500,0 включительно + плоская деталь | без подогрева | без термообработки / с термообработкой | Н2; В1; П2; Н45 | ТИ-ЭСХИ-РАД 01.09.2022 | Технология ручной аргонодуговой сварки (наплавки) неплавящимся электродом опасных производственных объектов | АЦСТ-11-08552 | Пв | 05.06.2027 | АЦСТ-11 | да | открыть
АО «ЭлектраСтрой Хэви Индастрис» | УОНИ-13/55, OK 53.70, OK 48.08, ОЗС-12, МР-3, OK 46.00 | Электроды покрытые типа УОНИ 13/55, ОК 53.70, OK 48.08. Допускается применение других аттестованных сварочных материалов в соответствии с требованиями ПТД. / Электроды покрытые типа ОЗС-12; МР-3; УОНИ 13/55, ОК 53.70, OK 48.08, ОК 46.00. Допускается применение других аттестованных сварочных материалов в соответствии с требованиями ПТД. | 2 (М03) / 1 (М01) | группа 3 (М03) | РД | ОХНВП, СК | Труба: свыше 12,0 до 30,0 включительно + плоская деталь: от 3,0 до 100,0 включительно / Труба: свыше 12,0 до 36,0 включительно* + плоская деталь: от 3,0 до 100,0 включительно / Труба: свыше 12,0 до 50,0 включительно + плоская деталь: от 3,0 до 100,0 включительно | Труба: свыше 150,0 - 500,0 включительно + плоская деталь | без подогрева | без термообработки / с термообработкой | Н2; В1; П2; Н45 | ТИ-ЭСХИ-РД 01.09.2022 | Технология ручной дуговой сварки (наплавки) покрытыми электродами опасных производственных объектов | АЦСТ-11-08556 | Пв | 06.06.2027 | АЦСТ-11 | да | открыть
АО «ЭлектраСтрой Хэви Индастрис» | Tigrod 13.23, УОНИ-13/55, OK 53.70, OK 48.08 | Корневой слой (РАД): Пруток присадочный ESAB ОК Tigrod 13.23; Вольфрамовый электрод марки КЕДР ВТ-20. Последующие слои шва (РД): Электроды покрытые УОНИ 13/55, ОК 53.70, OK 48.08. Допускается применение других аттестованных сварочных материалов в соответствии с требованиями ПТД. | 2 (М03) | группа 3 (М03) | РАД+РД | ОХНВП, СК | свыше 3,0 до 12,0 включительно / свыше 12,0 до 40,0 включительно* / свыше 12,0 до 40,0 включительно | плоские детали | без подогрева / с подогревом | без термообработки | Н1, Г, В1, П1 | ТИ-ЭСХИ-РАД+РД 01.09.2022 | Комбинированная технология ручной аргонодуговой сварки неплавящимся электродом корневого слоя шва и ручной дуговой сварки покрытыми электродами заполняющих и облицовочных слоев шва опасных производственных объектов | АЦСТ-11-08607 | Пв | 23.06.2027 | АЦСТ-11 | да | открыть
АО «ЭлектраСтрой Хэви Индастрис» | Tigrod 12.60, OK Tigrod 12.64, OK Tigrod 13.23, УОНИ-13/55, OK 53.70, OK 48.08 | Корневой слой (РАД): Пруток присадочный ESAB ОК Tigrod 12.60, OK Tigrod 12.64, OK Tigrod 13.23; Вольфрамовый электрод марки КЕДР ВТ-20. Последующие слои шва (РД): Электроды покрытые УОНИ 13/55, ОК 53.70, OK 48.08. Допускается применение других аттестованных сварочных материалов в соответствии с требованиями ПТД. | 2 (М03) | группа 3 (М03) | РАД+РД | ОХНВП, СК | Труба: свыше 3,0 до 12,0 включительно + плоская деталь: от 3,0 до 100,0 включительно | Труба: свыше 150,0 до 500,0 включительно + плоская деталь | без подогрева | без термообработки / с термообработкой | Н2; В1; П2; Н45 | ТИ-ЭСХИ-РАД+РД 01.09.2022 | Комбинированная технология ручной аргонодуговой сварки неплавящимся электродом корневого слоя шва и ручной дуговой сварки покрытыми электродами заполняющих и облицовочных слоев шва опасных производственных объектов | АЦСТ-11-08615 | Пв | 06.07.2027 | АЦСТ-11 | да | открыть
АО «ЭлектраСтрой Хэви Индастрис» | Tigrod 12.60, OK Tigrod 12.64, OK Tigrod 13.23, OK 53.70, OK 48.08, УОНИ-13/55 | Корневой слой (РАД): Пруток присадочный ESAB ОК Tigrod 12.60, OK Tigrod 12.64, OK Tigrod 13.23; Вольфрамовый электрод марки КЕДР ВТ-20; Последующие слои шва (РД): электроды покрытые OK 53.70; OK 48.08; УОНИ 13/55. Допускается применение других аттестованных сварочных материалов в соответствии с требованиями ПТД. | 2 (М03); 2+1 (М03+М01) | группа 3 (М03) | РАД+РД | СК | от 4,0 до 12,0 включительно / свыше 12,0 до 50,0 включительно* / свыше 12,0 до 50,0 включительно | свыше 25,0 до 500,0 включительно / свыше 150,0 до 500,0 включительно / свыше 500,0 до 2550,0 включительно | без подогрева / с подогревом | без термообработки | Н1; Г; В1; Н45 | ТИ-ЭСХИ-РАД+РД 01.09.2022 | Комбинированная технология ручной аргонодуговой сварки неплавящимся электродом корневого слоя шва и ручной дуговой сварки покрытыми электродами заполняющих и облицовочных слоев шва | АЦСТ-11-08662 | Пв | 19.07.2027 | АЦСТ-11 | да | открыть
АО «ЭлектраСтрой Хэви Индастрис» | Tigrod 12.60, OK Tigrod 12.64, OK Tigrod 13.23 | Пруток присадочный ОК Tigrod 12.60, OK Tigrod 12.64, OK Tigrod 13.23. Вольфрамовый электрод КЕДР ВТ-20. Допускается применение других аттестованных сварочных материалов в соответствии с требованиями ПТД. | 1 (М01); 2 (М03) | группа 3 (М03) | РАД | ОХНВП, СК | Труба: свыше 3,0 до 12,0 включительно; плоская деталь: от 3,0 до 40,0 включительно** / Труба: свыше 3,0 до 12,0 включительно; плоская деталь (усиливающая накладка): свыше 3,0 до 12,0 включительно | Труба: свыше 25,0 до 150,0 включительно; плоская деталь / Труба: свыше 25,0 до 150,0 включительно; плоская деталь (усиливающая накладка) / Труба: свыше 150,0 до 500,0 включительно; плоская деталь / Труба: свыше 150,0 до 500,0 включительно; плоская деталь (усиливающая накладка) | без подогрева | без термообработки | Н2; В1; П2; Н45 / Н2; В1; П2 | ТИ-ЭСХИ-РАД 01.09.2022 | Технология ручной аргонодуговой сварки (наплавки) неплавящимся электродом опасных производственных объектов | АЦСТ-11-08680 | Пв | 27.07.2027 | АЦСТ-11 | да | открыть
АО «ЭлектраСтрой Хэви Индастрис» | Tigrod 12.60, OK Tigrod 12.64, OK Tigrod 13.23 | Пруток присадочный марок ОК Tigrod 12.60, OK Tigrod 12.64, OK Tigrod 13.23. Вольфрамовый электрод марки КЕДР ВТ-20. Допускается применение других аттестованных сварочных материалов в соответствии с требованиями ПТД. | 1 (М01); 2 (М03) | группа 3 (М03) | РАД | ОХНВП, СК | Патрубок (ответвление): свыше 3,0 до 8,0 включительно; основная труба (магистраль): свыше 3,0 до 36,0 включительно* / Патрубок (ответвление): свыше 3,0 до 12,0 включительно; основная труба (магистраль): свыше 3,0 до 36,0 включительно* / Патрубок (ответвление): свыше 12,0 до 25,0 включительно; основная труба (магистраль): свыше 12,0 до 36,0 включительно* / Труба: от 1,385 до 3,0 включительно; плоская деталь: от 1,385 до 25,0 включительно / Труба: свыше 3,0 до 8,0 включительно; плоская деталь: свыше 3,0 до 25,0 включительно | Патрубок (ответвление): от 10,65 до 25,0 включительно + основная труба: от 10,65 до 2550,0 включительно / Патрубок (ответвление): свыше 150,0 до 500,0 включительно + основная труба: свыше 150,0 до 2550,0 включительно / Труба: от 10,65 до 25,0 включительно + плоская деталь | без подогрева | без термообработки | Н2; П2; В1; Н45 / Н2; П2; В1 | ТИ-ЭСХИ-РАД 01.09.2022 | Технология ручной аргонодуговой сварки (наплавки) неплавящимся электродом опасных производственных объектов | АЦСТ-11-08700 | Пв | 10.08.2027 | АЦСТ-11 | да | открыть
АО «ЭлектраСтрой Хэви Индастрис» | Tigrod 12.60, OK Tigrod 12.64, OK Tigrod 13.23, УОНИ-13/55, OK 53.70, OK 48.08, ОЗС-12, МР-3, OK 46.00 | Корневой слой (РАД): Пруток присадочный ESAB ОК Tigrod 12.60, OK Tigrod 12.64, OK Tigrod 13.23; Вольфрамовый электрод марки КЕДР ВТ-20. Последующие слои шва (РД): Электроды покрытые УОНИ 13/55, ОК 53.70, OK 48.08. Допускается применение других аттестованных сварочных материалов в соответствии с требованиями ПТД / Корневой слой (РАД): Пруток присадочный ESAB ОК Tigrod 12.60, OK Tigrod 12.64, OK Tigrod 13.23; Вольфрамовый электрод марки КЕДР ВТ-20. Последующие слои шва (РД): Электроды покрытые ОЗС-12; МР-3; УОНИ 13/55, ОК 53.70, OK 48.08, ОК 46.00. Допускается применение других аттестованных сварочных материалов в соответствии с требованиями ПТД | 2 (М03) / 1 (М01) | группа 3 (М03) | РАД+РД | ОХНВП, СК | Патрубок (ответвление): свыше 3,0 до 12,0 включительно; основная труба (магистраль): свыше 3,0 до 30,0 включительно / Патрубок (ответвление): свыше 3,0 до 12,0 включительно; основная труба (магистраль): свыше 3,0 до 36,0 включительно* / Патрубок (ответвление): свыше 12,0 до 25,0 включительно; основная труба (магистраль): свыше 3,0 до 30,0 включительно / Патрубок (ответвление): свыше 12,0 до 25,0 включительно; основная труба (магистраль): свыше 3,0 до 36,0 включительно* | Патрубок (ответвление): свыше 25,0 до 150,0 включительно; основная труба (магистраль): свыше 25,0 до 2550,0 включительно / Патрубок (ответвление): свыше 150,0 до 500,0 включительно; основная труба (магистраль): свыше 150,0 до 2550,0 включительно | без подогрева | без термообработки | Н2; П2; В1; Н45 | ТИ-ЭСХИ-РАД+РД 01.09.2022 | Комбинированная технология ручной аргонодуговой сварки неплавящимся электродом корневого слоя шва и ручной дуговой сварки покрытыми электродами заполняющих и облицовочных слоев шва опасных производственных объектов | АЦСТ-11-08712 | Пв | 11.08.2027 | АЦСТ-11 | да | открыть
АО «ЭлектраСтрой Хэви Индастрис» | OK Tigrod 309L/LSi, OK Tigrod 309MoL, Weld T 309L, ER-309 LSi | Пруток присадочный OK Tigrod 309L/LSi; OK Tigrod 309MoL; Weld T 309L; ER-309 LSi; Вольфрамовый электрод марки КЕДР ВТ-20. Допускается применение других аттестованных сварочных материалов в соответствии с требованиями ПТД. | 9 (М11) / 9+2 (М11+М03) | группа 3 (М03) | РАД | ОХНВП | от 0,6 до 3,0 включительно / Привариваемая деталь: от 0,6 до 3,0 включительно; основная деталь: от 0,6 до 50,0 включительно | плоские детали | без подогрева | без термообработки | Н1, Г, В1, П1, В2 / Н1, Н2, В1, П2, В2 | ТИ-ЭСХИ-РАД-МР 01.09.2022 | Технология ручной аргонодуговой сварки (наплавки) неплавящимся электродом металлических конструкций мембранных резервуаров | АЦСТ-11-08735 | Пв | 05.09.2027 | АЦСТ-11 | да | открыть
АО «ЭлектраСтрой Хэви Индастрис» | Elgatig 162, EWC NiMo1, OK Tigrod 13.23, Weld T 80S-Ni1, WT-20 | Пруток Elgatig 162, EWC NiMo1, OK Tigrod 13.23, Weld T 80S-Ni1. Вольфрамовый электрод марки WT-20. Допускается применение других аттестованных сварочных материалов в соответствии с требованиями ПТД. | 2 (М03) / 2+1 (М03+М01) / 1 (М01) | группа 3 (М03) | РАД | ОХНВП, СК | свыше 3,0 до 12,0 включительно | свыше 500,0 до 2550,0 включительно | без подогрева | без термообработки | Н1; Г; В1; Н45 | ТИ-ЭСХИ-РАД 01.09.2022 | Технология ручной аргонодуговой сварки (наплавки) неплавящимся электродом опасных производственных объектов | АЦСТ-11-08845 | Пв | 18.10.2027 | АЦСТ-11 | да | открыть
АО «ЭлектраСтрой Хэви Индастрис» | Elgatig 162, EWC NiMo1, OK Tigrod 13.23, Weld T 80S-Ni1, УОНИ-13/55, OK 53.70, OK 48.08, ОЗС-12, МР-3, OK 46.00 | Корневой слой (РАД): Пруток присадочный Elgatig 162, EWC NiMo1, OK Tigrod 13.23, Weld T 80S-Ni1; Вольфрамовый электрод КЕДР ВТ-20; Последующие слои шва (РД): Электроды покрытые УОНИ 13/55, ОК 53.70, OK 48.08. Допускается применение других аттестованных сварочных материалов в соответствии с требованиями ПТД. / Корневой слой (РАД): Пруток присадочный Elgatig 162, EWC NiMo1, OK Tigrod 13.23, Weld T 80S-Ni1; Вольфрамовый электрод КЕДР-20; Последующие слои шва (РД): Электроды покрытые ОЗС-12, МР-3, УОНИ 13/55, ОК 53.70, OK 48.08, ОК 46.00. Допускается применение других аттестованных сварочных материалов в соответствии с требованиями ПТД. | 2 (М03) / 2+1 (М03+М01) / 1 (М01) | группа 3 (М03) | РАД+РД | ОХНВП, СК | свыше 3,0 до 12,0 включительно / свыше 12,0 до 30,0 включительно / свыше 12,0 до 36,0 включительно* | свыше 500,0 до 2550,0 включительно | без подогрева | без термообработки | Н1; Г; В1; Н45 | ТИ-ЭСХИ-РАД+РД 01.09.2022 | Комбинированная технология ручной аргонодуговой сварки неплавящимся электродом корневого слоя шва и ручной дуговой сварки покрытыми электродами заполняющих и облицовочных слоев шва опасных производственных объектов | АЦСТ-11-08894 | Пв | 09.11.2027 | АЦСТ-11 | да | открыть
АО «ЭлектраСтрой Хэви Индастрис» | OK 67.75, Capilla 309 L, ЭА-395/9, ОЗЛ-6, KST-309L-15 | Электроды покрытые OK 67.75, Capilla 309 L, ЭА-395/9, ОЗЛ-6, KST-309L-15. Допускается применение других аттестованных сварочных материалов в соответствии с требованиями ПТД. | 9+1 (М11+М01); 9+2 (М11+М03) | группа 3 (М03) | РД | ОХНВП, СК | свыше 3,0 до 12,0 включительно / свыше 12,0 до 50,0 включительно / свыше 3,0 до 12,0 включительно + свыше 3,0 до 120,0 включительно | плоские детали | без подогрева / с подогревом | без термообработки | Н1, Г, В1, П1 / Н1, Н2, В1, П2 | ТИ-ЭСХИ-РД-МК 01.09.2022 | Технология ручной дуговой сварки (наплавки) покрытыми электродами металлических конструкций опасных производственных объектов | АЦСТ-11-08933 | Пв | 17.11.2027 | АЦСТ-11 | да | открыть
АО «ЭлектраСтрой Хэви Индастрис» | OK 48.08, УОНИ-13/55 | Электроды с основным видом покрытия марок OK 48.08, УОНИ-13/55. Допускается применение других аттестованных сварочных материалов в соответствии с требованиями ПТД. | 2 (М03) / 1 (М01) | группа 3 (М03) | РДН | СК |  | свыше 150,0 до 500,0 включительно / свыше 500,0 до 3000,0 включительно / плоские детали | с подогревом | без термообработки | Н1; Г; В1 | ТИ-ЭСХИ-РДН 01.09.2022 | Технология ручной дуговой наплавки покрытыми электродами при изготовлении, монтаже, ремонте, реконструкции опасных производственных объектов | АЦСТ-11-08961 | Пв | 29.11.2027 | АЦСТ-11 | да | открыть
АО «Ямалтрансстрой» |  | Электроды типа Э50А марок УОНИ(И) 13/55, МТГ-02. Допускается применение других аттестованных сварочных материалов в соответствии с требованиями ПТД. | 1 (М01) | группа 3 (М03) | РД | КСМ | свыше 6,0 до 16,0 включительно | плоские детали | с подогревом | без термообработки | Н1; В1 / Н1; Н2; П2; В1 | ТИ-ЯТС-КСМ-2022 30.06.2022 | Технология ручной дуговой сварки покрытыми электродами металлических пролетных строений, опор и пилонов стальных мостов при сборке, сварке и ремонте в монтажных условиях | АЦСТ-11-08407 | Пв | 11.04.2027 | АЦСТ-11 | да | открыть
Акционерное общество "Акционерная компания "Корвет" | ER 309 L, INCONEL Filler Metal | Проволока сплошного сечения ER 309 L и другие аттестованные аналоги в соответствии с НД и ПТД. / Проволока сплошного сечения ER 309 L, INCONEL Filler Metal 625 и другие аттестованные аналоги в соответствии с НД и ПТД. | 1 (М01) / 2 (М03) | группа 3 (М03) | ААДН | НГДО, ОХНВП |  |  | без подогрева / с подогревом | без термообработки / с термообработкой | Г / Н1 | ТС-ААДН-НГДО (8,12)-ОХНВП (15,16) 25.12.2023 | Технология автоматической аргонодуговой наплавки неплавящимся электродом уплотнительных поверхностей запорной арматуры, нефтегазопромыслового, бурового и нефтеперерабатывающего оборудования при изготовлении и ремонте в заводских условиях | АЦСТ-159-00015 | Пв | 22.07.2028 | АЦСТ-159 | да | открыть
Акционерное общество "ЗАВОД ДОРМАШ" | Св-08Г2С, JQ.MG50-6, DEKA ER70S-6 | Св-08Г2С, JQ.MG50-6 / Св-08Г2С, DEKA ER70S-6 | 1 (М01) | группа 3 (М03) | МП | СК | свыше 3,0 до 4,0 включительно / свыше 3,0 до 12,0 включительно / свыше 12,0 до 20,0 включительно |  | Без подогрева | Без термообработки | Н1 | ТС-МП-СК-ЗДМ 27.11.2025 | Технология изготовления и ремонта механизированной сварки плавящимся электродом в среде активных газов и смесях металлических строительных конструкций | АЦСТ-69-03502 | Пв | 24.04.2030 | АЦСТ-69 | да | открыть
Акционерное общество "Изоляционный трубный завод" (АО "ИТЗ") | Св-08ГНМ-О, OK Flux 10.71, S A AB, AC H45 | Cварочная проволока Св-08ГНМ-О; флюс сварочный OK Flux 10.71 (тип S A AB 1 67 AC H45 по EN ISO 14174). * | 1 (М01) / 2 (М03) | группа 3 (М03) | АФ | НГДО, ОХНВП, СК | от 6,5 до 22,0 включительно | плоские детали** | без подогрева | без термообработки | Н1 | ТИ 95435947.25.00022 20.10.2022 | Трубы электросварные прямошовные диаметром 530-720 мм | АЦСТ-135-01184 | Пв | 30.03.2027 | АЦСТ-135 | да | открыть
Акционерное общество "Изоляционный трубный завод" (АО "ИТЗ") | Св-08ГНМ-П, OK Flux 10.71Р, S A AB, AC H5 | Cварочная проволока Св-08ГНМ-П; флюс сварочный OK Flux 10.71Р (тип S A AB 1 67 AC H5 по EN ISO 14174) * | 1 (М01) / 2 (М03) | группа 3 (М03) | АФ | КО, НГДО, ОХНВП, СК | от 7,0 до 22,0 включительно | плоские детали** | без подогрева | без термообработки | Н1 | ТИ 95435947.25.00022 22.08.2024 | Трубы электросварные прямошовные диаметром 530-720 мм | АЦСТ-135-01794 | Пв | 15.01.2029 | АЦСТ-135 | да | открыть
Акционерное общество "Изоляционный трубный завод" (АО "ИТЗ") | Св-08ГНМ-П, OK Flux 10.71Р, S A AB, AC H5 | Cварочная проволока Св-08ГНМ-П; флюс сварочный OK Flux 10.71Р (тип S A AB 1 67 AC H5 по EN ISO 14174). * | 1 (М01) / 2 (М03) | группа 3 (М03) | АФ | КО, НГДО, ОХНВП, СК | от 7,0 до 22,0 включительно | плоские детали** | без подогрева | с термообработкой | Н1 | ТИ 95435947.25.00022 10.02.2026 | Технологическая инструкция сварки. Трубы электросварные прямошовные диаметром 530-720 мм | АЦСТ-135-02368 | Пв | 29.06.2030 | АЦСТ-135 | да | открыть
Акционерное общество "Изоляционный трубный завод" (АО "ИТЗ") | Св-08Г2С | Cварочная проволока Св-08Г2С.* | 1(М01) | группа 3 (М03) | МП | КО, НГДО, ОХНВП, СК | от 7,0 до 22,0 включительно | свыше 500,0 до 720,0 включительно | с подогревом | без термообработки / с термообработкой | Н1 | ТИ 95435947.25.000038 28.01.2026 | Технологическая инструкция ремонта сварных соединений труб стальных электросварных прямошовных | АЦСТ-135-02369 | Пв | 29.06.2030 | АЦСТ-135 | да | открыть
Акционерное общество "Инман" | Св-08Г2С | Аттестованные сварочные материалы: сварочная проволока марки Св-08Г2С и другие, указанные в ПТД | 1 (М01) | группа 3 (М03) | АПГ | ПТО | от 4 до 12 включительно / от 4 до 12 включительно для привариваемой и основной деталей | плоские детали | без подогрева | без термообработки | Н1 / Н2 | ТП 259-22 18.07.2022 | "Технологический процесс сварки подьёмно-транспортного оборудования" | АЦСТ-117-01884 | Пв | 26.01.2027 | АЦСТ-117 | да | открыть
Акционерное общество "Инман" | Св-08Г2С | Аттестованные сварочные материалы: сварочная проволока марки Св-08Г2С и другие, указанные в ПТД; защитный газ - газовая смесь К-18 (82%Ar+18%СО2) | 1 (М01) | группа 3 (М03) | МП | ПТО | свыше 3 до 30 включительно для привариваемой детали, свыше 3 до 30 включительно для основной детали / от 1,5 до 3 включительно / от 3 до 30 включительно для привариваемой детали, от 3 до 30 включительно для основной детали / от 1,5 до 30 включительно для привариваемой детали, от 1,5 до 30 включительно для основной детали / свыше 3 до 12 включительно | свыше 25 до 150 включительно, плоская основная деталь / плоские детали | без подогрева | без термообработки | Н2 / Н1 | ТП 259-22 18.07.2022 | "Технологический процесс сварки подьёмно-транспортного оборудования" | АЦСТ-117-01885 | Пв | 02.02.2027 | АЦСТ-117 | да | открыть
Акционерное общество "Красноярское монтажное управление "Гидромонтаж" | Св-08ГА | Проволока сварочная: Св-08ГА и другие аттестованные сварочные материалы, разрешенные к применению и указанные в ПТД для сварки группы 1 (М01). | 1 (М01) -15ХСНД, 15ХСНДА и другие. | группа 3 (М03) | АФ | КСМ | От 10,0 до 16,0 включительно / Свыше 16,0 до 32,0 включительно / От 18,0 до 50,0 включительно / Привариваемая деталь: от 10,0 до 16,0 включительно + деталь, к которой приваривается: от 10,0 до 50,0 включительно / Привариваемая деталь: свыше 16,0 до 40,0 включительно + деталь, к которой приваривается: свыше 16,0 до 50,0 включительно / Привариваемая деталь: 16,0 + деталь, к которой приваривается: от 16,0 до 50,0 включительно | Плоская деталь / Плоская деталь + плоская деталь | с подогревом | без термообработки | Н1 | ТИ.АФ.КСМ-ГМ-2026 27.02.2026 | Технологическая инструкция автоматической сварки плавящимся электродом под флюсом конструкций стальных мостов | АЦСТ-43-01547 | Пв | 14.08.2030 | АЦСТ-43 | да | открыть
Акционерное общество "Красноярское монтажное управление "Гидромонтаж" | AristoRod 12.50 | Проволока сварочная: ОК AristoRod 12.50 и другие аттестованные сварочные материалы, разрешенные к применению и указанные в ПТД для сварки группы 1 (М01). | 1 (М01) - 15ХСНД, 15ХСНДА и другие | группа 3 (М03) | МП | КСМ | От 6,0 до 8,0 включительно* / От 8,0 до 16,0 включительно / св.16,0 до 40,0 включительно / От 6,0 до 16,0 включительно / Привариваемая деталь: от 8,0 до 16,0 включительно + деталь к которой приваривается: от 8,0 до 50,0 включительно | Плоская деталь / Плоская деталь + плоская деталь | с подогревом | без термообработки | Н1 / Н1; Н2 | ТИ.МП.КСМ-ГМ-2026 27.02.2026 | Технологическая инструкция автоматической сварки плавящимся электродом под флюсом конструкций стальных мостов | АЦСТ-43-01548 | Пв | 14.08.2030 | АЦСТ-43 | да | открыть
Акционерное общество "МОВЕН" (АО "МОВЕН") | Св-08Г2С | Сварочная проволока Св-08Г2С* | 1(М01) | группа 3 (М03) | МП | СК | свыше 3,0 до 12,0 включительно / свыше 12,0 до 30,0 включительно | плоские детали | без подогрева | без термообработки | Н2; Н1; В1 | ООО СТ 184-СК-МП-1-ТИ-01 12.12.2023 | Механизированная сварка плавящимся электродом в среде активных газов и смесях строительных конструкций | АЦСТ-135-02002 | Пв | 24.06.2029 | АЦСТ-135 | да | открыть
Акционерное общество "МОВЕН" (АО "МОВЕН") | Св-08Г2С | Сварочная проволока Св-08Г2С* | 1(М01) | группа 3 (М03) | МП | ПТО | 3,0 / свыше 3,0 до 6,0 включительно / свыше 3,0 до 12,0 включительно / свыше 12,0 до 30,0 включительно / от 6,0 до 12,0 включительно | плоские детали | без подогрева | без термообработки | Н1; Г; В1 | ООО СТ 184-ПТО-МП-1-ТИ-01 12.12.2023 | Механизированная сварка плавящимся электродом в среде активных газов и смесях грузоподъёмных кранов и устройств грузозахватных для подъемно-транспортного оборудования при изготовлении | АЦСТ-135-02010 | Пв | 26.06.2029 | АЦСТ-135 | да | открыть
Акционерное общество "Мурманский морской торговый порт" (АО "ММТП") | УОНИ-13/55 | Электроды покрытые металлические УОНИ 13/55 (Э50А) и другие аттестованные сварочные материалы (аналоги) в соответствии с требованиями ПТД для сварки 1 группы | 1 (М01), марки согласно ПТД | группа 3 (М03) | РД | СК | свыше 3,0 до 24,0 включительно / привариваемая деталь: свыше 3,0 до 24,0 включительно/ основная деталь: свыше 3,0 до 30,0 включительно |  | без подогрева | без термообработки | Н1; Г; В1 / Н1; Н2; В1 | ТИ-РД-МП-СК-26 05.04.2026 | Технологическая инструкция по ручной дуговой и полуавтоматической сварке при монтаже, ремонте и реконструкции металлоконструкций зданий при сооружении промышленных объектов | АЦСТ-139-00705 | Пв | 07.09.2030 | АЦСТ-139 | да | открыть
Акционерное общество "Мурманский морской торговый порт" (АО "ММТП") | УОНИ-13/55 | Электроды покрытые металлические УОНИ 13/55 (Э50А) и другие аттестованные сварочные материалы (аналоги) в соответствии с требованиями ПТД для сварки 1 группы | 1 (М01), марки согласно ПТД | группа 3 (М03) | РД | ПТО | свыше 3,0 до 24,0 включительно / привариваемая деталь: свыше 3,0 до 24,0 включительно/ основная деталь: свыше 3,0 до 30,0 включительно |  | без подогрева | без термообработки | Н1; Г; В1 / Н1; Н2; В1 | ТИ-РД-МП-ПТО-26 05.04.2026 | Технологическая инструкция по ручной дуговой и полуавтоматической сварке при монтаже, ремонте и реконструкции подъемно-транспортного оборудования | АЦСТ-139-00706 | Пв | 07.09.2030 | АЦСТ-139 | да | открыть
Акционерное общество "Мурманский морской торговый порт" (АО "ММТП") | Св-08Г2С | Проволока сварочная сплошного сечения Св-08Г2С и другие аттестованные сварочные материалы (аналоги) в соответствии с требованиями ПТД для сварки 1 группы | 1 (М01), марки согласно ПТД | группа 3 (М03) | МП | ПТО | свыше 3,0 до 24,0 включительно / привариваемая деталь: свыше 3,0 до 24,0 включительно/ основная деталь: свыше 3,0 до 30,0 включительно |  | без подогрева | без термообработки | Н1; Г; В1 / Н1; Н2; В1 | ТИ-РД-МП-ПТО-26 05.04.2026 | Технологическая инструкция по ручной дуговой и полуавтоматической сварке при монтаже, ремонте и реконструкции подъемно-транспортного оборудования | АЦСТ-139-00707 | Пв | 07.09.2030 | АЦСТ-139 | да | открыть
Акционерное общество "Набережночелнинский трубный завод "ТЭМ-ПО" (АО "НТЗ "ТЭМ-ПО") |  |  | 1 (М01) / 2 (М03) | группа 3 (М03) | ВЧС | НГДО, ОХНВП, СК | от 6,0 до 16,0 включительно | плоские детали* | без подогрева | с термообработкой |  | ТИ 81068824-252.000022 12.07.2022 | Трубы стальные электросварные диаметром 219-530 мм. Технологическая инструкция участка сварки | АЦСТ-135-01179 | Пв | 29.03.2027 | АЦСТ-135 | да | открыть
Акционерное общество "Норильсктрансгаз" | ЛБ-52У, OK 53.70, УОНИ-13/55 | Э50А (ЛБ-52У, ОК 53.70, УОНИ-13/55)* | 1 (М01) | группа 3 (М03) | РД | ГО | свыше 3 до 12 включительно / от 5 до 12 включительно / свыше 3 до 12 включительно (патрубок), от 4 до 12 включительно (основная труба) / свыше 3 до 12 включительно (патрубок), от 5 до 12 включительно (основная труба) | свыше 25 до 150 включительно / свыше 150 до 500 включительно / свыше 500 до 720 включительно / свыше 25 до 150 включительно (патрубок), от 108 до 720 включительно (основная труба) / свыше 150 до 219 включительно (патрубок), от 530 до 720 включительно (основная труба) | без подогрева | без термообработки | Н1; Г; В1 / Н2; П2; В1 | НТГ-05-ГО1,2-25 21.05.2025 | Ручная дуговая сварка покрытыми электродами трубопроводов систем внутреннего газоснабжения, наружных газопроводов низкого, среднего и высокого давления стальных | АЦСТ-59-00540 | Пв | 02.12.2029 | АЦСТ-59 | да | открыть
Акционерное общество "Объединенная Энергостроительная корпорация" | Св-08Г2С | Св-08Г2С и другая аттестованная проволока, указанная в ПТД | 2 (М03) | группа 3 (М03) | МП | СК | от 20,0 до 40,0 включительно | от 1420,0 до 2520,0 включительно | с подогревом | без термообработки | Н1; В1 | ОП ОЭК КРСК СК-1.ТИ.2022/2 15.09.2022 | Инструкция предприятия "Технология механизированной сварки в среде активных газов и смесях строительных металлических конструкций" | АЦСТ-27-02188 | Пв | 05.12.2026 | АЦСТ-27 | да | открыть
Акционерное общество "СоюзГидроТранс" (АО "СГТ") | Weld EM12K, OK Flux 10.71Р | Проволока сплошного сечения Weld EM12K; Флюс сварочный OK Flux 10.71Р | 2 (М03), марки согласно ПТД; 1 (М01), марки согласно ПТД | группа 3 (М03) | АФ | СК | от 14,0 до 30,0 включительно | от 710,0 до 2520 включительно | без подогрева | без термообработки | Н1 | СГТ-АФ/СК-26 20.07.2026 | Технология сварки соединений металлических строительных конструкций с применением автоматической сварки под флюсом | АЦСТ-139-00703 | Пв | 02.09.2030 | АЦСТ-139 | да | открыть
Акционерное общество "Трубодеталь" | Св-08Г2С | Св-08Г2С | 2 – 10Г2ФБЮ, К60, Х70Q / 1+2 – 09Г2C+10Г2ФБЮ, К60, Х70Q | марка σт≥420 | МП | СК | Деталь 1 (свыше 12,0 до 50,0 включительно), Деталь 2 (свыше 12,0 до 100,0 включительно) / Деталь 1 (свыше 50,0 до 100,0 включительно), Деталь 2 (свыше 50,0 до 100,0 включительно) | плоские детали / Деталь 1 (свыше 150,0 до 500,0 включительно); Деталь 2 (плоские детали) | Без подогрева | Без термообработки | Н2 | ТС-МП-СК-031-Трубодеталь-21 20.04.2021 | Технология механизированной сварки проволокой сплошного сечения в среде защитных газов (75%Ar + 25%CO2) опор трубопроводов | АЦСТ-69-03093 | Пв | 13.06.2028 | АЦСТ-69 | да | открыть
Акционерное общество "Управление механизации Востокнефтезаводмонтаж" | УОНИ-13/55 | Аттестованные сварочные электроды УОНИ-13/55 и другие, указанные в ПТД | 2 (М03) | группа 3 (М03) | РД | НГДО, ОХНВП | свыше 3 до 12 включительно / свыше 3 до 30 включительно | свыше 25 до 150 включительно / свыше 150 до 500 включительно / свыше 500 до 1420 включительно | без подогрева | без термообработки** | Н1; Г; В1; Н45 | ТИ 12.08-22 12.08.2022 | Технологическая инструкция на ручную дуговую сварку покрытыми электродами | АЦСТ-117-02169 | Пв | 10.11.2027 | АЦСТ-117 | да | открыть
Акционерное общество "Управление механизации Востокнефтезаводмонтаж" | Св-08Г2С | Аттестованные сварочные материалы: сварочная проволока марок Св-08Г2С и другие, указанные в ПТД; защитный газ - смесь: 82% Ar+18% СО2 | 2 (М03) | группа 3 (М03) | МП | НГДО, ОХНВП | свыше 3 до 12 включительно / свыше 3 до 30 включительно | свыше 25 до 150 включительно / свыше 150 до 500 включительно / свыше 500 до 1420 включительно | без подогрева | без термообработки** | Н1; Г; В1 | ТИ 15.08-22 15.08.2022 | Технологическая инструкция на механизированную сварку плавящимся электродом в среде защитных газов | АЦСТ-117-02170 | Пв | 10.11.2027 | АЦСТ-117 | да | открыть
Акционерное общество "Управление механизации Востокнефтезаводмонтаж" | WL-15, Св-08Г2С, Св-08ГС, OK Tigrod 12.64 | Аттестованные сварочные материалы: электрод вольфрамовый WL-15; сварочная проволока - Св-08Г2С, Св-08ГС, OK Tigrod 12.64 и другие, указанные в ПТД; защитный газ - аргон высшего и первого сортов по ГОСТ 10157. | 1 (М01) | группа 3 (М03) | РАД | ОХНВП | от 2 до 3 включительно / от 2 до 3 включительно для привариваемой детали, от 2 до 30 включительно для основной детали / от 3 до 5 включительно / свыше 3 до 12 включительно | от 10 до 25 включительно / от 14 до 25 включительно для привариваемой детали, от 14 до 1420 включительно для основной детали / от 14 до 25 включительно / плоские детали* | без подогрева | без термообработки | Н1; Г; В1; Н45 / Н2; П2; В1; Н45 / Н2; П2; В1 | ТИ 17.08-22 17.08.2022 | Технологическая инструкция на ручную дуговую неплавящимся электродом в среде защитного газа | АЦСТ-117-02690 | Пв | 04.02.2029 | АЦСТ-117 | да | открыть
Акционерное общество "Хабаровский радиотехнический завод" (АО "ХРТЗ") |  | Электроды типа Э50А по ГОСТ 9467-75 марки УОНИИ-13/55, а также другие аттестованные сварочные материалы, указанные в ПТД | 2 (М03) | группа 3 (М03) | РД | ПТО | свыше 3,0 до 12,0 включительно | плоские детали | без подогрева | без термообработки | Н1; Г; В1 / Н1; Н2; В1 | ТИ-СК(1)-РД-М01-01-01 03.11.2023 | Ручная дуговая сварка покрытыми электродами (РД) конструкций подъёмно-транспортного оборудования | АЦСТ-110-02138 | Пв | 13.02.2028 | АЦСТ-110 | да | открыть
Акционерное общество "Хабаровский радиотехнический завод" (АО "ХРТЗ") | LB-52U | Электроды типа Э50А по ГОСТ 9467-75 марки LB-52U. Допускается применение других аттестованных сварочных материалов в соответствии с требованиями ПТД. | 2 (М03) | группа 3 (М03) | РД | ПТО | свыше 12,0 до 50,0 включительно / свыше 12,0 до 40,0 включительно / свыше 12,0 до 30,0 включительно | плоские детали | без подогрева | без термообработки | Н1; Г; В1 / Н1; Н2; В1 | ТИ-СК(1)-РД-М01-01-01 03.11.2023 | Ручная дуговая сварка покрытыми электродами РД конструкций подъёмно-транспортного оборудования | АЦСТ-110-02218 | Пв | 02.07.2028 | АЦСТ-110 | да | открыть
Акционерное общество "Южноуральский завод металлических конструкций Металлинвест" | Св-08ГА/UF-02 | Проволока/флюс: Св-08ГА/UF-02 | 1 (М01) | группа 3 (М03) | АФ | СК | от 8,0 до 12,0 включительно / свыше 12,0 до 30,0 включительно / от 18,0 до 50,0 включительно / Деталь 1 (от 8,0 до 12,0 включительно), Деталь 2 (от 5,0 до 40,0 включительно) / Деталь 1 (свыше 12,0 до 40,0 включительно), Деталь 2 (свыше 12,0 до 40,0 включительно) / Деталь 1 (от 16,0 до 40,0 включительно), Деталь 2 (от 16,0 до 40,0 включительно) |  | без подогрева | без термообработки | Н1 / Н1, Н2 | 00002.00092 10.02.2025 | Технологическая инструкция по сварке | АЦСТ-69-03471 | Пв | 19.03.2030 | АЦСТ-69 | да | открыть
Акционерное общество «Акционерная компания ОЗНА» | УОНИ-13/55, LB-52U | аттестованные электроды типа Э50А марок УОНИ-13/55, LB-52U и другие согласно ПТД | 1 (М01) | группа 3 (М03) | РД | КО, НГДО | от 3 до 12 включительно / свыше 3 до 12 включительно | свыше 25 до 150 включительно / свыше 150 до 500 включительно | без подогрева | без термообработки | Н1; В1 | ОЗНА-НГДО, КО-РД, МП, АФ, МП+АФ-ТИ-03 07.02.2022 | Технологическая инструкция «Сборка, ручная дуговая сварка покрытыми электродами, механизированная сварка плавящимся электродом в среде активных газов и их смесях, автоматическая под слоем флюса и комбинированная МП+АФ сварка и контроль качества сварных соединений нефтегазодобывающего оборудования НГДО (п. 12), котельного оборудования КО (п. 3)» | АЦСТ-153-00547 | Пв | 12.09.2027 | АЦСТ-153 | да | открыть
Акционерное общество «Акционерная компания ОЗНА» | Св-08ГА, UF-02 | сварочная проволока Св-08ГА в сочетании с флюсом UF-02 и другие сочетания согласно ПТД | 1 (М01) | группа 3 (М03) | АФ | КО, НГДО | свыше 12 до 20 включительно / свыше 20 до 30 включительно |  | без подогрева | без термообработки | Н1 | ОЗНА-НГДО, КО-РД, МП, АФ, МП+АФ-ТИ-03 07.02.2022 | Технологическая инструкция «Сборка, ручная дуговая сварка покрытыми электродами, механизированная сварка плавящимся электродом в среде активных газов и их смесях, автоматическая под слоем флюса и комбинированная МП+АФ сварка и контроль качества сварных соединений нефтегазодобывающего оборудования НГДО (п. 12), котельного оборудования КО (п. 3)» | АЦСТ-153-00548 | Пв | 12.09.2027 | АЦСТ-153 | да | открыть
Акционерное общество «Акционерная компания ОЗНА» | OK Aristorod 12.50, Св-08ГА, UF-02 | МП - сварочная проволока OK Aristorod 12.50 и другие марки согласно ПТД, углекислый газ высшего сорта по ГОСТ 8050; АФ - сварочная проволока Св-08ГА в сочетании с флюсом UF-02 и другие сочетания согласно ПТД | 1 (М01) | группа 3 (М03) | МП+АФ | КО, НГДО | свыше 12 до 30 включительно |  | без подогрева | без термообработки* | Н1 | ОЗНА-НГДО, КО-РД, МП, АФ, МП+АФ-ТИ-03 07.02.2022 | Технологическая инструкция «Сборка, ручная дуговая сварка покрытыми электродами, механизированная сварка плавящимся электродом в среде активных газов и их смесях, автоматическая под слоем флюса и комбинированная МП+АФ сварка и контроль качества сварных соединений нефтегазодобывающего оборудования НГДО (п. 12), котельного оборудования КО (п. 3)» | АЦСТ-153-00550 | Пв | 12.09.2027 | АЦСТ-153 | да | открыть
Акционерное общество «Акционерная компания ОЗНА» | OK Aristorod 12.50 | аттестованные сварочные материалы: сварочная проволока OK Aristorod 12.50 и другие марки согласно ПТД; углекислый газ высшего сорта по ГОСТ 8050 | 1 (М01) / 2 (М03) / 2+1 (М03+М01) | группа 3 (М03) | МП | КО, НГДО | свыше 3 до 12 включительно для привариваемой детали; свыше 3 до 12 включительно для основной детали | для привариваемой детали свыше 150 до 500 включительно; для основной детали от 325 до 1440 включительно | без подогрева | без термообработки | Н2 | ОЗНА-НГДО, КО-РД, МП, АФ, МП+АФ-ТИ-03 07.02.2022 | Технологическая инструкция «Сборка, ручная дуговая сварка покрытыми электродами, механизированная сварка плавящимся электродом в среде активных газов и их смесях, автоматическая под слоем флюса и комбинированная МП+АФ сварка и контроль качества сварных соединений нефтегазодобывающего оборудования НГДО (п. 12), котельного оборудования КО (п. 3)» | АЦСТ-153-00552 | Пв | 12.09.2027 | АЦСТ-153 | да | открыть
Акционерное общество «Акционерная компания ОЗНА» | OK Aristorod 12.50 | аттестованные сварочные материалы: сварочная проволока OK Aristorod 12.50 и другие марки согласно ПТД; углекислый газ высшего сорта по ГОСТ 8050 | 1 (М01) | группа 3 (М03) | МП | КО, НГДО | от 3 до 12 включительно / свыше 3 до 12 включительно | свыше 25 до 150 включительно / свыше 150 до 500 включительно | без подогрева | без термообработки | Н1 | ОЗНА-НГДО, КО-РД, МП, АФ, МП+АФ-ТИ-03 07.02.2022 | Технологическая инструкция «Сборка, ручная дуговая сварка покрытыми электродами, механизированная сварка плавящимся электродом в среде активных газов и их смесях, автоматическая под слоем флюса и комбинированная МП+АФ сварка и контроль качества сварных соединений нефтегазодобывающего оборудования НГДО (п. 12), котельного оборудования КО (п. 3)» | АЦСТ-153-00554 | Пв | 14.09.2027 | АЦСТ-153 | да | открыть
Акционерное общество «Белорецкий металлургический комбинат» | УОНИ-13/45, ОЗС-4, УОНИ-13/55 | аттестованные электроды типа Э42А марки УОНИ-13/45, типа Э46 марки ОЗС-4, типа Э50А марки УОНИ-13/55 и другие согласно ПТД* | 1 (М01) | группа 3 (М03) | РД | ПТО | свыше 3 до 24 включительно / для привариваемой и основной деталей свыше 3 до 24 включительно |  | без подогрева | без термообработки | Н1; Г; П1; В1 / Н1; Н2; П2; В1 | ТС-РД-ПТО п.1,7-АО «БМК» 13.11.2023 | «Технология ручной дуговой сварки покрытыми электродами грузоподъёмных кранов и устройств грузозахватных» | АЦСТ-153-00686 | Пв | 20.03.2028 | АЦСТ-153 | да | открыть
Акционерное общество «Благовещенский завод МЖБК» (АО «Благовещенский завод МЖБК») | Св-08ГСМТ, OK AristoRod 12.50, Weldo SG2, SM-70, Lincoln SG2, Св-08Г2С | Сварочная проволока сплошного сечения марок Св-08ГСМТ, OK AristoRod 12.50, Weldo SG2, SM-70, Lincoln SG2, Екатерина 70S-6, Св-08Г2С. Защитный газ - смесь газовая (78-82%)Ar+(18-22)%CO2 | 1 (М01) | группа 3 (М03) | МП | КСМ | 6,0 / от 8,0 до 16,0 включительно / свыше 16,0 до 50,0 включительно* |  | без подогрева / с подогревом | без термообработки | Н1 | ТИ 003.01-24 29.07.2024 | Технология механизированной сварки плавящимся электродом в среде активных газов и смесях металлических конструкций стальных мостов при изготовлении в заводских условиях | АЦСТ-118-03098 | Пв | 22.01.2029 | АЦСТ-118 | да | открыть
Акционерное общество «Благовещенский завод МЖБК» (АО «Благовещенский завод МЖБК») | Св-08ГА, UF-02, OK Flux 10.71, P230, Св-08А, OK Autrod 12.32 | Сварочная проволока сплошного сечения марки Св-08ГА в сочетании с керамическими флюсами марок UF-02, OK Flux 10.71, P230, 860, cварочная проволока сплошного сечения марки Св-08А в сочетании с керамическим флюсом марки OK Flux 10.71, cварочная проволока сплошного сечения марки OK Autrod 12.32 в сочетании с керамическим флюсом марки OK Flux 10.71 | 1 (М01) | группа 3 (М03) | АФ | КСМ | от 10,0 до 16,0 включительно / свыше 16,0 до 20,0 включительно / от 20,0 до 50,0 включительно |  | без подогрева / с подогревом | без термообработки | Н1 | ТИ 004.01-24 29.07.2024 | Технология автоматической сварки под слоем флюса металлических конструкций стальных мостов при изготовлении в заводских условиях | АЦСТ-118-03100 | Пв | 22.01.2029 | АЦСТ-118 | да | открыть
Акционерное общество «ГМС Нефтемаш» | Св-08Г2С, AristoRod 12.50, UF-02, OK Flux 10.71, Св-08ГА, Св-10НМА | Сварочная проволока Св-08Г2С, ОК AristoRod 12.50 и другие аттестованные материалы согласно ПТД; Газовая смесь К18 (18% CO2 + 82%Ar), Углекислый газ (100%СО2); Флюс: UF-02, OK Flux 10.71 и другие аттестованные материалы согласно ПТД. Сварочная проволока: Св-08ГА, Св-10НМА и другие аттестованные материалы согласно ПТД. | 1 (М01) | группа 3 (М03) | МП+АФ | КО, НГДО, ОХНВП | от 4,0 до 12,0 вкл. / от 8,0 до 36,0 вкл. * / св. 30,0 до 50,0 вкл. | св. 500,0 до 4000,0 вкл. | без подогрева | без термообработки** / с термообработкой | Н1 | НМТД-12-19 01.02.2019 | Технология автоматической сварки под флюсом при изготовлении нефтегазодобывающего оборудования | АЦСТ-44-01688 | Пв | 17.11.2027 | АЦСТ-44 | да | открыть
Акционерное общество «ГМС Нефтемаш» | UF-02, OK Flux 10.71, Св-08ГА, Св-10НМА | Флюс: UF-02, OK Flux 10.71 и другие аттестованные материалы согласно ПТД. Сварочная проволока: Св-08ГА, Св-10НМА и другие аттестованные материалы согласно ПТД. | 1 (М01) | группа 3 (М03) | АФ | КО, НГДО, ОХНВП | от 8,0 до 12,0 вкл. / св. 12,0 до 36,0 вкл.* / св. 30,0 до 50,0 вкл. | св. 500,0 до 4000,0 вкл. | без подогрева | без термообработки** / с термообработкой | Н1 | НМТД-12-19 01.02.2019 | Технология автоматической сварки под флюсом при изготовлении нефтегазодобывающего оборудования. НМТД-12-19 | АЦСТ-44-01689 | Пв | 17.11.2027 | АЦСТ-44 | да | открыть
Акционерное общество «ЗОК» | Св-08ГА, ASF Flux-710 | Сварочная проволока сплошного сечения Св-08ГА в сочетании с флюсом ASF Flux-710. Допускаются к применению другие аттестованные сварочные материалы, указанные в ПТД. | 2 (М03) | группа 3 (М03) | АФ | СК | св. 3,0 до 12,0 вкл. / св. 12,0 до 50,0 вкл. | плоские детали | без подогрева / с подогревом* | без термообработки | Н1 | ТИ 06-89-2019 18.01.2019 | Автоматическая сварка под флюсом строительных металлоконструкций | АЦСТ-11-08656 | Пв | 17.07.2027 | АЦСТ-11 | да | открыть
Акционерное общество «ЗОК» | Св-08Г2С | Проволока сплошного сечения марки Св-08Г2С. Допускается применение других аттестованных сварочных материалов в соответствии с требованиями ПТД | 2 (М03) / 1 (М01) | группа 3 (М03) | МП | СК | св. 50,0 до 100,0 вкл. / св. 12,0 до 30,0 вкл. / св. 12,0 до 40,0 вкл. / св. 12,0 до 50,0 вкл. | плоские детали | с подогревом* | без термообработки | Н1 / Н2 | ТИ 06-06-2022 12.04.2022 | Механизированная сварка в среде защитных газов (82% Ar + 18% СО2) строительных металлоконструкций | АЦСТ-11-09196 | Пв | 04.03.2028 | АЦСТ-11 | да | открыть
Акционерное общество «Инжиниринговая компания «АЭМ-технологии» | Св-08Г2С | Св-08Г2С и другие, указанные в ПТД | 1(М01)+3(М03) | группа 3 (М03) | МАДП | ПТО | Деталь 1: 3<S≤12; деталь 2: 50<S≤85 / Деталь 1: 12<S≤50; деталь 2: 50<S≤85 |  | с подогревом | без термообработки | Н2; В1 | МАДП-1+3-03-ТПО/Т6 ГОСТ14771/КСС 03.318.00; МАДП-1+3-02-ТПО/Т3 ГОСТ14771/КСС 03.319.00 15.03.2023 | Механизированная аргонодуговая сварка плавящимся электродом подъемно-транспортного оборудования (ПТО-14) | АЦСТ-4-06802 | Пв | 12.07.2028 | АЦСТ - 4 | да | открыть
Акционерное общество «Инжиниринговая компания «АЭМ-технологии» | Св-08Г2С, OK Autrod 12.32, OK Flux 10.62 | Корневой слой (РАД): Пс: Св-08Г2С; Заполняющие и облицовочный слои (АФ): Пс: OK Autrod 12.32, Ф: OK Flux 10.62 и другие аттестованные аналоги по ПТД | 2 (М03) | группа 3 (М03) | РАД+АФ | НГДО, ОХНВП | 12<S≤30 | 150<D≤500 | с подогревом | без термообработки | Н1 | 00202.02190.10833 27.02.2026 | Комбинированная ручная аргонодуговая сварка неплавящимся электродом и автоматическая сварка под флюсом соединений деталей трубопроводов (НГДО8, ОХНВП15) | АЦСТ-4-07725 | Пв | 13.08.2030 | АЦСТ - 4 | да | открыть
Акционерное общество «Инжиниринговая компания «АЭМ-технологии» |  | УОНИИ-13/55 и другие аттестованные аналоги по ПТД | 2 (М03) | группа 3 (М03) | РД | НГДО, ОХНВП | 3<S≤12 |  | без подогрева | без термообработки | Н1 | 00202.02190.10819, 00202.02190.10828 16.02.2026 | Ручная дуговая сварка плавящимся электродом нефтегазодобывающего оборудования (НГДО-8), оборудования химических, нефтехимических, нефтеперерабатывающих и взрывоопасных производств (ОХНВП-15) | АЦСТ-4-07731 | Пв | 17.08.2030 | АЦСТ - 4 | да | открыть
Акционерное общество «Инжиниринговая компания «АЭМ-технологии» |  | УОНИИ-13/55 и другие аттестованные аналоги по ПТД | 2 (М03) | группа 3 (М03) | РД | НГДО, ОХНВП | 12<S≤30 |  | без подогрева | без термообработки | Н1 | 00202.02190.10686, 00202.02190.10823, Дата утверждения: 07.11.2025, 10.02.2026 | Ручная дуговая сварка покрытыми электродами соединений листов (НГДО8, ОХНВП15) | АЦСТ-4-07732 | Пв | 17.08.2030 | АЦСТ - 4 | да | открыть
Акционерное общество «Инжиниринговая компания «АЭМ-технологии» | Св-08Г2С | Корневой слой (РАД): ВЛ, Св-08Г2С и другие аттестованные сварочные материалы в соответствии с требованиями ПТД; Заполняющие слои (РД): УОНИИ-13/55 и другие аттестованные электроды в соответствии с требованиями ПТД | 2 (М03) | группа 3 (М03) | РАД+РД | НГДО, ОХНВП | 3<S<12 | 25<D≤150 | без подогрева | без термообработки | Н1 | 00202.02190.10861 14.05.2026 | Комбинированная ручная аргонодуговая сварка неплавящимся электродом и ручная дуговая сварка покрытыми электродами деталей трубопроводов (НГДО8, ОХНВП15) | АЦСТ-4-07773 | Пв | 21.09.2030 | АЦСТ - 4 | да | открыть
Акционерное общество «Пермский завод «Машиностроитель» (АО "ПЗ "Маш") | Св-08Г2С | Сварочная проволока: Св-08Г2С и другие аттестованные аналоги, указанные в ПТД | 1 (М01); 2 (М03); 2+1 (М03+М01) / 2+1 (М03+М01) | группа 3 (М03) | МП | КО, НГДО, ОХНВП | от 30,0 до 50,0 включительно / от 16,0 до 24,0 включительно (основная деталь группы 2 (М03) от 16,0 до 50,0 включительно) | плоские детали | с подогревом / без подогрева | с термообработкой / без термообработки | Н1 / Н2; Н1 | ПЗМаш-КО-НГДО-ОХНВП-МП-М01/М03 06.11.2025 | Технология механизированной сварки плавящимся электродом в защитных газах (МП) при изготовлении узлов НЦ (СПЧ, ГПА) (Сосуд под давлением) | АЦСТ-22-03618 | Пв | 03.02.2030 | АЦСТ-22 | да | открыть
Акционерное общество «Пермский завод «Машиностроитель» (АО "ПЗ "Маш") | Св-10НМА, Св-08Г2С, OK Flux 10.71Р | Сварочная проволока: Св-10НМА для АФ и другие аттестованные аналоги, указанные в ПТД; проволока Св-08Г2С для МП и другие аттестованные аналоги, указанные в ПТД; флюс: OK Flux 10.71Р и другие аттестованные аналоги, указанные в ПТД | 1 (М01); 2 (М03); 2+1 (М03+М01) | группа 3 (М03) | МП+АФ | КО, НГДО, ОХНВП | от 30,0 до 50,0 включительно | свыше 500,0 до 1500,0 включительно | с подогревом | с термообработкой | Н1 | ПЗМаш-КО-НГДО-ОХНВП-МП+АФ-М01/М03 06.11.2025 | Технология комбинированной сварки под флюсом (МП+АФ) при изготовлении узлов НЦ (СПЧ, ГПА) (Сосуд под давлением) | АЦСТ-22-03619 | Пв | 03.02.2030 | АЦСТ-22 | да | открыть
Акционерное общество «СМК Шадринск» | Св-08Г2С | Сварочная проволока марки Св-08Г2С допускается применение других аттестованных сварочных материалов в соответствии с требованиями НД и ПТД. | 1 (М01); 2 (М03) | группа 3 (М03) | МП | СК | свыше 5,0 до 12,0 включительно / свыше 12,0 до 20,0 включительно / свыше 20,0 до 50,0 включительно / Привариваемая деталь - свыше 5,0 до 12,0 включительно ¦ Основная деталь - свыше 5,0 до 20,0 включительно / Привариваемая деталь - свыше 12,0 до 20,0 включительно ¦ Основная деталь - свыше 5,0 до 20,0 включительно |  | без подогрева / с подогревом | без термообработки | Н1 / Н1; Н2 | ТИ 06-06-2026 01.06.2026 | Механизированная сварка плавящимся электродом в среде защитных газов металлических строительных конструкций | АЦСТ-159-00134 | Пв | 07.08.2030 | АЦСТ-159 | да | открыть
Акционерное общество «Строммашина-Щит» (АО «Строммашина-Щит») | Св-08Г2С | Сварочная проволока сплошного сечения Св-08Г2С по ГОСТ 2246 и другие аттестованные аналоги, указанные в ПТД, защитный газ - смесь защитных газов 82%Ar+18% СО2 | 1 (М01) | группа 3 (М03) | МП | ПТО | 3,0 / свыше 12,0 до 30,0 включительно / от 13,0 до 30,0 включительно |  | без подогрева | без термообработки | Н1 / Н1; Н2 | МП-М01-ПТО(1;7;14)-СМЩ 21.02.2024 | Технология механизированной сварки плавящимся электродом в активном газе стыковых и угловых соединений металлоконструкций грузоподъёмных кранов и грузозахватных устройств из углеродистых и низколегированных сталей | АЦСТ-118-03134 | Пв | 12.03.2029 | АЦСТ-118 | да | открыть
Акционерное общество «ТЯЖМАШ» (АО «ТЯЖМАШ») | Св-08Г2С | Сварочная проволока сплошного сечения марки Св-08Г2С и другие аттестованные аналоги, указанные в ПТД. Газ защитный – смесь аргона и углекислого газа (82%Ar+18%CO2). | 2 (М03) | группа 3 (М03) | МАДП | ПТО | свыше 3,0 до 45,0 включительно |  | без подогрева | без термообработки | Н1; Г; В1 | ТИ 25000.00308 21.07.2021 | Технология механизированной аргонодуговой сварки плавящимся электродом стыковых и угловых соединений мостовых кранов из углеродистых и низколегированных сталей | АЦСТ-118-02456 | Пв | 17.10.2026 | АЦСТ-118 | да | открыть
Акционерное общество «ТЯЖМАШ» (АО «ТЯЖМАШ») | Св-08ГА, Св-10ГА, Св-10Г2, Св-10НМА | Проволока сварочная сплошного сечения марок Св-08ГА, Св-10ГА, Св-10Г2, Св-10НМА в сочетании с флюсом плавленым марок АН-348-АП, АН-348А, АН-348, АН-348АМ, ОСЦ-45, АН-43, АН-47, АН-60М, АН-65 | 2 (М03); 2 (М03) + 1 (М01) | группа 3 (М03) | АФ | ПТО | от 6,0 до 30,0 включительно / от 18,0 до 40,0 включительно |  | без подогрева | без термообработки | Н1 | ТИ 25000.00307 21.07.2021 | Технология автоматической сварки под флюсом стыковых соединений мостовых кранов из углеродистых и низколегированных сталей | АЦСТ-118-02566 | Пв | 20.02.2027 | АЦСТ-118 | да | открыть
Акционерное общество «ТЯЖМАШ» (АО «ТЯЖМАШ») | Св-08Г2С | Сварочная проволока сплошного сечения марки Св-08Г2С и другие аттестованные аналоги, указанные в ПТД. Газ защитный – смесь аргона и углекислого газа (82%Ar+18%CO2) | 1 (М01); 2 (М03); 2 (М03) + 1 (М01) | группа 3 (М03) | МАДП | ПТО | от 5,0 до 40,0 включительно |  | без подогрева | без термообработки | Н1 | ТИ 25000.00004/34 21.10.2021 | Технология механизированной аргонодуговой сварки плавящимся электродом, стыковых и угловых соединений мостовых кранов из углеродистых и низколегированных сталей | АЦСТ-118-02567 | Пв | 22.02.2027 | АЦСТ-118 | да | открыть
Акционерное общество «ТЯЖМАШ» (АО «ТЯЖМАШ») | Св-08ГА, Св-10ГА, Св-10Г2, Св-10НМА | Проволока сварочная сплошного сечения марок Св-08ГА, Св-10ГА, Св-10Г2, Св-10НМА в сочетании с флюсом плавленым марок АН-348-АП, АН-348А | 1 (М01); 2 (М03); 2 (М03) + 1 (М01) | группа 3 (М03) | АФ | ПТО | от 6,0 до 30,0 включительно / от 18,0 до 40,0 включительно |  | без подогрева | без термообработки | Н1 | ТИ 25000.00307 21.07.2021 | Технология автоматической сварки под флюсом, при изготовлении мостовых кранов | АЦСТ-118-03441 | Пв | 20.04.2030 | АЦСТ-118 | да | открыть
Акционерное общество «ТЯЖМАШ» (АО «ТЯЖМАШ») | Св-08Г2С | Сварочная проволока сплошного сечения марки Св-08Г2С и другие аттестованные аналоги, указанные в ПТД. Газ защитный – смесь аргона и углекислого газа (82%Ar+18%CO2) | 1 (М01); 2 (М03); 2 (М03) + 1 (М01) | группа 3 (М03) | МАДП | ПТО | от 5,0 до 40,0 включительно |  | без подогрева | без термообработки | Н1 | ТИ 25000.00004/034 02.04.2019 | Технология исправления дефектных участков сварных швов грузоподъёмных кранов и металлоконструкций подъёмно-транспортного оборудования, с применением механизированной аргонодуговой сварки плавящимся электродом | АЦСТ-118-03443 | Пв | 21.04.2030 | АЦСТ-118 | да | открыть
Акционерное общество «Челябинский завод металлоконструкций» | Св-08ГА, UF-02 | Проволока марки Св-08ГА и другие аналоги согласно ПТД; Флюс марки UF-02 и другие аналоги согласно ПТД | Группа 2(М03), Группа 1(М01), Группа 2(М03) + Группа 1(М01) | группа 3 (М03) | АФ | СК | От 5,0 до 12,0 вкл. / Св. 12,0 до 30,0 вкл. / Св. 18,0 до 50,0 вкл. | Плоские детали | без подогрева / с подогревом | без термообработки | Н1 / Н1; Н2 | ТИ 25291.164 «Технологическая инструкция по сварке металлических строительных конструкций» 11.03.2016 | Автоматическая сварка проволокой сплошного сечения под слоем флюса строительных конструкций | АЦСТ-121-03113 | Пв | 17.04.2027 | АЦСТ-121 | да | открыть
Акционерное общество «Челябинский завод металлоконструкций» | Св-08Г2С, ER70S-6 | Проволока марок Св-08Г2С, ER70S-6 и другие аналоги согласно ПТД; защитный газ: 80%Ar + 20%CO2 | Группа 2(М03), Группа 1(М01), Группа 2(М03) + Группа 1(М01) | группа 3 (М03) | МП | СК | Св. 3,0 до 6,0 вкл. / Св. 3,0 до 12,0 вкл. / Св. 12,0 до 50,0 вкл. | Плоские детали | без подогрева / с подогревом | без термообработки | Н1 / Н1; H2 | ТИ 25291.164 «Технологическая инструкция по сварке металлических строительных конструкций» 11.03.2016 | Механизированная сварка проволокой сплошного сечения в среде активных газов и смесях строительных конструкций | АЦСТ-121-03116 | Пв | 17.04.2027 | АЦСТ-121 | да | открыть
Акционерное общество «Челябинский завод металлоконструкций» | Св-08Г2С, ER70S-6 | Проволока марок Св-08Г2С, ER70S-6 и другие аналоги согласно ПТД; защитный газ: 80%Ar + 20%CO2 | Группа 1(М01) / Группа 2(М03) / Группа 1(М01) + Группа 2(М03) | группа 3 (М03) | МП | СК | Тонкостенная деталь: св. 12,0 до 50,0 вкл.; ¦ Толстостенная деталь: св. 50,0 до 200,0 вкл. / Труба: св. 12,0 до 50,0 вкл.; Плоская деталь: св. 50,0 до 200,0 вкл. | Плоские детали / Труба: св. 150 до 500 вкл. + Плоская деталь / Труба: св. 500 до 2500 вкл. + Плоская деталь | с подогревом | без термообработки | Н1; H2 / H2 | ТИ 25291.164 «Технологическая инструкция по сварке металлических строительных конструкций»; ЧЗМК.СК.МП-01 11.03.2016 | Механизированная сварка проволокой сплошного сечения в среде активных газов и смесях строительных конструкций | АЦСТ-121-03552 | Пв | 02.07.2028 | АЦСТ-121 | да | открыть
Акционерное общество «Челябинский завод металлоконструкций» (АО "ЧЗМК") | Св-10НМА, UF-02 | Проволока сплошного сечения марки Св-10НМА и другие аттестованные аналоги согласно ПТД; Флюс марки UF-02 и другие аттестованные аналоги согласно ПТД | Группа 1(М01) / Группа 2(М03) / Группа 2(М03) + Группа 1(М01) | группа 3 (М03) | АФ | СК | Св. 50,0 до 200,0 вкл. | Плоские детали | с подогревом | без термообработки | Н1 | ТИ 25291.164 «Технологическая инструкция по сварке металлических строительных конструкций», №002.ЧЗМК.СК.АФ.С38 11.03.2016 | Автоматическая сварка проволокой сплошного сечения под слоем флюса строительных конструкций | АЦСТ-121-03551 | Пв | 02.07.2028 | АЦСТ-121 | да | открыть
ЗАКРЫТОЕ АКЦИОНЕРНОЕ ОБЩЕСТВО "КОМЗ-ЭКСПОРТ" |  | Weld СF 89 и другие по ПТД | 3 (М03) | группа 3 (М03) | МП | ПТО | 3<S≤12 / деталь 1: 3<S≤12; деталь 2: 3<S≤30 / деталь 1: 12<S≤30; деталь 2: 12<S≤30 | плоские детали | без подогрева | без термообработки | В1; Г; Н1 / В1; Н1; Н2 / В1; Н2 | ОТК/МП-50191-ПТО 12.03.2025 | Технология сборки и полуавтоматической сварки соединений листов | АЦСТ-4-07263 | Пв | 06.08.2029 | АЦСТ - 4 | да | открыть
ЗАО "КУРГАНСТАЛЬМОСТ" |  | Электроды типа Э50А марок УОНИ(И) 13/55. Допускается применение других аттестованных сварочных материалов в соответствии с требованиями ПТД. | 1 (М01) / 2 (М03) | группа 3 (М03) | РД | КСМ | свыше 50,0 до 100,0 включительно, в т.ч. двухлистовые пакеты | плоские детали | с подогревом | без термообработки | Н1 | ТС-РД-18-КСМ-«Курганстальмост». Издание 2. 28.04.2020 | Технология автоматической сварки под флюсом пролетных строений, опор и пилонов стальных мостов при сборке, сварке и ремонте в монтажных условиях | АЦСТ-11-08558 | Пв | 06.06.2027 | АЦСТ-11 | да | открыть
ЗАО "КУРГАНСТАЛЬМОСТ" | Св-10ГА, Св-08ГА, UF-02 | Сварочная проволока Св-10ГА, Св-08ГА в сочетании с флюсом UF-02. Допускаются к применению другие аттестованные сварочные материалы, указанные в ПТД. | 1 (М01) | группа 3 (М03) | АФ | ПТО | от 4,0 до 12,0 включительно / свыше 12,0 до 16,0 включительно / свыше 12,0 до 50,0 включительно / свыше 12,0 до 40,0 включительно | плоские детали | без подогрева | без термообработки | Н1 / Н1; Н2 | ТС-АФ-07-ПТО-«Курганстальмост» 25.08.2023 | Технология автоматической сварки под слоем флюса грузоподъемных кранов, металлических конструкций для подъемно-транспортного оборудования | АЦСТ-11-08887 | Пр | 08.11.2027 | АЦСТ-11 | да | открыть
ЗАО "КУРГАНСТАЛЬМОСТ" | Св-08Г2С | Сварочная проволока Св-08Г2С. Допускаются к применению другие аттестованные сварочные материалы, указанные в ПТД. | 1 (М01) | группа 3 (М03) | МП | ПТО | от 4,0 до 12,0 включительно / свыше 12,0 до 50,0 включительно / свыше 12,0 до 30,0 включительно |  | без подогрева | без термообработки | Н1; Г; В1 / Н2; В1 | ТС-МП-02-ПТО-«Курганстальмост» 25.08.2023 | Технология механизированной сварки плавящимся электродом в среде активных газов и смесях грузоподъемных кранов, устройств грузозахватных, металлических конструкций для подъемно-транспортного оборудования | АЦСТ-11-08888 | Пр | 08.11.2027 | АЦСТ-11 | да | открыть
ЗАО "КУРГАНСТАЛЬМОСТ" |  | Электроды типа Э50А марки УОНИИ-13/55 все слои шва. Допускается применение других аттестованных сварочных материалов в соответствии с требованиями ПТД. | 1 (М01) | группа 3 (М03) | РД | ПТО | от 4,0 до 12,0 включительно / свыше 12,0 до 50,0 включительно / свыше 12,0 до 30,0 включительно |  | без подогрева | без термообработки | Н1; Г; П1; В1 / Н2; П2; В1 | ТС-РД-01-ПТО-«Курганстальмост» 25.08.2023 | Технология ручной дуговой сварки покрытыми электродами грузоподъемных кранов, устройств грузозахватных, металлических конструкций для подъемно-транспортного оборудования | АЦСТ-11-08889 | Пр | 08.11.2027 | АЦСТ-11 | да | открыть
ЗАО "Лискимонтажконструкция" | Св-08Г2С, Св-08ГНМ, OK Flux 10.74, OK Autrod 13.64 | Св-08Г2С* + 82%Ar+18%CO2-технологический шов; Св-08ГНМ* + OK Flux 10.74*-внутренний шов; OK Autrod 13.64* + OK Flux 10.74*-наружный шов | 1 (М01) / 2 (М03) | группа 3 (М03) | АПГ+АФ | НГДО, СК | от 8,0 до 16,0 вкл. / от 14,0 до 32,0 вкл. / от 20,0 до 70,0 вкл. |  | без подогрева | с термообработкой*** | Н1 | АЛЬБОМ карт по сварки: ТК 1-15-01-22, ТК 1-18-01-22, ТК 1-21-01-22 18.01.2022 | Комбинированная технология: автоматическая сварка плавящимся электродом в среде активных газов и смесях технологического слоя + автоматическая сварка под флюсом продольных стыковых швов труб | АЦСТ-76-01950 | Пв | 17.10.2026 | АЦСТ-76 | да | открыть
ЗАО "Лискимонтажконструкция" | OK 53.70, OK 74.70 | ОК 53.70* / ОК 74.70* | 1 (М01) / 2 (М03) | группа 3 (М03) | РД | НГДО, СК | от 8,0 до 12,0 вкл. / свыше 12,0 до 50,0 вкл. / свыше 50,0 до 70,0 вкл. |  | без подогрева | с термообработкой*** | Н1 | АЛЬБОМ карт по ремонту сварных швов: ТК 1-26-01-22, ТК 1-26-02-22 18.01.2022 | Ручная дуговая сварка при выполнении ремонта стыковых швов труб | АЦСТ-76-01951 | Пв | 17.10.2026 | АЦСТ-76 | да | открыть
ЗАО «Завод Сибгазстройдеталь» | Св-08Г2С | Проволока Св-08Г2С и другие аттестованные аналоги согласно ПТД; защитный газ: 80%Ar+20%CO2 | 1(М01) | группа 3 (М03) | МАДП | ОХНВП | св. 3,0 до 12,0 вкл. / св. 12,0 до 50,0 вкл. | св. 150 до 500 вкл. / св. 500 до 1420 вкл. / плоские детали | с подогревом | с термообработкой | Н1 | ТИ 78795288.25291.00144 17.11.2017 | Механизированная сварка проволокой сплошного сечения в среде защитных газов и смесях при исправлении дефектов (ремонте) стыковых соединений деталей трубопроводов | АЦСТ-102-03966 | Пв | 03.06.2030 | АЦСТ-102 | да | открыть
ЗАО «КУРГАНСТАЛЬМОСТ» | Св-08ГА, UF-02 | РД: Электроды типа Э50А марки УОНИИ 13/55 – корневой слой шва. АФ: Св-08ГА в сочетании с UF-02. Допускается применение других аттестованных сварочных материалов в соответствии с требованиями ПТД. | 2 (М03) / 1 (М01) | группа 3 (М03) | РД+АФ | КСМ | свыше 50,0 до 100,0 включительно, в т.ч. двухлистовые пакеты | плоские детали | с подогревом | без термообработки | Н1 | ТС-АФ-22-КСМ-«Курганстальмост» 28.04.2020 | Технология автоматической сварки под флюсом пролетных строений, опор и пилонов стальных мостов при сборке, сварке и ремонте в монтажных условиях | АЦСТ-11-08559 | Пв | 06.06.2027 | АЦСТ-11 | да | открыть
Закрытое акционерное общество "Курганстальмост" | Св-08ГА, UF-02 | Сварочная проволока Св-08ГА в сочетании с флюсом UF-02 и другие марки керамических флюсов согласно ¦ СТО-005 (состав 100%). ¦ Допускается применение других аттестованных сварочных материалов в соответствии с требованиями НД и ПТД. | 1 (М01); 2 (М03) | группа 3 (М03) | АФ | КСМ | от 10,0 до 16,0 включительно |  | с подогревом | без термообработки | Н1 | ТС-АФ-22-КСМ-«Курганстальмост», Дата утверждения: 28.04.2020 г | Технология автоматической сварки под флюсом пролетных строений, опор и пилонов стальных мостов при сборке, сварке и ремонте в монтажных условиях | АЦСТ-159-00024 | Пр | 02.10.2028 | АЦСТ-159 | да | открыть
Закрытое акционерное общество "Курганстальмост" | Св-08ГА, UF-02 | РД: Электроды типа Э50А марки УОНИИ-13/55 – корневой слой шва. ¦ АФ: Св-08ГА в сочетании с UF-02 - последующие слои шва. ¦ Допускается применение других аттестованных сварочных материалов в соответствии с требованиями НД и ПТД. | 1 (М01); 2 (М03) | группа 3 (М03) | РД+АФ | СК | от 10,0 до 12,0 включительно / свыше 12,0 до 50,0 включительно |  | с подогревом | без термообработки | Н1 | ТС-АФ-23-СК-«Курганстальмост», Дата утверждения: 28.04.2020 г | Технология монтажной автоматической сварки под флюсом стальных строительных конструкций | АЦСТ-159-00026 | Пр | 02.10.2028 | АЦСТ-159 | да | открыть
Закрытое акционерное общество "Курганстальмост" | УОНИ-13/55 | Электроды тип Э50А марки УОНИ-13/55, УОНИИ-13/55. Допускается применение других аттестованных сварочных материалов в соответствии с требованиями НД и ПТД. | 1 (М01); 2 (М03) | группа 3 (М03) | РД | КСМ | от 6,0 до 16,0 включительно / свыше 16,0 до 25,0 включительно / свыше 25,0 до 50,0 включительно |  | с подогревом | без термообработки | Н1; Г; П1; В1 / Н1; Н2; П2; В1 | ТС-РД-18-КСМ-«Курганстальмост», Дата утверждения: 28.04.2020 г | Технология ручной дуговой сварки пролетных строений, опор и пилонов стальных мостов при сборке, сварке и ремонте в монтажных условиях | АЦСТ-159-00027 | Пр | 21.10.2028 | АЦСТ-159 | да | открыть
Закрытое акционерное общество "Курганстальмост" | УОНИ-13/55 | Электроды тип Э50А марки УОНИ-13/55, УОНИИ-13/55. Допускается применение других аттестованных сварочных материалов в соответствии с требованиями НД и ПТД. | 1 (М01); 2 (М03) | группа 3 (М03) | РД | СК | свыше 3,0 до 12,0 включительно / свыше 12,0 до 50,0 включительно |  | с подогревом | без термообработки | Н1; Г; П1; В1 / Н2; П2; В1 / Н1; Н2; П2; В1 | ТС-РД-17-СК-«Курганстальмост», Дата утверждения: 18 июня 2018 г | Технология монтажной ручной дуговой сварки покрытыми электродами стальных строительных конструкций | АЦСТ-159-00028 | Пр | 21.10.2028 | АЦСТ-159 | да | открыть
Закрытое акционерное общество "Курганстальмост" |  | Сварочные электроды МК-А. Допускается применение других аттестованных сварочных материалов в соответствии с требованиями НД и ПТД. | 2 (М03): 390 - 14ХГНДЦ / 1 (М01): 345 - 14ХГНДЦ | группа 3 (М03) | РД | КСМ | Привариваемая деталь - от 6,0 до 16,0 включительно; ¦ Основная деталь - от 6,0 до 50,0 включительно / Привариваемая деталь - свыше 16,0 до 50,0 включительно; ¦ Основная деталь - от 6,0 до 50,0 включительно |  | с подогревом | без термообработки | Н1; Н2 | ТС-РД-16-КСМ-«Курганстальмост» 24.08.2017 | Технология ручной дуговой сварки покрытыми электродами при изготовлении конструкций мостов из атмосферостойкой стали марки 14ХГНДЦ | АЦСТ-159-00090 | Пр | 21.10.2029 | АЦСТ-159 | да | открыть
Закрытое акционерное общество "Курганстальмост" | POWER WET 60M | Сварочная проволока POWER WET 60M. Допускается применение других аттестованных сварочных материалов в соответствии с требованиями НД и ПТД | 2(М03): 390 - 14ХГНДЦ | группа 3 (М03) | МПГ | КСМ | от 6,0 до 16,0 включительно / свыше 16,0 до 50,0 включительно / Привариваемая деталь - от 6,0 до 16,0 включительно; ¦ Основная деталь - от 6,0 до 50,0 включительно / Привариваемая деталь - свыше 16,0 до 50,0 включительно; ¦ Основная деталь - от 6,0 до 50,0 включительно / Привариваемая деталь - свыше 16,0 до 50,0 включительно; ¦ Основная деталь - свыше 8,0 до 50,0 включительно |  | с подогревом | без термообработки | Н1 / Н1; Н2 | ТС-МПГ-15-КСМ-«Курганстальмост» 24.08.2017 | Технология механизированной сварки порошковой проволокой при изготовлении конструкций мостов из атмосферостойкой стали марки 14ХГНДЦ | АЦСТ-159-00091 | Пр | 21.10.2029 | АЦСТ-159 | да | открыть
Закрытое акционерное общество "Курганстальмост" |  | Сварочная проволока ПСФ-А-0402 в сочетании с флюсом СТ-65*. Допускается применение других аттестованных сварочных материалов в соответствии с требованиями НД и ПТД. | 2(М03): 390 - 14ХГНДЦ | группа 3 (М03) | АФ | КСМ | от 6,0 до 16,0 включительно / свыше 16,0 до 50,0 включительно / Привариваемая деталь - от 6,0 до 16,0 включительно; ¦ Основная деталь - от 6,0 до 50,0 включительно / Привариваемая деталь - свыше 16,0 до 50,0 включительно; Основная деталь - от 6,0 до 50,0 включительно |  | с подогревом | без термообработки | Н1 / Н1; Н2 | ТС-АФ-14-КСМ-«Курганстальмост» 24.08.2017 | Технология автоматической сварки под слоем флюса при изготовлении конструкций мостов из атмосферостойкой стали марки 14ХГНДЦ ¦ | АЦСТ-159-00092 | Пр | 21.10.2029 | АЦСТ-159 | да | открыть
Закрытое акционерное общество "Курганстальмост" |  |  | 1 (М01) / 2(М03) | группа 3 (М03) | КСО | КСМ |  |  |  | без термообработки |  | ТУ №03147 19.03.2012 | Технологические указания по приварке гибких упоров методом контактно-дуговой сварки, контролю и приемке сварных соединений | АЦСТ-159-00093 | Пв | 21.10.2029 | АЦСТ-159 | да | открыть
Закрытое акционерное общество "Курганстальмост" | Св-10НМА, OK Flux 10.71M | Сварочная проволока марки Св-10НМА в сочетании со сварочным керамическим флюсом марки OK Flux 10.71M допускается применение других аттестованных сварочных материалов в соответствии с требованиями НД и ПТД. | 1 (М01); 2 (М03) | группа 3 (М03) | АФ | СК | от 16,0 до 40,0 включительно / свыше 12,0 до 50,0 включительно / свыше 40,0 до 120,0 включительно |  | с подогревом | без термообработки | Н1; Н2 / Н1 | ТС-АФ-08-СК-«Курганстальмост» Издание 2 31.01.2022 | Технология автоматической сварки под слоем флюса при изготовлении строительных конструкций | АЦСТ-159-00113 | Пв | 23.03.2030 | АЦСТ-159 | да | открыть
Закрытое акционерное общество "Курганстальмост" | Св-08Г2С, ULTRA 500 | Сварочная проволока марки Св-08Г2С, ULTRA 500, допускается применение других аттестованных сварочных материалов в соответствии с требованиями НД и ПТД. | 1 (М01); 2 (М03) | группа 3 (М03) | МП | СК | свыше 50,0 до 120,0 включительно |  | с подогревом | без термообработки | Н1; Н2 / Н1 | ТС-МП-10-СК-«Курганстальмост» Издание 2 31.01.2022 | Технология механизированной сварки плавящимся электродом в среде активных газов и смесях при изготовлении строительных конструкций | АЦСТ-159-00114 | Пв | 23.03.2030 | АЦСТ-159 | да | открыть
Закрытое акционерное общество "Курганстальмост" |  | Сварочная проволока марки Екатерина 70S-6, допускается применение других аттестованных сварочных материалов в соответствии с требованиями НД и ПТД. | 1 (М01); 2 (М03) | группа 3 (М03) | МП | КСМ | от 6,0 до 16,0 включительно / свыше 16,0 до 50,0 включительно / Привариваемая деталь - от 6,0 до 16,0 включительно; ¦ Основная деталь - от 6,0 до 50,0 включительно / Привариваемая деталь - свыше 16,0 до 40,0 включительно; ¦ Основная деталь - от 6,0 до 50,0 включительно / Привариваемая деталь - свыше 16,0 до 50,0 включительно; ¦ Основная деталь - от 6,0 до 50,0 включительно / Привариваемая деталь - свыше 40,0 до 50,0 включительно; ¦ Основная деталь - от 6,0 до 50,0 включительно |  | без подогрева / с подогревом** | без термообработки | Н1 / Н1; Н2 | ТС-МП-05-КСМ-«Курганстальмост». Издание 3 10.03.2026 | Технология механизированной сварки плавящимся электродом в среде активных газов и смесях при заводском изготовлении конструкций мостов | АЦСТ-159-00120 | Пв | 23.04.2030 | АЦСТ-159 | да | открыть
Закрытое акционерное общество "Курганстальмост" | Св-О8ГА, WS F 101 | Сварочная проволока марки Св-О8ГА в сочетании со сварочным керамическим флюсом марки WS F 101, допускается применение других аттестованных сварочных материалов в соответствии с требованиями НД и ПТД. | 1 (М01); 2 (М03) | группа 3 (М03) | АФ | КСМ | от 6,0 до 16,0 включительно / свыше 16,0 до 20,0 включительно / от 18,0 до 50,0 включительно / Привариваемая деталь - от 6,0 до 16,0 включительно; ¦ Основная деталь - от 6,0 до 50,0 включительно / Привариваемая деталь - свыше 16,0 до 40,0 включительно; ¦ Основная деталь - от 6,0 до 50,0 включительно / Привариваемая деталь - свыше 40,0 до 50,0 включительно; ¦ Основная деталь - от 6,0 до 50,0 включительно |  | без подогрева / с подогревом** | без термообработки | Н1 / Н1; Н2 | ТС-АФ-03-КСМ-«Курганстальмост». Издание 3 10.03.2026 | Технология автоматической сварки под слоем флюса при изготовлении конструкций мостов | АЦСТ-159-00121 | Пв | 24.04.2030 | АЦСТ-159 | да | открыть
Закрытое акционерное общество "Курганстальмост" | Св-10НМА, WS F 101 | Сварочная проволока марки Св-10НМА в сочетании со сварочным керамическим флюсом марки WS F 101, допускается применение других аттестованных сварочных материалов в соответствии с требованиями НД и ПТД. | 1 (М01); 2 (М03) | группа 3 (М03) | АФ | СК | свыше 3,0 до 12,0 включительно / свыше 12,0 до 32,0 включительно / от 18,0 до 50,0 включительно / Привариваемая деталь - свыше 3,0 до 12,0 включительно; ¦ Основная деталь - свыше 3,0 до 50,0 включительно / Привариваемая деталь - свыше 12,0 до 40,0 включительно; ¦ Основная деталь - свыше 3,0 до 50,0 включительно / Привариваемая деталь - свыше 40,0 до 50,0 включительно; ¦ Основная деталь - свыше 3,0 до 50,0 включительно |  | без подогрева / с подогревом** | без термообработки | Н1 / Н1; Н2 | ТС-АФ-08-СК-«Курганстальмост». Издание 2 31.01.2022 | Технология автоматической сварки под слоем флюса при изготовлении строительных конструкций | АЦСТ-159-00122 | Пв | 24.04.2030 | АЦСТ-159 | да | открыть
Закрытое акционерное общество "Курганстальмост" | ULTRA 500 | Сварочная проволока марки ULTRA 500, допускается применение других аттестованных сварочных материалов в соответствии с требованиями НД и ПТД. | 1 (М01); 2 (М03) | группа 3 (М03) | АПГ | СК | Привариваемая деталь - свыше 3,0 до 12,0 включительно; ¦ Основная деталь - свыше 3,0 до 50,0 включительно / Привариваемая деталь - свыше 12,0 до 40,0 включительно; ¦ Основная деталь - свыше 3,0 до 50,0 включительно / Привариваемая деталь - свыше 40,0 до 50,0 включительно; ¦ Основная деталь - свыше 3,0 до 50,0 включительно / Привариваемая деталь - свыше 12,0 до 50,0 включительно; ¦ Основная деталь - свыше 3,0 до 50,0 включительно |  | с подогревом** | без термообработки | Н1; Н2 | ТС-АПГ-09-КСМ/СК-«Курганстальмост». Издание 3 10.03.2026 | Технология автоматической сварки плавящимся электродом в среде активных газов и смесях при заводском изготовлении конструкций мостов и строительных конструкций | АЦСТ-159-00123 | Пв | 24.04.2030 | АЦСТ-159 | да | открыть
Закрытое акционерное общество "Курганстальмост" |  | Сварочная проволока марки Екатерина 70S-6, допускается применение других аттестованных сварочных материалов в соответствии с требованиями НД и ПТД. | 1 (М01); 2 (М03) | группа 3 (М03) | МП | СК | свыше 3,0 до 12,0 включительно / свыше 12,0 до 50,0 включительно / Привариваемая деталь - свыше 3,0 до 12,0 включительно; ¦ Основная деталь - свыше 3,0 до 50,0 включительно / Привариваемая деталь - свыше 12,0 до 40,0 включительно; ¦ Основная деталь - свыше 3,0 до 50,0 включительно / Привариваемая деталь - свыше 12,0 до 50,0 включительно; ¦ Основная деталь - свыше 3,0 до 50,0 включительно / Привариваемая деталь - свыше 40,0 до 50,0 включительно; ¦ Основная деталь - свыше 3,0 до 50,0 включительно |  | без подогрева / с подогревом** | без термообработки | Н1 / Н1; Н2 | ТС-МП-10-СК-«Курганстальмост». Издание 2 31.01.2022 | Технология механизированной сварки плавящимся электродом в среде активных газов и смесях при изготовлении строительных конструкций | АЦСТ-159-00124 | Пв | 24.04.2030 | АЦСТ-159 | да | открыть
Закрытое акционерное общество "Курганстальмост" |  | Сварочные электроды марки УОНИ(И)-13/55, допускается применение других аттестованных сварочных материалов в соответствии с требованиями НД и ПТД. | 1 (М01); 2 (М03) | группа 3 (М03) | РД | КСМ | Привариваемая деталь - от 6,0 до 16,0 включительно; ¦ Основная деталь - от 6,0 до 50,0 включительно / Привариваемая деталь - свыше 16,0 до 40,0 включительно; ¦ Основная деталь - от 6,0 до 50,0 включительно / Привариваемая деталь - свыше 40,0 до 50,0 включительно; ¦ Основная деталь - от 6,0 до 50,0 включительно / Привариваемая деталь - свыше 16,0 до 50,0 включительно; ¦ Основная деталь - от 6,0 до 50,0 включительно / Привариваемая деталь - свыше 16,0 до 30,0 включительно; ¦ Основная деталь - от 6,0 до 50,0 включительно / Привариваемая деталь - свыше 30,0 до 50,0 включительно; ¦ Основная деталь - от 6,0 до 50,0 включительно |  | с подогревом** | без термообработки | Н1; Н2 / Н2 | ТС-РД-11-КСМ/СК-«Курганстальмост» Издание 3. 10.03.2026 | Технология ручной дуговой сварки покрытыми электродами при заводском изготовлении конструкций мостов и строительных конструкций | АЦСТ-159-00125 | Пв | 07.05.2030 | АЦСТ-159 | да | открыть
Закрытое акционерное общество "Курганстальмост" |  | Сварочные электроды марки УОНИ(И)-13/55, допускается применение других аттестованных сварочных материалов в соответствии с требованиями НД и ПТД. | 1 (М01); 2 (М03) | группа 3 (М03) | РД | СК | Привариваемая деталь - свыше 3,0 до 12,0 включительно; ¦ Основная деталь - свыше 3,0 до 50,0 включительно / Привариваемая деталь - свыше 12,0 до 40,0 включительно; ¦ Основная деталь - свыше 3,0 до 50,0 включительно / Привариваемая деталь - свыше 40,0 до 50,0 включительно; ¦ Основная деталь - свыше 3,0 до 50,0 включительно / Привариваемая деталь - свыше 12,0 до 50,0 включительно; ¦ Основная деталь - свыше 3,0 до 50,0 включительно / Привариваемая деталь - свыше 12,0 до 30,0 включительно; ¦ Основная деталь - свыше 3,0 до 50,0 включительно / Привариваемая деталь - свыше 30,0 до 50,0 включительно; ¦ Основная деталь - свыше 3,0 до 50,0 включительно |  | с подогревом** | без термообработки | Н1; Н2 / Н2 | ТС-РД-11-КСМ/СК-«Курганстальмост» Издание 3. 10.03.2026 | Технология ручной дуговой сварки покрытыми электродами при заводском изготовлении конструкций мостов и строительных конструкций | АЦСТ-159-00126 | Пв | 07.05.2030 | АЦСТ-159 | да | открыть
Закрытое акционерное общество "Курганстальмост" |  | Сварочная проволока марки СМС-47А, допускается применение других аттестованных сварочных материалов в соответствии с требованиями НД и ПТД. | 1 (М01); 2 (М03) | группа 3 (М03) | МПГ | КСМ | От 6,0 до 16,0 включительно / Свыше 16,0 до 50,0 включительно / Привариваемая деталь - от 6,0 до 16,0 включительно; ¦ Основная деталь - от 6,0 до 50,0 включительно / Привариваемая деталь - свыше 16,0 до 40,0 включительно; ¦ Основная деталь - от 6,0 до 50,0 включительно / Привариваемая деталь - свыше 16,0 до 50,0 включительно; ¦ Основная деталь - от 6,0 до 50,0 включительно / Привариваемая деталь - свыше 40,0 до 50,0 включительно; ¦ Основная деталь - от 6,0 до 50,0 включительно |  | с подогревом** | без термообработки | Н1 / Н1; Н2 | ТС-МП-06-КСМ-«Курганстальмост» Издание 3. 10.03.2026 | Технология механизированной сварки порошковой проволокой в среде активных газов и смесях при заводском изготовлении конструкций мостов | АЦСТ-159-00127 | Пв | 07.05.2030 | АЦСТ-159 | да | открыть
Закрытое акционерное общество "Курганстальмост" | Св-08ГА, WS F 101 | Сварочная проволока марки Св-08ГА в сочетании со сварочным керамическим флюсом марки WS F 101, допускается применение других аттестованных сварочных материалов в соответствии с требованиями НД и ПТД. | 1 (М01); 2 (М03) | группа 3 (М03) | АФ | КСМ | свыше 16,0 до 30,0 включительно / свыше 30,0 до 50,0 включительно | свыше 500,0 до 2500,0 включительно | с подогревом | без термообработки | Н1 | ТС-АФ-03-КСМ-«Курганстальмост». Издание 3. 10.03.2026 | Технология автоматической сварки под слоем флюса при изготовлении конструкций мостов | АЦСТ-159-00132 | Пв | 04.08.2030 | АЦСТ-159 | да | открыть
Закрытое акционерное общество "Курганстальмост" | Св-10НМА, WS F 101 | Сварочная проволока марки Св-10НМА в сочетании со сварочным керамическим флюсом марки WS F 101, допускается применение других аттестованных сварочных материалов в соответствии с требованиями НД и ПТД. | 1 (М01); 2 (М03) | группа 3 (М03) | АФ | СК | свыше 12,0 до 30,0 включительно / свыше 30,0 до 50,0 включительно | свыше 500,0 до 2500,0 включительно | с подогревом | без термообработки | Н1 | ТС-АФ-08-СК-«Курганстальмост». Издание 2. 31.01.2022 | Технология автоматической сварки под слоем флюса при изготовлении строительных конструкций | АЦСТ-159-00133 | Пв | 04.08.2030 | АЦСТ-159 | да | открыть
Закрытое акционерное общество "Курганстальмост" | ULTRA 500 | Сварочная проволока марки ULTRA 500, допускается применение других аттестованных сварочных материалов в соответствии с требованиями НД и ПТД. | 1 (М01); 2 (М03) | группа 3 (М03) | МП | СК | свыше 3,0 до 12,0 включительно / свыше 12,0 до 50,0 включительно / Привариваемая деталь - свыше 3,0 до 12,0 включительно ¦ Основная деталь - свыше 3,0 до 50,0 включительно / Привариваемая деталь - свыше 12,0 до 50,0 включительно ¦ Основная деталь - свыше 3,0 до 50,0 включительно |  | с подогревом* | без термообработки | Н1 / Н1; Н2 | ТС-МП-10-СК-«Курганстальмост». Издание 2. 31.01.2022 | Технология механизированной сварки плавящимся электродом в среде активных газов и смесях при изготовлении строительных конструкций | АЦСТ-159-00135 | Пв | 14.08.2030 | АЦСТ-159 | да | открыть
Закрытое акционерное общество "Курганстальмост" | ULTRA 500 | Сварочная проволока марки ULTRA 500, допускается применение других аттестованных сварочных материалов в соответствии с требованиями НД и ПТД. | 1 (М01); 2 (М03) | группа 3 (М03) | МП | КСМ | от 6,0 до 16,0 включительно / свыше 16,0 до 50,0 включительно / Привариваемая деталь - от 6,0 до 16,0 включительно ¦ Основная деталь - от 6,0 до 50,0 включительно / Привариваемая деталь - свыше 16,0 до 50,0 включительно ¦ Основная деталь - от 6,0 до 50,0 включительно |  | с подогревом* | без термообработки | Н1 / Н1; Н2 | ТС-МП-05-КСМ-«Курганстальмост». Издание 3. 10.03.2026 | Технология механизированной сварки плавящимся электродом в среде активных газов и смесях при заводском изготовлении конструкций мостов | АЦСТ-159-00136 | Пв | 14.08.2030 | АЦСТ-159 | да | открыть
Закрытое акционерное общество «Курганстальмост» | Св-08ГА, UF-02 | РД: Электроды типа Э50А марки УОНИИ-13/55 – корневой слой шва. ¦ АФ: Св-08ГА в сочетании с UF-02 - последующих слоев шва. ¦ Допускается применение других аттестованных сварочных материалов в соответствии с требованиями НД и ПТД. | 1 (М01); 2 (М03) | группа 3 (М03) | РД+АФ | КСМ | от 10,0 до 16,0 включительно / свыше 16,0 до 25,0 включительно / свыше 25,0 до 50,0 включительно |  | с подогревом | без термообработки | Н1 | ТС-АФ-22-КСМ-«Курганстальмост», Дата утверждения: 28 апреля 2020 | Технология автоматической сварки под флюсом пролетных строений, опор и пилонов стальных мостов при сборке, сварке и ремонте в монтажных условиях | АЦСТ-159-00025 | Пр | 02.10.2028 | АЦСТ-159 | да | открыть
КФ ООО "Механик" | Св-08Г2С | Проволока сплошного сечения Св-08Г2С и другие аттестованные аналоги, указанные в ПТД | Группа 3, марки согласно ПТД | группа 3 (М03) | МП | ГДО | свыше 12,0 до 50,0 включительно / свыше 12,0 до 30,0 включительно/свыше 3,0 до 50,0 включительно / свыше 12,0 до 50,0 включительно/свыше 6,0 до 50,0 включительно |  | с подогревом | без термообработки | Н1; Г; П1; В1 / Н1; Н2; П2; В1 | ТИ-МП-ГДО-2024 04.06.2024 | Технологическая инструкция механизированная сварка плавящимся электродом в среде активных газов и смесях сталей группы 1, 3 (стали типа HARDOX) и их сочетания (3+1) технических устройств опасных производственных объектов (горнодобывающее оборудование) | АЦСТ-145-00200 | Пв | 24.03.2029 | АЦСТ-145 | да | открыть
КФ ООО "Механик" | УОНИ-13/55 | Электроды покрытые металлические Э50А (УОНИ 13/55) и другие аттестованные аналоги, указанные в ПТД. | Группа 3+1, марки согласно ПТД/Группа 1, марки согласно ПТД / Группа 3, марки согласно ПТД | группа 3 (М03) | РД | ГДО | свыше 3,0 до 40,0 включительно/свыше 3,0 до 40,0 включительно / свыше 3,0 до 30,0 включительно/ свыше 3,0 до 40,0 включительно / свыше 3,0 до 40,0 включительно/ свыше 3,0 до 40,0 включительно |  | с подогревом** | без термообработки | Н1; Н2; П2; В1 | ТИ-РД-ГДО-2024 04.06.2024 | Технологическая инструкция. Ручная дуговая сварка сталей группы 1, 3 (стали типа HARDOX) и их сочетания 3+1 технических устройств опасных производственных объектов (горнодобывающее оборудование) | АЦСТ-145-00201 | Пв | 24.03.2029 | АЦСТ-145 | да | открыть
ОАО "КАМРЕ" |  | Корневой, заполняющие и облицовочный слои шва: покрытые электроды тип: Э42А*; Э46*; Э50А / Корневой, заполняющие и облицовочный слои шва: покрытые электроды тип Э50А | 1 (М01) / 2 (М03) | группа 3 (М03) | РД | ПТО | от 3,0 до 12,0 включительно | плоские детали | без подогрева | без термообработки | Н1; Г; П1; В1 / Н1; Н2; П2; В1 | №РД-ПТО 1,14-КАМРЕ-2024 05.03.2024 | Технология ручной дуговой сварки подъемно-транспортного оборудования п.1, 14 | АЦСТ-108-00176 | Пв | 23.04.2028 | АЦСТ-108 | да | открыть
ОАО «Белтрубопроводстрой» |  | Электроды типа Э42А*; Э46*; Э50А. Допускается применение других аттестованных сварочных материалов в соответствии с требованиями ПТД. | 1 (М01) | группа 3 (М03) | РД | СК | свыше 3,0 до 12,0 включительно / свыше 12,0 до 50,0 включительно | плоские детали | с подогревом | без термообработки | Н1; Г; П1; В1 / Н1; Н2; П2; В1 | ТИ-РД-СК 06.01.2023 | Ручная дуговая сварка покрытыми электродами металлических строительных конструкций | АЦСТ-154-00046 | Пв | 21.02.2027 | АЦСТ-154 | да | открыть
ОБЩЕСТВО С ОГРАНИЧЕННОЙ ОТВЕТСТВЕННОСТЬЮ "АРГОС-СТРОЙ" | УОНИ-13/55, OK 53.70, LB-52U | Электроды типа Э50А марок УОНИ 13/55, OK 53.70, LB-52U - все слои шва. Допускается применение других аттестованных сварочных материалов в соответствии с требованиями ПТД. | 1 (М01) | группа 3 (М03) | РД | ГО | от 2,0 до 3,0 включительно / свыше 3,0 до 10,0 включительно / свыше 3,0 до 12,0 включительно / свыше 12,0 до 22,0 включительно | от 15,0 до 25,0 включительно / свыше 25,0 до 150,0 включительно / свыше 150,0 до 500,0 включительно / свыше 500,0 до 920,0 включительно / свыше 89,0 до 150,0 включительно | без подогрева | без термообработки | Н1; Г; В1; Н45 | ТИ-КЕДР-РД-ГО1,2,3,4,6-2025 09.01.2025 | Технология ручной дуговой сварки электродами с основным видом покрытия газопроводов и газового оборудования | АЦСТ-161-00219 | Пв | 13.05.2029 | АЦСТ-161 | да | открыть
ОБЩЕСТВО С ОГРАНИЧЕННОЙ ОТВЕТСТВЕННОСТЬЮ "АРГОС-СТРОЙ" | OK 53.70, LB-52U, OK 74.70 | Электроды типа Э50А марок УОНИ- 13/55, OK 53.70, LB-52U - корневой слой шва; электроды типа Э60 марки OK 74.70 - заполняющий и облицовочный слои шва. Допускается применение других аттестованных сварочных материалов в соответствии с требованиями ПТД. | 2 (М03) | группа 3 (М03) | РД | ГО | свыше 3,0 до 12,0 включительно / свыше 12,0 до 37,0 включительно | свыше 500,0 до 920,0 включительно | без подогрева | без термообработки | Н1; Г; В1; Н45 | ТИ-КЕДР-РД-ГО1,2,3,4,6-2025 09.01.2025 | Технология ручной дуговой сварки электродами с основным видом покрытия газопроводов и газового оборудования | АЦСТ-161-00220 | Пв | 13.05.2029 | АЦСТ-161 | да | открыть
ОБЩЕСТВО С ОГРАНИЧЕННОЙ ОТВЕТСТВЕННОСТЬЮ "АСТРОН БИЛДИНГС" | Св-08ГА, Св-10НМА, Flux 10.71Р | Св-08ГА, Св-10НМА и др. аттестованные аналоги согласно НД; флюс: ОК Flux 10.71Р и др. аттестованные аналоги согласно НД | 1 (М01) | группа 3 (М03) | АФ | СК | от 5,0 до 12,0 включительно / свыше 12,0 до 20,0 включительно / свыше 12,0 до 30,0 включительно / привариваемая деталь: от 5,0 до 12,0 включительно; основная деталь: от 5,0 до 50,0 включительно / привариваемая деталь: свыше 12,0 до 40,0 включительно; основная деталь: свыше 6,0 до 50,0 включительно | плоские детали | без подогрева | без термообработки | Н1 / Н2 | ТС-АФ-СК-2026-2(М03) 20.01.2026 | Технология автоматической сварки под флюсом строительных металлоконструкций | АЦСТ-146-00858 | Пв | 22.09.2030 | АЦСТ-146 | да | открыть
ОБЩЕСТВО С ОГРАНИЧЕННОЙ ОТВЕТСТВЕННОСТЬЮ "АСТРОН БИЛДИНГС" | Св-08Г2С, OK AristoRod 12.50 | Св-08Г2С, OK AristoRod 12.50 и др. аттестованные аналоги согласно НД | 1 (М01) / 2 (М03) | группа 3 (М03) | АПГ | СК | первая деталь: от 5,0 до 12,0 включительно; вторая деталь: от 5,0 до 50,0 включительно / первая деталь: свыше 12,0 до 50,0 включительно; вторая деталь: от 5,0 до 50,0 включительно / первая деталь: от 5,0 до 12,0 включительно; вторая деталь: от 5,0 до 30,0* | плоские детали | без подогрева | без термообработки | Н1; Н2; В1; В2 | ТС-РАПГ-СК-2026 М03 21.01.2026 | Технология автоматической сварки в среде активных газов и смесях строительных металлоконструкций | АЦСТ-146-00859 | Пв | 22.09.2030 | АЦСТ-146 | да | открыть
ОБЩЕСТВО С ОГРАНИЧЕННОЙ ОТВЕТСТВЕННОСТЬЮ "АСТРОН БИЛДИНГС" | Св-08Г2С, OK Autrod 12.64, OK Autrod 12.51, OK AristoRod 12.50 | Св-08Г2С, OK Autrod 12.64, OK Autrod 12.51, OK AristoRod 12.50 и др. аттестованные аналоги согласно НД | 1 (М01) / 2 (М03) | группа 3 (М03) | АПГ | СК | от 5,0 до 8,0 включительно / от 5,0 до 12,0 включительно / свыше 12,0 до 50,0 включительно / свыше 12,0 до 30,0* | плоские детали | без подогрева | без термообработки | Н1 | ТС-АПГ-СК-2026-2(М03) 20.01.2026 | Технология автоматической сварки в среде активных газов и смесях строительных металлоконструкций | АЦСТ-146-00860 | Пв | 22.09.2030 | АЦСТ-146 | да | открыть
ОБЩЕСТВО С ОГРАНИЧЕННОЙ ОТВЕТСТВЕННОСТЬЮ "АСТРОН БИЛДИНГС" | Св-08Г2С, OK Autrod 12.64, OK Autrod 12.51, OK AristoRod 12.50 | Св-08Г2С, OK Autrod 12.64, OK Autrod 12.51, OK AristoRod 12.50 и другие аттестованные аналоги согласно НД | 1 (М01) | группа 3 (М03) | МП | СК | от 5,0 до 12,0 включительно / свыше 12,0 до 50,0 включительно / привариваемая деталь: от 5,0 до 12,0 включительно; основная деталь: от 5,0 до 50,0 включительно / привариваемая деталь: свыше 12,0 до 50,0 включительно; основная деталь: от 5,0 до 50,0 включительно | плоские детали | без подогрева | без термообработки | Н1 / Н1; Н2 | ТС-МП-СК-2026-2(М03) 15.01.2026 | Технология механизированной сварки в среде активных газов и смесях строительных металлоконструкций | АЦСТ-146-00863 | Пв | 28.09.2030 | АЦСТ-146 | да | открыть
ОБЩЕСТВО С ОГРАНИЧЕННОЙ ОТВЕТСТВЕННОСТЬЮ "ВЕТРОСТРОЙДЕТАЛЬ" | Св-08Г2С | Св-08Г2С и другие по ПТД | 1 (М01) | группа 3 (М03) | МП | СК | 30≤S≤50 | Плоские детали | с подогревом | без термообработки | Н1 | ТИ.ВСД.03.14.00-2025 19.05.2025 | Технология сборки и сварки плавящимся электродом в среде активных газов и смесях металлических строительных конструкции | АЦСТ-4-07244 | Пв | 10.07.2029 | АЦСТ - 4 | да | открыть
ОБЩЕСТВО С ОГРАНИЧЕННОЙ ОТВЕТСТВЕННОСТЬЮ "ИВАНОВСКИЙ ЗАВОД МЕТАЛЛИЧЕСКИХ КОНСТРУКЦИЙ" | Св-08Г2С, OK Autrod 12.64, OK Autrod 12.51, OK AristoRod 12.50 | Св-08Г2С, OK Autrod 12.64, OK Autrod 12.51, OK AristoRod 12.50 | 1 (М01) | группа 3 (М03) | МП | ПТО | свыше 3,0 до 12,0 включительно / свыше 12,0 до 50,0 включительно | плоские детали | без подогрева* | без термообработки | Н1; Г; П1; В1 / Н1; Н2; П2; В1 | ПТД-МП-ПТО-2023 17.03.2023 | Технология механизированной сварки плавящимся электродом в среде активных газов и смесях при изготовлении, монтаже, ремонте и реконструкции подъёмно-транспортного оборудования и устройств грузозахватных | АЦСТ-158-00034 | Пв | 29.05.2027 | АЦСТ-158 | да | открыть
ОБЩЕСТВО С ОГРАНИЧЕННОЙ ОТВЕТСТВЕННОСТЬЮ "МСГ" | Св-08Г2С, OK Autrod 12.64, OK Autrod 12.51, OK AristoRod 12.50 | Св-08Г2С, OK Autrod 12.64, OK Autrod 12.51, OK AristoRod 12.50 | 1(М01) | группа 3 (М03) | МП | ПТО | 3,0 / свыше 3,0 до 6,0 включительно / свыше 3,0 до 11,0 включительно / свыше 3,0 до 12,0 включительно / свыше 12,0 до 50,0 включительно | плоские детали | без подогрева** | без термообработки | Н1; Г; П1; В1 / Н1; Г; В1; П1 / Н1; Н2; П2; В1 | ПТД-МП-ПТО-2022 14.12.2022 | Изготовление и ремонт стальных конструкций подъемно-транспортной техники с применением полуавтоматической сварки в среде защитного газа | АЦСТ-158-00031 | Пв | 03.05.2027 | АЦСТ-158 | да | открыть
ОБЩЕСТВО С ОГРАНИЧЕННОЙ ОТВЕТСТВЕННОСТЬЮ "ПРОФЕССИОНАЛ" | LB-52U, OK 55.00 | Э50А(УОНИИ-13/55, LB-52U),Ю Э55(ОК55.00) и их аттестованные аналоги, указанные в ПТД | 1(М01) | группа 3 (М03) | РД | ГДО | свыше 12,0 до 50,0 включительно / свыше 50,0 до 160,0 включительно / Первая деталь:свыше 12,0 до 50,0 включительно; вторая деталь :свыше 12,0 до 160,0 включительно / Первая деталь:свыше 50,0 до 160,0 включительно; вторая деталь :свыше 50,0 до 160,0 включительно / Первая деталь:свыше 12,0 до 50,0 включительно; вторая деталь :свыше 50,0 до 160,0 включительно | плоские детали | с подогревом | без термообработки | Н1; Г / Н1; Н2 | ТИ-РД-ГДО(1) 10.09.2023 | Технология ручной дуговой сварки покрытыми электродами листовых металлических конструкций горнодобывающего оборудования | АЦСТ-158-00067 | Пв | 21.12.2027 | АЦСТ-158 | да | открыть
ОБЩЕСТВО С ОГРАНИЧЕННОЙ ОТВЕТСТВЕННОСТЬЮ "ПРОФЕССИОНАЛ" | Св-08ГС, Св-08Г2С, Autrod OK 12.51 | Св-08ГС; Св-08Г2С; Autrod OK 12.51 и их аттестованные аналоги, указанные в ПТД | 1(М01) | группа 3 (М03) | МАДП | ГДО | свыше 12,0 до 50,0 включительно / свыше 50,0 до 160,0 включительно / Первая деталь:свыше 12,0 до 50,0 включительно; вторая деталь :свыше 12,0 до 160,0 включительно / Первая деталь:свыше 50,0 до 160,0 включительно; вторая деталь :свыше 50,0 до 160,0 включительно | плоские детали | с подогревом | без термообработки | Н1; Г / Н1; Н2 | ТИ-МАДП-ГДО(1) 03.09.2023 | Технология механизированной аргонодуговой сварки плавящимся электродом металлических конструкций горнодобывающего оборудования | АЦСТ-158-00068 | Пв | 25.12.2027 | АЦСТ-158 | да | открыть
ОБЩЕСТВО С ОГРАНИЧЕННОЙ ОТВЕТСТВЕННОСТЬЮ "РЕНКОНС ХЭВИ ИНДАСТРИС" | Tigrod 12.60, OK Tigrod 12.64, OK Tigrod 13.23, WT-20 | Пруток присадочный ОК Tigrod 12.60, OK Tigrod 12.64, OK Tigrod 13.23; вольфрамовый электрод марки WT-20. Допускается применение других аттестованных сварочных материалов в соответствии с требованиями ПТД. | 1 (М01) / 2 (М03); 2+1 (М03+М01) | группа 3 (М03) | РАД | ОХНВП, СК | свыше 3,0 до 12,0 включительно / свыше 12,0 до 30,0 включительно / свыше 12,0 до 36,0 включительно** | свыше 150,0 до 500,0 включительно / свыше 500,0 до 2550,0 включительно | без подогрева | без термообработки | Н1; Г; В1; Н45 | ТИ-РХИ-М01,М03-РАД-ТТ 01.11.2022 | Технология ручной аргонодуговой сварки (наплавки) неплавящимся электродом металлических трубопроводов из углеродистых и низколегированных сталей при строительстве, реконструкции и ремонте | АЦСТ-11-08917 | Пв | 02.06.2027 | АЦСТ-11 | да | открыть
ОБЩЕСТВО С ОГРАНИЧЕННОЙ ОТВЕТСТВЕННОСТЬЮ "РЕНКОНС ХЭВИ ИНДАСТРИС" | Tigrod 12.60, OK Tigrod 12.64, OK Tigrod 13.23, WT-20, OK 46.00, OK 53.70, OK 48.08, УОНИ-13/55 | РАД (корневой слой шва): Пруток присадочный ESAB ОК Tigrod 12.60, OK Tigrod 12.64, OK Tigrod 13.23; Вольфрамовый электрод марки WT-20. РД (последующие слои шва): электроды покрытые OK 46.00; OK 53.70; OK 48.08; УОНИ 13/55. Допускается применение других аттестованных сварочных материалов в соответствии с требованиями ПТД. / РАД (корневой слой шва): Пруток присадочный ESAB ОК Tigrod 12.60, OK Tigrod 12.64, OK Tigrod 13.23; Вольфрамовый электрод марки WT-20. РД (последующие слои шва): электроды покрытые OK 53.70; OK 48.08; УОНИИ 13/55. Допускается применение других аттестованных сварочных материалов в соответствии с требованиями ПТД. | 1 (М01) / 2 (М03) | группа 3 (М03) | РАД+РД | ОХНВП, СК | свыше 3,0 до 12,0 включительно / свыше 12,0 до 30,0 включительно | свыше 150,0 до 500,0 включительно / свыше 500,0 до 2550,0 включительно | без подогрева | без термообработки | Н1; Г; В1; Н45 | ТИ-РХИ-М01,М03-РАД+РД-ТТ 01.11.2022 | Комбинированная технология ручной аргонодуговой сварки (наплавки) неплавящимся электродом корневого слоя шва и ручной дуговой сварки покрытыми электродами заполняющих и облицовочных слоев шва металлических трубопроводов из углеродистых и низколегированных сталей при строительстве, реконструкции и ремонте | АЦСТ-11-08918 | Пв | 05.06.2027 | АЦСТ-11 | да | открыть
ОБЩЕСТВО С ОГРАНИЧЕННОЙ ОТВЕТСТВЕННОСТЬЮ "РЕНКОНС ХЭВИ ИНДАСТРИС" | ESB 42, ESB 52, AS B-257 Pipe, LB-52NS, NITTETSU-16W, OK 53.70, OK 55.00, OK 48.08 | Электроды с основным видом покрытия ESB 42, ESB 52, AS B-257 Pipe, LB-52NS, NITTETSU-16W, ОК 53.70, ОК 55.00, ОК 48.08. Допускается применение других аттестованных сварочных материалов в соответствии с требованиями ПТД. | 1 (М01) / 2 (М03) | группа 3 (М03) | РДН | СК |  | свыше 150,0 до 500,0 включительно / свыше 500,0 до 2550,0 включительно / плоские детали | с подогревом | без термообработки | Н1; Г; В1 | ТИ-РХИ-РДН-СК(1) 12.05.2022 | Технология ручной дуговой наплавки покрытыми электродами при изготовлении, монтаже, ремонте, реконструкции металлических строительных конструкций | АЦСТ-11-08984 | Пв | 12.10.2026 | АЦСТ-11 | да | открыть
ОБЩЕСТВО С ОГРАНИЧЕННОЙ ОТВЕТСТВЕННОСТЬЮ "РЕНКОНС ХЭВИ ИНДАСТРИС" | Filarc PZ6114, PZ6138, FCW 17, MEGAFIL 713 R, DW-100, DW-A55L, CS-71MJ | Порошковые проволоки марки Filarc PZ6114, PZ6138, FCW 17, MEGAFIL 713 R, 'DW-100, 'DW-A55L, CS-71MJ. Допускается применение других аттестованных сварочных материалов в соответствии с требованиями ПТД. | 1 (М01) / 2 (М03) | группа 3 (М03) | МПГН | СК |  | свыше 150,0 до 500,0 включительно / свыше 500,0 до 2550,0 включительно / плоские детали | с подогревом | без термообработки | Н1; Г; В1 | ТИ-РХИ-МПГН-СК(1) 12.05.2022 | Технология механизированной наплавки порошковой проволокой в среде активных газов и смесях при изготовлении, монтаже, ремонте, реконструкций металлических строительных конструкций | АЦСТ-11-08985 | Пв | 12.10.2026 | АЦСТ-11 | да | открыть
ОБЩЕСТВО С ОГРАНИЧЕННОЙ ОТВЕТСТВЕННОСТЬЮ "РЕНКОНС ХЭВИ ИНДАСТРИС" | OK Autrod 12.32, OK Autrod 13.24, Св-10НМА, UF-02, OK Flux 10.71, OK Flux 10.62 | Проволока OK Autrod 12.32, OK Autrod 13.24, Св-10НМА; сварочный флюс: UF-02, OK Flux 10.71, OK Flux 10.62. Допускается применение других аттестованных сварочных материалов в соответствии с требованиями ПТД. | 1 (М01); 2 (М03); 2+1 (М03+М01) | группа 3 (М03) | АФ | СК | свыше 50,0 до 95,0 включительно | плоские детали | с подогревом | без термообработки | Н1 / Н1; Н2 | ТИ-РХИ-М01-АФ-СК 01.06.2022 | Технология автоматической сварки (наплавки) под слоем флюса | АЦСТ-11-08986 | Пв | 09.11.2026 | АЦСТ-11 | да | открыть
ОБЩЕСТВО С ОГРАНИЧЕННОЙ ОТВЕТСТВЕННОСТЬЮ "РЕНКОНС ХЭВИ ИНДАСТРИС" | Tigrod 309LSi, WT-20 | Проволока марки ОК Tigrod 309LSi, вольфрамовый электрод WT-20. Допускается применение других аттестованных сварочных материалов в соответствии с требованиями ПТД. | 9+1 (М11+М01) / 9+2 (М11+М03) | группа 3 (М03) | РАД | СК | свыше 3,0 до 12,0 включительно / свыше 12,0 до 50,0 включительно | плоские детали | без подогрева | без термообработки | Н1, Н2, ¦ В1, П2 | ТИ-РХИ-М11+М01,М03-РАД-СК 21.03.2022 | Технология ручной аргонодуговой сварки (наплавки) неплавящимся электродом конструкций из разнородных сталей | АЦСТ-11-08996 | Пв | 17.11.2026 | АЦСТ-11 | да | открыть
ОБЩЕСТВО С ОГРАНИЧЕННОЙ ОТВЕТСТВЕННОСТЬЮ "РЕНКОНС ХЭВИ ИНДАСТРИС" | Filarc PZ6114, PZ6138, DW-100, DW-A55L, SC-71MJ | Порошковые проволоки марки Filarc PZ6114, PZ6138, 'DW-100, 'DW-A55L, SC-71MJ. Допускается применение других аттестованных сварочных материалов в соответствии с требованиями ПТД. | 2 (М03) / 1 (М01) | группа 3 (М03) | МПГ | ОХНВП, СК | свыше 12,0 до 40,0 включительно | плоские детали | с подогревом | без термообработки | Н1; Г; В1; П1 / Н2; Г; В1; П2 | ТИ-РХИ-МПГ-СК(1) 12.04.2021 | Технология механизированной сварки(наплавки) порошковой проволокой в среде активных газов и смесях всех слоев шва при изготовлении, монтаже, ремонте, реконструкций металлических строительных конструкций | АЦСТ-11-09000 | Пв | 01.12.2026 | АЦСТ-11 | да | открыть
ОБЩЕСТВО С ОГРАНИЧЕННОЙ ОТВЕТСТВЕННОСТЬЮ "РЕНКОНС ХЭВИ ИНДАСТРИС" | Tigrod 12.60, OK Tigrod 12.64, OK Tigrod 13.24, OK Autrod 13.23, Св-10НМА, Weld ENi1K, OK Flux 10.71, UF-01, UF-02 | РАД (корневой слой шва): Пруток присадочный ESAB ОК Tigrod 12.60, OK Tigrod 12.64, OK Tigrod 13.24; Вольфрамовый электрод марки КЕДР ВТ-20. АФ (последующие слои шва): OK Autrod 13.23, Св-10НМА, Weld ENi1K в сочетании с флюсом OK Flux 10.71, 10.62, UF-01, UF-02. Допускается применение других аттестованных сварочных материалов в соответствии с требованиями ПТД / РАД (корневой слой шва): Пруток присадочный ESAB ОК Tigrod 12.60, OK Tigrod 12.64, OK Tigrod 13.24; Вольфрамовый электрод марки КЕДР ВТ. АФ (последующие слои шва): OK Autrod 13.23, Св-10НМА, Weld ENi1K в сочетании с флюсом OK Flux 10.71, 10.62, UF-01, UF-02. Допускается применение других аттестованных сварочных материалов в соответствии с требованиями ПТД | 2 (М03); 2+1 (М03+М01) / 1 (М01) / 2 (М03); 2+1 (М03+М01); 1 (М01) | группа 3 (М03) | РАД+АФ | ОХНВП, СК | свыше 12,0 до 30,0 включительно / свыше 12,0 до 36,0 включительно* / свыше 12,0 до 50,0 включительно | свыше 500,0 до 2820,0 включительно | с подогревом | без термообработки / с термообработкой | Н1 | СТО-2.5-2023 27.09.2023 | Комбинированная технология ручной аргонодуговой сварки неплавящимся электродом корневого слоя шва и автоматической сварки под флюсом заполняющих и облицовочных слоев шва металлических трубопроводов из углеродистых и низколегированных сталей при строительстве, реконструкции и ремонте. ¦ | АЦСТ-11-09189 | Пв | 01.03.2028 | АЦСТ-11 | да | открыть
ОБЩЕСТВО С ОГРАНИЧЕННОЙ ОТВЕТСТВЕННОСТЬЮ "РЕНКОНС ХЭВИ ИНДАСТРИС" | OK Tigrod 309L/LSi, OK Tigrod 309MoL, Weld T 309L, ER-309 LSi | Пруток присадочный OK Tigrod 309L/LSi; OK Tigrod 309MoL; Weld T 309L; ER-309 LSi; Вольфрамовый электрод марки КЕДР ВТ-20. Допускается применение других аттестованных сварочных материалов в соответствии с требованиями ПТД. | 9 (М11) / 9+2 (М11+М03) | группа 3 (М03) | РАД | ОХНВП | от 0,6 до 3,0 включительно / Привариваемая деталь: от 0,6 до 3,0 включительно; основная деталь: от 0,6 до 50,0 включительно | плоские детали | без подогрева | без термообработки | Н1, Г, В1, П1, В2 / Н1, Н2, В1, П2, В2 | ТИ-РХИ-РАД-МР 26.09.2023 | Технология ручной аргонодуговой сварки (наплавки) неплавящимся электродом металлических конструкций мембранных резервуаров | АЦСТ-11-09205 | Пв | 06.03.2028 | АЦСТ-11 | да | открыть
ОБЩЕСТВО С ОГРАНИЧЕННОЙ ОТВЕТСТВЕННОСТЬЮ "РЕНКОНС ХЭВИ ИНДАСТРИС" | OK 48.08L, ОЗС-12, МР-3, OK 53.70 | Электроды OK 48.08L; ОЗС-12*; МР-3*; УОНИИ-13/55; ОК 53.70. Допускается применение других аттестованных сварочных материалов в соответствии с требованиями ПТД. | 1 (М01) | группа 3 (М03) | РД | ПТО, ОХНВП, СК | свыше 3,0 до 12,0 включительно / свыше 12,0 до 50,0 включительно | плоские детали | без подогрева / с подогревом | без термообработки | Н1; Г; П1; В1 | СТО-2.9-2024 15.08.2024 | Ручная дуговая сварка (наплавка) покрытыми электродами (РД) металлических конструкций опасных производственных объектов | АЦСТ-155-00393 | Пв | 29.09.2029 | АЦСТ-155 | да | открыть
ОБЩЕСТВО С ОГРАНИЧЕННОЙ ОТВЕТСТВЕННОСТЬЮ "СВАРОЧНО-МОНТАЖНАЯ КОМПАНИЯ" | M-308L, OK Autrod 308LSi, SMT-316LSi Inox, M-347 | Проволока сварочная марок M-308L; OK Autrod 308LSi; SMT-316LSi Inox; M-347. Допускается применение других аттестованных сварочных материалов в соответствии с требованиями ПТД. | 9 (М11) | группа 3 (М03) | ААДП | КО, ОХНВП | свыше 3,0 до 12,0 включительно / свыше 12,0 до 50,0 включительно | свыше 150,0 до 500,0 включительно / свыше 500,0 до 1220,0 включительно | без подогрева* | без термообработки | Н1 | ТИ-КО(2)-ААДП, ТИ-ОХНВП(16)-ААДП 01.08.2024 | Технология сборки и ААДП сварки технологических трубопроводов, трубопроводов пара и горячей воды | АЦСТ-155-00245 | Пв | 15.11.2028 | АЦСТ-155 | да | открыть
ОБЩЕСТВО С ОГРАНИЧЕННОЙ ОТВЕТСТВЕННОСТЬЮ "СТИЛВОРК" | Св-08Г2С, OK Autrod 12.64, OK Autrod 12.51, OK AristoRod 12.50, Alfa Mag SG2 | Св-08Г2С, OK Autrod 12.64, OK Autrod 12.51, OK AristoRod 12.50, Alfa Mag SG2 и другие аттестованные аналоги согласно НД | 1 (М01) | группа 3 (М03) | МП | СК | 3,0 / первая деталь: 3,0; вторая деталь: от 3,0 до 40,0 включительно / первая деталь: 3,0; вторая деталь от 3,0 до 40,0 включительно | плоские детали | без подогрева | без термообработки | Н1; Г; П1; В1; В2 / Н1; Н2; П2; В1; В2 / Н2; П2; В1; В2 | МП-СК(1)-01,03 15.06.2026 | Технология механизированной сварки плавящимся электродом в среде активных газов и смесях металлических строительных конструкций | АЦСТ-158-00218 | Пв | 25.09.2030 | АЦСТ-158 | да | открыть
ООО "АВ-СТРОЙ" | S-7016.O, OK 53.70, LB-52U | Электроды типа Э50А марок S-7016.O, OK 53.70, LB-52U - все слои шва. Допускается применение других аттестованных сварочных материалов в соответствии с требованиями ПТД. | 1 (М01) / 1 (М01)* | группа 3 (М03) | РД | ПТО, СК | свыше 3,0 до 12,0 включительно / свыше 12,0 до 32,0 включительно | плоские детали | без подогрева | без термообработки | Н1; Г; П1; В1 / Н2; П2; В1 | АВ-СТРОЙ-РД-СК-ПТО 11.08.2025 | Технология сборки и ручной дуговой сварки покрытыми электродами строительных конструкций и подъемно-транспортного оборудования | АЦСТ-161-00573 | Пв | 15.12.2029 | АЦСТ-161 | да | открыть
ООО "АРГОС-Строй" | УОНИ-13/55, LB-52U, OK 53.70 | Электроды типа Э50А: УОНИ-13/55, УОНИИ-13/55Р, LB-52U, OK 53.70 и другие аттестованные аналоги / Электроды типа Э50А: LB-52U, OK 53.70 (корневой шов), УОНИИ-13/55Р (остальные слои шва) и другие аттестованные аналоги | 1 (М01) / 2 (М03) | группа 3 (М03) | РД | СК | свыше 3,0 до 6,0 включительно / свыше 3,0 до 10,0 включительно | от 20,0 до 25,0 включительно / свыше 25,0 до 150,0 включительно / свыше 150,0 до 500,0 включительно | без подогрева | без термообработки | Н1; Г; В1; Н45 | РД-1,2,1+2-СК(3)-СШ/УШ+рем 02.08.2025 | Сборка и ручная дуговая сварка покрытыми электродами при монтаже, ремонте и реконструкции металлических трубопроводов | АЦСТ-131-00711 | Пв | 19.09.2029 | АЦСТ-131 | да | открыть
ООО "АРГОС-Строй" | Св-08Г2С | Сварочная проволока Св-08Г2С и другие аттестованные аналоги, указанные в ПТД; углекислый газ по ГОСТ 8050-85. | 1(М01); 2(М03) / 1(М01)+1(М01); 2(М03)+2(М03); 1(М01)+2(М03) | группа 3 (М03) | МП | СК | 3,0 < Sн ≤ 12,0 / 12,0 < Sн ≤ 25,0 / 3,0 < Sн ≤ 12,0 + 3,0 < Sн ≤ 25,0 / 12,0 < Sн ≤ 25,0 + 3,0 < Sн ≤ 25,0 | плоские детали | без подогрева | без термообработки | Н1; Г; П1; В1 / Н1; Н2; П2; В1 | АРГОС-МП-СК-1-СШ/УШ 08.10.2025 | Технология сборки и механизированной сварки плавящимся электродом в среде активных газов и смесях сварных соединений строительных металлоконструкций, толщиной свыше 3,0 до 50,0 мм включительно | АЦСТ-131-00725 | Пв | 25.03.2030 | АЦСТ-131 | да | открыть
ООО "АРГОС-Строй" | OK 74.70, SFA/AWS A5.5, E8018-G | Электроды покрытые марки OK 74.70 по SFA/AWS A5.5:E8018-G; ТУ 1272-015-55224353-2005, ГОСТ 9467-75 и другие аттестованные сварочные материалы в соответствии с требованиями ПТД для сварки 3 группы основных материалов. | 3 (М03) | группа 3 (М03) | РД | СК | от 6,1 до 24,38 включительно | от 169,86 до 679,44 включительно | с подогревом | без термообработки | Н1; Г; В1; Н45 | АР-СК-3-РД-Тр-3(М03)-С-01 12.05.2026 | Технология процесса сборки и ручной дуговой сварки покрытыми электродами стыковых соединений труб 3(М03) Ø от 169,86 мм до 679,44 мм включительно с толщиной стенки от 6,1 до 24,38 мм включительно | АЦСТ-131-00740 | Пв | 28.08.2030 | АЦСТ-131 | да | открыть
ООО "АРГОС-Строй" | OK 74.70, SFA/AWS A5.5, E8018-G | Электроды покрытые марки OK 74.70 по SFA/AWS A5.5:E8018-G; ТУ 1272-015-55224353-2005, ГОСТ 9467-75 и другие аттестованные сварочные материалы в соответствии с требованиями ПТД для сварки 2 группы основных материалов. | 2 (М03) | группа 3 (М03) | РД | СК | от 12,7 до 50,8 включительно |  | с подогревом | без термообработки | Н1; В1; Г; Н45 | АР-СК-1-РД-ТЛ-2(М03)-С-01. 12.05.2026 | Технология процесса сборки и ручной дуговой сварки покрытыми электродами стыковых соединений: труб 2(М03) радиусом кривизны от 190,5 мм до 762,0 мм включительно с толщиной стенки от 12,7 до 50,8 мм включительно | АЦСТ-131-00741 | Пв | 28.08.2030 | АЦСТ-131 | да | открыть
ООО "АРКТИК ИНТЕРНЕШНЛ ФАБРИКАТОРС" | ER70S-6, Weld T W4Si1, OK Tigrod 12.64, ESAB Welding Products, E8018-C3H4R, BOEHLER FOX EV60, Bohler Welding Austria | Пс - тип ER70S-6 по AWS A5.18, марка Weld T W4Si1, OK Tigrod 12.64, ESAB Welding Products (Jiangsu) Co., Ltd; Эп - тип E8018-C3H4R по AWS A5.5, марка BOEHLER FOX EV60, voestalpine Bohler Welding Austria GmbH, неплавящийся вольфрамовый электрод, аргон высшего сорта по ТУ 20.11.10-002-83807220-2010 и другие аттестованные аналоги в соответствии с ПТД | 1 (М01); 2 (М03); 2+1 (М03+М01) | группа 3 (М03) | РД+РАД | НГДО, ОХНВП | от 19.0 до 46.02 включительно | от 109.55 до 438.2 включительно | с подогревом | с термообработкой | Н1; Г; В1; Н45 | № ТИ WI-AIF-PIP-040.24 18.10.2024 | Сварка трубопроводов из углеродистых низколегированных сталей комбинацией способов сварки РАД и РД № WPS-AiF-PIP-02-PWHT | АЦСТ-32-01559 | Пв | 25.11.2028 | АЦСТ-32 | да | открыть
ООО "АРКТИК ИНТЕРНЕШНЛ ФАБРИКАТОРС" | ER70S-6, Weld T W4Si1, OK Tigrod 12.64, E8018-C3H4R, BOEHLER FOX EV60 | Пс - тип ER70S-6 по AWS A5.18, марка Weld T W4Si1, OK Tigrod 12.64; Эп - тип E8018-C3H4R по AWS A5.5, марка BOEHLER FOX EV60, неплавящийся вольфрамовый электрод, аргон высшего сорта по ТУ 20.11.10-002-83807220- 2010 и другие аттестованные аналоги в соответствии с ПТД | 1 (М01); 2 (М03); 2+1 (М03+М01) | группа 3 (М03) | РАД+РД | НГДО, ОХНВП | от 9.15 до 19.0 включительно / основная деталь: от 4.37 до 17.48 включительно; привариваемая деталь: от 2.6 до 10.16 включительно / основная деталь: от 9.15 до 36.52 включительно; привариваемая деталь: от 7.62 до 30.48 включительно | от 84.15 до 336.6 включительно / основная деталь: от 30.15 до 120.6 включительно; привариваемая деталь: от 24.15 до 96.6 включительно / основная деталь: от 84.15 до 336.6 включительно; привариваемая деталь: от 44.45 до 177.8 включительно | с подогревом | без термообработки | Н1; Г; В1; Н45 / Н2; Н2; В1; Н45 | ТИ № WI-AIF-PIP-040.24 18.10.2024 | Сварка трубопроводов из углеродистых и низколегированных сталей комбинацией способов РАД и РД, № WPS-AiF-PIP-04, утвержденная 26.11.2024 г | АЦСТ-32-01576 | Пв | 04.02.2029 | АЦСТ-32 | да | открыть
ООО "АРКТИК ИНТЕРНЕШНЛ ФАБРИКАТОРС" | ER-70S-6, SFA/AWS A 5.18, Weld T W4Si1, ER80S-Ni1, SFA/AWS A5.28, The Lincoln Electrik | тип ER-70S-6 по SFA/AWS A 5.18, марка Weld T W4Si1, ESAB; тип- ER80S-Ni1 по SFA/AWS A5.28, марка Lincoln ER80S-Ni1, The Lincoln Electrik Company; неплавящийся вольфрамовый электрод, аргон высокой чистоты по ГОСТ 10157-2016 и другие аттестованные аналоги в соответствии с ПТД | 1 (М01) / 2 (М03) / 2+1 (М03+М01) | группа 3 (М03) | РАД | НГДО, ОХНВП | от 5.0 до 19.0 включительно | от 109.55 до 438.2 включительно | без подогрева | без термообработки | Н1; Г; В1; Н45 | ТИ № WI-AIF-PIP.040.25 26.05.2025 | Сварка трубопроводов из углеродистых низколегированных сталей способом сварки РАД № WPS-AIF-PIP-08 | АЦСТ-32-01611 | Пв | 18.06.2029 | АЦСТ-32 | да | открыть
ООО "АСГАРД" |  | Покрытые электроды марки УОНИИ-13/55 и другие аттестованные аналоги в соответствии с ПТД, для группы 1 | 1 (М01): углеродистые и низколегированные конструкционные стали перлитного класса с гарантированным минимальным пределом текучести не более 360 МПа | группа 3 (М03) | РД | ПТО | свыше 3,0 до 12,0 включительно / свыше 3,0 до 12,0 включительно + свыше 3,0 до 12,0 включительно | плоские детали | без подогрева | без термообработки | Н1 / Н1; Н2 | ПТО ТРР-1 13.10.2025 | Реконструкция и ремонт ПТО с помощью РД сварки | АЦСТ-12-08067 | Пв | 18.03.2030 | АЦСТ-12 | да | открыть
ООО "АСМ" | Св-08ГА, Св-10НМА, OK Autrod 12.22, OK Autrod 13.27, OK Flux 10.71, OK Flux 10.62, UF-01, UF-02 | Сварочная проволока: Св-08ГА, Св-10НМА, OK Autrod 12.22, OK Autrod 13.27; флюс: OK Flux 10.71, OK Flux 10.62, UF-01, UF-02 и другие аттестованные аналоги, указанные в ПТД | 1 (М01); 2 (М03); 2+1 (М03+М01) | группа 3 (М03) | АФ | КО, НГДО, ОХНВП | свыше 12,0 до 30,0 вкл. / от 5,0 до 20,0 вкл. / свыше 30,0 до 50,0 вкл. / свыше 50,0 до 160,0 вкл. | от 325,0 до 500,0 вкл. / свыше 500,0 до 5000,0 вкл.; плоские детали | без подогрева / с подогревом | без термообработки* / с термообработкой | Н1 | АСМ-ТИ-02.022-22 05.07.2022 | Технологическая инструкция "Автоматическая сварка под флюсом сварных соединений емкостного оборудования" | АЦСТ-22-03137 | Пв | 20.12.2026 | АЦСТ-22 | да | открыть
ООО "АСМ" | Св-08Г2С, OK Autrod 12.51 | Сварочная проволока: Св-08Г2С, OK Autrod 12.51 и другие аттестованные аналоги, указанные в ПТД. | 1 (М01) | группа 3 (М03) | МП | КО, НГДО, ОХНВП | свыше 3,0 до 12,0 вкл. / от 4,0 до 30,0 вкл. / свыше 12,0 до 30,0 вкл. / свыше 30,0 до 50,0 вкл. | свыше 25,0 до 150,0 вкл. / свыше 150,0 до 500,0 вкл. / свыше 500,0 до 5000,0 вкл. | без подогрева | без термообработки* / с термообработкой | Н1 | АСМ-ТИ-02.020-22 05.07.2022 | Технологическая инструкция "Механизированная сварка проволокой сплошного сечения в среде активных газов и смесях сварных соединений емкостного оборудования" | АЦСТ-22-03142 | Пв | 22.12.2026 | АЦСТ-22 | да | открыть
ООО "АСМ" | УОНИ-13/55, OK 53.70, LB-52U | Электроды Э50А: УОНИ 13/55, ОК 53.70, LB-52U и другие аттестованные аналоги, указанные в ПТД. | 1 (М01) | группа 3 (М03) | РД | КО, НГДО, ОХНВП | свыше 3,0 до 12,0 вкл. / от 4,0 до 30,0 вкл. / свыше 12,0 до 30,0 вкл. / свыше 30,0 до 50,0 вкл. | свыше 25,0 до 150,0 вкл. / свыше 150,0 до 500,0 вкл. / свыше 500,0 до 5000,0 вкл. / плоские детали | без подогрева | без термообработки* / с термообработкой | Н1; Г; В1; Н45 / Н1; Г; В1 / Н1; Г; В1; П1 | АСМ-ТИ-02.019-22 05.07.2022 | Технологическая инструкция "Ручная дуговая сварка покрытыми электродами сварных соединений емкостного оборудования" | АЦСТ-22-03143 | Пв | 22.12.2026 | АЦСТ-22 | да | открыть
ООО "Абинский ЭлектроМеталлургический завод" |  | Покрытые электроды марки УОНИИ-13/55 и другие аттестованные аналоги в соответствии с ПТД, для группы 1 | 1 (М01): углеродистые и низколегированные конструкционные стали перлитного класса с гарантированным минимальным пределом текучести не более 360 МПа | группа 3 (М03) | РД | ПТО | свыше 3,0 до 50,0 включительно / свыше 3,0 до 50,0 включительно + свыше 3,0 до 50,0 включительно | плоские детали | без подогрева | без термообработки | Н1, В1, Г, П1 / Н1; Н2; П2; В1 | И-25.160.01-ПТО-2024 20.04.2024 | Технология ручной дуговой сварки покрытыми электродами с основным видом покрытия подъемно-транспортного оборудования | АЦСТ-12-07987 | Пв | 09.12.2029 | АЦСТ-12 | да | открыть
ООО "БакорМаш" |  |  | 1(М01), 2(М03) | группа 3 (М03) | МП | МО, СК | Свыше 3 до 12 включительно + плоская деталь свыше 3 до 50 включительно / Свыше 12 до 25 включительно + плоская деталь свыше 12 до 50 включительно / Свыше 3 до 50 включительно | Свыше 25 до 500 включительно + плоская деталь / Свыше 150 до 500 включительно + плоская деталь / плоские детали | без подогрева* | без термообработки |  | МП-СК,МО 22.04.2024 | Механизированная сварка плавящимся электродом в смеси защитных газов СК, МО | АЦСТ-20-02465 | Пв | 16.05.2028 | АЦСТ-20 | да | открыть
ООО "Белэнергомаш-БЗЭМ" | Св-10НМА, UF-02 | Проволока сварочная Св-10НМА по ГОСТ 2246-70, сварочный флюс UF-02 по ТУ 5929-052-00186654-2013. | 2 (16Г2АФ, С440, 10ХСНД, 14Г2АФ, С390, 10Г2С1, С375) / 1 (Ст3, Ст3кп2, Ст3пс5, Ст3сп5, Ст3Гпс, Ст3Гсп, Ст3сп, 12Г2С, 17Г1С, 20, 09Г2С, С235, С245, С255, С345, С355) | марка σт≥420 | АФ | СК | От 6,0 до 12,0 включительно / Свыше 12,0 до 16,0 включительно |  | Без подогрева | Без термообработки | Н1 | ТИ 0461.25200.014-2023 02.10.2023 | Технология автоматической сварки под флюсом металлических строительных конструкций | АЦСТ-143-00330 | Пв | 02.04.2028 | АЦСТ-143 | да | открыть
ООО "Белэнергомаш-БЗЭМ" | Св-10НМА, UF-02 | Проволока сварочная Св-10НМА по ГОСТ 2246-70, сварочный флюс UF-02 по ТУ 5929-052-00186654-2013 | 2 (16Г2АФ, С440) | марка σт≥420 | АФ | СК | Свыше 19,0 до 50,0 включительно |  | С подогревом | Без термообработки | Н1 | ТИ 0461.25200.014-2023 02.10.2023 | Технология автоматической сварки под флюсом металлических строительных конструкций | АЦСТ-143-00347 | Пв | 03.06.2028 | АЦСТ-143 | да | открыть
ООО "Белэнергомаш-БЗЭМ" | Св-08Г2С | Проволока сварочная Св-08Г2С по ГОСТ 2246-70; газовая смесь сварочная Ar 80% + СО2 20% по ТУ 2114-025-38945852-2018. | 1 (Ст3, Ст3кп2, Ст3пс5, Ст3сп5, Ст3Гпс, Ст3Гсп, Ст3сп, 12Г2С, 17Г1С, 20, 09Г2С, С235, С245, С255, С345, С355) | марка σт≥420 | МАДП | СК | Привариваемая деталь: свыше 50,0 до 150,0 включительно; Основная деталь: свыше 50,0 до 150,0 включительно. |  | С подогревом | Без термообработки | Н1; Н2 | ТИ 0461.25200.014-2023 02.10.2023 | Технология изготовления и исправления дефектов (ремонта) сварных соединений механизированной аргонодуговой сваркой плавящимся электродом металлических строительных конструкций | АЦСТ-143-00356 | Пв | 28.06.2028 | АЦСТ-143 | да | открыть
ООО "Белэнергомаш-БЗЭМ" | Св-10НМА, UF-02 | Проволока сварочная Св-10НМА по ГОСТ 2246-70, сварочный флюс UF-02 по ТУ 5929-052-00186654-2013. | 2 (16Г2АФ, С440, 10ХСНД, 14Г2АФ, С390, 10Г2С1, С375) / 1 (Ст3, Ст3кп2, Ст3пс5, Ст3сп5, Ст3Гпс, Ст3Гсп, Ст3сп, 12Г2С, 17Г1С, 20, 09Г2С, С235, С245, С255, С345, С355) | марка σт≥420 | АФ | СК | Привариваемая деталь: от 5,0 до 12,0 включительно / Основная деталь: от 5,0 до 12,0 включительно |  | Без подогрева | Без термообработки | Н1; Н2 | ТИ 0461.25200.014-2023 02.10.2023 | Технология автоматической сварки под флюсом металлических строительных конструкций | АЦСТ-143-00357 | Пв | 28.06.2028 | АЦСТ-143 | да | открыть
ООО "Белэнергомаш-БЗЭМ" | Св-08Г2С | Проволока сварочная Св-08Г2С по ГОСТ 2246-70; газовая смесь сварочная Ar 80% + СО2 20% по ТУ 2114-025-38945852-2018. | 2 (16Г2АФ, С440, 10ХСНД, 14Г2АФ, С390, 10Г2С1, С375) | марка σт≥420 | МАДП | СК | Привариваемая деталь труба: от 20,0 до 50,0 включительно / Основная деталь лист: от 20,0 до 150,0 включительно |  | С подогревом | Без термообработки | Н1; Н2 | ТИ 0461.25200.014-2023. 02.10.2023 | Технология изготовления сварных соединений механизированной аргонодуговой сваркой плавящимся электродом металлических строительных конструкций | АЦСТ-143-00361 | Пв | 15.07.2028 | АЦСТ-143 | да | открыть
ООО "Белэнергомаш-БЗЭМ" | Св-10НМА, UF-02 | Проволока сварочная Св-10НМА по ГОСТ 2246-70, сварочный флюс UF-02 по ТУ 5929-052-00186654-2013. | 2 (10ХСНД, 14Г2АФ, С390, 10Г2С1, С375) / 1 (Ст3, Ст3кп2, Ст3пс5, Ст3сп5, Ст3Гпс, Ст3Гсп, Ст3сп, 12Г2С, 17Г1С, 20, 09Г2С, С235, С245, С255, С345, С355) / 2 (16Г2АФ, С440) | марка σт≥420 | АФ | СК | Привариваемая деталь труба: свыше 12,0 до 29,0 включительно / Основная деталь лист: свыше 12,0 до 29,0 включительно / Привариваемая деталь труба: свыше 19,0 до 50,0 включительно / Основная деталь лист: свыше 19,0 до 50,0 включительно |  | Без подогрева / С подогревом | Без термообработки | Н2 | ТИ 0461.25200.014-2023. 02.10.2023 | Технология автоматической сварки под флюсом металлических строительных конструкций | АЦСТ-143-00382 | Пв | 16.10.2028 | АЦСТ-143 | да | открыть
ООО "Белэнергомаш-БЗЭМ" | Св-08Г2С | Проволока сварочная Св-08Г2С по ГОСТ 2246-70; газовая смесь сварочная Ar 80% + СО2 20% по ТУ 2114-025-38945852-2018. | 1 (Ст3, Ст3кп2, Ст3пс5, Ст3сп5, Ст3Гпс, Ст3Гсп, Ст3сп, 17Г1С, 20, 09Г2С, С235, С245, С255, С345, С355) | марка σт≥420 | МАДП | СК | Свыше 2,0 до 3,0 включительно / Свыше 3,0 до 12,0 включительно / Свыше 12,0 до 29,0 включительно |  | Без подогрева | Без термообработки | Н1; В1 | ТИ 0461.25200.014-2023. 02.10.2023 | Технология изготовления и исправления дефектов (ремонта) сварных соединений механизированной аргонодуговой сваркой плавящимся электродом металлических строительных конструкций | АЦСТ-143-00399 | Пв | 19.12.2028 | АЦСТ-143 | да | открыть
ООО "Белэнергомаш-БЗЭМ" | Св-08Г2С, ULTRA 500 | Сварочная проволока Св-08Г2С по ГОСТ 2246-70, ULTRA 500 по ТУ 24.34.13-008-66167121-2021; Газовая смесь сварочная Ar 80% + СО2 20% по ТУ 2114-025-38945852-2018 | 2 (С440, С460, S460, 16Г2АФ, С375, С390, 10ХСНД, 10Г2С1, 14Г2АФ) + 1 (Ст3кп, Ст3пс, Ст3сп, Ст3Гпс, Ст3Гсп, 12Г2С, 17Г1С, 20, 09Г2С, С235, С245, С255, С345, С355) | марка σт≥420 | МАДП | СК | Привариваемая деталь: свыше 50,0 до 150,0 включительно; Основная деталь: свыше 30,0 до 150,0 включительно / Привариваемая деталь: свыше 50,0 до 150,0 включительно; Основная деталь: от 30,0 до 150,0 включительно |  | С подогревом | Без термообработки | Н1; Н2 | ТИ 0461.25200.014-2023 02.10.2023 | Технология изготовления механизированной аргонодуговой сваркой плавящимся электродом металлических строительных конструкций | АЦСТ-143-00517 | Пв | 09.06.2030 | АЦСТ-143 | да | открыть
ООО "Белэнергомаш-БЗЭМ" | Св-08Г2С | Сварочная проволока Св-08Г2С по ГОСТ 2246-70, Газовая смесь сварочная Ar 80% + СО2 20% по ТУ 2114-025-38945852-2018 | 2 (16Г2АФ, С440, 10ХСНД, 14Г2АФ, С390, 10Г2С1, С375) / 1 (Ст3кп, Ст3пс, Ст3сп, Ст3Гпс, Ст3Гсп, 12Г2С, 17Г1С, 20, 09Г2С, С235, С245, С255, С345, С355) | марка σт≥420 | МАДП | СК | От 6,0 до 12,0 включительно |  | Без подогрева | Без термообработки | Н1 | ТИ 0461.25200.014-2023. 02.10.2023 | Технология изготовления и исправления дефектов (ремонта) сварных соединений механизированной аргонодуговой сваркой плавящимся электродом металлических строительных конструкций | АЦСТ-143-00523 | Пв | 22.07.2030 | АЦСТ-143 | да | открыть
ООО "Белэнергомаш-БЗЭМ" |  |  | Привариваемая деталь стержень (упор, шпилька): 1 (S235, S275, S355) + Основная деталь: 1 (Ст3кп, Ст3пс, Ст3сп, Ст3Гпс, Ст3Гсп, 12Г2С, 17Г1С, 20, С235, С245, С255, С345, С355, 09Г2С, 15ХСНД, 15ХСНДА) / Привариваемая деталь стержень (упор, шпилька): 1 (S235, S275, S355) + Основная деталь: 2 (С440, С460, S460, 16Г2АФ, С375, С390, 10ХСНД, 10Г2С1, 14Г2АФ) | марка σт≥420 | КСО | СК |  |  | Без подогрева / С подогревом | Без термообработки |  | ТИ 0461.25200.014-2023. 02.10.2023 | Технология контактной стыковой сварки оплавлением стержней (шпилек, болтов) с применением керамических колец к металлическим строительным конструкциям | АЦСТ-143-00530 | Пв | 29.07.2030 | АЦСТ-143 | да | открыть
ООО "Благовещенский Ремонтно-Механический Завод" | Св-08Г2С | Сварочная проволока по ГОСТ 2246-70 марки Св-08Г2С. Допускается применение других аттестованных сварочных материалов в соответствии с требованиями ПТД. | 1 (М01) | группа 3 (М03) | МП | ПТО, ГДО, ОХНВП, СК | от 4,0 до 12,0 включительно / свыше 12,0 до 36,0 / от 36,0 до 50,0 включительно / свыше 50,0 до 100,0 включительно | плоские детали | без подогрева* / с подогревом | без термообработки | Н1; Г; В1 | МП.СК.ПТО.ГДО.ОХНВП-2023 10.05.2023 | Технология механизированной сварки в среде защитных газов при изготовлении, ремонте и монтаже стальных строительных конструкций, подъемно-транспортного и горнодобывающего оборудования, оборудования химических, нефтехимических, нефтеперерабатывающих и взрывопожарных производств | АЦСТ-147-00462 | Пв | 29.08.2028 | АЦСТ-147 | да | открыть
ООО "ВЕЛЕССТРОЙ-СМУ" |  |  | 1(М01), 2(М03), 1(М01)+2(М03) | группа 3 (М03) | РД | СК | свыше 12,0 до 50,0 включительно / свыше 12,0 до 50,0 включительно + свыше 12,0 до 50,0 включительно | плоские детали | с подогревом | без термообработки |  | ТИ-СК(1)-РД 20.04.2026 | Технология сборки и РД сварки металлоконструкций общего назначения | АЦСТ-12-08276 | Пв | 28.09.2030 | АЦСТ-12 | да | открыть
ООО "ВЕЛЕССТРОЙ-СМУ" | OK 53.70, LB-52U, Nittetsu-16W, OK 74.70, Nittetsu L-60LT, LB-62D | Корневой (подварочный) слои шва: электроды ОК 53.70; LB-52U; Nittetsu-16W; последующие слои шва: ОК 74.70; Nittetsu L-60LT; LB-62D. Допускается применение других аттестованных сварочных материалов в соответствии с требованиями ПТД. | 2 (М03) / 2+1 (М03+М01) | группа 3 (М03) | РД | НГДО, ОХНВП | свыше 3,0 до 12,0 включительно / свыше 12,0 до 30,0 включительно | свыше 150,0 до 500,0 включительно / свыше 500,0 до 3500,0 включительно | без подогрева* | без термообработки | Н1; Г; В1; Н45 | ТИ-НГДО(4)-РД, ТИ-ОХНВП(16)-РД 15.09.2025 | Технология сборки и РД сварки технологических трубопроводов | АЦСТ-155-00367 | Пв | 30.10.2029 | АЦСТ-155 | да | открыть
ООО "ВЕЛЕССТРОЙ-СМУ" | OK 53.70, LB-52U, Nittetsu-16W, OK 74.70, Nittetsu L-60LT, LB-62D | Корневой (подварочный) слои шва: электроды ОК 53.70; LB-52U; Nittetsu-16W; последующие слои шва: ОК 74.70; Nittetsu L-60LT; LB-62D. Допускается применение других аттестованных сварочных материалов в соответствии с требованиями ПТД. / Все слои шва - электроды ОК 53.70; LB-52U; Nittetsu-16W. Допускается применение других аттестованных сварочных материалов в соответствии с требованиями ПТД. | 2 (М03) / 2+1 (М03+М01) / 1 (М01) | группа 3 (М03) | РД | НГДО, ОХНВП | свыше 12,0 до 30,0 включительно / свыше 12,0 до 36,0 включительно** | свыше 500,0 до 3500,0 включительно | с подогревом | без термообработки | Н1; Г; В1; Н45 | ТИ-НГДО(4)-РД, ТИ-ОХНВП(16)-РД 10.03.2026 | Технология сборки и РД сварки технологических трубопроводов | АЦСТ-155-00464 | Пв | 09.06.2030 | АЦСТ-155 | да | открыть
ООО "Велесстрой-СМУ" | OK Tigrod 13.23, OK 74.70 | РАД (корневой слой шва): Пруток OK Tigrod 13.23; вольфрамовый электрод Кедр ВЛ-20. РД (последующие слои шва): электроды ОК 74.70. Допускается применение других аттестованных сварочных материалов в соответствии с требованиями ПТД. | 2 (М03) | группа 3 (М03) | РАД+РД | ОХНВП | свыше 3,0 до 12,0 включительно / свыше 12,0 до 36,0 включительно* | свыше 150,0 до 500,0 включительно / свыше 500,0 до 2500,0 включительно | без подогрева** | без термообработки | Н1; Г; В1; Н45 | ТИ-ОХНВП(16)-РАД+РД 20.02.2024 | Технологическая инструкция сборки и РАД +РД сварки технологических трубопроводов | АЦСТ-155-00177 | Пв | 15.05.2028 | АЦСТ-155 | да | открыть
ООО "Велесстрой-СМУ" | OK 48.08, OK 74.70 | Корневой (подварочный) слои шва: электроды ОК 48.08: последующие слои шва: ОК 74.70. Допускается применение других аттестованных сварочных материалов в соответствии с требованиями ПТД. | 2 (М03); 2+1 (М03+М01) | группа 3 (М03) | РД | ОХНВП | свыше 3,0 до 12,0 включительно / свыше 12,0 до 30,0 включительно | свыше 150,0 до 500,0 включительно / свыше 500,0 до 2500,0 включительно | без подогрева* | без термообработки | Н1; Г; В1; Н45 | ТИ-ОХНВП(16)-РД 20.02.2024 | Технологическая инструкция сборки и РД сварки технологических трубопроводов | АЦСТ-155-00192 | Пв | 08.07.2028 | АЦСТ-155 | да | открыть
ООО "Велесстрой-СМУ" | Weld CF 80S-Ni1, OK Autrod 12.51 | Проволока сварочная марок Weld CF 80S-Ni1; OK Autrod 12.51. Допускается применение других аттестованных сварочных материалов в соответствии с требованиями ПТД. | 1 (М01) | группа 3 (М03) | ААДП | КО, ОХНВП | свыше 3,0 до 12,0 включительно / свыше 12,0 до 36,0 включительно** / свыше 12,0 до 50,0 включительно** / свыше 12,0 до 50,0 включительно | свыше 150,0 до 500,0 включительно | без подогрева* / с подогревом | без термообработки / с термообработкой | Н1 | ТИ-КО(2)-ААДП, ТИ-ОХНВП(16)-ААДП 01.08.2024 | Технология сборки и ААДП сварки технологических трубопроводов, трубопроводов пара и горячей воды | АЦСТ-155-00228 | Пв | 27.09.2028 | АЦСТ-155 | да | открыть
ООО "Велесстрой-СМУ" | OK Tigrod 13.23, WL-20 | Проволока сварочная OK Tigrod 13.23; электрод вольфрамовый КЕДР WL-20. Допускается применение других аттестованных сварочных материалов в соответствии с требованиями ПТД. | 2 (М03) / 2+1 (М03+М01) | группа 3 (М03) | РАД | ОХНВП | свыше 3,0 до 12,0 включительно | свыше 500,0 до 4000,0 включительно | без подогрева* | без термообработки | Н1; Г; В1; Н45 | ТИ-ОХНВП(16)-РАД 01.10.2024 | Технология сборки и РАД сварки технологических трубопроводов | АЦСТ-155-00239 | Пв | 24.10.2028 | АЦСТ-155 | да | открыть
ООО "ВолгаГазРемонт" |  | Э50А | 1+1 (М01+М01) / 2+2 (М03+М03); 2+1 (М03+М01) / 1 (М01) + 1 (М01) | группа 3 (М03) | РД | НГДО, ОХНВП | Патрубок (ответвление): свыше 3,0 до 12,0 включительно + Магистраль (основная труба): свыше 3,0 до 20,0 включительно / Труба: свыше 3,0 до 12,0 включительно + Фланец: от 12,0 до 28,0 включительно / Внутренняя деталь: свыше 3,0 до 12,0 включительно + Наружная деталь: свыше 3,0 до 20,0 включительно | Патрубок (ответвление): свыше 25,0 до 150,0 включительно + Магистраль (основная труба): свыше 25,0 до 1420,0 включительно / Труба: свыше 25,0 до 150,0 включительно + Плоские детали (фланец) / Внутренняя деталь: свыше 25,0 до 150,0 включительно | без подогрева / с подогревом | с термообработкой | Н2; П2; В1 | ВГР-НГДО п.4, ОХНВП п.16-РД-3-12-25-150 18.04.2023 | Ручная дуговая сварка покрытыми электродами сварных соединений технологических трубопроводов | АЦСТ-131-00582 | Пв | 22.08.2027 | АЦСТ-131 | да | открыть
ООО "ВолгаГазРемонт" |  | Для 1 (М01), 1 (М01) + 2 (М03): тип Э50А (все слои шва) / Для 2(М03): тип Э50А (корневой слой шва, ремонт сварного соединения), тип Э60 (заполняющие и облицовочные слои шва) и другие аттестованные аналоги в соответствии с НТД | 1 (М01); 2+1 (М03+М01) / 2 (М03) | группа 3 (М03) | РД | НГДО, ОХНВП | свыше 3,0 до 12,0 включительно | свыше 25,0 до 150,0 включительно | с подогревом | с термообработкой | Н1; Г; В1; Н45 | ВГР-ОХНВП п.16-НГДО п.4-РД-2(М03)3-12-25-150 СПТ 25.09.2024 | Ручная дуговая сварка покрытыми электродами сварных соединений технологических трубопроводов | АЦСТ-131-00667 | Пв | 24.12.2028 | АЦСТ-131 | да | открыть
ООО "ВольтЛюмен" |  |  | 1(М01), 2(М03), 4(М02), 5(М05) | группа 3 (М03) | РАД+РД | КО | Свыше 3 до 12 включительно / Свыше 12 до 36 включительно / Свыше 12 до 37,5 включительно | Свыше 150 до 500 включительно | без подогрева | без термообработки / с термообработкой |  | ТИ К(РАД+РД) - КО (п.1, 2) 17.04.2026 | Технология комбинированной сварки при изготовлении, монтаже, ремонте и реконструкции котельного оборудования | АЦСТ-20-02929 | Пв | 14.09.2030 | АЦСТ-20 | да | открыть
ООО "ГАЗПРОМ ПЕРЕРАБОТКА" | ЭА-395/9 | Электроды марки ЭА-395/9 | 3 (М03): АК-25 / 1 (М01) + 3 (М03): АК-25 / 9 (М11) + 3 (М03): АК-25 | группа 3 (М03) | РД | ОХНВП | плоские детали (корпус сосуда): от 24,0 до 28,0 включительно / патрубок: свыше 3,0 до 12,0 включительно; корпус сосуда: от 24,0 до 28,0 включительно / патрубок: свыше 12,0 до 28,0 включительно; корпус сосуда: от 24,0 до 28,0 включительно | плоские детали (корпус сосуда) / патрубок: свыше 25,0 до 150,0 включительно; корпус сосуда: от 900,0 до 3000,0 включительно / патрубок: свыше 150,0 до 500,0 включительно; корпус сосуда: от 900,0 до 3000,0 включительно | без подогрева | без термообработки | Н1; Г; П1; В1 / Н2; П2; В1; Н45 | РД-3,3+1,3+9-ОХНВП(1) 11.10.2025 | Ручная дуговая сварка покрытыми электродами при ремонте и модернизации корпусного технологического оборудования из стали марки АК-25 | АЦСТ-161-00594 | Пв | 24.12.2029 | АЦСТ-161 | да | открыть
ООО "ГАЗПРОМ ТРАНСГАЗ СУРГУТ" | OK 53.70 | Сварка всех слоев шва - электроды марки МТГ-01К; ОК 53.70. Допускается применение других аттестованных сварочных материалов в соответствии с требованиями ПТД. | 1 (М01) | группа 3 (М03) | РД | КО, НГДО, СК | от 2,0 до 3,0 включительно / свыше 3,0 до 8,0 включительно / свыше 3,0 до 12,0 включительно / свыше 12,0 до 36,0 включительно* | от 12,5 до 25,0 включительно / свыше 25,0 до 150,0 включительно / свыше 150,0 до 500,0 включительно | с подогревом | без термообработки | Н1; Г; В1; Н45 | ПТД-ГТС-СК(3)-НГДО(12)-(КО3)-РД 01.09.2025 | Технология ручной дуговой сварки покрытыми электродами с основным видом покрытия технологических трубопроводов и трубопроводов сосудов работающих под давлением свыше 0,07 Мпа | АЦСТ-161-00589 | Пв | 23.12.2029 | АЦСТ-161 | да | открыть
ООО "ГОРИЗОНТ" |  | Э50А: УОНИИ-13/55Р и другие аттестованные аналоги в соответствии с ПТД. | 1 (М01) + 1 (М01); 2 (М03) + 2 (М03); 2+1 (М03+М01) | группа 3 (М03) | РД | СК | Привариваемая деталь: свыше 3,0 до 12,0 включительно. Основная деталь: свыше 3,0 до 100,0 включительно. | плоские детали | без подогрева* | без термообработки | Н1; Н2; П2; В1 | ГОРИЗОНТ-РД-02-СК 05.04.2024 | Ручная дуговая сварка покрытыми электродами при строительстве, реконструкции и монтаже строительных конструкций | АЦСТ-131-00635 | Пв | 05.08.2028 | АЦСТ-131 | да | открыть
ООО "ГОРИЗОНТ" | ЭА-395/9 | Покрытые электроды ЭА-395/9, тип Э-11Х15Н25М6АГ2 по ГОСТ 10052-75 | 9+1 (М11+М01); 9+2 (М11+М03) | группа 3 (М03) | РД | СК | Привариваемая деталь: от 3,0 до 12,0 включительно. Основная деталь: от 3,0 до 100,0 включительно. | плоские детали | без подогрева | без термообработки | Н1; Н2; П2; В1 | ГОРИЗОНТ-РД-01-СК 05.04.2024 | Ручная дуговая сварка покрытыми электродами при строительстве, реконструкции и монтаже строительных конструкций | АЦСТ-131-00636 | Пв | 05.08.2028 | АЦСТ-131 | да | открыть
ООО "ГСП-1" | ER70S-6, OK Tigrod 12.64 | Сварочный пруток типа ER70S-6 по AWS A5.18 марки OK Tigrod 12.64, а также другие аттестованные сварочные материалы, указанные в ПТД | 1 (М01) / 1 (М01) + 2 (М03) / 2 (М03) | группа 3 (М03) | РАД | СК | от 2,0 до 3,0 включительно / свыше 3,0 до 12,0 включительно | от 10,0 до 25,0 включительно / свыше 25,0 до 150,0 включительно | с подогревом | без термообработки | Н1; Г; В1; Н45 | ТК-ГСП-СК3-РАД 24.05.2024 | Технология ручной аргонодуговой сварки неплавящимся электродом при строительстве, реконструкции и ремонте стальных трубопроводов | АЦСТ-110-02271 | Пв | 07.08.2028 | АЦСТ-110 | да | открыть
ООО "ГСП-1" | Nittetsu-16W, Nittetsu L-60LT, E9016-G | Корневой слой: электроды марки Nittetsu-16W по AWS A5.1: Е7016-G; Заполняющие и облицовочный слои: электроды марки Nittetsu L-60LT по AWS A5.5: E9016-G, а также другие аттестованные сварочные материалы, указанные в ПТД | 2 (М03) / 2+1 (М03+М01) | группа 3 (М03) | РД | СК | свыше 3,0 до 12,0 включительно / свыше 12,0 до 50,0 включительно | свыше 500,0 до 1420,0 включительно* / свыше 150,0 до 500,0 включительно | с подогревом | без термообработки | Н1; Г; В1; Н45 | ТК-ГСП-РД-СК3 24.04.2024 | Технология ручной дуговой сварки покрытыми электродами с основным видом покрытия при строительстве, реконструкции и ремонте стальных трубопроводов | АЦСТ-110-02272 | Пв | 07.08.2028 | АЦСТ-110 | да | открыть
ООО "ГСП-1" | OK Tigrod 12.64, ER70S-6, Nittetsu-16W, E7016-G, Nittetsu L-60LT, E9016-G | Корневой слой: пруток присадочный OK Tigrod 12.64 по AWS A5.18: ER70S-6; Заполняющие и облицовочный слои: электроды марки Nittetsu-16W по AWS A5.5: E7016-G; а также другие марки сварочных материалов, предусмотренные ПТД по сварке / Корневой слой: пруток присадочный OK Tigrod 12.64 по AWS A5.18: ER70S-6; Заполняющие и облицовочный слои: электроды марки Nittetsu L-60LT по AWS A5.5: E9016-G; а также другие марки сварочных материалов, предусмотренные ПТД по сварке | 1 (М01) / 2 (М03) / 1 (М01) + 2 (М03) / 2 (М03) + 1 (М01) | группа 3 (М03) | РАД+РД | ГО | свыше 3,0 до 12,0 включительно | свыше 25,0 до 150,0 включительно / свыше 150,0 до 500,0 включительно | с подогревом | без термообработки | Н1; Г; В1; Н45 | ТК-ГСП-ГО-РАД-РД-СШ 05.09.2024 | Технология комбинированной сварки неплавящимся электродом в защитном газе и электродами с основным видом покрытия при строительстве, реконструкции и ремонте газопроводов | АЦСТ-110-02311 | Пв | 22.11.2028 | АЦСТ-110 | да | открыть
ООО "ГСП-1" | OK Tigrod 12.64, ER70S-6, Nittetsu-16W, E7016-G, Nittetsu L-60LT, E9016-G | Корневой слой: пруток присадочный OK Tigrod 12.64 по AWS A5.18: ER70S-6; Заполняющие и облицовочный слои: электроды марки Nittetsu-16W по AWS A5.5: E7016-G; а также другие марки сварочных материалов, предусмотренные ПТД по сварке / Корневой слой: пруток присадочный OK Tigrod 12.64 по AWS A5.18: ER70S-6; Заполняющие и облицовочный слои: электроды марки Nittetsu L-60LT по AWS A5.5: E9016-G; а также другие марки сварочных материалов, предусмотренные ПТД по сварке | 1 (М01) / 2 (М03) / 1 (М01) + 2 (М03) / 2 (М03) + 1 (М01) | группа 3 (М03) | РАД+РД | СК | свыше 3,0 до 12,0 включительно | свыше 25,0 до 150,0 включительно / свыше 150,0 до 500,0 включительно | с подогревом | без термообработки | Н1; Г; В1; Н45 | ТК-ГСП-СК3-РАД-РД-СШ 05.09.2024 | Технология комбинированной сварки неплавящимся электродом в защитном газе и электродами с основным видом покрытия при строительстве, реконструкции и ремонте стальных трубопроводов | АЦСТ-110-02312 | Пв | 22.11.2028 | АЦСТ-110 | да | открыть
ООО "ГСП-2" | OK 48.08L, OK 53.70, OK 55.00Р, Nittetsu-16W, Nittetsu L-55SN | OK 48.08L, ОК 53.70, ОК 55.00Р, Nittetsu-16W, Nittetsu L-55SN (корневой, заполняющие и облицовочные слои шва) и др. аттестованные марки указанные в ПТД. | Группа 1 (М01), марки согласно ПТД | группа 3 (М03) | РД | НГДО, ОХНВП | патрубок: свыше 12,0 до 25,0 включительно/основная труба: свыше 3,0 до 80,0 включительно / Труба: свыше 12,0 до 36,0* включительно/плоская деталь: свыше 3,0 до 80,0 включительно / патрубок: свыше 12,0 до 50,0 включительно/основная труба: свыше 3,0 до 80,0 включительно / Труба: свыше 12,0 до 50,0 включительно/плоская деталь: свыше 3,0 до 80,0 включительно | патрубок: свыше 25,0 до 150,0 включительно/основная труба: свыше 25,0 до 3500,0,0 включительно / Труба: свыше 25,0 до 150,0 включительно/ плоская деталь / патрубок: свыше 25,0 до 150,0 включительно/основная труба: свыше 25,0 до 3500,0 включительно | без подогрева*** / с подогревом | без термообработки / с термообработкой | Н2; П2; В1; Н45 | ТИ-ГСП2-РД-ОХНВП16/НГДО4 02.04.2025 | Технология ручной дуговой сварки покрытыми электродами при строительстве, реконструкции и капитальном ремонте технологических трубопроводов | АЦСТ-155-00328 | Пв | 12.08.2029 | АЦСТ-155 | да | открыть
ООО "ГСП-НЕФТЕГАЗПЕРЕРАБОТКА" | ER70S-6, OK Tigrod 13.23, WL-20 | Сварочный пруток ER70S-6 по AWS A5.18 марки OK Tigrod 13.23, вольфрамовый электрод WL-20, Допускается применение других аттестованных аналогов в соответствии с требованиями ПТД | Группа 2(М03), марки согласно ПТД / Группа 2+1(М03+М01), марки согласно ПТД | группа 3 (М03) | РАД | ОХНВП | свыше 3,0 до 12,0 включительно / труба (деталь): от 4,0 до 12,0 включительно/основная труба: от 4,0 до 30,0 включительно | свыше 500,0 до 2500,00 включительно / труба (деталь): свыше 25,0 до 500,0 включительно /основная труба: свыше 25,0 до 1720,0 включительно / труба (деталь): свыше 25,0 до 2500,0 включительно /основная труба: свыше 25,0 до 2500,0 включительно | без подогрева* | без термообработки | Н1; Г; В1; Н45 / Н2; П2; В1; Н45 | ТИ-ГСП-НГП-ОХНВП16 01.09.2024 | Технология ручной аргонодуговой сварки неплавящимся электродом всех слоёв шва при строительстве, реконструкции и капительном ремонте металлических и технологических трубопроводов | АЦСТ-155-00430 | Пв | 19.03.2030 | АЦСТ-155 | да | открыть
ООО "ГСП-НЕФТЕГАЗПЕРЕРАБОТКА" | Weld T 80S-Ni, OK 74.86 | Для способа РАД: Вольфрам электроды: Кедр ВЛ-20; Прутки сварочные: Weld T 80S-Ni; Для способа РД: ОК 74.86 Tensitrode. Допускается применение других аттестованных сварочных материалов в соответствии с требованиями ПТД. | Группа 2 (М03), марки согласно ПТД | группа 3 (М03) | РАД+РД | ОХНВП | от 32,0 до 40,0 включительно | от 1020,0 до 1420,0 включительно | с подогревом | без термообработки | Н1; В1 | ТИ-ГСП-НГП-ОХНВП 23.10.2025 | Технология ручной аргонодуговой сварки неплавящимся электродом корневого слоя шва и ручной дуговой сварки электродами с основным видом покрытия заполняющий и облицовочных слоев шва кольцевых стыковых соединений труб, труб с СДТ, труб с ТПА, СДТ с СДТ при строительстве, реконструкции и капительном ремонте технологических трубопроводов, а так же оборудование химических, нефтехимических, нефтеперерабатывающих производств | АЦСТ-155-00437 | Пв | 27.03.2030 | АЦСТ-155 | да | открыть
ООО "ГСП-НЕФТЕГАЗПЕРЕРАБОТКА" | NITTETSU-16W, OK 74.70, OK 61.35 | Электроды покрытые: NITTETSU-16W (корневой слои шва), ОК 74.70 (заполняющие и облицовочный слои шва). Допускается применение других аттестованных аналогов в соответствии с требованиями ПТД. / Электроды покрытые: ОК 61.35. Допускается применение других аттестованных аналогов в соответствии с требованиями ПТД. | Группа 2(М03) и другие марки, согласно ПТД / Группа 9(М11) и другие марки, согласно ПТД | группа 3 (М03) | РД | СК | свыше 3,0 до 12,0 включительно / свыше 12,0 до 30,0 включительно / труба (деталь): свыше 3,0 до 12,0 включительно/основная труба: свыше 3,0 до 30,0 включительно | свыше 150,0 до 500,0 включительно / свыше 500,0 до 3000,0 включительно / труба (деталь): свыше 25,0 до 500,0 включительно/основная труба: свыше 25,0 до 1720,0 включительно / свыше 150,0 до 3000,0 включительно | без подогрева** | без термообработки | Н1; Г; В1; Н45 / Н2; П2; В1; Н45 | ТИ-ГСП-НГП-РД-СК1-М03-М11 15.10.2025 | Технологическая инструкция ручная дуговая сварка покрытыми электродами металлических строительных конструкций | АЦСТ-155-00440 | Пв | 09.04.2030 | АЦСТ-155 | да | открыть
ООО "ГТ Север" | УОНИ-13/55 | Электроды покрытые металлические УОНИ 13/55 (Э50А) и другие аттестованные аналоги, указанные в ПТД | 2 (М03), марки согласно ПТД; 1 (М01), марки согласно ПТД | группа 3 (М03) | РД | СК | от 5,0 до 12,0 включительно / свыше 12,0 до 25,0 включительно / свыше 12,0 до 48,0 включительно | свыше 500,0 до 1420,0 включительно / плоские детали | без подогрева / с подогревом | без термообработки | Н1; Г; В1 / Н1; Г; П1; В1 | ТИ-РД-СК 11.01.2021 | Ручная дуговая сварка покрытыми электродами металлоконструкций, в том числе строительство новых, реконструкция и расширения действующих гидротехнических морских и речных транспортных сооружений | АЦСТ-139-00648 | Пв | 16.10.2029 | АЦСТ-139 | да | открыть
ООО "Газпром добыча Уренгой" | LB-52U, УОНИ-13/55 | Электроды с основным видом покрытия типа Э50А, LB-52U, УОНИ 13/55 и другие аттестованные аналоги согласно ПТД | Углеродистые и низколегированные конструкционные стали перлитного класса с гарантированным минимальным пределом текучести не более 360 МПа группы 1(М01) | группа 3 (М03) | РД | КО | 3,0 / Свыше 3,0 до 12,0 включительно / Свыше 12,0 до 30,0 включительно / 3,0 + от 3,0 до 30,0 включительно / Свыше 3,0 до 12,0 включительно + от 3,0 до 30,0 включительно / Свыше 12,0 до 30,0 включительно + от 3,0 до 30,0 включительно | плоские детали | с подогревом | без термообработки | Н1; Г; П1; В1 / Н1; Н2; П2; В1 | ТК-ГДУренгой-КО-3-РД-СШ-УШ-01-26; ТК-ГДУренгой-КО-3-РД-СШ-УШ-02-26 02.02.2026 | Технология ручной дуговой сварки электродами с основным видом покрытия стыковых и угловых сварных соединений корпусного технологического оборудования | АЦСТ-121-04089 | Пв | 16.06.2030 | АЦСТ-121 | да | открыть
ООО "Газпром переработка Благовещенск" | ER70S-6, SELLER TIG ER | Вольфрамовый электрод КЕДР ВЛ-20, Сварочный пруток типа ER70S-6 по AWS A5.18 марки SELLER TIG ER 70S-6. Допускается применение других аттестованных сварочных материалов в соответствии с требованиями ПТД. | 1 (М01) | группа 3 (М03) | РАД | ГО | свыше 1,5 до 3,0 включительно / свыше 3,0 до 6,0 включительно / свыше 3,0 до 12,0 включительно | свыше 10,7 до 25,0 включительно / свыше 25,0 до 150,0 включительно | без подогрева* | без термообработки | Н1; Г; В1; Н45 | ГППБ-ТИ-004-2024 05.03.2024 | Технология сборки и ручной аргонодуговой сварки неплавящимся электродом металлических трубопроводов систем внутреннего и наружного газоснабжения включая газовое оборудование котлов, технологических линий и агрегатов на Амурском газоперерабатывающем заводе | АЦСТ-147-00392 | Пв | 29.05.2028 | АЦСТ-147 | да | открыть
ООО "Газпром переработка Благовещенск" | ER70S-6, SELLER TIG ER | Вольфрамовый электрод КЕДР ВЛ-20, Сварочный пруток типа ER70S-6 по AWS A5.18 марки SELLER TIG ER 70S-6. Допускается применение других аттестованных сварочных материалов в соответствии с требованиями ПТД. | 1 (М01) | группа 3 (М03) | РАД | КО | свыше 1,5 до 3,0 включительно / свыше 3,0 до 6,0 включительно / патрубок (деталь): свыше 1,5 до 3,0 включительно + основная труба: свыше 3,0 до 50,0 включительно / патрубок (деталь): свыше 3,0 до 8,0 включительно + основная труба: свыше 3,0 до 50,0 включительно / патрубок (деталь): свыше 3,0 до 12,0 включительно + основная труба: свыше 3,0 до 50,0 включительно | свыше 10,7 до 25,0 включительно / патрубок (деталь): свыше 10,7 до 25,0 включительно + основная труба: свыше 25,0 до 1626,0 включительно / патрубок (деталь): свыше 25,0 до 150,0 включительно + основная труба: свыше 25,0 до 1626,0 включительно / патрубок (деталь): свыше 150,0 до 500,0 включительно + основная труба: свыше 150,0 до 1626,0 включительно | без подогрева* | без термообработки | Н1; Г; В1; Н45 / Н2; П2; В1; Н45 | ГППБ-ТИ-001-2023 17.03.2023 | Технология сборки и ручной аргонодуговой сварки неплавящимся электродом металлических трубопроводов паровых котлов, трубопроводов пара, горячей воды и сосудов на Амурском газоперерабатывающем заводе | АЦСТ-147-00393 | Пв | 29.05.2028 | АЦСТ-147 | да | открыть
ООО "Газпром переработка Благовещенск" | ER70S-6, SELLER TIG ER | Вольфрамовый электрод КЕДР ВЛ-20, Сварочный пруток типа ER70S-6 по AWS A5.18 марки SELLER TIG ER 70S-6. Допускается применение других аттестованных сварочных материалов в соответствии с требованиями ПТД. | 1 (М01) | группа 3 (М03) | РАД | СК | труба (деталь): свыше 1,5 до 3,0 включительно + плоская деталь: свыше 3,0 до 50,0 включительно / труба (деталь): свыше 3,0 до 8,0 включительно + плоская деталь: свыше 3,0 до 50,0 включительно | труба (деталь): свыше 10,7 до 25,0 включительно + плоская деталь / труба (деталь): свыше 25,0 до 150,0 включительно + плоская деталь | без подогрева* | без термообработки | Н2; П2; В1; Н45 | ГППБ-ТИ-004-2024 05.03.2024 | Технология сборки и ручной аргонодуговой сварки неплавящимся электродом металлических трубопроводов и строительных конструкций на Амурском газоперерабатывающем заводе | АЦСТ-147-00398 | Пв | 05.06.2028 | АЦСТ-147 | да | открыть
ООО "Газпром переработка Благовещенск" | ER70S-6, SELLER TIG ER | Вольфрамовый электрод КЕДР ВЛ-20, Сварочный пруток типа ER70S-6 по AWS A5.18 марки SELLER TIG ER 70S-6. Допускается применение других аттестованных сварочных материалов в соответствии с требованиями ПТД. | 1 (М01) | группа 3 (М03) | РАД | ОХНВП | свыше 1,5 до 3,0 включительно / свыше 3,0 до 6,0 включительно / свыше 3,0 до 12,0 / труба (деталь): свыше 3,0 до 8,0 включительно + плоская деталь (стенка сосуда): свыше 3,0 до 36,0 включительно* | свыше 10,7 до 25,0 включительно / свыше 25,0 до 150,0 включительно / труба (деталь): свыше 10,7 до 25,0 включительно + плоская деталь (стенка сосуда) | без подогрева** | без термообработки | Н1; Г; В1; Н45 / Н2; П2; В1; Н45 | ГППБ-ТИ-001-2023 17.03.2023 | Технология сборки и ручной аргонодуговой сварки неплавящимся электродом металлических трубопроводов сосудов и аппаратов включая криогенное оборудование, резервуары, печи и технологические трубопроводы на Амурском газоперерабатывающем заводе | АЦСТ-147-00415 | Пв | 02.07.2028 | АЦСТ-147 | да | открыть
ООО "Газпром переработка Благовещенск" | ER70S-6, SELLER TIG ER, E7016, LB-52U, E7018-G, OK 48.08 | РАД (корневой слой шва): Вольфрамовый электрод КЕДР ВЛ-20, Сварочный пруток типа ER70S-6 по AWS A5.18 марки SELLER TIG ER 70S-6; РД (последующие слои шва): Электроды типа E7016 по AWS A5.1 марки LB-52U, Электроды типа E7018-G по AWS A5.5 марки ОК 48.08. Допускается применение других аттестованных сварочных материалов в соответствии с требованиями ПТД. | 1 (М01) / 2+1 (М03+М01) | группа 3 (М03) | РАД+РД | ГО | труба (деталь): от 5,0 до 12,0 включительно + основная труба: от 5,0 до 50,0 включительно | труба (деталь): от 50,0 до 150,0 включительно + основная труба: от 50,0 до 1626,0 включительно | с подогревом | без термообработки | Н2; П2; В1; Н45 | ГППБ-ТИ-004-2023 05.03.2024 | Технология сборки и комбинированной ручной аргонодуговой сварки неплавящимся электродом и электродуговой сварки плавящимся электродом металлических трубопроводов систем внутреннего и наружного газоснабжения включая газовое оборудование котлов, технологических линий и агрегатов на Амурском газоперерабатывающем заводе | АЦСТ-147-00459 | Пв | 28.08.2028 | АЦСТ-147 | да | открыть
ООО "Газпром переработка Благовещенск" | ER70S-6, SELLER TIG ER, E7016, LB-52U, E7018-G, OK 48.08 | РАД (корневой слой шва): Вольфрамовый электрод КЕДР ВЛ-20, Сварочный пруток типа ER70S-6 по AWS A5.18 марки SELLER TIG ER 70S-6; РД (последующие слои шва): Электроды типа E7016 по AWS A5.1 марки LB-52U, Электроды типа E7018-G по AWS A5.5 марки ОК 48.08. Допускается применение других аттестованных сварочных материалов в соответствии с требованиями ПТД. | 1 (М01) / 2+1 (М03+М01) | группа 3 (М03) | РАД+РД | СК | от 5,0 до 12,0 включительно / труба (деталь): от 5,0 до 12,0 включительно + основная труба: от 5,0 до 50,0 включительно | свыше 500,0 до 1626,0 включительно / труба (деталь): от 50,0 до 150,0 включительно + основная труба: от 50,0 до 1626,0 включительно / труба (деталь): свыше 150,0 до 500,0 включительно + основная труба: свыше 150,0 до 1626,0 включительно | без подогрева* / с подогревом | без термообработки | Н1; Г; В1; Н45 / Н2; П2; В1; Н45 | ГППБ-ТИ-004-2023 05.03.2024 | Технология сборки и комбинированной ручной аргонодуговой сварки неплавящимся электродом и электродуговой сварки плавящимся электродом металлических трубопроводов и строительных конструкций на Амурском газоперерабатывающем заводе | АЦСТ-147-00460 | Пв | 28.08.2028 | АЦСТ-147 | да | открыть
ООО "Газпром переработка Благовещенск" | ER70S-6, SELLER TIG ER, E7016, LB-52U, E7018-G, OK 48.08, E8018-G, OK 74.70 | РАД (корневой слой шва): Вольфрамовый электрод КЕДР ВЛ-20, Сварочный пруток типа ER70S-6 по AWS A5.18 марки SELLER TIG ER 70S-6; РД (последующие слои шва): Электроды типа E7016 по AWS A5.1 марки LB-52U, Электроды типа E7018-G по AWS A5.5 марки ОК 48.08. Допускается применение других аттестованных сварочных материалов в соответствии с требованиями ПТД. / РАД (корневой слой шва): Вольфрамовый электрод КЕДР ВЛ-20, Сварочный пруток типа ER70S-6 по AWS A5.18 марки SELLER TIG ER 70S-6; РД (последующие слои шва): Электроды типа E8018-G по AWS A5.5 марки ОК 74.70. Допускается применение других аттестованных сварочных материалов в соответствии с требованиями ПТД. | 1 (М01) / 2 (М03) | группа 3 (М03) | РАД+РД | КО | от 5,0 до 12,0 включительно / свыше 12,0 до 30,0 включительно | свыше 500,0 до 1626,0 включительно | без подогрева* | без термообработки | Н1; Г; В1; Н45 | ГППБ-ТИ-001-2023 17.03.2024 | Технология сборки и комбинированной ручной аргонодуговой сварки неплавящимся электродом и электродуговой сварки плавящимся электродом металлических трубопроводов паровых котлов, трубопроводов пара, горячей воды и сосудов на Амурском газоперерабатывающем заводе | АЦСТ-147-00461 | Пв | 28.08.2028 | АЦСТ-147 | да | открыть
ООО "Газпром переработка Благовещенск" | ER70S-6, SELLER TIG ER, E7016, LB-52U, E7018-G, OK 48.08 | РАД (корневой слой шва): Вольфрамовый электрод КЕДР ВЛ-20, Сварочный пруток типа ER70S-6 по AWS A5.18 марки SELLER TIG ER 70S-6; РД (последующие слои шва): Электроды типа E7016 по AWS A5.1 марки LB-52U, Электроды типа E7018-G по AWS A5.5 марки ОК 48.08. Допускается применение других аттестованных сварочных материалов в соответствии с требованиями ПТД. | 1 (М01) | группа 3 (М03) | РАД+РД | ОХНВП | от 5,0 до 12,0 включительно / свыше 12,0 до 30,0 включительно | свыше 500,0 до 1626,0 включительно | без подогрева* | без термообработки | Н1; Г; В1; Н45 | ГППБ-ТИ-001-2023 17.03.2023 | Технология сборки и комбинированной ручной аргонодуговой сварки неплавящимся электродом и электродуговой сварки плавящимся электродом металлических трубопроводов сосудов и аппаратов включая криогенное оборудование, резервуары и технологические трубопроводы на Амурском газоперерабатывающем заводе | АЦСТ-147-00471 | Пв | 30.08.2028 | АЦСТ-147 | да | открыть
ООО "Газпром переработка Благовещенск" | ER70S-6, SELLER TIG ER, E7016, LB-52U, E7018-G, OK 48.08 | РАД (корневой слой шва): Вольфрамовый электрод КЕДР ВЛ-20, Сварочный пруток типа ER70S-6 по AWS A5.18 марки SELLER TIG ER 70S-6; РД (последующие слои шва): Электроды типа E7016 по AWS A5.1 марки LB-52U, Электроды типа E7018-G по AWS A5.5 марки ОК 48.08. Допускается применение других аттестованных сварочных материалов в соответствии с требованиями ПТД. | 2+1 (М03+М01) | группа 3 (М03) | РАД+РД | ОХНВП | труба (деталь): от 5,0 до 12,0 включительно + основная труба: от 5,0 до 36,0 включительно* / труба (деталь): свыше 12,0 до 25,0 включительно + основная труба: от 5,0 до 36,0 включительно* | труба (деталь): от 50,0 до 150,0 включительно + основная труба: от 50,0 до 1626,0 включительно / труба (деталь): свыше 150,0 до 500,0 включительно + основная труба: свыше 150,0 до 1626,0 включительно | без подогрева** | без термообработки | Н2; П2; В1; Н45 | ГППБ-ТИ-001-2023 17.03.2023 | Технология сборки и комбинированной ручной аргонодуговой сварки неплавящимся электродом и электродуговой сварки плавящимся электродом металлических трубопроводов сосудов и аппаратов, печей и технологических трубопроводов на Амурском газоперерабатывающем заводе | АЦСТ-147-00478 | Пв | 24.09.2028 | АЦСТ-147 | да | открыть
ООО "Газпром переработка Благовещенск" | E7016, LB-52U, E7018-G, OK 48.08 | Электроды типа E7016 по AWS A5.1 марки LB-52U, Электроды типа E7018-G по AWS A5.5 марки ОК 48.08. Допускается применение других аттестованных сварочных материалов в соответствии с требованиями ПТД. | 1 (М01) | группа 3 (М03) | РД | ОХНВП | труба (деталь): свыше 3,0 до 12,0 включительно + плоская деталь: свыше 3,0 до 12,0 включительно / труба (деталь): свыше 12,0 до 30,0 включительно + плоская деталь: свыше 12,0 до 30,0 включительно | труба (деталь): свыше 25,0 до 150,0 включительно + плоская деталь* / труба (деталь): свыше 150,0 до 500,0 включительно + плоская деталь* | без подогрева** | без термообработки | Н2; П2; В1; Н45 | ГППБ-ТИ-001-2023 17.03.2023 | Технология сборки и ручной дуговой сварки покрытыми электродами металлических трубопроводов сосудов и аппаратов включая технологические трубопроводы на Амурском газоперерабатывающем заводе (АГПЗ) | АЦСТ-147-00581 | Пв | 10.06.2029 | АЦСТ-147 | да | открыть
ООО "Газпром переработка Благовещенск" | E7016, LB-52U, E7018-G, OK 48.08 | Электроды типа E7016 по AWS A5.1 марки LB-52U, Электроды типа E7018-G по AWS A5.5 марки ОК 48.08. Допускается применение других аттестованных сварочных материалов в соответствии с требованиями ПТД. | 1 (М01) | группа 3 (М03) | РД | КО | труба (деталь): свыше 3,0 до 12,0 включительно + плоская деталь: свыше 3,0 до 12,0 включительно / труба (деталь): свыше 12,0 до 30,0 включительно** + плоская деталь: свыше 12,0 до 30,0 включительно | труба (деталь): свыше 25,0 до 150,0 включительно + плоская деталь* / труба (деталь): свыше 150,0 до 500,0 включительно + плоская деталь* | без подогрева*** | без термообработки | Н2; П2; В1; Н45 | ГППБ-ТИ-001-2023 17.03.2023 | Технология сборки и ручной дуговой сварки покрытыми электродами металлических трубопроводов пара и горячей воды на Амурском газоперерабатывающем заводе (АГПЗ) | АЦСТ-147-00582 | Пв | 10.06.2029 | АЦСТ-147 | да | открыть
ООО "Газпром переработка Благовещенск" | E7016, LB-52U, E7018-G, OK 48.08 | Электроды типа E7016 по AWS A5.1 марки LB-52U, Электроды типа E7018-G по AWS A5.5 марки ОК 48.08. Допускается применение других аттестованных сварочных материалов в соответствии с требованиями ПТД. | 1 (М01) | группа 3 (М03) | РД | СК | труба (деталь): свыше 3,0 до 12,0 включительно + плоская деталь: свыше 3,0 до 12,0 включительно / труба (деталь): свыше 12,0 до 30,0 включительно + плоская деталь: свыше 12,0 до 30,0 включительно | труба (деталь): свыше 25,0 до 150,0 включительно + плоская деталь* / труба (деталь): свыше 150,0 до 500,0 включительно + плоская деталь* | без подогрева** | без термообработки | Н2; П2; В1; Н45 | ГППБ-ТИ-004-2024 05.03.2024 | Технология сборки и ручной дуговой сварки покрытыми электродами металлических трубопроводов на Амурском газоперерабатывающем заводе (АГПЗ) | АЦСТ-147-00583 | Пв | 10.06.2029 | АЦСТ-147 | да | открыть
ООО "Газпром переработка Благовещенск" | ER70S-6, SELLER TIG ER, E8018-G, OK 74.70 | РАД (корневой слой шва): Вольфрамовый электрод КЕДР ВЛ-20, Сварочный пруток типа ER70S-6 по AWS A5.18 марки SELLER TIG ER 70S-6; РД (последующие слои шва): Электроды типа E8018-G по AWS A5.5 марки OK 74.70. Допускается применение других аттестованных сварочных материалов в соответствии с требованиями ПТД. | 2 (М03) | группа 3 (М03) | РАД+РД | ОХНВП | свыше 12,0 до 50,0 включительно | свыше 500,0 до 1626,0 включительно | без подогрева* | с термообработкой | Н1; Г; В1; Н45 | ГППБ-ТИ-001-2023 17.03.2023 | Технология сборки и комбинированной ручной аргонодуговой сварки неплавящимся электродом и ручной дуговой сварки покрытыми электродами (РАД+РД) металлических трубопроводов сосудов и аппаратов включая технологические трубопроводы на Амурском газоперерабатывающем заводе (АГПЗ) | АЦСТ-147-00584 | Пв | 10.06.2029 | АЦСТ-147 | да | открыть
ООО "Газпром переработка Благовещенск" | ER70S-6, SELLER TIG ER | Вольфрамовый электрод КЕДР ВЛ-20, Сварочный пруток типа ER70S-6 по AWS A5.18 марки SELLER TIG ER 70S-6. Допускается применение других аттестованных сварочных материалов в соответствии с требованиями ПТД. | труба (деталь): 1 (М01) + основная труба: 2 (М03) | группа 3 (М03) | РАД | ОХНВП | труба (деталь): от 1,5 до 3,0 включительно + основная труба: свыше 3,0 до 50,0 включительно / труба (деталь): свыше 3,0 до 7,5 включительно + основная труба: свыше 3,0 до 50,0 включительно / труба (деталь): свыше 3,0 до 12,0 включительно + основная труба: свыше 3,0 до 50,0 включительно | труба (деталь): от 10,7 до 25,0 включительно + основная труба: свыше 25,0 до 1626,0 включительно / труба (деталь): свыше 25,0 до 150,0 включительно + основная труба: свыше 25,0 до 1626,0 включительно | без подогрева* | с термообработкой | Н2; П2; В1; Н45 | ГППБ-ТИ-001-2023 17.03.2023 | Технология сборки и ручной аргонодуговой сварки неплавящимся электродом металлических трубопроводов сосудов и аппаратов включая резервуары, печи и технологические трубопроводы на Амурском газоперерабатывающем заводе (АГПЗ) | АЦСТ-147-00585 | Пв | 10.06.2029 | АЦСТ-147 | да | открыть
ООО "Газпром переработка Благовещенск" | OK 74.70, E8018-G | Электроды марки ОК 74.70 (AWS A5.5: E8018-G). Допускается применение других аттестованных сварочных материалов в соответствии с требованиями ПТД. | 2 (М03) | группа 3 (М03) | РДН | ОХНВП |  |  | без подогрева* | без термообработки | Н1; Г; П1; В1 | ГППБ-ТИ-002-2023 09.11.2023 | Технология ручной дуговой восстановительной наплавки общего назначения покрытыми электродами уплотнительных и трущихся поверхностей арматуры, уплотнительных поверхностей фланцевых соединений и корпусов сосудов (аппаратов) из углеродистых сталей для объектов оборудования химической, нефтехимической, нефтеперерабатывающей и взрывопожароопасных производств на Амурском газоперерабатывающем заводе (АГПЗ) | АЦСТ-147-00665 | Пв | 11.12.2029 | АЦСТ-147 | да | открыть
ООО "Газпром трансгаз Краснодар" | УОНИ-13/55 | Электроды с основным видом покрытия типа Э50А марки УОНИ-13/55 и другие аттестованные аналоги согласно НТД | Группа 1(М01) | группа 3 (М03) | РД | ПТО | 3,0 / свыше 3,0 до 12,0 включительно / свыше 12,0 до 50,0 включительно | плоские детали | без подогрева / с подогревом | без термообработки | Н1; Г; П1; В1 | ТК-ГТК-ПТО-РД-РСШ-11-22; ТК-ГТК-ПТО-РД-РСШ-12-22; ТК-ГТК-ПТО-РД-РСШ-13-22; ТК-ГТК-ПТО-РД-РСШ-14-22; ТК-ГТК-ПТО-РД-РСШ-15-22; ТК-ГТК-ПТО-РД-РСШ-16-22 15.03.2022 | Технология ремонта ручной дуговой сваркой электродами с основным видом покрытия стыковых сварных соединений грузоподъемных механизмов | АЦСТ-121-03008 | Пв | 23.11.2026 | АЦСТ-121 | да | открыть
ООО "Газпром трансгаз Краснодар" | УОНИ-13/55 | Электроды с основным видом покрытия типа Э50А марки УОНИ-13/55 и другие аттестованные аналоги согласно НТД | Группа 1(М01) | группа 3 (М03) | РД | ПТО | 3,0 / свыше 3,0 до 12,0 включительно / свыше 12,0 до 50,0 включительно | плоские детали | без подогрева / с подогревом | без термообработки | Н1; Н2; П2; В1 | ТК-ГТК-ПТО-РД-РУШ-9-22; ТК-ГТК-ПТО-РД-РУШ-10-22; ТК-ГТК-ПТО-РД-РУШ-11-22; ТК-ГТК-ПТО-РД-РУШ-12-22; ТК-ГТК-ПТО-РД-РУШ-13-22; ТК-ГТК-ПТО-РД-РУШ-14-22 15.03.2022 | Технология ремонта ручной дуговой сваркой электродами с основным видом покрытия угловых сварных соединений грузоподъемных механизмов | АЦСТ-121-03009 | Пв | 23.11.2026 | АЦСТ-121 | да | открыть
ООО "Газпром трансгаз Уфа" | OK 53.70 | Электроды с основным видом покрытия типа Э50А марки ОК 53.70 и другие аттестованные аналоги согласно ПТД | Группа 1(М01) | группа 3 (М03) | РД | ПТО | свыше 3,0 до 12,0 включительно / свыше 8,0 до 12,0 включительно | плоские детали | без подогрева | без термообработки | Н1; Г; П1; В1 / Н1; Н2; П2; В1 | ГТУ-РД-ПТО-01, ГТУ-РД-ПТО-02, ГТУ-РД-ПТО-03, ГТУ-РД-ПТО-04, ГТУ-РД-ПТО-05, ГТУ-РД-ПТО-06, ГТУ-РД-ПТО-07, ГТУ-РД-ПТО-08, ГТУ-РД-ПТО-09, ГТУ-РД-ПТО-10, ГТУ-РД-ПТО-11, ГТУ-РД-ПТО-12, ГТУ-РД-ПТО-13, ГТУ-РД-ПТО-14, ГТУ-РД-ПТО-15, ГТУ-РД-ПТО-16, ГТУ-РД-ПТО-17, ГТУ-РД-ПТО-18 03.07.2023 | Технология ручной дуговой сварки электродами с основным видом покрытия стыковых и угловых сварных соединений подъёмно-транспортного оборудования | АЦСТ-121-03187 | Пв | 10.08.2027 | АЦСТ-121 | да | открыть
ООО "Газпром трансгаз Ухта" | LB-52U, УОНИ-13/55 | Электроды с основным видом покрытия типа Э50А марок LB-52U, УОНИ 13/55 и другие аттестованные аналоги согласно ПТД | Углеродистые и низколегированные конструкционные стали перлитного класса с гарантированным минимальным пределом текучести не более 360 МПа группы 1(М01) | группа 3 (М03) | РД | КО | От 8,0 до 12,0 включительно / Свыше 12,0 до 20,0 включительно | Свыше 150 до 500 включительно | с подогревом | без термообработки | В1 | ТК-ГТУ-РД-КСС-С-1; ТК-ГТУ-РД-КСС-С-2; ТК-ГТУ-РД-КСС-С-3; ТК-ГТУ-РД-КСС-С-4; ТК-ГТУ-РД-КСС-С-5; ТК-ГТУ-РД-КСС-С-6; ТК-ГТУ-РД-КСС-С-7; ТК-ГТУ-РД-КСС-С-8; ТК-ГТУ-РД-КСС-У-1; ТК-ГТУ-РД-КСС-У-2; ТК-ГТУ-РД-КСС-У-3; ТК-ГТУ-РД-КСС-У-4; ТК-ГТУ-РД-КСС-У-5; ТК-ГТУ-РД-КСС-У-6; ТК-ГТУ-РД-КСС-У-7; ТК-ГТУ-РД-КСС-У-8; ТК-ГТУ-РД-КСС-У-9; ТК-ГТУ-РД-КСС-У-10 10.05.2022 | Технология ручной дуговой сварки электродами с основным видом покрытия стыковых и угловых сварных соединений корпусного технологического оборудования | АЦСТ-121-03045 | Пв | 06.12.2026 | АЦСТ-121 | да | открыть
ООО "Газпром трансгаз Чайковский" | УОНИ-13/55 | Электроды с основным видом покрытия типа Э50А марки УОНИ-13/55 и другие аттестованные аналоги согласно НТД | Группа 1(М01) | группа 3 (М03) | РД | ПТО | 3,0 / свыше 3,0 до 12,0 включительно / свыше 12,0 до 50,0 включительно | плоские детали | без подогрева / с подогревом | без термообработки | Н1; Г; П1; В1 | ТК-ГТЧ-ПТО-РД-СШ-01/22, ТК-ГТЧ-ПТО-РД-СШ-02/22, ТК-ГТЧ-ПТО-РД-СШ-03/22, ТК-ГТЧ-ПТО-РД-СШ-04/22, ТК-ГТЧ-ПТО-РД-СШ-05/22, ТК-ГТЧ-ПТО-РД-СШ-06/22, ТК-ГТЧ-ПТО-РД-СШ-07/22, ТК-ГТЧ-ПТО-РД-СШ-08/22, ТК-ГТЧ-ПТО-РД-СШ-09/22 22.04.2022 | Технология ремонта ручной дуговой сваркой электродами с основным видом покрытия стыковых сварных соединений грузоподъемных механизмов | АЦСТ-121-02990 | Пв | 15.11.2026 | АЦСТ-121 | да | открыть
ООО "Газпром трансгаз Чайковский" | УОНИ-13/55 | Электроды с основным видом покрытия типа Э50А марки УОНИ-13/55 и другие аттестованные аналоги согласно НТД | Группа 1(М01) | группа 3 (М03) | РД | ПТО | 3,0 / свыше 3,0 до 12,0 включительно / свыше 12,0 до 50,0 включительно | плоские детали | без подогрева / с подогревом | без термообработки | Н1; Н2; П2; В1 | ТК-ГТЧ-ПТО-РД-УШ-01/22, ТК-ГТЧ-ПТО-РД-УШ-02/22, ТК-ГТЧ-ПТО-РД-УШ-03/22, ТК-ГТЧ-ПТО-РД-УШ-04/22, ТК-ГТЧ-ПТО-РД-УШ-05/22, ТК-ГТЧ-ПТО-РД-УШ-06/22, ТК-ГТЧ-ПТО-РД-УШ-07/22,ТК-ГТЧ-ПТО-РД-УШ-08/22,ТК-ГТЧ-ПТО-РД-УШ-09/22 22.04.2022 | Технология ремонта ручной дуговой сваркой электродами с основным видом покрытия угловых сварных соединений грузоподъемных механизмов | АЦСТ-121-02991 | Пв | 15.11.2026 | АЦСТ-121 | да | открыть
ООО "Газпром трансгаз Югорск" | LB-52U, OK 53.70 | Электроды с основным видом покрытия марок LB-52U, ОК 53.70 и другие аналоги в соответствии с ПТД | Патрубок и основная труба: группа 1(М01) | группа 3 (М03) | РД | ГО, НГДО | Патрубок: от 2,0 до 3,0 включительно; Основная труба: от 2,0 до 32,0 включительно / Патрубок: свыше 3,0 до 5,0 включительно; Основная труба: свыше 3,0 до 32,0 включительно | Патрубок: 25; Основная труба: от 25 до 1420 включительно* | без подогрева | без термообработки | Н45; Н2; П2; В1 | НГДО.4, ГО.1,2,3-ТК-ПВ-05.2022 31.08.2022 | Технология ручной дуговой сварки электродами с основным видом покрытия кольцевых угловых соединений труб | АЦСТ-121-02959 | Пв | 07.11.2026 | АЦСТ-121 | да | открыть
ООО "Гелиос" |  | Покрытые электроды марки УОНИИ-13/55 и другие марки в соответствии с ПТД | 1 (М01): углеродистые и низколегированные конструкционные стали перлитного класса с гарантированным минимальным пределом текучести не более 360 МПа | группа 3 (М03) | РД | ПТО | свыше 3,0 до 25,0 включительно / от 8,0 до 25,0 включительно / свыше 3,0 до 25,0 включительно + свыше 3,0 до 25,0 включительно | плоские детали | без подогрева | без термообработки | Н1; Г; П1; В1 / Н1; Н2; П2; В1 | РД-ПТО (1,3,7,8,12,14) 25.10.2024 | Ручная дуговая сварка покрытыми электродами при изготовлении, ремонте и реконструкции подъемно-транспортного оборудования | АЦСТ-12-07569 | Пв | 13.01.2029 | АЦСТ-12 | да | открыть
ООО "ИНТЕРСТРОЙ" |  | Покрытые электроды марки УОНИИ-13/85 и другие марки в соответствии с ПТД | 3 (М03): низколегированные конструкционные стали перлитного класса с гарантированным минимальным пределом текучести свыше 500 МПа | группа 3 (М03) | РД | ПТО |  | рельса крановая | с подогревом | с термообработкой | Н1 | ИНС РД/ПТО14 22.06.2024 | Ручная дуговая сварка покрытыми электродами (РД) подъемно-транспортного оборудования | АЦСТ-12-07748 | Пв | 18.06.2029 | АЦСТ-12 | да | открыть
ООО "ИНТЕРСТРОЙ" |  |  | 1(М01), 2(М03), 1(М01)+2(М03) | группа 3 (М03) | МП | СК | свыше 12,0 до 24,0 включительно | свыше 500,0 до 1420,0 включительно | с подогревом | без термообработки |  | ИНС МП/СК1 22.06.2026 | Механизированная сварка плавящимся электродом в среде активных газов и смесях (МП) металлических строительных конструкции | АЦСТ-12-08253 | Пв | 04.08.2030 | АЦСТ-12 | да | открыть
ООО "КЗГПМ" |  | Проволока сплошного сечения марки OK ПРО 51С и другие марки в соответствии с ПТД + двуокись углерода высшего и первого сортов по ГОСТ 8050-85 (100 %) | 2 (М03): низколегированные конструкционные стали перлитного класса с гарантированным минимальным пределом текучести свыше 360 МПа до 500 МПа / 1 (М01): углеродистые и низколегированные конструкционные стали перлитного класса с гарантированным минимальным пределом текучести не более 360 МПа | группа 3 (М03) | МП | ПТО | свыше 3,0 до 40,0 включительно / свыше 3,0 до 12,0 включительно | плоские детали / от 89,0 до 500,0 включительно | без подогрева | без термообработки | Н1; Г; П1; В1 / Н1; Г; В1; Н45 | КЗГПМ-МП-ПТО(1,2,3,5,6,7,8,12,14) 02.11.2023 | Механизированная сварка плавящимся электродом в среде активных газов и смесях при изготовлении, ремонте, монтаже и реконструкции подъемно-транспортного оборудования | АЦСТ-12-07185 | Пв | 15.05.2028 | АЦСТ-12 | да | открыть
ООО "КЗГПМ" | SG2, ER70S-6 | Проволока сплошного сечения марки SG2 (ER70S-6) и другие марки в соответствии с ПТД + двуокись углерода высшего и первого сортов по ГОСТ 8050-85 (100 %) | 2 (М03): низколегированные конструкционные стали перлитного класса с гарантированным минимальным пределом текучести свыше 360 МПа до 500 МПа / 1 (М01): углеродистые и низколегированные конструкционные стали перлитного класса с гарантированным минимальным пределом текучести не более 360 МПа | группа 3 (М03) | МП | ПТО | свыше 3,0 до 12,0 включительно + свыше 3,0 до 12,0 включительно / свыше 3,0 до 40,0 включительно + свыше 3,0 до 40,0 включительно | плоские детали | без подогрева | без термообработки | Н1, Н2, В1, П2 | КЗГПМ-МП-ПТО-М03 18.11.2024 | Механизированная сварка плавящимся электродом в среде активных газов и смесях при изготовлении, ремонте, монтаже и реконструкции подъемно-транспортного оборудования | АЦСТ-12-07610 | Пв | 10.03.2029 | АЦСТ-12 | да | открыть
ООО "КЗМ" | Св-08ГА | Проволока сплошного сечения марки Св-08ГА + флюс керамический марки СФМ-201 | 2 (М03): низколегированные конструкционные стали перлитного класса с гарантированным минимальным пределом текучести свыше 360 МПа до 500 МПа | группа 3 (М03) | АФ | КСМ | от 8,0 до 16,0 включительно / свыше 16,0 до 20,0 включительно / от 20,0 до 50,0 включительно / от 8,0 до 16,0 включительно + от 8,0 до 50,0 включительно / свыше 16,0 до 50,0 включительно + свыше 16,0 до 50,0 включительно | плоские детали | без подогрева / с подогревом | без термообработки | Н1 / Н1, Н2 | ТИ-КЗМ-ПДО-04-01-2020 04.04.2020 | Технология автоматической сварки под флюсом (АФ) при изготовлении конструкций стальных мостов (КСМ) | АЦСТ-12-06830 | Пв | 12.09.2027 | АЦСТ-12 | да | открыть
ООО "КЗМ" | OK AristoRod 12.50 | Проволока сплошного сечения марки OK AristoRod 12.50 + смесь защитных газов 80 % Аr + 20 % СО2 | 2 (М03): низколегированные конструкционные стали перлитного класса с гарантированным минимальным пределом текучести свыше 360 МПа до 500 МПа | группа 3 (М03) | МП | КСМ | от 8,0 до 16,0 включительно / свыше 16,0 до 50,0 включительно / от 8,0 до 16,0 включительно + от 8,0 до 50,0 включительно / свыше 16,0 до 50,0 включительно + свыше 16,0 до 50,0 включительно | плоские детали | без подогрева / с подогревом | без термообработки | Н1, В1 / Н1, Н2, В1 | ТИ-КЗМ-06-01-2020 04.04.2020 | Технология механизированной сварки в среде защитных газов (МП) при изготовлении конструкций стальных мостов (КСМ) | АЦСТ-12-06831 | Пв | 12.09.2027 | АЦСТ-12 | да | открыть
ООО "КЗМ" |  |  | 1(М01), 2(М03) | группа 3 (М03) | МП | СК | свыше 3,0 до 12,0 включительно / от 6,0 до 12,0 включительно | плоские детали | без подогрева | без термообработки |  | ТИ-КЗМ-ПДО-06-01-2020 04.04.2020 | Технология механизированной сварки в защитном газе (МП) соединений металлических строительных конструкций (СК) | АЦСТ-12-06906 | Пв | 06.10.2027 | АЦСТ-12 | да | открыть
ООО "КЗМ" | Св-08ГА | Проволока сплошного сечения марки Св-08ГА + флюс керамический марки СФМ-201 и другие сочетания марок в соответствии с ПТД | 1 (М01): углеродистые и низколегированные конструкционные стали перлитного класса с гарантированным минимальным пределом текучести не более 360 МПа | группа 3 (М03) | АФ | СК | свыше 3,0 до 12,0 включительно / свыше 12,0 до 32,0 включительно / от 18,0 до 50,0 включительно / свыше 3,0 до 12,0 включительно + свыше 3,0 до 40,0 включительно / свыше 12,0 до 40,0 включительно + свыше 12,0 до 40,0 включительно | плоские детали | без подогрева / с подогревом | без термообработки | Н1 / Н1, Н2 | ТИ-КЗМ-ПДО-04-01-2020 04.04.2020 | Технология автоматической сварки под флюсом (АФ) соединений металлических строительных конструкций (СК) | АЦСТ-12-06907 | Пв | 06.10.2027 | АЦСТ-12 | да | открыть
ООО "КЗЭ "ДИМАЛ" | Св-08Г2С | Св-08Г2С; 100%СО2 | 1 (М01) | группа 3 (М03) | МП | ПТО | от 5,0 до 12,0 включительно / свыше 12,0 до 30,0 включительно / свыше 30,0 до 50,0 включительно / от 6,0 до 12,0 включительно | плоские детали | без подогрева / с подогревом | без термообработки | Н1 | ТС-ПТО-МП-001,001 08.04.2020 | Технология механизированной сварки плавящимся электродом в среде активных газов при изготовлении, ремонте и реконструкции кранов мостового и стрелового типов, сменных грузозахватных органов и съемных грузозахватных приспособлений, используемых совместно с кранами для подъема и перемещения грузов | АЦСТ-46-00701 | Пв | 09.04.2029 | АЦСТ-46 | да | открыть
ООО "КМ-СТРОЙ" |  |  | 1(М01), 2(М03) | группа 3 (М03) | МП | СК | Свыше 3 до 40 включительно / Свыше 3 до 25 включительно | плоские детали | без подогрева | без термообработки |  | МП-КМС-СК(1) 01.04.2024 | Механизированная сварка строительных конструкций | АЦСТ-20-02530 | Пв | 22.10.2028 | АЦСТ-20 | да | открыть
ООО "Кливер" | Supercored 71Н, Supercored 81-К2 | Сварочная проволока Supercored 71Н, Supercored 81-К2 * | 1 (М01) | группа 3 (М03) | МПГ | СК | свыше 3,0 до 6,0 включительно / свыше 3,0 до 12,0 включительно |  | без подогрева | без термообработки | Н1; Г; П1; В1 | КЛИВЕР.ТП.МПГ.ВСД33 05.07.2023 | "Технологический процесс механизированной сварки порошковой проволокой в среде защитных газов сварных конструкций" | АЦСТ-129-00483 | Пв | 11.10.2027 | АЦСТ-129 | да | открыть
ООО "Кливер" | OK 48.08 | Сварочные электроды Esab ОК 48.08 * | 1 (М01) | группа 3 (М03) | РД | СК | свыше 3,0 до 12,0 включительно |  | без подогрева | без термообработки | Н1; Г; П1; В1 / Н1; Г; В1; Н45 | КЛИВЕР.ТП.РД.ВСД33 01.09.2023 | "Технологический процесс ручной дуговой сварки покрытыми электродами сварных конструкций верхнего строения Д33" | АЦСТ-129-00527 | Пв | 09.04.2028 | АЦСТ-129 | да | открыть
ООО "Композит" | Св-08Г2С | Св-08Г2С и другие аттестованные аналоги, указанные в ПТД | 3 (М03) | группа 3 (М03) | АФПН | МО, ГДО |  | свыше 150 до 500 включительно | с подогревом | без термообработки | Н1 | ТС-АФПН-МО-ГДО-Композит 17.03.2025 | "Технология наплавки проволочным электродом под флюсом (АФПН)" | АЦСТ-109-01858 | Пв | 25.05.2030 | АЦСТ-109 | да | открыть
ООО "Краснокамский РМЗ" | Lincoln SG2, Св-08ГСМТ, Св-08Г2С | Сварочная проволока: Lincoln SG2, Св-08ГСМТ и другие аттестованные марки, указанные в ПТД / Сварочная проволока: Lincoln SG2, Св-08ГСМТ, Св-08Г2С* и другие аттестованные марки, указанные в ПТД | 1 (М01) | группа 3 (М03) | МП | КСМ | от 6,0 до 16,0 вкл. / свыше 16,0 до 30,0 вкл. / привариваемая деталь от 6,0 до 16,0 вкл.; основная деталь от 6,0 до 30,0 вкл. / привариваемая деталь свыше 16,0 до 30,0 вкл.; основная деталь свыше 16,0 до 30,0 вкл. | плоские детали | без подогрева / с подогревом | без термообработки | Н1; Г; В1 / Н2; В1 / Н1; Н2; В1 | КРМЗ-КСМ 1-МП 27.02.2023 | Технология заводского изготовления металлических конструкций стальных мостов с применением механизированной сварки плавящимся электродом с среде защитных газов | АЦСТ-22-03244 | Пв | 23.08.2027 | АЦСТ-22 | да | открыть
ООО "ЛУКОЙЛ-Транс" | LB-52U, OK 74.70 | Электроды LB-52U и другие аттестованные аналоги в соответствии с ПТД / Корневой слой - электроды LB-52U и другие аттестованные аналоги в соответствии с ПТД, последующие слои - электроды ОК 74.70 и другие аттестованные аналоги в соответствии с ПТД | 1(М01) / 2(М03) | группа 3 (М03) | РД | ОХНВП | свыше 3,0 до 12,0 включительно / свыше 12,0 до 30,0 включительно | от 32,0 до 150,0 включительно / свыше 150,0 до 500,0 включительно / свыше 500,0 до 711,0 включительно | без подогрева / с подогревом | без термообработки | Н1; В1; Г; Н45 | ТК-1/1, ТК-2/2, ТК-5/5Р, ТК-6/6, ТК-7/7, ТК-10/10, ТК-11/11, ТК-13/13, ТК-16/16, ТК-20/20, ТК-21//21, ТК-25/25, ТК-30/30. 11.10.2022 | Сборник операционных технологических карт сборки, сварки и ремонта неповоротных стыков труб | АЦСТ-134-00506 | Пв | 30.05.2027 | АЦСТ-134 | да | открыть
ООО "МЕТАЛЛОКОНСТРУКЦИЯ" | OK AristoRod 12.50 | OK AristoRod 12.50 | 1 (М01) | группа 3 (М03) | МП | КСМ | деталь 1: 8≤S≤16; деталь 2: 8≤S≤40 | плоские детали | с подогревом | без термообработки | Н2 | МП-1-КСМ(1) 22.05.2025 | Механизированная сварка плавящимся электродом в среде активных газов и смесях металлических конструкций пролётных строений, опор и пилонов стальных мостов при изготовлении в заводских условиях | АЦСТ-4-07260 | Пв | 31.07.2029 | АЦСТ - 4 | да | открыть
ООО "МЕТАЛЛОКОНСТРУКЦИЯ" | Св-08ГА, OK Flux 10.71 | Проволока: Св-08ГА; Флюс: OK Flux 10.71 | 1 (М01) | группа 3 (М03) | АФ | КСМ | 10≤S≤16 / 16<S≤50 / деталь 1: 8≤S≤16; деталь 2: 8≤S≤40 | плоские детали | с подогревом | без термообработки | Н1 / Н2 | АФ-1-КСМ(1) 22.05.2025 | Автоматическая дуговая сварка под флюсом (АФ) | АЦСТ-4-07261 | Пв | 31.07.2029 | АЦСТ - 4 | да | открыть
ООО "МЕТАЛЛОКОНСТРУКЦИЯ" | OK AristoRod 12.50 | OK AristoRod 12.50 | 1 (М01) / 2 (М03) | группа 3 (М03) | МП | КСМ | 8≤S≤16 | плоские детали | с подогревом | без термообработки | Н1 | МП-2-КСМ(1) 22.05.2025 | Механизированная сварка плавящимся электродом в среде активных газов и смесях металлических конструкций пролётных строений, опор и пилонов стальных мостов при изготовлении в заводских условиях | АЦСТ-4-07290 | Пв | 18.08.2029 | АЦСТ - 4 | да | открыть
ООО "МЕТАЛЛОКОНСТРУКЦИЯ" | S235J2G3, C450, UF-22 | Упор S235J2G3+C450; керамическое кольцо UF-22 | 1 (М01) / 2 (М03) | группа 3 (М03) | КСО | КСМ | 16<S≤40 | 20<D≤22 | с подогревом | без термообработки | Н2 | КСО-1-КСМ(1) 22.05.2025 | Технология контактной стыковой сварки оплавлением устройства упоров (шпилек) в конструкциях стальных мостов | АЦСТ-4-07645 | Пв | 29.06.2030 | АЦСТ - 4 | да | открыть
ООО "МО-69" | Pipecored 81 | самозащитная порошковая проволока марки Pipecored 81 и другие аттестованные марки, указанные в ПТД | 1(М01): 20, Ст3сп, 09Г2С и марки согласно ПТД | группа 3 (М03) | МПС | СК | свыше 3,0 до 12,0 включительно / свыше 12,0 до 40,0 включительно / свыше 12,0 до 30,0 включительно | плоские детали | без подогрева | без термообработки | Н1; Г; В1; П1 / Н1; Н2; П2; В1 / Н2; П2; В1 | ТИ-СК-23 09.01.2023 | Технология механизированной сварки самозащитной порошковой проволокой металлических строительных конструкции | АЦСТ-155-00179 | Пв | 21.05.2028 | АЦСТ-155 | да | открыть
ООО "МО-69" | Flux 10.71, UF-02, Св-08ГА, Autrod 12.32 | Флюс: ОК Flux 10.71, UF-02, Сварочная проволока: Св-08ГА, ОК Autrod 12.32 и другие аттестованные марки, указанные в ПТД | 1(М01): 09Г2С, 15ХСНД, 15ХСНДА и другие марки, прописанные в ПТД / 2(М03): 10ХСНД, и другие марки, прописанные в ПТД | группа 3 (М03) | АФ | СК | от 5,0 до 20,0 включительно | плоские детали | без подогрева | без термообработки | Н1 / Н2 | ТИ-СК-23 09.01.2023 | Технология автоматической сварки под флюсом строительных конструкций | АЦСТ-155-00188 | Пв | 21.06.2028 | АЦСТ-155 | да | открыть
ООО "МРС" | OK 53.70, OK 74.70 | Электроды покрытые металлические ОК 53.70 (корень шва), ОК 74.70 (заполняющие и облицовочные слои шва) / Электроды покрытые металлические ОК 53.70 и другие аттестованные аналоги, указанные в ПТД | 2 (М03), марки согласно ПТД; 2+1 (М03+М01), марки согласно ПТД; 1 (М01), марки согласно ПТД / 1 (М01), марки согласно ПТД | группа 3 (М03) | РД | СК | от 12,0 до 40,0 включительно / от 10,0 до 40,0 включительно | от 710,0 до 2520,0 включительно | с подогревом | без термообработки | Н1; Г; В1 | МРС-ТИ-РД-07-24 18.07.2024 | Технология ручной дуговой сварки покрытыми электродами свай-оболочек и шпунта трубчатого сварного | АЦСТ-139-00506 | Пв | 12.08.2028 | АЦСТ-139 | да | открыть
ООО "МРС" | Св-08Г2С | Проволока сварочная сплошного сечения Св-08Г2С и другие аттестованные аналоги, указанные в ПТД | 2 (М03), марки согласно ПТД; 2+1 (М03+М01), марки согласно ПТД; 1 (М01), марки согласно ПТД | группа 3 (М03) | МП | СК | привариваемая деталь (накладка): от 12,0 до 40,0 включительно/ основная деталь (труба): от 12,0 до 40,0 включительно / привариваемая деталь: от 12,0 до 40,0 включительно/ основная деталь: от 12,0 до 40,0 включительно | привариваемая деталь (накладка)/ основная деталь (труба): от 710,0 до 2520,0 включительно / плоские детали | с подогревом | без термообработки | Н1; Н2; П2; В1 | МРС-ТИ-МП-07-24 18.07.2024 | Технология механизированной сварки плавящимся электродом в среде активных газов и смесях свай-оболочек и шпунта трубчатого сварного | АЦСТ-139-00507 | Пв | 12.08.2028 | АЦСТ-139 | да | открыть
ООО "МРТС-Строймонтаж" | NR-208XP | Проволока порошковая самозащитная NR-208XP (ПП-NR-208XP 2,0 ПC 49-А6У по ГОСТ 26271-84) | 2 (М03), марки согласно ПТД; 1 (М01), марки согласно ПТД; 2+1 (М03+М01), марки согласно ПТД | группа 3 (М03) | МПС | СК | от 5,0 до 12,0 включительно / привариваемая деталь: от 5,0 до 12,0 включительно/ основная деталь: от 5,0 до 25,0 включительно / привариваемая деталь: от 5,0 до 12,0 включительно/ основная деталь: свыше 3,0 до 25,0 включительно / привариваемая деталь (накладка): от 5,0 до 12,0 включительно/ основная деталь (труба): от 5,0 до 25,0 включительно | плоские детали / деталь (труба): свыше 500,0 до 2520,0 включительно/ плоская деталь / деталь (труба): свыше 500,0 до 2520,0 включительно/ плоская деталь (накладка) | без подогрева | без термообработки | Н1; Г; В2 / Н1; Н2; П2; В2 / Н1; Н2; П2; В2; Н45 | СМ-МПС-СК1 29.03.2024 | Технология механизированной сварки самозащитной порошковой проволокой (МПС) металлических строительных конструкций | АЦСТ-139-00495 | Пв | 27.06.2028 | АЦСТ-139 | да | открыть
ООО "МРТС-Строймонтаж" | ЛБ-52TRU | Электроды покрытые металлические ЛБ-52TRU и другие аттестованные аналоги, указанные в ПТД | 1 (М01), марки согласно ПТД | группа 3 (М03) | РД | СК | от 5,0 до 12,0 включительно / от 5,0 до 20,0 включительно | от 79,5 до 150,0 включительно / свыше 150,0 до 500,0 включительно / свыше 500,0 до 1420,0 включительно | с подогревом | без термообработки | Н1; Г; В1; Н45 | СМ-РД-СК1 20.07.2024 | Ручная дуговая сварка покрытыми электродами (РД) металлических строительных конструкций | АЦСТ-139-00509 | Пв | 20.08.2028 | АЦСТ-139 | да | открыть
ООО "МРТС-Строймонтаж" | ЛБ-52TRU, OK 74.70 | Электроды покрытые металлические ЛБ-52TRU (корень шва), ОК 74.70 (заполняющие и облицовочные слои шва) | 2 (М03), марки согласно ПТД | группа 3 (М03) | РД | СК | свыше 12,0 до 40,0 включительно / от 5,0 до 40,0 включительно | свыше 500,0 до 2840,0 включительно / плоские детали | с подогревом | без термообработки | Н1; Г; В1; Н45 / Н1; Г; П1; В1 | СМ-РД-СК1 20.07.2024 | Ручная дуговая сварка покрытыми электродами (РД) металлических строительных конструкций | АЦСТ-139-00510 | Пв | 21.08.2028 | АЦСТ-139 | да | открыть
ООО "МРТС-Строймонтаж" | Св-08Г2С | Проволока сварочная сплошного сечения Св-08Г2С и другие аттестованные аналоги, указанные в ПТД | 1 (М01), марки согласно ПТД / 2 (М03), марки согласно ПТД; 2+1 (М03+М01), марки согласно ПТД; 1 (М01), марки согласно ПТД | группа 3 (М03) | МП | СК | от 5,0 до 12,0 включительно / от 5,0 до 20,0 включительно / свыше 12,0 до 40,0 включительно | от 79,5 до 150,0 включительно / свыше 150,0 до 500,0 включительно / свыше 500,0 до 1420,0 включительно / свыше 500,0 до 2840,0 включительно | с подогревом | без термообработки | Н1; Г; В1; Н45 | СМ-МП-СК1 20.07.2024 | Механизированная сварка проволокой сплошного сечения в среде защитных газов (МП) металлических строительных конструкций | АЦСТ-139-00511 | Пв | 21.08.2028 | АЦСТ-139 | да | открыть
ООО "МРТС-Строймонтаж" | ЛБ-52TRU | Электроды покрытые металлические ЛБ-52TRU и другие аттестованные аналоги, указанные в ПТД | 2+1 (М03+М01), марки согласно ПТД; 1 (М01), марки согласно ПТД | группа 3 (М03) | РД | СК | привариваемая деталь: от 5,0 до 50,0 включительно/ основная деталь: от 5,0 до 50,0 включительно / привариваемая деталь: от 5,0 до 30,0 включительно/ основная деталь: от 5,0 до 50,0 включительно / привариваемая деталь: от 5,0 до 40,0 включительно/ основная деталь: от 5,0 до 50,0 включительно | плоские детали | с подогревом | без термообработки | Н1; Н2; П2; В1 | СМ-РД-СК1 20.07.2024 | Ручная дуговая сварка покрытыми электродами (РД) металлических строительных конструкций | АЦСТ-139-00512 | Пв | 23.08.2028 | АЦСТ-139 | да | открыть
ООО "МРТС-Строймонтаж" | OK 74.70 | Электроды покрытые металлические ОК 74.70 | 2 (М03), марки согласно ПТД | группа 3 (М03) | РД | СК | привариваемая деталь: от 5,0 до 30,0 включительно/ основная деталь: от 5,0 до 50,0 включительно / привариваемая деталь: от 5,0 до 40,0 включительно/ основная деталь: от 5,0 до 50,0 включительно / привариваемая деталь: от 5,0 до 50,0 включительно/ основная деталь: от 5,0 до 50,0 включительно | плоские детали | с подогревом | без термообработки | Н1; Н2; П2; В1 | СМ-РД-СК1 20.07.2024 | Ручная дуговая сварка покрытыми электродами (РД) металлических строительных конструкций | АЦСТ-139-00513 | Пв | 23.08.2028 | АЦСТ-139 | да | открыть
ООО "МРТС-Строймонтаж" | Pipeweld SGC-ST 70S-6 | Проволока сварочная сплошного сечения Pipeweld SGC-ST 70S-6 | 2 (М03), марки согласно ПТД; 2+1 (М03+М01), марки согласно ПТД; 1 (М01), марки согласно ПТД | группа 3 (М03) | ААДП | СК | свыше 12,0 до 36,0 включительно | от 710,0 до 2840,0 включительно | с подогревом | без термообработки | В2 | СМ-ААДП-СК1 20.07.2024 | Автоматическая аргонодуговая сварка плавящимся электродом (ААДП) металлических строительных конструкций | АЦСТ-139-00514 | Пв | 27.08.2028 | АЦСТ-139 | да | открыть
ООО "МФФ ЭДЕЛЬВЕЙС" | УОНИ-13/55 | Электроды типа Э50А (марки УОНИ-13/55) - все слои шва. Допускается применение других аттестованных сварочных материалов в соответствии с требованиями ПТД для сталей группы 2. | 2 (М03) | группа 3 (М03) | РД | ПТО, КО, СК | свыше 3,0 до 12,0 включительно / деталь 1: свыше 3,0 до 12,0 включительно; деталь 2: свыше 3,0 до 20,0 включительно | плоские детали | без подогрева | без термообработки | Н1; Г; П1; В1 / Н2; П2; В1 | Эдельвейс-РД -МК 26.03.2026 | Технология ручной дуговой сварки покрытыми электродами металлических конструкций | АЦСТ-161-00889 | Пв | 09.07.2030 | АЦСТ-161 | да | открыть
ООО "Марин Текнолоджис энд Консалтинг Сервисис" | Geka TEMPO B, H4, OK 73.68, E 8018-C1 | Geka TEMPO B 65 (Е 8018-G H4 по AWS A5.5), ОК 73.68 (E 8018-C1 по AWS A5.5) и другие аттестованные аналоги в соответствии с требованиями ПТД. | 3 (М03) | группа 3 (М03) | РДН | ОХНВП |  | от 70,0 до 280,0 включительно | с подогревом | без термообработки | Н1; В1 | РДН-М03-ОХНВП (16)-Р 01.04.2025 | Исправление дефектов труб, способом ручной дуговой наплавки покрытыми электродами, для восстановления (усиления) проектной толщины стенки технологических трубопроводов | АЦСТ-131-00685 | Пв | 05.05.2029 | АЦСТ-131 | да | открыть
ООО "Морские технологии" | X80-O, E81T8-Ni2 | Проволока порошковая самозащитная X80-O (AWS А5.29: E81T8-Ni2) и другие аттестованные аналоги, указанные в ПТД | 2 (М03), марки согласно ПТД | группа 3 (М03) | МПС | СК | деталь (труба): свыше 12,0 до 40,0 включительно | деталь (труба): свыше 500,0 до 2520,0 включительно / деталь (труба): свыше 800,0 до 2520,0 включительно | с подогревом* | без термообработки | Н1; Г; В1 | МТ-МПС.СК1 15.11.2021 | Механизированная сварка самозащитной порошковой проволокой металлических строительных конструкций | АЦСТ-139-00356 | Пв | 21.11.2026 | АЦСТ-139 | да | открыть
ООО "НОВОРОСТЕХФЛОТ" |  |  | 2(М03)+1(М01), 1(М01)+2(М03) | группа 3 (М03) | РД | СК | труба - свыше 12,0 до 20,0 включительно + плоская деталь - от 6,0 до 30,0 включительно / плоская деталь - свыше 12,0 до 30,0 включительно + труба - от 5,0 до 20,0 включительно | Труба Ø св. 500-1420 мм включительно + Плоская деталь / Плоская деталь + Труба Ø св. 500-1420 мм включительно | без подогрева | без термообработки |  | РД-СК-ТКС 04.03.2025 | Технология ручной дуговой сварки покрытыми электродами металлических строительных конструкций и свай | АЦСТ-12-07832 | Пв | 28.08.2029 | АЦСТ-12 | да | открыть
ООО "НОВОРОСТЕХФЛОТ" |  |  | 2(М03)+1(М01), 1(М01)+2(М03) | группа 3 (М03) | МП | СК | труба - свыше 12,0 до 20,0 включительно + плоская деталь - от 6,0 до 30,0 включительно / плоская деталь - свыше 12,0 до 30,0 включительно + труба - от 5,0 до 20,0 включительно | Труба Ø св. 500-1420 мм включительно + Плоская деталь / Плоская деталь + Труба Ø св. 500-1420 мм включительно | без подогрева | без термообработки |  | МП-СК-ТКС 04.03.2025 | Технология механизированной сварки плавящимся электродом в среде активных газов и смесях металлических строительных конструкций и свай | АЦСТ-12-07833 | Пв | 28.08.2029 | АЦСТ-12 | да | открыть
ООО "НТИК" | Св-08Г2С | Св-08Г2С, КЕДР ВТ-20* | 2 (М03) | группа 3 (М03) | РАД | КО, НГДО, ОХНВП | свыше 12,0 до 20,0 включительно / свыше 12,0 до 25,0 включительно/свыше 12,0 до 25,0 включительно / свыше 12,0 до 25,0 включительно / свыше 12,0 до 20,0 включительно/свыше 12,0 до 20,0 включительно | свыше 150,0 до 500,0 включительно / свыше 500,0 до 1220,0 включительно / свыше 150,0 до 500,0 включительно/свыше 500,0 до 1220,0 включительно / плоские детали / плоские детали/плоские детали | без подогрева | без термообработки | Н1; В1 / Н2; В1 | ТИ РАД 504/2-2018 20.05.2025 | Технология дуговой сварки неплавящимся электродом в защитном газе корпусов теплообменных аппаратов из стали 13ХФА | АЦСТ-113-00534 | Пв | 10.10.2029 | АЦСТ-113 | да | открыть
ООО "Нова" | LB-52U, SRT SFC 81Ni1M | РД: Электроды LB-52U (тип Е7016 по AWS А5.1); МПИ: Проволока SRT SFC 81Ni1M (тип Е81Т1-Ni1M по AWS А5.29)* | 1 (М01) | группа 3 (М03) | РД+МПИ | НГДО, ОХНВП | от 6,0 до 12,0 включительно / свыше 12,0 до 30,0 ** включительно | от 200,0 до 500,0 включительно / свыше 500,0 до 1420,0 включительно | без подогрева | без термообработки | В1 | АТТ-Нова-НГДО4/ОХНВП16-РД+МПИ 28.04.2025 | Технология комбинированной сварки: корневой слой шва - ручная дуговая сварка покрытыми электродами с основным видом покрытия, заполняющие и облицовочный слои шва - механизированная сварка порошковой проволокой в среде инертных газов и смесях | АЦСТ-135-02277 | Пв | 14.04.2030 | АЦСТ-135 | да | открыть
ООО "Нова" | LB-52U, УОНИ-13/55 | электроды с основным видом покрытия LB-52U, УОНИ 13/55 и другие аттестованные марки, указанные в ПТД. | 1(М01): 20, 09Г2С, Ст3пс-5 и другие марки стали из этой группы, указанные в ПТД. | группа 3 (М03) | РД | НГДО, ОХНВП | плоская деталь свыше 3,0 до 12,0 включительно + основная труба свыше 3,0 до 40,0 / плоская деталь свыше 12,0 до 40,0 включительно + основная труба свыше 3,0 до 40,0 / патрубок свыше 3,0 до 12,0 включительно + ¦ основная труба свыше 3,0 до 36,0** включительно / патрубок свыше 12,0 до 25,0 включительно + ¦ основная труба свыше 3,0 до 36,0** включительно | плоская деталь + основная труба ¦ свыше 25,0 до 1420,0 включительно / патрубок свыше 25,0 до 150,0 включительно + ¦ основная труба свыше 25,0 до 1420,0 включительно / патрубок свыше 150,0 до 500,0 включительно + ¦ основная труба свыше 150,0 до 1420,0 включительно | без подогрева | без термообработки | Н2; П2; В1 / Н2; П2; В1; Н45 | АТС-РД-М01-М03-М11-ОХНВП-Нова 28.06.2023 | Технология ручной дуговой сварки технологических трубопроводов и подвижных-неподвижных опор | АЦСТ-155-00186 | Пв | 17.06.2028 | АЦСТ-155 | да | открыть
ООО "Нова" | OK 53.70, LB-52U, OK 74.70 | Корневой слой шва: электроды ОК 53.70; LB-52U, сварка заполняющих и облицовочного слоев шва: ОК 74.70 и другие аттестованные аналоги и в соответствии с НТД. | Группа 1+2 (М01+М03), марки согласно ПТД | группа 3 (М03) | РД | НГДО, ОХНВП | патрубок: свыше 12,0 до 30,0 включительно/основная труба: от 5,0 до 40,0 включительно | патрубок: свыше 150,0 до 500,0 включительно/основная труба: свыше 150,0 до 1420,0 включительно | с подогревом | с термообработкой | Н2; П2; В1; Н45 | ТИ-РД-ОП-НГДО4-ОХНВП16-НОВА 08.10.2025 | Технология ручной дуговой сварки детали трубопровода, детали трубопровода с патрубком выполняемых электродами с основным видом покрытия. ¦ | АЦСТ-155-00373 | Пв | 13.11.2029 | АЦСТ-155 | да | открыть
ООО "Новоком" |  |  | 1(М01), 2(М03), 1(М01)+2(М03) | группа 3 (М03) | РД | СК | свыше 3,0 до 5,0 включительно** / свыше 3,0 до 12,0 включительно / свыше 12,0 до 50,0 включительно / свыше 3,0 до 30,0 включительно + свыше 3,0 до 30,0 включительно / свыше 3,0 до 40,0 включительно + свыше 3,0 до 40,0 включительно / свыше 3,0 до 50,0 включительно + свыше 3,0 до 50,0 включительно | плоские детали | без подогрева / с подогревом* | без термообработки |  | РД-СК1 29.12.2025 | Технология ручной дуговой сварки электродами с основным видом покрытия (РД) металлических строительных конструкций | АЦСТ-12-08098 | Пв | 01.04.2030 | АЦСТ-12 | да | открыть
ООО "Новоком" |  |  | 1(М01), 2(М03), 1(М01)+2(М03) | группа 3 (М03) | МПГ | СК | свыше 3,0 до 5,0 включительно** / свыше 3,0 до 12,0 включительно / свыше 12,0 до 50,0 включительно / свыше 3,0 до 30,0 включительно + свыше 3,0 до 30,0 включительно / свыше 3,0 до 40,0 включительно + свыше 3,0 до 40,0 включительно / свыше 3,0 до 50,0 включительно + свыше 3,0 до 50,0 включительно | плоские детали | без подогрева / с подогревом* | без термообработки |  | МПГ-СК1 29.12.2025 | Технология механизированной сварки порошковой проволокой в среде активных газов (МПГ) металлических строительных конструкций | АЦСТ-12-08099 | Пв | 01.04.2030 | АЦСТ-12 | да | открыть
ООО "Новоком" |  |  | 1(М01), 1(М01)+2(М03), 2(М03) | группа 3 (М03) | РД+МПГ | СК | от 5,0 до 12,0 включительно / свыше 12,0 до 30,0 включительно | свыше 500,0 до 1420,0 включительно | без подогрева / с подогревом* | без термообработки |  | РД+МПГ-СК1 29.12.2025 | Технология комбинированной сварки электродами с основным видом покрытия РД+МПГ механизированной сварки порошковой проволокой с среде активных газов и смесях металлических строительных конструкций | АЦСТ-12-08100 | Пв | 01.04.2030 | АЦСТ-12 | да | открыть
ООО "НордКранСервис" | УОНИ-13/55 | Электроды покрытые металлические типа Э50А (УОНИ 13/55 и другие аттестованные аналоги, указанные в ПТД) | 1 (М01), марки согласно ПТД; 2 (М03), марки согласно ПТД | группа 3 (М03) | РД | ПТО | свыше 3,0 до 20,0 включительно / привариваемая деталь: свыше 3,0 до 20,0 включительно/ основная деталь: свыше 3,0 до 30,0 включительно | плоские детали | без подогрева | без термообработки | Н1; Г; П1; В1 / Н1; Н2; П2; В1 | ТИ-РД-ПТО-2023 30.08.2023 | Технология ручной дуговой сварки покрытыми электродами подъемно-транспортного оборудования | АЦСТ-139-00442 | Пв | 16.10.2027 | АЦСТ-139 | да | открыть
ООО "ОРИОН" | УОНИ-13/55 | Электроды типа Э50А марок УОНИ-13/55. Допускается применение других аттестованных сварочных материалов в соответствии с требованиями ПТД. | 1 (М01) | группа 3 (М03) | РД | СК | свыше 3,0 до 12,0 включительно / свыше 12,0 до 30,0 включительно | плоские детали | без подогрева | без термообработки | Н1; Г; П1; В1 / Н2; П2; В1 | ТИ-ОРН-РД-СК1 15.01.2023 | Технология ручной дуговой сварки покрытыми электродами металлических конструкций | АЦСТ-11-09193 | Пв | 04.03.2028 | АЦСТ-11 | да | открыть
ООО "ОСК РАЙТ" | LB-52U, OK 74.70 | Электроды LB-52U - все слои шва. Допускается применение других аттестованных сварочных материалов в соответствии с требованиями ПТД. / Электроды LB-52U - для сварки корневого слоя шва; электроды ОК 74.70 - для сварки последующих слоёв шва. | 1 (М01) / Материал патрубка: 1 (М01); материал основной трубы: 2 (М03) / Материал патрубка: 1(М01); материал усиливающей накладки: 2 (М03) / Материал основной трубы и усиливающей накладки: 2 (М03) | группа 3 (М03) | РД | СК | свыше 3,0 до 12,0 включительно / Патрубок (ответвление): свыше 3,0 до 12,0 включительно; основная труба: свыше 3,0 до 30,0 включительно / Патрубок (ответвление): свыше 3,0 до 12,0 включительно; усиливающая накладка: свыше 3,0 до 30,0 включительно / Основная труба и усиливающая накладка: свыше 3,0 до 30,0 включительно | свыше 25,0 до 150,0 включительно / свыше 150,0 до 500,0 включительно / Патрубок (ответвление): свыше 25,0 до 150,0 включительно; основная труба: свыше 25,0 до 1220,0 включительно / Патрубок (ответвление): свыше 150,0 до 500,0 включительно; основная труба: свыше 150,0 до 1220,0 включительно / Патрубок (ответвление): свыше 150,0 до 500,0 включительно + усиливающая накладка / Основная труба: свыше 150,0 до 1220,0 включительно + усиливающая накладка | без подогрева | без термообработки | Н1; Г; В1; Н45 / Н2; В1; П2; Н45 / Н2; П2; В1 | ТИМТ № 7 26.06.2023 | Технология сборки и ручной дуговой сварки покрытыми электродами металлических трубопроводов | АЦСТ-11-09473 | Пв | 01.08.2028 | АЦСТ-11 | да | открыть
ООО "ПК "СВ-ТЕХ" | Св-08ГСМТ, Aristorod 12.50, Св-08Г2С | Сварочная проволока: Св-08ГСМТ, ОК Aristorod 12.50 и другие аттестованные марки, указанные в ПТД / Сварочная проволока: Св-08ГСМТ, Св-08Г2С*, ОК Aristorod 12.50 и другие аттестованные марки, указанные в ПТД | 1 (М01); 2 (М03); 2+1 (М03+М01) | группа 3 (М03) | МП | КСМ | от 6,0 до 8,0 включительно / от 6,0 до 16,0 включительно / свыше 16,0 до 50,0 включительно / от 6,0 до 16,0 вкл. (основная деталь от 6,0 до 50,0 вкл.) / свыше 16,0 до 40,0 вкл. (основная деталь свыше 16,0 до 50,0 вкл.) | плоские детали | без подогрева / с подогревом | без термообработки | Н1; Г; П1; В1; В2 / Н1; Н2; П2; В1; В2 | ТС-КСМ1-МП 19.05.2025 | Технология заводского изготовления металлических конструкций стальных мостов с применением механизированной сварки в среде защитных газов | АЦСТ-22-03535 | Пв | 08.08.2029 | АЦСТ-22 | да | открыть
ООО "ПК "Сфера синтез" |  |  | 1(М01), 2(М03) | группа 3 (М03) | МП | СК | Свыше 3 до 12 включительно / Свыше 12 до 40 включительно | плоские детали | без подогрева | без термообработки |  | МП-ПКСС-СК(1) 10.03.2026 | Механизированная сварка строительных конструкций | АЦСТ-20-02895 | Пв | 10.07.2030 | АЦСТ-20 | да | открыть
ООО "ПМО" | LB-52U, OK 74.70 | Корневой слой Э50А (LB-52U); Заполняющий и облицовочный слои - Э60 (ОК 74.70) и другие аттестованные аналоги для группы 2 (М03) | 2 (М03) | группа 3 (М03) | РД | КО | 12<S≤30 | 500<D≤1420 | без подогрева | без термообработки | Н1; Г; В1 | ТК-ПМО-РД-КО(3) 14.01.2024 | Технология ручной электродуговой сварки покрытыми электродами | АЦСТ-4-07382 | Пв | 13.11.2029 | АЦСТ - 4 | да | открыть
ООО "ПОРТКОМПЛЕКТИМПЕКС" | OK 53.70, OK 74.70 | Покрытые электроды марки ОК 53.70 и другие марки в соответствии с ПТД / Корневой слой шва: покрытые электроды марки ОК 53.70; заполняющие и облицовочный слои шва: покрытые электроды марки ОК 74.70 и другие марки в соответствии с ПТД | 1 (М01): углеродистые и низколегированные конструкционные стали перлитного класса с гарантированным минимальным пределом текучести не более 360 МПа / 2 (М03): низколегированные конструкционные стали перлитного класса с гарантированным минимальным пределом текучести свыше 360 до 500 МПа | группа 3 (М03) | РД | НГДО, ОХНВП | свыше 3,0 до 12,0 включительно / от 6,0 до 12,0 включительно | свыше 25,0 до 150,0 включительно / свыше 150,0 до 500,0 включительно | без подогрева | без термообработки | Н45, Н1, В1, Г | ПКИ-РД/ОХНВП16/НГДО4-СШ/УШ 01.09.2023 | Технология ручной дуговой сварки электродами с основным видом покрытия (РД) технологических трубопроводов и деталей трубопроводов | АЦСТ-12-06947 | Пв | 07.11.2027 | АЦСТ-12 | да | открыть
ООО "ПОРТКОМПЛЕКТИМПЕКС" |  |  | 1(М01), 2(М03), 1(М01)+2(М03) | группа 3 (М03) | РД | СК | свыше 3,0 до 12,0 включительно / свыше 12,0 до 50,0 включительно / свыше 3,0 до 30,0 включительно + свыше 3,0 до 30,0 включительно / свыше 3,0 до 40,0 включительно + свыше 3,0 до 40,0 включительно / свыше 3,0 до 50,0 включительно + свыше 3,0 до 50,0 включительно | плоские детали | без подогрева / с подогревом* | без термообработки |  | ПКИ/СК1-РД 23.05.2025 | Технология ручной дуговой сварки электродами с основным видом покрытия (РД) металлических строительных конструкций | АЦСТ-12-07762 | Пв | 03.07.2029 | АЦСТ-12 | да | открыть
ООО "ПОРТКОМПЛЕКТИМПЕКС" |  |  | 1(М01), 2(М03), 1(М01)+2(М03) | группа 3 (М03) | МПГ | СК | свыше 3,0 до 12,0 включительно / свыше 12,0 до 50,0 включительно / свыше 3,0 до 30,0 включительно + свыше 3,0 до 30,0 включительно / свыше 3,0 до 40,0 включительно + свыше 3,0 до 40,0 включительно / свыше 3,0 до 50,0 включительно + свыше 3,0 до 50,0 включительно | плоские детали | без подогрева / с подогревом* | без термообработки |  | МПГ/СК1-СШ/УШ 23.05.2025 | Технология механизированной сварки порошковой проволокой в среде активных газов (МПГ) металлических строительных конструкций | АЦСТ-12-07763 | Пв | 03.07.2029 | АЦСТ-12 | да | открыть
ООО "ПОРТКОМПЛЕКТИМПЕКС" |  | Порошковая проволока марки СМС-82Т и другие аттестованные аналоги в соответствии с ПТД, для 1 группы + cмесь защитных газов (80)% Аr + (20)% СО2 | 1(М01) | группа 3 (М03) | МПГ | КСМ | от 8,0 до 50,0 включительно | плоские детали | с подогревом | без термообработки | Н1; В1 / Н1; Н2; П2; В1 | ТИ-МПГ-КСМ-1 12.01.2026 | Технология механизированной сварки порошковой проволокой в среде активных газов и смесях сварных соединений пролетных строений, опор и пилонов стальных мостов при сборке, сварке и ремонте в монтажных условиях | АЦСТ-12-08097 | Пв | 31.03.2030 | АЦСТ-12 | да | открыть
ООО "ПОРТКОМПЛЕКТИМПЕКС" | Св-10НМА, TiO2 | Сварочная проволока Св-10НМА, флюс плавленый АН-47, (гранулят - Св-10НМА (2х2)+ TiO2)* и другие аттестованные марки, указанные в ПТД. | 1 (М01) / 2 (М03) | группа 3 (М03) | АФ | КСМ | от 10,0 до 16,0 включительно | плоские детали | с подогревом | без термообработки | Н1 | ТИ-АФ-КСМ-02 01.04.2026 | Автоматическая сварка под флюсом на съемной подкладке с металлохимической присадкой сварных соединений металлических конструкций пролетных строений, опор и пилонов стальных мостов при сборке, сварке и ремонте в монтажных условиях | АЦСТ-12-08148 | Пв | 12.05.2030 | АЦСТ-12 | да | открыть
ООО "ПРОМ ЭКСПЕРТ" | УОНИ-13/55 | Покрытые электроды марки УОНИ-13/55 и другие марки в соответствии с ПТД | 1 (М01): углеродистые и низколегированные конструкционные стали перлитного класса с гарантированным минимальным пределом текучести не более 360 МПа | группа 3 (М03) | РД | ПТО | свыше 3,0 до 40,0 включительно / свыше 3,0 до 12,0 включительно + свыше 3,0 до 40,0 включительно | плоские детали | без подогрева | без термообработки | Н1, В1 | ПТО-ТРР-1 09.01.2023 | Ручная дуговая сварка покрытыми электродами при ремонте и реконструкции подъемно-транспортного оборудования | АЦСТ-12-07583 | Пв | 07.02.2029 | АЦСТ-12 | да | открыть
ООО "ПСК" | УОНИ-13/55 | Э50А (УОНИ 13/55) и другие аттестованные сварочные материалы, в соответствии с требованиями ПТД | Группа 1, марки согласно ПТД | группа 3 (М03) | РД | ПТО | свыше 3,0 до 30,0 включительно / свыше 3,0 до 30,0 включительно / свыше 3,0 до 30,0 включительно | плоские детали | без подогрева | без термообработки | Н1; Г; П1; В1 / Н1; Н2; В1 | ТИ-РД-ПТО-02-21 20.12.2021 | Технологическая инструкция на ручную дуговую сварку покрытыми электродами при ремонте и изготовлении подъемно-транспортного оборудования | АЦСТ-56-04483 | Пв | 22.06.2030 | АЦСТ-56 | да | открыть
ООО "ПТФ "Крансервис" | OK 53.70, LB-52U | Электроды типов Э50А: УОНИ(И) 13/55, ОК 53.70, LB-52U и другие аттестованные аналоги | 1 (М01) | группа 3 (М03) | РД | ПТО | 3,0 / свыше 3,0 до 20,0 включительно / свыше 3,0 до 20,0 включительно + свыше 3,0 до 20,0 включительно | плоские детали | без подогрева | без термообработки | Н1; Г; П1; В1 / Н1; Н2; В1; П2 | КС-РД-ПТО 16.04.2018 | Ручная дуговая сварка покрытыми электродами при ремонте и реконструкции подъемно-транспортного оборудования | АЦСТ-157-00019 | Пв | 19.10.2026 | АЦСТ-157 | да | открыть
ООО "Платинум-сервис" | Св-08Г2С | Сварочная проволока Св-08Г2С; OK ПРО 51С и другие аттестованные аналоги, указанные в ПТД | 1 (М01); 2 (М03); 2+1 (М03+М01) | группа 3 (М03) | МП | КО, НГДО | от 8,0 до 12,0 включительно / свыше 12,0 до 36,0* вкл. / свыше 30,0 до 50,0 вкл. | свыше 500,0 до 1420,0 вкл. | с подогревом | без термообработки / с термообработкой | Н1; Г; В1 | ПСТИ-022 28.04.2023 | Типовая технологическая инструкция ремонта патрубков ГПА с применением механизированной сварки плавящимся электродом в среде защитных газов | АЦСТ-22-03207 | Пв | 08.06.2027 | АЦСТ-22 | да | открыть
ООО "Платинум-сервис" | Св-08Г2С | Сварочная проволока Св-08Г2С, OK ПРО 51С и другие аттестованные аналоги, указанные в ПТД | 1 (М01); 2 (М03); 2+1 (М03+М01) | группа 3 (М03) | МП | КО, НГДО | свыше 12,0 до 50,0 включительно / свыше 12,0 до 50,0 вкл. | плоские детали* / свыше 500,0 до 1420,0 вкл. | с подогревом | с термообработкой | Н1; Г / Н1; Г; В1; В2 | ПСТИ-022 10.10.2023 | Типовая технологическая инструкция ремонта патрубков ГПА с применением механизированной сварки плавящимся электродом в среде защитных газов | АЦСТ-22-03298 | Пв | 01.12.2027 | АЦСТ-22 | да | открыть
ООО "Проминвест" | Св-08Г2С, OK Flux 10.71 | Св-08Г2С; OK Flux 10.71 и другие аттестованные аналоги | 2 (М03) | группа 3 (М03) | МП+АФ | ГДО | от 10,0 до 12,0 включительно / свыше 12,0 до 20,0 включительно / от 10,0 до 12,0 включительно; толщина второй детали от 10,0 до 20,0 вкл. / свыше 12,0 до 20,0 включительно; толщина второй детали свыше 12,0 до 20,0 вкл. | плоские детали | без подогрева | без термообработки | Н1 / Н2 | ТС-ГДО-МП+АФ-2024 19.02.2024 | Технология изготовления горно-добывающего оборудования с применением полуавтоматической сварки в среде защитных газов + автоматическая сварка под флюсом | АЦСТ-22-03355 | Пв | 13.05.2028 | АЦСТ-22 | да | открыть
ООО "Проминвест" | Св-08Г2С, Св-08ГСМТ | Св-08Г2С; Св-08ГСМТ и другие аттестованные аналоги | 2 (М03) | группа 3 (М03) | МП | ГДО | от 6,0 до 12,0 включительно / свыше 12,0 до 20,0 включительно / от 6,0 до 12,0 включительно; толщина второй детали от 6,0 до 20,0 вкл. / свыше 12,0 до 20,0 включительно; толщина второй детали свыше 12,0 до 20,0 вкл. / от 12,0 до 20,0 включительно; толщина второй детали свыше 12,0 до 20,0 вкл. | плоские детали | без подогрева | без термообработки | Н1 / Н2 | ТС-ГДО-МП-2024 19.02.2024 | Технология изготовления горно-добывающего оборудования с применением полуавтоматической сварки в среде защитных газов | АЦСТ-22-03356 | Пв | 13.05.2028 | АЦСТ-22 | да | открыть
ООО "Промышленная механика" |  | Нии48Г | 3-40Х | группа 3 (М03) | РДН | МО |  | От 100,0 до 150,0 включительно / Свыше 150,0 до 500,0 включительно | без подогрева | без термообработки | Н1 | 2590.00001 02.08.2022 | "Технологическая инструкция на восстановление рабочих поверхностей прокатных клетей прокатных цехов металлургических предприятий методом электродуговой наплавки" | АЦСТ-43-01056 | Пв | 25.11.2026 | АЦСТ-43 | да | открыть
ООО "Р-СТРОЙ" | TS-6 | Корневой слой: TS-6, заполняющие и облицовочный слои шва: ПроТЭК 60 и другие и другие аттестованные аналоги для группы 1 (М01) / Корневой слой: TS-6, заполняющие и облицовочный слои шва: ПроТЭК 60 и другие и другие аттестованные аналоги для группы 2 (М03) / Корневой слой: TS-6, заполняющие и облицовочный слои шва: ПроТЭК 60 и другие и другие аттестованные аналоги для групп 1+2 (М01+М03) | 1 (М01) / 2 (М03) / 1+2 (М01+М03) | группа 3 (М03) | ААДП | СК | 7≤S≤28 | 710<D≤1420 | без подогрева | без термообработки | В2 | ТК-РС-CRC-01 01.10.2025 | Технология автоматической сварки проволокой сплошного сечения в защитных газах сварочным комплексом «CRC-Evans AW» для неповоротных кольцевых стыковых соединений труб (ААДП) | АЦСТ-150-00082 | Пв | 14.11.2029 | АЦСТ-150 | да | открыть
ООО "Р-СТРОЙ" | TS-6 | Корневой слой (МАДП): TS-6; Заполняющие и облицовочные слои шва (ААДП): ПроТЭК 60 и другие аттестованные аналоги для группы 1 (М01) / Корневой слой (МАДП): TS-6; Заполняющие и облицовочные слои шва (ААДП): ПроТЭК 60 и другие и другие аттестованные аналоги для группы 2 (М03) / Корневой слой (МАДП): TS-6; Заполняющие и облицовочные слои шва (ААДП): ПроТЭК 60 и другие аттестованные аналоги для групп 1+2 (М01+М03) | 1 (М01) / 2 (М03) / 1+2 (М01+М03) | группа 3 (М03) | МАДП+ААДП | СК | 7≤S≤28* | 710<D≤1420* | без подогрева | без термообработки | В2 | ТК-РС-CRC-01 01.10.2025 | Технология автоматической сварки проволокой сплошного сечения в защитных газах сварочным комплексом «CRC-Evans AW» для неповоротных кольцевых стыковых соединений труб (ААДП) с учетом механизированной сваркой проволокой сплошного сечения в среде защитных газов участков корневого слоя шва, невыполненных из-за отказа внутренних сварочных головок (МАДП) | АЦСТ-150-00083 | Пв | 14.11.2029 | АЦСТ-150 | да | открыть
ООО "Р-СТРОЙ" | LB-52U, Fabshield K54, Pipeliner NR-208-XP | Корневой слой: LB-52U и другие аттестованные аналоги согласно ПТД); Заполняющие, облицовочный слои: Fabshield K54 и другие аттестованные аналоги согласно ПТД / Корневой слой: LB-52U и другие аттестованные аналоги согласно ПТД); Заполняющие, облицовочный слои: Pipeliner NR-208-XP и другие аттестованные аналоги согласно ПТД | 1 (М01); 1 (М01)+2 (М03) / 2 (М03) | группа 3 (М03) | РД+МПС | СК | 6≤S≤24 | 500<D≤1420 | с подогревом | без термообработки | В1 (для РД); В2 (для МПС) | ОТК-РД+МПС-СК-01; ОТК-РД+МПС-СК-02; ОТК-РД+МПС-СК-03 01.06.2026 | Технология ручной дуговой сварки электродами с основным видом покрытия корневого слоя шва и механизированной сварки самозащитной порошковой проволокой заполняющих и облицовочного слоев шва металлических трубопроводов (РД+МПС) | АЦСТ-150-00116 | Пв | 06.07.2030 | АЦСТ-150 | да | открыть
ООО "РЕАЛ ИНВЕСТ" | LB-52U, OK 53.70 | Электроды типа Э50А: УОНИИ-13/55, LB-52U, ОК 53.70 и другие аттестованные аналоги в соответствии с ПТД | 1 (М01) / 1 (М01); 2 (М03) | группа 3 (М03) | РД | СК | свыше 3,0 до 12,0 включительно / Привариваемая деталь: свыше 3,0 до 12,0 включительно + Основная деталь: свыше 3,0 до 12,0 включительно | плоские детали / плоские детали + плоские детали | без подогрева* | без термообработки | Н1; Г; П1; В1 / Н2; П2; В1 | РИВ-СК(1)-РДС 18.08.2023 | Ручная дуговая сварка покрытыми электродами металлических строительных конструкций | АЦСТ-157-00101 | Пв | 18.10.2027 | АЦСТ-157 | да | открыть
ООО "РЕГУЛ" |  |  | 1(М01), 2(М03), 1+2(М01+М03) | группа 3 (М03) | РД | КО, СК | Свыше 3 до 12 включительно / Свыше 12 до 30 включительно / Свыше 12 до 25 включительно | плоские детали | без подогрева | без термообработки |  | РД- СК(1); КО(5) 17.07.2023 | Ручная дуговая сварка металлических строительных конструкций; металлические конструкции для котельного оборудования | АЦСТ-20-02400 | Пв | 25.09.2027 | АЦСТ-20 | да | открыть
ООО "РЕМСЕРВИС" | УОНИ-13/45, АНО-4, МР-3, ОЗС-4, ОЗС-12, УОНИ-13/55, LB-52U | Э42А* (УОНИ-13/45), Э46* (АНО-4, МР-3, ОЗС-4, ОЗС-12), Э50А (УОНИ-13/55, LB-52U) и другие марки электродов, указанные в ПТД | 1 (М01): (Ст3сп, Ст3пс, 10, 20, 10Г2, 09Г2С, 30ХГСА и другие марки сталей, указанные в ПТД) | группа 3 (М03) | РД | ПТО | свыше 3,0 до 40,0 включительно / свыше 3,0 до 12,0 включительно + свыше 3,0 до 40,0 включительно / свыше 12,0 до 30,0 включительно + свыше 12,0 до 40,0 включительно / свыше 12,0 до 40,0 включительно + свыше 12,0 до 40,0 включительно | плоские детали | без подогрева | без термообработки | Н1, В1, Г, П1 / Н1, Н2, В1, П2 | ТИ-03-РС-2025 20.05.2025 | «Технологическая инструкция ручной дуговой сварки покрытыми электродами при изготовлении, монтаже, ремонте и реконструкции грузоподъемных кранов, устройств грузозахватных, подъемников, вышек, металлических конструкций для подъемно-транспортного оборудования» | АЦСТ-109-01733 | Пв | 16.10.2029 | АЦСТ-109 | да | открыть
ООО "РЕМСЕРВИС" |  | заполняющие слои: Э50А, Э55 и другие согласно ПТД; облицовочный слой: Э60 и другие согласно ПТД | 2 (М03) - 63 | группа 3 (М03) | РД | ПТО | от 120 до 170 включительно | плоские детали* | с подогревом | без термообработки | Н1 | ТИ-РД-001-2024 27.11.2024 | Технология ручной дуговой сварки покрытыми электродами рельсов крановых | АЦСТ-25-04298 | Пв | 05.03.2029 | АЦСТ-25 | да | открыть
ООО "РЕНОВАЦИЯ" | OK 53.70, LB-52U, OK 74.70 | Электроды типа Э50А марок УОНИ- 13/55, OK 53.70, LB-52U - все слои шва. Допускается применение других аттестованных сварочных материалов в соответствии с требованиями ПТД. / Электроды типа Э50А марок УОНИ- 13/55, OK 53.70, LB-52U - корневой слой шва; электроды типа Э60 марок УОНИИ- 13/65, OK 74.70, МТГ-03 - заполняющий и облицовочный слои шва. Допускается применение других аттестованных сварочных материалов в соответствии с требованиями ПТД | 1 (М01) / 2 (М03) | группа 3 (М03) | РД | НГДО, ОХНВП, СК | свыше 3,0 до 12,0 включительно / свыше 12,0 до 32,0 включительно | свыше 25,0 до 150,0 включительно / свыше 150,0 до 500,0 включительно / выше 150,0 до 500,0 включительно | без подогрева / с подогревом | без термообработки | Н1; Г; В1; Н45 | ПТД-РД-НГДО-4,12-ОХНВП-1,16-СК-3-2025 22.01.2025 | Технология ручной дуговой сварки технологических и металлических трубопроводов | АЦСТ-161-00274 | Пв | 06.06.2029 | АЦСТ-161 | да | открыть
ООО "РМП" |  |  | 1(М01), 2(М03) | группа 3 (М03) | РД | МО, СК | Свыше 3 до 25 включительно | плоские детали | без подогрева | без термообработки |  | РД-МО, СК 29.09.2022 | Ручная дуговая сварка металлургического оборудования, строительных конструкций | АЦСТ-20-02270 | Пв | 15.02.2027 | АЦСТ-20 | да | открыть
ООО "РМП" |  |  | 1(М01), 2(М03) | группа 3 (М03) | РД | ПТО | Свыше 3 до 25 включительно | плоские детали | без подогрева | без термообработки |  | РД-ПТО 11.01.2022 | Ручная дуговая сварка ПТО | АЦСТ-20-02271 | Пв | 15.02.2027 | АЦСТ-20 | да | открыть
ООО "РН-ВАНКОР" | OK 53.70, УОНИ-13/55, LB-52TRU | Э50А(ОК 53.70, УОНИ 13/55, LB-52TRU)* | 1 (М01) | группа 3 (М03) | РД | НГДО, ОХНВП | свыше 3,0 до 12,0 включительно / свыше 12,0 до 20,0 включительно / свыше 5,0 до 12,0 включительно | от 32,0 до 150,0 / свыше 150,0 до 500,0 / свыше 500,0 до 1020,0 включительно | без подогрева | без термообработки | Н1; Г; В1 | №П1-01.05 М-0164 ЮЛ-583 05.06.2025 | Методические указания ООО «РН-Ванкор». Эксплуатация технологических трубопроводов | АЦСТ-27-02642 | Пв | 09.12.2029 | АЦСТ-27 | да | открыть
ООО "СИНОПЕК ИНЖИНИРИНГ ГРУП РУС" | E8018-C1, W707Ni | Электроды типа E8018-C1 по AWS A5.5 марки W707Ni. Допускается применение других аттестованных сварочных материалов в соответствии с требованиями ПТД. | 2 (М03) | группа 3 (М03) | РД | ОХНВП | от 5,0 до 12,0 включительно / свыше 12,0 до 20,0 включительно / от 5,0 до 12,0 включительно + от 5,0 до 40,0 включительно / свыше 12,0 до 40,0 включительно + свыше 6,0 до 40,0 включительно | плоские детали | без подогрева* | без термообработки | Н1; Г; П1; В1 / Н2; П2; В1 | ТИ-SEG-ОХНВП-5 25.12.2023 | Сварка при изготовлении, монтаже, ремонте и реконструкции изотермических резервуаров на проекте Амурский Газохимический Комплекс | АЦСТ-147-00422 | Пв | 10.07.2028 | АЦСТ-147 | да | открыть
ООО "СИНОПЕК ИНЖИНИРИНГ ГРУП РУС" | ЭА-395/9 | Электроды марки ЭА-395/9 (Э-11Х15Н25М6АГ2 по ГОСТ 10052-75). Допускается применение других аттестованных сварочных материалов в соответствии с требованиями ПТД. | 9 (М11): стали марок 12Х18Н10Т, A240 TP304L (Российский аналог 03Х18Н11), TP304 (Российский аналог 08Х18Н10), 08Х18Н10Т и аналоги. + 1 (М01): стали марок Ст3сп, 09Г2С, 17Г1С, Gr.6 (Российский аналог 10Г2), А516 Gr.60 (Российский аналог 16К, 18К), Сталь 20 и аналоги. | группа 3 (М03) | РД | ОХНВП, СК | свыше 12,0 до 50,0 включительно + свыше 6,0 до 50,0 включительно / свыше 12,0 до 40,0 включительно + свыше 6,0 до 50,0 включительно / свыше 12,0 до 30,0 включительно + свыше 6,0 до 30,0 включительно |  | без подогрева** | без термообработки | Н1; Н2; П2; В1 | ТИ-SEG-ОХНВП4,5-СК1 03.04.2024 | Технология ручной дуговой сварки покрытыми электродами резервуаров и металлоконструкций на объекте Амурского газохимического комплекса (АГХК) | АЦСТ-147-00633 | Пв | 24.09.2029 | АЦСТ-147 | да | открыть
ООО "СИНОПЕК ИНЖИНИРИНГ ГРУП РУС" | ЭА-395/9 | Электроды марки ЭА-395/9 (Э-11Х15Н25М6АГ2 по ГОСТ 10052-75). Допускается применение других аттестованных сварочных материалов в соответствии с требованиями ПТД. | 9+2 (М11+М03) | группа 3 (М03) | РД | ОХНВП, СК | свыше 3,0 до 12,0 включительно + свыше 3,0 до 50,0 включительно / свыше 3,0 до 12,0 включительно + свыше 3,0 до 12,0 включительно |  | без подогрева* | без термообработки | Н1; Н2; П2; В1 / Н2; П2; В1 | ТИ-SEG-ОХНВП4,5-СК1 03.04.2024 | Технология ручной дуговой сварки покрытыми электродами резервуаров и металлоконструкций на объекте Амурского газохимического комплекса (АГХК) | АЦСТ-147-00739 | Пв | 14.04.2030 | АЦСТ-147 | да | открыть
ООО "СИНОПЕК ИНЖИНИРИНГ ГРУП РУС" | OK 92.55, ENiCrMo-6, NYLOID 2 | Электроды марки ОК 92.55 (ENiCrMo-6 по AWS A5.11), Электроды марки NYLOID 2 (ENiCrMo-6 по AWS A5.11M). Допускается применение других аттестованных сварочных материалов в соответствии с требованиями ПТД. | 0 (М00): А645М Gr.B + 9 (М11) | группа 3 (М03) | РД | ОХНВП, СК | от 5,0 до 12,0 включительно |  | без подогрева | без термообработки | Н1; Г; В1 | ТИ-SEG-ОХНВП4,5-СК1 03.04.2024 | Технология ручной дуговой сварки покрытыми электродами резервуаров и металлоконструкций на объекте Амурского газохимического комплекса (АГХК) | АЦСТ-147-00744 | Пв | 28.04.2030 | АЦСТ-147 | да | открыть
ООО "СК СЗЭМ" | LB-52U | Электроды LB-52U - все слои шва. Допускается применение других аттестованных сварочных материалов в соответствии с требованиями ПТД. | 1 (М01) | группа 3 (М03) | РД | НГДО, ОХНВП | свыше 3,0 до 12,0 включительно / свыше 5,0 до 12,0 включительно / свыше 12,0 до 20,0 включительно / свыше 12,0 до 30,0 включительно / свыше 12,0 до 36,0 включительно* | свыше 25,0 до 150,0 включительно / свыше 150,0 до 500,0 включительно / свыше 500,0 до 1420,0 включительно / от 57,0 до 150,0 включительно | без подогрева / с подогревом | без термообработки | Н1; Г; В1; Н45 | ТИ-РД-ОХНВП16/НГДО4 15.01.2025 | Ручная дуговая сварка покрытыми электродами технологических трубопроводов химического, нефтехимического и нефтегазодобывающего оборудования | АЦСТ-161-00384 | Пв | 17.07.2029 | АЦСТ-161 | да | открыть
ООО "СЛК" | OK 53.70 | Электроды типа Э50А по ГОСТ 9467-75 марки ОК 53.70 - все слои шва. Допускается применение других аттестованных сварочных материалов в соответствии с требованиями ПТД. | 1 (М01) | группа 3 (М03) | РД | СК | от 4,0 до 12,0 включительно / труба (деталь): от 4,0 до 12,0 включительно + плоская деталь: от 4,0 до 12,0 включительно / свыше 3,0 до 12,0 включительно + свыше 3,0 до 12,0 включительно | свыше 150,0 до 500,0 включительно / свыше 500,0 до 1220,0 включительно / плоские детали / труба (деталь): свыше 25,0 до 150,0 включительно + плоская деталь / труба (деталь): свыше 150,0 до 500,0 включительно + плоская деталь | без подогрева | без термообработки | Н1; Г; В1 / Н1; Г; П1; В1 / Н2; П2; В1; Н45 / Н1; Н2; П2; В1 | СЛК-РД-СШ/УШ/СК1-М01/М03 17.10.2023 | Технология ручной дуговой сварки металлических конструкций | АЦСТ-147-00356 | Пв | 19.03.2028 | АЦСТ-147 | да | открыть
ООО "СЛК" | OK 53.70 | Электроды типа Э50А по ГОСТ 9467-75 марки ОК 53.70 - все слои шва. Допускается применение других аттестованных сварочных материалов в соответствии с требованиями ПТД. | 1 (М01) | группа 3 (М03) | РД | ОХНВП | от 4,0 до 12,0 включительно / свыше 12,0 до 20,0 включительно / патрубок (деталь): от 4,0 до 12,0 включительно + основная труба: от 4,0 до 24,0 включительно | свыше 25,0 до 150,0 включительно / свыше 150,0 до 500,0 включительно / свыше 500,0 до 1220,0 включительно / патрубок (деталь): свыше 25,0 до 150,0 включительно + основная труба: свыше 150,0 до 1220,0 включительно | без подогрева | без термообработки | Н1; Г; В1; Н45 / Н1; Г; В1 / Н2; П2; В1; Н45 | СЛК-РД-СШ/УШ/ОХНВП-М01/03 17.10.2023 | Технология ручной дуговой сварки электродами с основным видом покрытия технологических трубопроводов и деталей трубопроводов | АЦСТ-147-00357 | Пв | 19.03.2028 | АЦСТ-147 | да | открыть
ООО "СЛК" | Св-08Г2С, OK 53.70, OK 74.70 | Для сварки (ремонта) корневого слоя шва: Сварочная проволока марки Св-08Г2С; Для сварки (ремонта) заполняющих, облицовочных слоев: Электроды типа Э50А по ГОСТ 9467-75 марки ОК 53.70. Допускается применение других аттестованных сварочных материалов в соответствии с требованиями ПТД. / Для сварки (ремонта) корневого слоя шва: Сварочная проволока марки Св-08Г2С; Для сварки (ремонта) заполняющих, облицовочных слоев: Электроды типа Э60 по ГОСТ 9467-75 марки ОК 74.70. Допускается применение других аттестованных сварочных материалов в соответствии с требованиями ПТД. | 1 (М01) / 2 (М03) | группа 3 (М03) | МП+РД | ОХНВП | от 5,0 до 12,0 включительно | от 89,0 до 150,0 включительно / свыше 150,0 до 500,0 включительно / свыше 500,0 до 1220,0 включительно | без подогрева* | без термообработки | МП: Г; В2; Н45; РД: Г; В1; Н45 | СЛК-МП/РД_РЕМ-СШ/ОХНВП-М01-М03 17.11.2023 | Технология комбинированной сварки ремонта: МП + РД сварных соединений технологических трубопроводов и деталей трубопроводов | АЦСТ-147-00411 | Пв | 17.06.2028 | АЦСТ-147 | да | открыть
ООО "СЛК" |  | Разовая тигель-форма РТФ-К с медной термитной смесью по ТУ 522152-033-12719185-2011 | 1+13 (М01+М31) / 2+13 (М03+М31) | группа 3 (М03) | Т | ОХНВП | от 8,0 до 12,0 включительно / свыше 12,0 до 20,0 включительно | от 325,0 до 500,0 включительно / свыше 500,0 до 1220,0 включительно | с подогревом | без термообработки | Н2 | ТИ-СЛК-Т-001-2025 09.01.2025 | Технология термитной сварки (приварки) выводов ЭХЗ по проекту "Амурский газохимический комплекс" по объекту строительства "Межзаводские технологические трубопроводы от АГПЗ до АГХК" | АЦСТ-147-00569 | Пв | 22.04.2029 | АЦСТ-147 | да | открыть
ООО "СММ-ТЯЖМАШ" | Св-08Г2С | Св-08Г2С и другие марки, указанные в ПТД | Группа 1, марки согласно ПТД | группа 3 (М03) | МП | ПТО | от 2,0 до 4,0 включительно / от 3,0 до 8,0 включительно / от 5,0 до 40,0 включительно / свыше 40,0 до 60,0 включительно / свыше 40,0 до 120,0 включительно | плоские детали | без подогрева / с подогревом | без термообработки | Н1; Г; В1 | ТИ.СММ.ТМ-01-23-ТО 03.02.2023 | Технологическая инструкция. Сварка сталей, работающих при температуре -50°С | АЦСТ-56-03330 | Пв | 26.09.2027 | АЦСТ-56 | да | открыть
ООО "СММ-ТЯЖМАШ" | Св-08Г2С | Св-08Г2С и другие марки, указанные в ПТД | Группа 1, марки согласно ПТД | группа 3 (М03) | МП | МО, СК | от 2,0 до 4,0 включительно / от 3,0 до 8,0 включительно / от 5,0 до 20,0 включительно / свыше 20,0 до 40,0 включительно / свыше 40,0 до 60,0 включительно / свыше 40,0 до 120,0 включительно | плоские детали | без подогрева / с подогревом | без термообработки | Н1; Г; В1 | ТИ.СММ.ТМ-01-23-ТО 03.02.2023 | Технологическая инструкция. Сварка сталей, работающих при температуре -50°С | АЦСТ-56-03331 | Пв | 26.09.2027 | АЦСТ-56 | да | открыть
ООО "СММ-ТЯЖМАШ" | OK Flux 10.62, Св-08ГА | Флюс: OK Flux 10.62 + проволока: Св-08ГА и другие марки, указанные в ПТД | Группа 1, марки согласно ПТД | группа 3 (М03) | АФ | ПТО | от 7,0 до 12,0 включительно / от 7,0 до 20,0 включительно / от 20,0 до 30,0 включительно / от 20,0 до 60,0 включительно | плоские детали | без подогрева | без термообработки | Н1 | ТИ.СММ.ТМ-09-23-ТО 22.09.2023 | Технологическая инструкция. Автоматическая сварка под флюсом | АЦСТ-56-03484 | Пв | 25.12.2027 | АЦСТ-56 | да | открыть
ООО "СМН" |  |  | 1(М01), 2(М03) | группа 3 (М03) | МП | СК | Свыше 3 до 50 включительно / Свыше 3 до 25 включительно | плоские детали | без подогрева* / без подогрева | без термообработки |  | МП-СК 26.02.2024 | Механизированная сварка плавящимся электродом в смеси защитных газов металлических строительных конструкций | АЦСТ-20-02476 | Пв | 03.06.2028 | АЦСТ-20 | да | открыть
ООО "СМН" |  |  | 1(М01), 2(М03) | группа 3 (М03) | МП | ОХНВП | Свыше 3 до 30 включительно | плоские детали | без подогрева | без термообработки** |  | МП-ОХНВП-сосуды 26.02.2024 | Механизированная сварка плавящимся электродом в смеси защитных газов сосудов для хранения взрывопожароопасных и токсичных веществ | АЦСТ-20-02477 | Пв | 03.06.2028 | АЦСТ-20 | да | открыть
ООО "СМНМ-ВИКО, Инженерно-строительная компания" | TENACITO 100, E11018-GH4R, FOX EV 85 | тип Е12018-G по AWS/SFA A5.5, марка TENACITO 100; тип E11018-GH4R по AWS/SFA A5.5, марка ВÖHLER FOX EV 85 и другие аттестованные аналоги в соответствии с ПТД | 3 (М03) | группа 3 (М03) | РД | ПТО | от 7.5 до 30.0 включительно / основной элемент: от 7.5 до 30.0 включительно; привариваемый элемент: от 7.5 до 30.0 включительно | плоские детали / основной элемент: плоские детали; привариваемый элемент: плоские детали | с подогревом | без термообработки | Н1; Г; П1; В1 / Н2; П2; В1 | ТИ-СМНМ-РД-ПТО/СК 28.04.2025 | Технология ручной дуговой сварки покрытыми электродами при изготовлении грузоподъемных кранов, металлических конструкций подъемно-транспортного оборудования | АЦСТ-32-01625 | Пв | 09.09.2029 | АЦСТ-32 | да | открыть
ООО "СМНМ-ВИКО, Инженерно-строительная компания" | TENACITO 100, E11018-GH4R, FOX EV 85 | тип Е12018-G по AWS/SFA A5.5, марка TENACITO 100; тип E11018-GH4R по AWS/SFA A5.5, марка ВÖHLER FOX EV 85 и другие аттестованные аналоги в соответствии с ПТД | 3 (М03) | группа 3 (М03) | РД | СК | от 7.5 до 30.0 включительно / основной элемент: от 7.5 до 30.0 включительно; привариваемый элемент: от 7.5 до 30.0 включительно | плоские детали / основной элемент: плоские детали; привариваемый элемент: плоские детали | с подогревом | без термообработки | Н1; Г; П1; В1 / Н2; П2; В1 | ТИ-СМНМ-РД-ПТО/СК 28.04.2025 | Технология ручной дуговой сварки покрытыми электродами при изготовлении металлических строительных конструкций | АЦСТ-32-01626 | Пв | 09.09.2029 | АЦСТ-32 | да | открыть
ООО "СМНМ-ВИКО, Инженерно-строительная компания" | ER70S-6, SFA/AWS A5.18, Weld T W4Si1, ER80S-Nil, SFA/AWS A5.28, Weld T 80S-Ni1 | Пс-тип ER70S-6 по SFA/AWS A5.18, марка Weld T W4Si1; Пс-тип ER80S-Nil по SFA/AWS A5.28, марка Weld T 80S-Ni1 или аттестованные аналоги в соответствии с ПТД; неплавящийся вольфрамовый электрод, аргон высокой чистоты по ГОСТ 10157-2016 | 1(М01); 2(М03); 1+2(М01+М03) | группа 3 (М03) | РАД | НГДО, ОХНВП | от 3.0 до 12.0 включительно / основная труба: от 3.0 до 12.0 включительно; привариваемая труба: от 3.0 до 12.0 включительно | от 28.5 до 114.0 включительно / от 84.0 до 336.0 включительно / основная труба: от 28.5 до 114.0 включительно; привариваемая труба: от 28.5 до 114.0 включительно | с подогревом | без термообработки | Н1; Г; В1; Н45 / Н2; В1; Н45 | ТИ-СМНМ-РАД-CS-P-13ХФА 15.06.2026 | Ручная аргонодуговая сварка неплавящимся электродом (РАД) при изготовлении, монтаже и ремонте технологических трубопроводов из конструкционной легированной стали повышенной коррозионной стойкости и хладостойкости - WPS-SMV-13ХФА-РАД-47 | АЦСТ-32-01665 | Пв | 25.09.2030 | АЦСТ-32 | да | открыть
ООО "СМП "ЮТМ" | Св-08Г2С | Св-08Г2С и другие аттестованные сварочные материалы в соответствии с требованиями ПТД | 2 (М03) | группа 3 (М03) | МП | ОХНВП | 3<S≤12 / 12<S≤28 | Плоские детали | без подогрева | без термообработки | Н1; Г; П1; В1 | ТК-МП-ОХНВП4-СМП. 24.08.2026 | Технология механизированной сварки плавящимся электродом в среде активных газов и смесях (МП) вертикальных цилиндрических стальных резервуаров | АЦСТ-4-07785 | Пв | 02.10.2030 | АЦСТ - 4 | да | открыть
ООО "СМП "ЮТМ" | Св-08Г2С, Св-10НМА, EWC FLUX 780 | Корневой слой: Св-08Г2С, заполняющие и облицовочный слои: Св-10НМА, EWC FLUX 780 и другие аттестованные сварочные материалы в соответствии с требованиями ПТД | 2 (М03) | группа 3 (М03) | МП+АФ | ОХНВП | 3<S≤12 / 12<S≤28 | Плоские детали | без подогрева | без термообработки | Г | ТК-АФ-ОХНВП4-СМП. 24.08.2026 | Технология комбинированной сварки горизонтальных стыков стенки резервуара: механизированной сварки в защитном газе (МП) + автоматической сварки под флюсом (АФ) | АЦСТ-4-07786 | Пв | 02.10.2030 | АЦСТ - 4 | да | открыть
ООО "СМП "ЮТМ" | Св-08Г2С, Св-10НМА, EWC FLUX 780 | Корневой слой: Св-08Г2С, заполняющие и облицовочный слои: Св-10НМА, EWC FLUX 780 и другие аттестованные сварочные материалы в соответствии с требованиями ПТД | 2 (М03); 2+1 (М03+М01) / 1 (М01); 2 (М03); 2+1 (М03+М01) | группа 3 (М03) | МП | ОХНВП | деталь 1: 3<S≤12; деталь 2: 3<S≤30 / деталь 1: 12<S≤30; деталь 2: 12<S≤30 | Плоские детали | без подогрева | без термообработки | Н2 | ТК-АФ-Т-ОХНВП4-СМП . 24.08.2026 | Технология комбинированной механизированной сварки плавящимся электродом в среде активных газов и смесях и автоматической сварки под флюсом (МП+АФ) резервуаров для хранения взрывопожароопасных и токсичных веществ | АЦСТ-4-07787 | Пв | 02.10.2030 | АЦСТ - 4 | да | открыть
ООО "СМС" | LB-52U, OK 53.70, OK 74.70 | Электроды: Э50А (УОНИИ 13/55; LB-52U; ОК 53.70) и другие аттестованные аналоги, указанные в ПТД / Электроды: Э50А (УОНИИ 13/55, LB-52U, ОК 53.70) - сварка корня шва; Э60 (ОК 74.70) - сварка заполняющих и облицовочного слоев шва и другие аттестованные аналоги, указанные в ПТД | 1 (М01) / 2+1 (М03+М01) / 2 (М03) | группа 3 (М03) | РД | НГДО, ОХНВП | свыше 12,0 до 32,0 включительно* / свыше 5,0 до 12,0 включительно / свыше 12,0 до 30,0 включительно | свыше 150,0 до 500,0 включительно / свыше 500,0 до 1820,0 включительно | без подогрева / с подогревом | без термообработки | Н1; Г; В1; Н45 / Н1; Г; В1 | СМС-РД-НГДО.4/ОХНВП.16-2023 31.01.2023 | Технология ручной дуговой сварки при изготовлении, монтаже, ремонте и реконструкции технологических трубопроводов | АЦСТ-22-03323 | Пв | 14.02.2028 | АЦСТ-22 | да | открыть
ООО "СТ" | Св-08Г2С | Св-08Г2С и другие аттестованные аналоги, указанные в ПТД | 3 (М03) | группа 3 (М03) | АФПН | МО, ГДО |  | свыше 150 до 500 включительно | с подогревом | без термообработки | Н1 | ТС-АФПН-МО-ГДО-СТ 17.03.2025 | "Технология наплавки проволочным электродом под флюсом (АФПН)" | АЦСТ-109-01859 | Пв | 25.05.2030 | АЦСТ-109 | да | открыть
ООО "СУПЕРСТРОЙ XXI" | ЛБ-52TRU | Электроды покрытые металлические ЛБ-52TRU и другие аттестованные аналоги, указанные в ПТД | 1 (М01), марки согласно ПТД | группа 3 (М03) | РД | ПТО | свыше 3,0 до 12,0 включительно / свыше 3,0 до 20,0 включительно | от 57,0 до 150,0 включительно / свыше 150,0 до 500,0 включительно / свыше 500,0 до 1420,0 включительно | с подогревом | без термообработки | Н1; Г; В1; Н45 | ССXXI-РД-ПТО 12.07.2024 | Ручная дуговая сварка покрытыми электродами (РД) подъемно-транспортного оборудования | АЦСТ-139-00517 | Пв | 29.08.2028 | АЦСТ-139 | да | открыть
ООО "СУПЕРСТРОЙ XXI" | ЛБ-52TRU, OK 74.70 | Электроды покрытые металлические ЛБ-52TRU (корень шва), ОК 74.70 (заполняющие и облицовочные слои шва) | 2 (М03), марки согласно ПТД | группа 3 (М03) | РД | ПТО | свыше 12,0 до 40,0 включительно / от 4,0 до 40,0 включительно | свыше 500,0 до 2840,0 включительно / плоские детали | с подогревом | без термообработки | Н1; Г; В1; Н45 / Н1; Г; П1; В1 | ССXXI-РД-ПТО 12.07.2024 | Ручная дуговая сварка покрытыми электродами (РД) подъемно-транспортного оборудования | АЦСТ-139-00518 | Пв | 29.08.2028 | АЦСТ-139 | да | открыть
ООО "СУПЕРСТРОЙ XXI" | ЛБ-52TRU | Электроды покрытые металлические ЛБ-52TRU и другие аттестованные аналоги, указанные в ПТД | 1 (М01), марки согласно ПТД | группа 3 (М03) | РД | СК | свыше 3,0 до 12,0 включительно / свыше 3,0 до 20,0 включительно | от 57,0 до 150,0 включительно / свыше 150,0 до 500,0 включительно / свыше 500,0 до 1420,0 включительно | с подогревом | без термообработки | Н1; Г; В1; Н45 | ССXXI-РД-СК1 12.07.2024 | Ручная дуговая сварка покрытыми электродами (РД) металлических строительных конструкций | АЦСТ-139-00519 | Пв | 30.08.2028 | АЦСТ-139 | да | открыть
ООО "СУПЕРСТРОЙ XXI" | ЛБ-52TRU, OK 74.70 | Электроды покрытые металлические ЛБ-52TRU (корень шва), ОК 74.70 (заполняющие и облицовочные слои шва) | 2 (М03), марки согласно ПТД | группа 3 (М03) | РД | СК | свыше 12,0 до 40,0 включительно / от 4,0 до 40,0 включительно | свыше 500,0 до 2840,0 включительно / плоские детали | с подогревом | без термообработки | Н1; Г; В1; Н45 / Н1; Г; П1; В1 | ССXXI-РД-СК1 12.07.2024 | Ручная дуговая сварка покрытыми электродами (РД) металлических строительных конструкций | АЦСТ-139-00520 | Пв | 30.08.2028 | АЦСТ-139 | да | открыть
ООО "СУПЕРСТРОЙ XXI" | ЛБ-52TRU | Электроды покрытые металлические ЛБ-52TRU и другие аттестованные аналоги, указанные в ПТД | 2+1 (М03+М01), марки согласно ПТД; 1 (М01), марки согласно ПТД | группа 3 (М03) | РД | СК | привариваемая деталь: от 4,0 до 50,0 включительно/ основная деталь: от 4,0 до 50,0 включительно / привариваемая деталь: от 4,0 до 30,0 включительно/ основная деталь: от 4,0 до 50,0 включительно / привариваемая деталь: от 4,0 до 40,0 включительно/ основная деталь: от 4,0 до 50,0 включительно | плоские детали | с подогревом | без термообработки | Н1; Н2; П2; В1 | ССXXI-РД-СК1 12.07.2024 | Ручная дуговая сварка покрытыми электродами (РД) металлических строительных конструкций | АЦСТ-139-00522 | Пв | 03.09.2028 | АЦСТ-139 | да | открыть
ООО "СУПЕРСТРОЙ XXI" | ЛБ-52TRU | Электроды покрытые металлические ЛБ-52TRU и другие аттестованные аналоги, указанные в ПТД | 2+1 (М03+М01), марки согласно ПТД; 1 (М01), марки согласно ПТД | группа 3 (М03) | РД | ПТО | привариваемая деталь: от 4,0 до 50,0 включительно/ основная деталь: от 4,0 до 50,0 включительно / привариваемая деталь: от 4,0 до 30,0 включительно/ основная деталь: от 4,0 до 50,0 включительно / привариваемая деталь: от 4,0 до 40,0 включительно/ основная деталь: от 4,0 до 50,0 включительно | плоские детали | с подогревом | без термообработки | Н1; Н2; П2; В1 | ССXXI-РД-ПТО 12.07.2024 | Ручная дуговая сварка покрытыми электродами (РД) подъемно-транспортного оборудования | АЦСТ-139-00523 | Пв | 03.09.2028 | АЦСТ-139 | да | открыть
ООО "СУПЕРСТРОЙ XXI" | OK 74.70 | Электроды покрытые металлические ОК 74.70 | 2 (М03), марки согласно ПТД | группа 3 (М03) | РД | СК | привариваемая деталь: от 5,0 до 30,0 включительно/ основная деталь: от 5,0 до 50,0 включительно / привариваемая деталь: от 5,0 до 40,0 включительно/ основная деталь: от 5,0 до 50,0 включительно / привариваемая деталь: от 5,0 до 50,0 включительно/ основная деталь: от 5,0 до 50,0 включительно | плоские детали | с подогревом | без термообработки | Н1; Н2; П2; В1 | ССXXI-РД-СК1 12.07.2024 | Ручная дуговая сварка покрытыми электродами (РД) металлических строительных конструкций | АЦСТ-139-00525 | Пв | 05.09.2028 | АЦСТ-139 | да | открыть
ООО "СУПЕРСТРОЙ XXI" | OK 74.70 | Электроды покрытые металлические ОК 74.70 | 2 (М03), марки согласно ПТД | группа 3 (М03) | РД | ПТО | привариваемая деталь: от 5,0 до 30,0 включительно/ основная деталь: от 5,0 до 50,0 включительно / привариваемая деталь: от 5,0 до 40,0 включительно/ основная деталь: от 5,0 до 50,0 включительно / привариваемая деталь: от 5,0 до 50,0 включительно/ основная деталь: от 5,0 до 50,0 включительно | плоские детали | с подогревом | без термообработки | Н1; Н2; П2; В1 | ССXXI-РД-ПТО 12.07.2024 | Ручная дуговая сварка покрытыми электродами (РД) подъемно-транспортного оборудования | АЦСТ-139-00526 | Пв | 05.09.2028 | АЦСТ-139 | да | открыть
ООО "Северсталь Стальные Конструкции" |  |  | 1(М01), 2(М03), 1+2(М01+М03) | группа 3 (М03) | АФ | СК |  |  | без подогрева*** | без термообработки |  | ТИ-СК-АФ-01-2025 20.01.2025 | Технология автоматической сварки под флюсом при изготовлении металлических строительных конструкций | АЦСТ-20-02664 | Пв | 08.08.2029 | АЦСТ-20 | да | открыть
ООО "Северсталь Стальные Конструкции" |  |  | 1(М01), 2(М03), 1+2 (М01+М03) | группа 3 (М03) | МП | СК | Свыше 3 до 50 включительно / Свыше 50 до 60 включительно | плоские детали | без подогрева* / с подогревом | без термообработки |  | ТИ-СК-МП-01-2025 20.01.2025 | Технология механизированной сварки плавящимся электродом в смеси защитных газов при изготовлении металлических строительных конструкций | АЦСТ-20-02665 | Пв | 08.08.2029 | АЦСТ-20 | да | открыть
ООО "Северсталь Стальные Конструкции" |  |  | 1(М01), 2(М03), 1+2(М01+М03) | группа 3 (М03) | МП | СК | От 60 до 120 включительно / От 60 до 80 включительно | плоские детали | с подогревом | без термообработки |  | ТИ-СК-МП-01-2026/2 24.11.2025 | Технология механизированной сварки плавящимся электродом в смеси защитных газов при изготовлении металлических строительных конструкций | АЦСТ-20-02766 | Пв | 18.02.2030 | АЦСТ-20 | да | открыть
ООО "Си Эн Жи Эс Инжениринг" | ЭА-395/9 | Покрытые электроды ЭА-395/9, тип Э-11Х15Н25М6АГ2 по ГОСТ 10052-75 | 9+1 (М11+М01); 9+2 (М11+М03) | группа 3 (М03) | РД | СК | Привариваемая деталь: от 3,0 до 12,0 включительно. Основная деталь: от 3,0 до 100,0 включительно. | плоские детали | без подогрева | без термообработки | Н1; Н2; П2; В1 | СиЭнЖиЭс-РД-58-СК 10.09.2023 | Ручная дуговая сварка покрытыми электродами при строительстве, реконструкции и монтаже строительных конструкций | АЦСТ-131-00592 | Пв | 27.11.2027 | АЦСТ-131 | да | открыть
ООО "Си Эн Жи Эс Инжениринг" |  | Э50А: УОНИИ-13/55Р и другие аттестованные аналоги в соответствии с ПТД. | 1 (М01) + 1 (М01); 2 (М03) + 2 (М03); 2+1 (М03+М01) | группа 3 (М03) | РД | СК | Привариваемая деталь: от 3,0 до 12,0 включительно. Основная деталь: от 3,0 до 100,0 включительно. | плоские детали | без подогрева* | без термообработки | Н1; Н2; П2; В1 | СиЭнЖиЭс-РД-59-СК 10.09.2023 | Ручная дуговая сварка покрытыми электродами при строительстве, реконструкции и монтаже строительных конструкций | АЦСТ-131-00593 | Пв | 27.11.2027 | АЦСТ-131 | да | открыть
ООО "Си Эн Жи Эс Инжениринг" | OK 53.70, Supercored 71Н | Корень шва - РД: Э50А по ГОСТ 9467-75 (ОК 53.70) и другие аттестованные аналоги в соответствии с ПТД. Заполняющие и облицовочные слои - МПГ: Сварочная проволока по AWS A5.36/ASME SFA5.36 (Supercored 71Н) и другие аттестованные аналоги в соответствии с ПТД. Защитный газ по ГОСТ 8050-85 - двуокись углерода, высший сорт. | 1 (М01) + 1 (М01); 2 (М03) + 2 (М03); 2+1 (М03+М01) | группа 3 (М03) | РД+МПГ | СК | Труба: свыше 12,0 до 50,0 включительно. Плоская деталь: свыше 6,0 до 100,0 включительно / Привариваемая деталь: свыше 12,0 до 50,0 включительно. Основная деталь: свыше 6,0 до 100,0 включительно | Труба: свыше 500 до 4000 включительно + Плоские детали / плоские детали | с подогревом | без термообработки | Н2; П2; В1 / Н1; Н2; П2; В1 | СиЭнЖиЭс-РД-МПГ-54-СК 22.05.2023 | Комбинация ручной дуговой сварки покрытыми электродами и механизированной сварки порошковыми проволоками в среде защитного газа при строительстве, реконструкции и монтаже строительных конструкций | АЦСТ-131-00595 | Пв | 08.12.2027 | АЦСТ-131 | да | открыть
ООО "Си Эн Жи Эс Инжениринг" | Supercored 71Н | Сварочная проволока по AWS A5.36/ASME SFA5.36 (Supercored 71Н) и другие аттестованные аналоги в соответствии с ПТД. Защитный газ по ГОСТ 8050-85 - двуокись углерода, высший сорт. | 1 (М01) + 1 (М01); 2 (М03) + 2 (М03); 2+1 (М03+М01) | группа 3 (М03) | МПГ | СК | Привариваемая деталь: свыше 3,0 до 12,0 включительно. Основная деталь: свыше 3,0 до 50,0 включительно | плоские детали | с подогревом | без термообработки | Н1; Н2; П2; В1 / Н2; П2; В1 | СиЭнЖиЭс-МПГ-57-СК 22.05.2023 | Механизированная сварка порошковыми проволоками в защитном газе при строительстве, реконструкции и монтаже строительных конструкций | АЦСТ-131-00596 | Пв | 08.12.2027 | АЦСТ-131 | да | открыть
ООО "Си Эн Жи Эс Инжениринг" | Supercored 71Н | Сварочная проволока по AWS A5.36/ASME SFA5.36 (Supercored 71Н) и другие аттестованные аналоги в соответствии с ПТД. Защитный газ по ГОСТ 8050-85 - двуокись углерода, высший сорт. | 1 (М01) + 1 (М01); 2 (М03) + 2 (М03); 2+1 (М03+М01) | группа 3 (М03) | МПГ | СК | Привариваемая деталь: свыше 3,0 до 50,0 включительно. Основная деталь: свыше 3,0 до 100,0 включительно / Свыше 3,0 до 50,0 включительно | плоские детали | с подогревом | без термообработки | Н1; Н2; П2; В1 / Н1; Г; П1; В1 | СиЭнЖиЭс-МПГ-56-СК 22.05.2023 | Механизированная сварка порошковыми проволоками в защитном газе при строительстве, реконструкции и монтаже строительных конструкций | АЦСТ-131-00597 | Пв | 08.12.2027 | АЦСТ-131 | да | открыть
ООО "Си Эн Жи Эс Инжениринг" | OK Tigrod 12.64, ER70S-6, I1, Ar100 | Пруток сварочный OK Tigrod 12.64 по AWS A5.18 - ER70S-6; неплавящиеся электроды вольфрамовые сварочные по ГОСТ 23949 и другие аттестованные аналоги в соответствии с требованиями НТД, I1 (Ar100%) по ГОСТ Р ИСО 14175. | 1(М01) / 1(М01)+1(М01); 1(М01)+2(М03); 2(М03)+2(М03) / 1(М01)+1(М01); 1(М01)+2(М03) | группа 3 (М03) | РАД | НГДО, ОХНВП | свыше 3,0 до 12,0 включительно / Патрубок: свыше 3,0 до 12,0 включительно + Основная деталь: свыше 3,0 до 36,0 включительно / Внутренняя деталь: свыше 3,0 до 12,0 включительно + Наружная деталь: свыше 3,0 до 36,0 включительно | от 14,0 до 25,0 включительно / свыше 25,0 до 150,0 включительно / Патрубок: свыше 25,0 до 150,0 включительно + Основная деталь: свыше 25,0 до 150,0 включительно / Внутренняя деталь: свыше 25,0 до 150,0 включительно / Патрубок: свыше 25,0 до 150,0 включительно + Основная деталь: свыше 150,0 до 500,0 включительно / Патрубок: от 14,0 до 25,0 включительно + Основная деталь: от 150,0 до 500,0 включительно | без подогрева | без термообработки | Н1; В1; Г; Н45 / Н2; П2; В1; Н45 / Н1; Н2; П2; В1; Н45 | СиЭнЖиЭс-РАД-69-ТХ; СиЭнЖиЭс-РАД-71-ТХ; СиЭнЖиЭс-РАД-72-ТХ 19.03.2026 | Сборник карт технологического процесса сварки ¦ Ручная аргонодуговая сварка неплавящимся электродом (РАД) при изготовлении, монтаже, ремонте и реконструкции технологических трубопроводов | АЦСТ-131-00728 | Пв | 28.05.2030 | АЦСТ-131 | да | открыть
ООО "Си Эн Жи Эс Инжениринг" | OK 53.70, E 42 5, B 12 H5, E7016-1, OK 48.00, E 42 4, B 4 2, E7018 | Корень шва: ОК 53.70 (EN ISO 2560-A: E 42 5 B 12 H5; AWS A5.1: E7016-1; ГОСТ 9467: Э50А); Остальные проходы: OK 48.00 (EN ISO 2560-A: E 42 4 B 4 2 H5; AWS A5.1: E7018 Н4 R; ТУ 1272-114-55224353-2011) и другие аттестованные аналоги в соответствии с требованиями ПТД. | 1(М01)+1(М01); 2(М03)+2(М03); 2(М03)+1(М01) | группа 3 (М03) | РД | НГДО, ОХНВП | свыше 12,0 до 36,0 включительно* | свыше 150,0 до 500,0 включительно | без подогрева | без термообработки | Н1; В1; Г; Н45 | СиЭнЖиЭс-РД-70-ТХ 19.03.2026 | Сборник карт технологического процесса сварки ¦ Ручная дуговая сварка покрытыми электродами (РД) при изготовлении, монтаже, ремонте и реконструкции технологических трубопроводов | АЦСТ-131-00729 | Пв | 28.05.2030 | АЦСТ-131 | да | открыть
ООО "Си Эн Жи Эс Инжениринг" | OK 53.70, OK 73.68 | Покрытые электроды марки OK 53.70, OK 73.68 и другие аттестованные сварочные материалы в соответствии с требованиями ПТД для сварки 1 группы. / Покрытые электроды марки OK 53.70, OK 73.68 и другие аттестованные сварочные материалы в соответствии с требованиями ПТД для сварки сочетаний 1 и 2 группы. | 1 (М01) + 1 (М01) / 1 (М01) + 2 (М03) | группа 3 (М03) | РД | СК | Приварная деталь: от 5,49 до 21,94 включительно + Основная деталь: от 6,0 до 24,0 включительно | Приварная деталь: от 84,15 до 336,6 + Основная деталь: плоские детали | без подогрева | без термообработки | Н2; В1; П2; Н45 | СиЭнЖиЭс-РД-74-СК 04.06.2026 | Ручная дуговая сварки покрытыми электродами при строительстве, реконструкции и ремонте строительных конструкций | АЦСТ-131-00735 | Пв | 04.08.2030 | АЦСТ-131 | да | открыть
ООО "Си Эн Жи Эс Инжениринг" | OK 53.70, OK 73.68 | Покрытые электроды марки OK 53.70, OK 73.68 и другие аттестованные сварочные материалы в соответствии с требованиями ПТД для сварки 1 и 2 группы, а также их сочетания. | 1 (М01); 2 (М03); 1 (М01) + 2 (М03) | группа 3 (М03) | РД | СК | от 9,55 до 38,2 включительно | от 203,2 до 812,8 включительно | с подогревом | без термообработки | Н1; В1; Г; Н45 | СиЭнЖиЭс-РД-73-СК 04.06.2026 | Ручная дуговая сварки покрытыми электродами при строительстве, реконструкции и ремонте строительных конструкций | АЦСТ-131-00737 | Пв | 04.08.2030 | АЦСТ-131 | да | открыть
ООО "Спецремонт" |  | Э42А*; Э46*; Э50А | 1 (М01) | группа 3 (М03) | РД | ПТО | свыше 3.0 до 12.0 включительно / свыше 3.0 до 12.0 включительно/свыше 3.0 до 12.0 включительно | свыше 25.0 до 150.0 включительно / плоские детали / плоские детали/плоские детали | без подогрева | без термообработки | Н1; Г; В1; Н45 / Н1; Г; П1; В1 / Н1; Н2; П2; В1 | ТИ-ПТО-РД-23 12.05.2023 | Технология ручной дуговой сварки покрытыми электродами подъёмно-транспортного оборудования | АЦСТ-113-00436 | Пв | 04.08.2027 | АЦСТ-113 | да | открыть
ООО "СтальСтройТехнологии" | LB-52U | Электроды типа Э50А: УОНИИ-13/55, LB-52U и другие аттестованные аналоги в соответствии с ПТД | 1 (М01) / 2 (М03) / 1 (М01); 2 (М03) | группа 3 (М03) | РД | СК | свыше 3,0 до 12,0 включительно / от 5,0 до 12,0 включительно / свыше 12,0 до 50,0 включительно / свыше 50,0 до 60,0 включительно / свыше 50,0 до 100,0 включительно | плоские детали | без подогрева* / с подогревом | без термообработки | Н1; Г; П1; В1 | ССТ-РД-(1,2)-СК1 20.04.2023 | Сборка и ручная дуговая сварка металлических строительных конструкций | АЦСТ-157-00074 | Пв | 25.07.2027 | АЦСТ-157 | да | открыть
ООО "Стальмастер" |  |  | 1(М01), 2(М03) | группа 3 (М03) | МП | СК | свыше 3,0 до 12,0 включительно* / свыше 3,0 до 12,0 включительно / свыше 12,0 до 50,0 включительно | плоские детали | без подогрева / с подогревом | без термообработки |  | МП-01-СТ 14.04.2025 | Технология механизированной сварки плавящимся электродом в среде активных газов и смесях (МП) металлических строительных конструкций (СК) | АЦСТ-12-07859 | Пв | 22.09.2029 | АЦСТ-12 | да | открыть
ООО "Строй +" | LB-52U | Э42А*, Э46*, Э46А*, Э50А, LB-52U | 1(М01) | группа 3 (М03) | РД | КО, ОХНВП | Свыше 3 до 12 мм / Свыше 12 до 25 включительно / Свыше 3 до 25 включительно | плоские детали | без подогрева | без термообработки*** | Н1; Г; П1; В1 / Н1; Н2; П2; В1 | РД-ОХНВП,КО-сосуды 01.09.2024 | Ручная дуговая сварка сосудов и аппаратов оборудования химических, нефтехимических, нефтеперерабатывающих и взрывопожароопасных производств, котельного оборудования | АЦСТ-20-02542 | Пв | 20.11.2028 | АЦСТ-20 | да | открыть
ООО "Строй +" | LB-52U | Э42А*, Э46*, Э46А*, Э50А, LB-52U | 1(М01) | группа 3 (М03) | РД | КО | Свыше 3 до 12 включительно / Свыше 12 до 25 включительно | плоские детали | без подогрева | без термообработки | Н1; Г; П1; В1 / Н1; Н2; П2; В1 | РД-КО-конструкции 21.09.2024 | Ручная дуговая сварка при ремонте, монтаже и изготовлении котельного оборудования | АЦСТ-20-02543 | Пв | 20.11.2028 | АЦСТ-20 | да | открыть
ООО "Строй +" |  |  | 1(М01), 2(М03) | группа 3 (М03) | РД | ПТО | Свыше 3 до 12 включительно / Свыше 12 до 30 включительно | плоские детали | без подогрева | без термообработки |  | РД-ПТО 01.09.2024 | Ручная дуговая сварка подъемно-транспортного оборудования | АЦСТ-20-02544 | Пв | 20.11.2028 | АЦСТ-20 | да | открыть
ООО "Строй +" |  |  | 1(М01), 2(М03) | группа 3 (М03) | МП | СК | Свыше 3 до 12 включительно / Свыше 12 до 50 включительно | плоские детали | без подогрева / без подогрева* | без термообработки |  | МП(СК) 01.02.2025 | Механизированная сварка плавящимся электродом в среде активных газов и смесях металлических строительных конструкций | АЦСТ-20-02597 | Пв | 05.03.2029 | АЦСТ-20 | да | открыть
ООО "Строй +" |  |  | 1(М01), 2(М03) | группа 3 (М03) | МП | КО | Свыше 3 до 12 включительно / Свыше 12 до 25 включительно | плоские детали | без подогрева | без термообработки |  | МП(КО) 01.02.2025 | Механизированная сварка плавящимся электродом в среде активных газов и смесях металлических конструкций для котельного оборудования | АЦСТ-20-02598 | Пв | 05.03.2029 | АЦСТ-20 | да | открыть
ООО "Строй +" |  | Э42А*, Э46*, Э46А*, Э50А | 1(М01) | группа 3 (М03) | РД | ОХНВП | Свыше 3 до 12 включительно / Свыше 12 до 25 включительно | Плоские детали | без подогрева | без термообработки | Н1; Г; П1; В1 / Н1; Н2; П2; В1 | РД-ОХНВП-резервуары 01.12.2025 | Ручная дуговая сварка при ремонте, монтаже и изготовлении оборудования химических, нефтехимических, нефтеперерабатывающих и взрывопожароопасных производств | АЦСТ-20-02735 | Пв | 22.12.2029 | АЦСТ-20 | да | открыть
ООО "Стройбезопасность-Н" | OK Autrod 12.64 | OK Autrod 12.64 и др. по ПТД | 1 (М01) / 2 (М03) | группа 3 (М03) | МП | ПТО | 3<S≤12 / деталь 1: 3<S≤12; деталь 2: 3<S≤30 | плоские детали | без подогрева | без термообработки | Н1; Г; В1 / Н2; В1 | ТК-МП-ПТО(1,3,7,8,14) 13.11.2007 | Технология механизированной сварки соединений металлоконструкций подъемно-транспортного оборудования | АЦСТ-4-06968 | Пв | 14.11.2028 | АЦСТ - 4 | да | открыть
ООО "Стройбезопасность-Н" | УОНИ-13/55 | Э50А (УОНИ-13/55 и другие по ПТД) | 1 (М01) | группа 3 (М03) | РД | ПТО | 3<S≤12 / деталь 1: 3<S≤12; деталь 2: 3<S≤30 | плоские детали / 25<D≤150 | без подогрева | без термообработки | Н1; Г; В1 / Н2; В1 | ТК-РД-ПТО(1,3,7,8,14) 13.11.2007 | Технология ручной дуговой сварки покрытыми электродами соединений металлоконструкций подъемно-транспортного оборудования | АЦСТ-4-06969 | Пв | 14.11.2028 | АЦСТ - 4 | да | открыть
ООО "Стройбезопасность-Н" | УОНИ-13/55 | Э50А (УОНИ-13/55 и другие по ПТД) | 1 (М01) / 2 (М03) | группа 3 (М03) | РД | ПТО | 3<S≤12 | плоские детали | без подогрева | без термообработки | Н1; Г; В1 | ТК-РД-ПТО(1,3,7,8,14)-РТ. 13.11.2007 | Технология ремонта трещин подъемно-транспортного оборудования | АЦСТ-4-06970 | Пв | 14.11.2028 | АЦСТ - 4 | да | открыть
ООО "Стройбезопасность-Н" | OK Autrod 12.64, OK Aristorod 69 | OK Autrod 12.64 и др. по ПТД / OK Aristorod 69 и др. по ПТД | 1 (М01) / 2 (М03) / 3 (М03) | группа 3 (М03) | МП | ПТО | 3<S≤12 | плоские детали | без подогрева | без термообработки | Н1; Г; В1 | ТК-МП-ПТО(1,3,7,8,14)-РТ. 13.11.2007 | Технология ремонта трещин подъемно-транспортного оборудования | АЦСТ-4-06971 | Пв | 14.11.2028 | АЦСТ - 4 | да | открыть
ООО "Топ Шип" | УОНИ-13/55 | Электроды покрытые металлические УОНИ 13/55 (Э50А) | 2 (М03), 1 (М01), 2+1 (М03+М01), марки согласно ПТД | группа 3 (М03) | РД | СК | от 6,0 до 24,0 включительно / привариваемая деталь: от 6,0 до 24,0 включительно/ основная деталь: от 6,0 до 40,0 включительно |  | без подогрева | без термообработки | Н1; Г; В1 / Н1; Н2; В1 | Т.РД.СК(1) 20.05.2026 | Технология ручной дуговой сварки покрытыми электродами металлических строительных конструкций | АЦСТ-139-00690 | Пв | 11.06.2030 | АЦСТ-139 | да | открыть
ООО "Транснефть - Порт Козьмино" |  | электроды СЗСМ-01К тип Э50А по ГОСТ 9467-75; а также другие аттестованные сварочные материалы в соответствии с ПТД / Корневой слой: электроды СЗСМ-01К тип Э50А по ГОСТ 9467-75; Заполняющие и облицовочный слои: СЗСМ-03 тип Э60 по ГОСТ 9467-75; а также другие аттестованные сварочные материалы в соответствии с ПТД | 1(М01) / 2(М03) | группа 3 (М03) | РД | СК | свыше 3,0 до 12,0 включительно / свыше 12,0 до 50,0 включительно / от 6,0 до 12,0 включительно | свыше 25,0 до 150,0 включительно / свыше 150,0 до 500,0 включительно / свыше 500,0 до 1220,0 включительно | с подогревом | без термообработки | Н1; Г; В1; Н45 | ТНПК-РД-23-СК-3 13.01.2023 | Технология ручной дуговой сварки покрытыми электродами (РД) кольцевых соединений металлических трубопроводов | АЦСТ-110-02003 | Пв | 21.04.2027 | АЦСТ-110 | да | открыть
ООО "У-УСМ" |  | Сварочная проволока марки ПСФ-А-0402 в сочетании со сварочным флюсом марки СТ-65. Допускается применение других аттестованных сварочных материалов в соответствии с требованиями ПТД. | 1 (М01): 345-14ХГНДЦ | группа 3 (М03) | АФ | КСМ | от 10,0 до 16,0 включительно / от 20,0 до 40,0 включительно / от 12,0 до 16,0 включительно + от 12,0 до 40,0 включительно / свыше 16,0 до 20,0 включительно + от 12,0 до 40,0 включительно / свыше 16,0 до 40,0 включительно + свыше 16,0 до 40,0 включительно | плоские детали | с подогревом | без термообработки | Н1 / Н1; Н2 | ТУ 9331.0100.05210 23.11.2022 | Технология автоматической сварки под слоем флюса при изготовлении конструкций мостов из атмосферостойкой стали | АЦСТ-147-00319 | Пв | 25.12.2027 | АЦСТ-147 | да | открыть
ООО "У-УСМ" | Св-08ГА, UF-02 | Сварочная проволока марки ПСФ-А-0402 в сочетании со сварочным флюсом марки СТ-65. Сварочная проволока Св-08ГА в сочетании со сварочным флюсом марки UF-02. Допускаются к применению другие аттестованные сварочные материалы, указанные в ПТД и регламентированных СТО-ГК «Трансстрой»-012-2018* | 1 (М01) | группа 3 (М03) | АФ | КСМ | от 10,0 до 16,0 включительно / от 20,0 до 40,0 включительно / от 12,0 до 16,0 включительно + от 12,0 до 40,0 включительно / свыше 16,0 до 20,0 включительно + от 12,0 до 40,0 включительно / свыше 16,0 до 40,0 включительно + свыше 16,0 до 40,0 включительно | плоские детали | с подогревом | без термообработки | Н1 / Н1; Н2 | ТУ 9331.0100.05194; ТУ 9331.0100.05210, Дата утверждения: 11.01.2019; 23.11.2022 | Автоматическая сварка под флюсом элементов пролетных строений | АЦСТ-147-00326 | Пв | 25.12.2027 | АЦСТ-147 | да | открыть
ООО "У-УСМ" | Св-08ГА, UF-02 | Сварочная проволока Св-08ГА в сочетании со сварочным флюсом марки UF-02. Допускаются к применению другие аттестованные сварочные материалы, указанные в ПТД и регламентированных СТО-ГК «Трансстрой»-012-2018. | 1 (М01) | группа 3 (М03) | АФ | КСМ | от 10,0 до 16,0 включительно / от 20,0 до 40,0 включительно / от 12,0 до 16,0 включительно + от 12,0 до 40,0 включительно / свыше 16,0 до 20,0 включительно + от 12,0 до 40,0 включительно / свыше 16,0 до 40,0 включительно + свыше 16,0 до 40,0 включительно | плоские детали | с подогревом | без термообработки | Н1 / Н1; Н2 | ТУ 9331.0100.05194 11.01.2019 | Автоматическая сварка под флюсом элементов пролетных строений | АЦСТ-147-00387 | Пв | 17.05.2028 | АЦСТ-147 | да | открыть
ООО "У-УСМ" | AS SG2 | Сварочная проволока AS SG2. Допускаются к применению другие аттестованные сварочные материалы, указанные в ПТД и регламентированных СТО-ГК «Трансстрой»-012-2018.* | 1 (М01) / 2 (М03) | группа 3 (М03) | МП | КСМ | от 8,0 до 16,0 включительно / свыше 16,0 до 25,0 включительно / от 10,0 до 16,0 включительно + от 10,0 до 40,0 включительно / свыше 16,0 до 40,0 включительно + от 10,0 до 40,0 включительно | плоские детали | с подогревом | без термообработки | Н1 / Н1; Н2 | ТУ 9331.0100.05191/1 11.01.2019 | Полуавтоматическая сварка в смеси газов элементов пролетных строений | АЦСТ-147-00388 | Пв | 17.05.2028 | АЦСТ-147 | да | открыть
ООО "У-УСМ" | POWER BRIDGE 60M | Сварочная проволока марки POWER BRIDGE 60M. Допускаются к применению другие аттестованные сварочные материалы, указанные в ПТД и регламентированных СТО-ГК «Трансстрой»-012-2018. | 1 (М01) | группа 3 (М03) | МПГ | КСМ | от 8,0 до 16,0 включительно / свыше 16,0 до 25,0 включительно / от 10,0 до 16,0 включительно + от 10,0 до 40,0 включительно / свыше 16,0 до 40,0 включительно + от 10,0 до 40,0 включительно | плоские детали | с подогревом | без термообработки | Н1 / Н1; Н2 | ТУ 9331.0100.05191/2 11.01.2019 | Механизированная сварка в смеси защитных газов порошковой проволокой элементов пролетных строений | АЦСТ-147-00389 | Пв | 17.05.2028 | АЦСТ-147 | да | открыть
ООО "УТЦ" | ULTRA 700 | Проволока сплошного сечения марки ULTRA 700 и другие аттестованные аналоги в соответствии с ПТД, для группы 3 + смесь газовая сварочная (Ar 80%, CO2 20%) | 3 (М03): низколегированные конструкционные стали перлитного класса с гарантированным минимальным пределом текучести свыше 500 МПа | группа 3 (М03) | МАДП | ПТО | свыше 3,0 до 12,0 включительно | плоские детали | с подогревом | без термообработки | Н1; Г; П1; В1 / Н1; Н2; П2; В1 | УТЦ-МАДП-ПТО(1) 05.08.2026 | Механизированная аргонодуговая сварка плавящимся электродом при ремонте и реконструкции подъемно-транспортного оборудования | АЦСТ-12-08265 | Пв | 14.09.2030 | АЦСТ-12 | да | открыть
ООО "УТЦ" | УОНИ-13/55 | Покрытые электроды марки УОНИ-13/55 и другие аттестованные аналоги в соответствии с ПТД, для группы 1 | 1 (М01): углеродистые и низколегированные конструкционные стали перлитного класса с гарантированным минимальным пределом текучести не более 360 МПа | группа 3 (М03) | РД | ПТО | свыше 3,0 до 4,0 включительно* / свыше 3,0 до 40,0 включительно / от 8,0 до 40,0 включительно | плоские детали | без подогрева | без термообработки | Н1, В1, Г, П1 | УТЦ-РД-ПТО(1,2,3,7,8,12,14) 05.08.2026 | Ручная дуговая сварка покрытыми электродами при изготовлении, ремонте и реконструкции подъемно-транспортного оборудования | АЦСТ-12-08275 | Пв | 22.09.2030 | АЦСТ-12 | да | открыть
ООО "УралСтальМонтаж" | УОНИ-13/55, LB-52U | Э50А ¦ (УОНИ-13/55, LB-52U и другие марки электродов, указанные в ПТД) | 2 (М03) | группа 3 (М03) | РД | СК | свыше 3,0 до 12,0 включительно / свыше 12,0 до 50,0 включительно / свыше 3,0 до 12,0 включительно + свыше 3,0 до 50,0 включительно / свыше 12,0 до 50,0 включительно + свыше 12,0 до 50,0 включительно | плоские детали | без подогрева / с подогревом | без термообработки | Н1; Г; В1; П1 / Н1; Н2; В1; П2 | ТИ-СК-1-РД-22 01.07.2022 | "Технологическая инструкция ручной дуговой сварки покрытыми электродами при изготовлении, монтаже и реконструкции металлических строительных конструкций" | АЦСТ-109-01202 | Пв | 06.12.2026 | АЦСТ-109 | да | открыть
ООО "Уралдомноремонт-Екатеринбург" |  |  | 1(М01), 2(М03), 1+2 (М01+М03) | группа 3 (М03) | МПГ | МО | Свыше 3 до 12 включительно / Свыше 12 до 50 включительно / Свыше 50 до 60 включительно / Свыше 50 до 120 включительно | плоские детали | без подогрева / без подогрева* / с подогревом | без термообработки |  | ТИ-05-01-2020 01.02.2020 | Механизированная сварка порошковой проволокой в среде активных защитных газов и смесях. При строительстве, монтаже и реконструкции металлоконструкций доменного комплекса | АЦСТ-20-02547 | Пв | 12.12.2028 | АЦСТ-20 | да | открыть
ООО "Уралдомноремонт-Екатеринбург" |  |  | 1(М01), 2(М03), 1+2 (М01+М03) | группа 3 (М03) | МПГ | СК | Свыше 3 до 12 включительно / Свыше 12 до 50 включительно / Свыше 50 до 60 включительно / Свыше 50 до 120 включительно | плоские детали | без подогрева / без подогрева* / с подогревом | без термообработки |  | ТИ-05-02-2020 01.02.2020 | Механизированная сварка порошковой проволокой в среде активных защитных газов и смесях строительных конструкций | АЦСТ-20-02548 | Пв | 12.12.2028 | АЦСТ-20 | да | открыть
ООО "ЧММ" |  | Покрытые электроды марки УОНИИ-13/55 и другие марки в соответствии с ПТД | 1 (М01): углеродистые и низколегированные конструкционные стали перлитного класса с гарантированным минимальным пределом текучести не более 360 МПа | группа 3 (М03) | РД | ПТО | свыше 3,0 до 28,0 включительно | плоские детали | без подогрева | без термообработки | Н1; Г; П1; В1 / Н1; Н2; П2; В1 | ЧММ-РД-ПТО 18.07.2023 | Ручная дуговая сварка покрытыми электродами при ремонте и реконструкции подъемно-транспортного оборудования | АЦСТ-12-07108 | Пв | 13.03.2028 | АЦСТ-12 | да | открыть
ООО "Эста Констракшен" |  |  | 1(М01), 2(М03), 1+2 (М01+М03) | группа 3 (М03) | РД | МО, СК | Свыше 25 до 50 включительно / Свыше 50 до 60 включительно / Свыше 50 до 100 включительно | плоские детали | с подогревом | без термообработки |  | РД-СК(1);МО(1,3-6) 01.10.2025 | Ручная дуговая сварка строительных конструкций и металлургического оборудования | АЦСТ-20-02721 | Пв | 15.12.2029 | АЦСТ-20 | да | открыть
ООО «АКТИВ - ПЛЮС» | LB-52U, OK 53.70 | УОНИИ-13/55, LB-52U, ОК 53.70 и другие в соответствии с ПТД | 1 (М01) | группа 3 (М03) | РД | НГДО, ОХНВП | свыше 3,0 до 12,0 включительно / плоские детали свыше 3,0 до 12,0 включительно + плоские детали, обечайка свыше 3,0 до 30,0 (36,0)* включительно / плоские детали свыше 3,0 до 12,0 включительно + плоские детали, обечайка свыше 3,0 до 38,0** включительно |  | без подогрева | без термообработки | Н1; Г; В1; Н45 / Н1; Н2; П2; В1 / Н2; П2; В1 | АКТИВ–ПЛЮС–НГДО 12–ОХНВП п. 1,2–РД–2023 10.01.2023 | Технология ручной дуговой сварки покрытыми электродами оборудования нефтегазопромыслового, бурового и нефтеперерабатывающего и оборудования химических, нефтехимических, нефтеперерабатывающих производств | АЦСТ-128-00378 | Пв | 07.02.2027 | АЦСТ-128 | да | открыть
ООО «АКТИВ - ПЛЮС» | Св-08Г2С | Св-08Г2С, СО2 и другие в соответствии с ПТД | 1 (М01) | группа 3 (М03) | МП | СК | от 3,0 до 5,0 включительно / свыше 3,0 до 12,0 включительно / свыше 12,0 до 20,0 включительно |  | без подогрева | без термообработки | Н1; Г; В1; Н45 | АКТИВ-ПЛЮС-СК-МП-2023 10.01.2023 | Технология механизированной сварки плавящимся электродом в среде активных газов и их смесях технических устройств | АЦСТ-128-00457 | Пв | 13.12.2027 | АЦСТ-128 | да | открыть
ООО «АКТИВ - ПЛЮС» | OK 53.70, LB-52U | УОНИИ-13/55; ¦ ОК 53.70; LB-52U и другие аттестованные аналоги | 1 (М01) | группа 3 (М03) | РД | НГДО, ОХНВП | свыше 3,0 до 12,0 включительно / свыше 12,0 до 30,0 (36,0)* включительно | свыше 25,0 до 150,0 включительно / от 70,0 до 150,0 включительно / свыше 150,0 до 500,0 включительно | без подогрева | без термообработки** | Н1; Г; В1; Н45 | АКТИВ-ПЛЮС – НГДО 4,12 – ОХНВП 15,16 – РД – 2025 20.10.2025 | Технология ручной дуговой сварки покрытыми электродами оборудования нефтегазопромыслового, бурового и нефтеперерабатывающего и технологических трубопроводов | АЦСТ-128-00680 | Пв | 13.02.2030 | АЦСТ-128 | да | открыть
ООО «АКТИВ - ПЛЮС» | УОНИ-13/55, OK 53.70, LB-52U | УОНИ-13/55, ОК 53.70, LB-52U и другие в соответствии с ПТД | 1 (М01) | группа 3 (М03) | РД | СК | свыше 3,0 до 12,0 включительно / свыше 12,0 до 20,0 включительно |  | без подогрева | без термообработки | Н1; Г; В1; Н45 | АКТИВ-ПЛЮС – СК 1– РД – 2025 30.10.2025 | Технология ручной дуговой сварки покрытыми электродами технических устройств: строительные конструкции | АЦСТ-128-00681 | Пв | 16.02.2030 | АЦСТ-128 | да | открыть
ООО «Арина – эксперт» | УОНИ-13/55, OK 53.70 | Электроды Э50А (УОНИ 13/55); ОК 53.70 и другие аттестованные аналоги, указанные в ПТД | 1 (М01); 2 (М03) | группа 3 (М03) | РД | ПТО | свыше 3,0 до 30,0 включительно / свыше 3,0 до 30,0 включительно (основная деталь свыше 3,0 до 30,0 вкл.) / от 8,0 до 30,0 включительно (основная детальот 8,0 до 30,0 вкл.) | плоские детали | без подогрева | без термообработки | Н1; Г; В1 / Н2; В1 | АЭ-ПТО-РД.1,2,3,5,7,8,14-РД 11.10.2022 | Технология ручной дуговой сварки покрытыми электродами при изготовлении, монтаже, ремонте и реконструкции подъёмно-транспортного оборудования | АЦСТ-22-03171 | Пв | 06.02.2027 | АЦСТ-22 | да | открыть
ООО «БЛОК» | OK 53.70, OK 74.70 | Электроды с основным видом покрытия марки ОК 53.70 и другие аналоги в соответствии с ПТД / Корневой слой: электроды с основным видом покрытия марки ОК 53.70 и другие аналоги в соответствии с ПТД, заполняющие и облицовочный слои: электроды с основным видом покрытия марки ОК 74.70 и другие аналоги в соответствии с ПТД. | 1 (М01) / 2(М03) | группа 3 (М03) | РД | СК | свыше 3,0 до 12,0 включительно / свыше 12,0 до 20,0 включительно / от 5,0 до 12,0 включительно | свыше 25,0 до 150,0 включительно / свыше 150,0 до 500,0 включительно / свыше 500,0 до 1220 включительно / свыше 150,0 до 426,0 включительно | с подогревом | без термообработки | Н1; Г; В1; Н45 | БЛОК-ТИ-РД-СК-3, АТК-БЛОК-РД-СК-3 15.05.2025 | Ручная дуговая сварка электродами с основным видом покрытия стыковых соединений металлических трубопроводов | АЦСТ-102-03897 | Пв | 29.12.2029 | АЦСТ-102 | да | открыть
ООО «БТ СВАП» | Св-08ГСМТ | Проволока сплошного сечения марки Св-08ГСМТ и другие аналоги в соответствии с ПТД, защитный газ: сварочная смесь 80% Ar + 20%СО2 | 2(М03) | группа 3 (М03) | МП | СК | плоские детали: от 40 до 60 вкл. | плоские детали + прокат круговой* | без подогрева | без термообработки | Н1 | ТИ-МП-СК1-У-2024 18.03.2024 | Механизированная сварка плавящимся электродом в среде активных газов и смесях угловых соединений металлических строительных конструкций | АЦСТ-102-03341 | Пв | 16.05.2028 | АЦСТ-102 | да | открыть
ООО «БТ СВАП» | ENi2, OK Flux 10.62Р | Проволока марки ENi2 + флюс марки OK Flux 10.62Р и др. аттестованные аналоги в соответствии с ПТД | 2 (М03) | группа 3 (М03) | АФ | СК | от 45 до 100,0 включительно |  | с подогревом | без термообработки | Н1 | ТИ-СК1-АФ-2026 01.09.2025 | Автоматическая сварка под флюсом стыковых соединений при изготовлении металлоконструкций | АЦСТ-102-03955 | Пв | 18.05.2030 | АЦСТ-102 | да | открыть
ООО «Байкал-2000» | LB-52U | электроды типа Э50А (УОНИИ-13/55, LB-52U) и их аттестованные аналоги, указанные в ПТД | 1 (М01) | группа 3 (М03) | РД | НГДО, ОХНВП | от 2,0 до 3,0 включительно / свыше 3,0 до 12,0 включительно / свыше 12,0 до 24,0 включительно | от 14,0 до 25,0 включительно / свыше 25,0 до 150,0 включительно / свыше 150,0 до 500,0 включительно / свыше 500,0 до 1420,0 включительно | без подогрева | без термообработки | Н1; Г; В1; Н45 | Б-НГДО-4-ОХНВП-16-РД 03.09.2025 | «Технология ручной дуговой сварки покрытыми электродами трубопроводов в пределах УКПГ, КС; НПС; СПХГ; ДКС; ГРС; УЗРГ; ПРГ и др., за исключением трубопроводов, обеспечивающих транспорт газа, нефти и нефтепродуктов» | АЦСТ-111-01529 | Пв | 13.02.2030 | АЦСТ-111 | да | открыть
ООО «ВИС Строй» |  | СМС-82Т, СМС-47А и другие аттестованные аналоги, указанные в ПТД, газовая смесь: (78-82) % Ar + (18-22) % СО2. | 1 (М01); 2 (М03) | группа 3 (М03) | МПГ | КСМ | от 8,0 до 50,0 включительно | плоские детали | с подогревом | без термообработки | Н1; В1 / Н1 / В1 | ВИС Строй-КСМ2-МПГ-01 20.01.2025 | Технология механизированной сварки порошковой проволокой в среде газовых смесей (МПГ) сварных соединений пролетных строений, опор и пилонов стальных мостов при сборке и сварке в монтажных условиях | АЦСТ-73-01010 | Пв | 14.08.2030 | АЦСТ-73 | да | открыть
ООО «ВИС Строй» | Св-10НМА, TiO2 | Св-10НМА, флюс АН-47, АН-47 (70%) + АН-348А (30%); гранулят - Св-10НМА (2х1,5-2,3) + TiO2 (0,3%). | 1 (М01); 2 (М03) | группа 3 (М03) | АФ | КСМ | от 10,0 до 16,0 включительно / от 20,0 до 50,0 включительно | плоские детали | с подогревом | без термообработки | Н1 | ВИС Строй-КСМ2-АФ-01 20.01.2025 | Технология автоматической сварки под флюсом (АФ) стыковых монтажных соединений конструкций пролетных строений стальных мостов | АЦСТ-73-01011 | Пв | 14.08.2030 | АЦСТ-73 | да | открыть
ООО «ВИС Строй» | УОНИ-13/55, Св-10НМА | Корень: Э50А (УОНИ-13/55 и другие аттестованные аналоги, указанные в ПТД). Заполнение: Св-10НМА, флюс АН-47 | 1 (М01); 2 (М03) | группа 3 (М03) | РД+АФ | КСМ | от 10,0 до 50,0 включительно | плоские детали | с подогревом | без термообработки | Н1 | ВИС Строй-КСМ2-РД+АФ-01 20.01.2025 | Технология автоматической сварки под флюсом по ручной дуговой подварке корня шва покрытыми электродами (РД+АФ) сварных соединений пролетных строений, опор и пилонов стальных мостов при сборке и сварке в монтажных условиях | АЦСТ-73-01012 | Пв | 14.08.2030 | АЦСТ-73 | да | открыть
ООО «ВИС Строй» |  | Э50А (УОНИИ-13/55 и другие аттестованные аналоги, указанные в ПТД) | 1 (М01); 2 (М03) | группа 3 (М03) | РД | КСМ | от 8,0 до 50,0 включительно / Первая деталь: от 8,0 до 50,0 включительно. Вторая деталь: от 8,0 до 50,0 включительно. | плоские детали | с подогревом | без термообработки | Н1; В1 / Н1 / В1 / Н2; П2; В1 | ВИС Строй-КСМ2-РД-01 20.01.2025 | Технология ручной дуговой сварки покрытыми электродами (РД) пролётных строений, опор и пилонов стальных мостов при сборке, сварке и ремонте в монтажных условиях | АЦСТ-73-01015 | Пв | 27.08.2030 | АЦСТ-73 | да | открыть
ООО «ВИТЦГрупп» | УОНИ-13/45, УОНИ-13/55 | Э42А* (УОНИ-13/45 и другие аналоги, указанные в ПТД), Э50А (УОНИ-13/55 и другие аналоги, указанные в ПТД) | 1 (М01); 2 (М03) | группа 3 (М03) | РД | ПТО | от 3,0 до 19,0 включительно / от 20,0 до 50,0 включительно / Первая деталь: от 3,0 до 19,0 включительно. Вторая деталь: от 3,0 до 19,0 включительно. / Первая деталь: от 20,0 до 40,0 включительно. Вторая деталь: от 20,0 до 40,0 включительно. | плоские детали | без подогрева / с подогревом | без термообработки | Н1; Г; П1; В1 / Н1; Н2; П2; В1 | 4867-ПТО-002-22 06.10.2022 | Технология ручной дуговой сварки покрытыми электродами (РД) грузовых кранов, кранов-манипуляторов, устройств грузозахватных, подъёмников (вышек), строительных подъёмников, металлических конструкций для подъёмно-транспортного оборудования (ПТО) | АЦСТ-73-00833 | Пв | 16.11.2026 | АЦСТ-73 | да | открыть
ООО «Велдфит» | Св-08Г2С | Св-08Г2С и другие аттестованные аналоги, газовая смесь Ar 82% + CO2 18% | 1 (М01) | группа 3 (М03) | МП | НГДО, ОХНВП | св. 3,0 до 12,0 вкл. / св. 12,0 до 20,0 вкл. / св. 3,0 до 50,0 вкл. / св. 7,0 до 50,0 вкл. | св. 32,0 до 150,0 вкл. / св. 50,0 до 150,0 вкл. / св. 150,0 до 500,0 вкл. / св. 500,0 до 1420,0 вкл. / св. 1000,0 до 1420,0 вкл. | с подогревом | с термообработкой | Н1 | ТИ-МП-001 30.01.2024 | Технология механизированной сварки плавящимся электродом в среде инертных газов и смесях соединений разрезных тройников и деталей трубопроводов, изготавливаемых в заводских условиях | АЦСТ-112-00920 | Пв | 13.08.2028 | АЦСТ-112 | да | открыть
ООО «Велесстрой-СМУ» | OK Tigrod 12.64, OK Tigrod 13.23, OK Tigrod 13.28, S EMK 6, Elgatig 100, Elgatig 162, ST-1N, OK Autrod 12.22, OK Autrod 12.32, M-12K, OK Flux 10.62, OK Flux 10.71 | РАД (корневой слой шва): сварочная проволока OK Tigrod 12.64; OK Tigrod 13.23; OK Tigrod 13.28; BÖHLER S EMK 6; Elgatig 100; Elgatig 162; ST-1N; вольфрамовый электрод марки Кедр ВЛ-20. АФ (последующие слои шва): сварочная проволока OK Autrod 12.22; OK Autrod 12.32; M-12K в сочетании с флюсом OK Flux 10.62; OK Flux 10.71. Допускается применение других аттестованных сварочных материалов в соответствии с требованиями ПТД. / РАД (корневой слой шва): сварочная проволока OK Tigrod 12.64; OK Tigrod 13.23; OK Tigrod 13.28; BÖHLER S EMK 6; Elgatig 100; Elgatig 162; ST-1N; вольфрамовый электрод марки Кедр ВЛ-20 . АФ (последующие слои шва): сварочная проволока OK Autrod 12.22; OK Autrod 12.32; M-12K в сочетании с флюсом OK Flux 10.62; OK Flux 10.71. Допускается применение других аттестованных сварочных материалов в соответствии с требованиями ПТД. | 1 (М01) | группа 3 (М03) | РАД+АФ | КО, ОХНВП, СК | свыше 12,0 до 36,0 включительно* / свыше 12,0 до 50,0 включительно | от 200,0 до 500,0 включительно | без подогрева / с подогревом | без термообработки / с термообработкой | РАД: В1; Н1; Г. АФ: Н1 | ТИ-СК(3)-РАД+АФ, ТИ-КО(2)-РАД+АФ, ТИ-ОХНВП(16)-РАД+АФ 01.03.2023 | Технология сборки и РАД+АФ сварки технологических трубопроводов, трубопроводов котельного оборудования, трубопроводов тепловых сетей, водоснабжения и канализации | АЦСТ-11-08706 | Пв | 26.07.2027 | АЦСТ-11 | да | открыть
ООО «Венталл Стальные Решения» | Св-08Г2С, AristoRod 12.50, ER70S-6 | Св-08Г2С, ОК AristoRod 12.50, ER70S-6 и др. аттестованные аналоги | 1 (М01) | группа 3 (М03) | МП | СК | свыше 3,0 до 12,0 включительно / труба свыше 3,0 до 12,0 включительно + плоские детали свыше 3,0 до 30,0 включительно | плоские детали / свыше 150,0 до 500,0 включительно / труба свыше 150,0 до 500,0 включительно + плоские детали | без подогрева | без термообработки | Н1; Г; В1 / Н1; Н2; В1 / Н1; Г; В1; Н45 / Н2; П2; В1; Н45 | 25200.00027 02.11.2023 | Технологическая инструкция по сварке элементов рам каркасов зданий | АЦСТ-49-01188 | Пв | 22.01.2028 | АЦСТ-49 | да | открыть
ООО «Волгостальконструкция» | УОНИ-13/55, LB-52U | Э50А (УОНИ-13/55, LB-52U и другие аттестованные марки, указанные в ПТД) | 2(М03)-марки, согласно ПТД | группа 3 (М03) | РД | СК | свыше 12,0 до 50,0 включительно / свыше 12,0 до 40,0 включительно+свыше 12,0 до 40,0 включительно / свыше 12,0 до 50,0 включительно+свыше 12,0 до 50,0 включительно | плоские детали | с подогревом | без термообработки | Н1; Г; П1; В1 / Н1; Н2; П2; В1 | ВСК-РД-СК-01 20.11.2023 | Технология ручной дуговой сварки при изготовлении и монтаже металлических строительных конструкций | АЦСТ-136-00356 | Пв | 23.01.2028 | АЦСТ-136 | да | открыть
ООО «Волгостальконструкция» | ER70S-6 | ER70S-6 и другие аттестованные марки, указанные в ПТД | 2(М03)-марки, согласно ПТД | группа 3 (М03) | МП | СК | свыше 12,0 до 50,0 включительно / свыше 12,0 до 40,0 включительно+свыше 12,0 до 40,0 включительно / свыше 12,0 до 50,0 включительно+свыше 12,0 до 50,0 включительно | плоские детали | с подогревом | без термообработки | Н1; В1 / Н1; Н2; В1 | ВСК-МП-СК-01 20.11.2023 | Технология механизированной сварки в защитных газах при изготовлении и монтаже металлических строительных конструкций | АЦСТ-136-00357 | Пв | 23.01.2028 | АЦСТ-136 | да | открыть
ООО «ГПМ-Партнер» | LB-52U | УОНИИ-13/55, LB-52U и другие в соответствии с ПТД | 2 (М03) | группа 3 (М03) | РД | ПТО | свыше 3,0 до 4,0 включительно / свыше 3,0 до 20,0 включительно / свыше 3,0 до 12,0 включительно + свыше 3,0 до 40,0 включительно / свыше 12,0 до 20,0 включительно + свыше 12,0 до 40,0 включительно |  | без подогрева | без термообработки | Н1; Г; В1 / Н1; Г; П1; В1 / Н2; П2; В1 / Н1; Н2; П2; В1 | РД-ПТО-М03-ГПМП-2025 01.04.2025 | Технология ручной дуговой сварки подъемно-транспортного оборудования | АЦСТ-128-00627 | Пв | 06.06.2029 | АЦСТ-128 | да | открыть
ООО «ГСП-2» | Nittetsu-16W, Nittetsu-L60LT | Сварка корневого слоя шва - электроды марки Nittetsu-16W тип Э50А по ГОСТ 9467. Сварка заполняющих и облицовочного слоев шва - электроды марки Nittetsu-L60LT тип Э60 по ГОСТ 9467. Допускается применение других аттестованных сварочных материалов в соответствии с требованиями ПТД | 2 (М03) | группа 3 (М03) | РД | НГДО, ОХНВП | свыше 3,0 до 12,0 включительно | свыше 500,0 до 1420,0 включительно | без подогрева | без термообработки | Н1; Г; В1; Н45 | ТИ-ГСП2-РД-ОХНВП16/НГДО4 15.04.2023 | Технология ручной дуговой сварки покрытыми электродами при строительстве, реконструкции и капительном ремонте технологических трубопроводов | АЦСТ-11-08437 | Пв | 24.04.2027 | АЦСТ-11 | да | открыть
ООО «ГСП-2» | OK Tigrod 12.64, WL-20 | Сварочная проволока OK Tigrod 12.64, вольфрамовый электрод WL-20. Допускается применение других аттестованных сварочных материалов в соответствии с требованиями ПТД | Патрубок: 1 (М01); основная труба: 2 (М03) | группа 3 (М03) | РАД | НГДО, ОХНВП | Патрубок (ответвление): свыше 3,0 до 8,0 включительно; основная труба: от 5,0 до 30 включительно. / Патрубок (ответвление): свыше 3,0 до 12,0 включительно; основная труба: от 5,0 до 30 включительно. | Патрубок (ответвление): от 11,0 до 25,0 включительно; основная труба: свыше 150,0 до 1420,0 включительно / Патрубок (ответвление): свыше 25,0 до 150,0 включительно; основная труба: свыше 150,0 до 1420,0 включительно | без подогрева | без термообработки | Н2; П2; В1; Н45 | ТИ-ГСП2-РАД- ОХНВП16/НГДО4 10.07.2023 | Технология ручной аргонодуговой сварки неплавящимся электродом при строительстве, реконструкции и капительном ремонте технологических трубопроводов | АЦСТ-11-08736 | Пв | 07.09.2027 | АЦСТ-11 | да | открыть
ООО «ГСП-2» | Nittetsu-16W | Сварка всех слоев шва - электроды марки Nittetsu-16W тип Э50А по ГОСТ 9467. Допускается применение других аттестованных сварочных материалов в соответствии с требованиями ПТД. | Патрубок: 1 (М01); основная труба: 2 (М03) | группа 3 (М03) | РД | НГДО, ОХНВП | Патрубок (ответвление): свыше 3,0 до 12,0 включительно; основная труба: от 5,0 до 30 включительно. | Патрубок (ответвление): свыше 25,0 до 150,0 включительно; основная труба: свыше 150,0 до 1420,0 включительно | без подогрева | без термообработки | Н2; П2; В1; Н45 | ТИ-ГСП2-РД-ОХНВП16/НГДО4 15.04.2023 | Технология ручной дуговой сварки покрытыми электродами при строительстве, реконструкции и капительном ремонте технологических трубопроводов | АЦСТ-11-08737 | Пв | 07.09.2027 | АЦСТ-11 | да | открыть
ООО «ГСП-2» | Nittetsu-16W, Nittetsu-L60LT | Сварка корневого слоя шва - электроды марки Nittetsu-16W тип Э50А по ГОСТ 9467. Сварка заполняющих и облицовочного слоев шва - электроды марки Nittetsu-L60LT тип Э60 по ГОСТ 9467. Допускается применение других аттестованных сварочных материалов в соответствии с требованиями ПТД | 2 (М03) | группа 3 (М03) | РД | НГДО, ОХНВП | от 5,0 до 30,0 включительно | свыше 150,0 до 1420,0 включительно | без подогрева | без термообработки | Н1; Г; В1; Н45 | ТИ-ГСП2-РД- ОХНВП16/НГДО4-Р 10.07.2023 | Технология ручной дуговой сварки покрытыми электродами при исправлении дефектов (ремонте) кольцевых стыковых сварных соединений при строительстве, реконструкции и капительном ремонте технологических трубопроводов | АЦСТ-11-08738 | Пв | 07.09.2027 | АЦСТ-11 | да | открыть
ООО «ГСП-2» | Nittetsu-16W | Сварка всех слоев шва - электроды марки Nittetsu-16W тип Э50А по ГОСТ 9467. Допускается применение других аттестованных сварочных материалов в соответствии с требованиями ПТД. | 2+1 (М03+М01) | группа 3 (М03) | РД | НГДО, ОХНВП | от 7,0 до 28,0 включительно | от 265,0 до 1060,0 включительно | без подогрева | без термообработки | Н1; Г; В1; Н45 | ТИ-ГСП2-РД-ОХНВП16/НГДО4 15.04.2023 | Технология ручной дуговой сварки покрытыми электродами при строительстве, реконструкции и капительном ремонте технологических трубопроводов | АЦСТ-11-09014 | Пв | 12.12.2027 | АЦСТ-11 | да | открыть
ООО «ГСП-2» | OK Tigrod12.64, WL-20, Nittetsu-16W | Сварка корневого слоя (РАД) – сварочная проволока OK Tigrod12.64, вольфрамовый электрод WL-20. Сварка заполняющих и облицовочного слоёв шва (РД) – электроды марки Nittetsu-16W тип Э50А по ГОСТ 9467. Допускается применение других аттестованных сварочных материалов в соответствии с требованиями ПТД. | 1 (М01) | группа 3 (М03) | РАД+РД | НГДО, ОХНВП | от 4,0 до 12,0 включительно / свыше 12,0 до 30,0 включительно | свыше 25,0 до 150,0 включительно / свыше 150,0 до 500,0 включительно / свыше 500,0 до 1420,0 включительно | без подогрева | без термообработки | Н1; Г; В1; Н45 | ТИ-ГСП2-РАД+РД-ОХНВП16/НГДО4 01.09.2023 | Технология ручной аргонодуговой сварки неплавящимся электродом корневого слоя шва и ручной дуговой сварки покрытыми электродами заполняющих и облицовочного слоёв шва при строительстве, реконструкции и капительном ремонте технологических трубопроводов | АЦСТ-11-09019 | Пв | 13.12.2027 | АЦСТ-11 | да | открыть
ООО «ГСП-2» | OK Tigrod12.64, WL-20, Nittetsu-16W, Nittetsu L-60LT | Сварка корневого слоя (РАД) – сварочная проволока OK Tigrod12.64, вольфрамовый электрод WL-20. Сварка заполняющих и облицовочного слоёв шва (РД) – электроды марки Nittetsu-16W тип Э50А по ГОСТ 9467. Допускается применение других аттестованных сварочных материалов в соответствии с требованиями ПТД. / Сварка корневого слоя (РАД) – сварочная проволока OK Tigrod12.64, вольфрамовый электрод WL-20. Сварка заполняющих и облицовочного слоёв шва (РД) – электроды марки Nittetsu L-60LT тип Э60 по ГОСТ 9467. Допускается применение других аттестованных сварочных материалов в соответствии с требованиями ПТД. | 1 (М01) / 2 (М03) | группа 3 (М03) | РАД+РД | НГДО, ОХНВП | от 7,0 до 28,0 включительно | от 265,0 до 1060,0 включительно | без подогрева | без термообработки | Н1; Г; В1; Н45 | ТИ-ГСП2-РАД+РД-ОХНВП16/НГДО4 01.09.2023 | Технология ручной аргонодуговой сварки неплавящимся электродом корневого слоя шва и ручной дуговой сварки покрытыми электродами заполняющих и облицовочного слоёв шва при строительстве, реконструкции и капительном ремонте технологических трубопроводов | АЦСТ-11-09020 | Пв | 13.12.2027 | АЦСТ-11 | да | открыть
ООО «ГСП-2» | УОНИ-13/55, OK 48.08L, OK 53.70, OK 55.00Р, Nittetsu-16W, Nittetsu L-55SN, Nittetsu L-60LT | Электроды УОНИ-13/55; OK 48.08L; ОК 53.70; ОК 55.00Р; Nittetsu-16W; Nittetsu L-55SN; Nittetsu L-60LT. Допускается применение других аттестованных сварочных материалов в соответствии с требованиями ПТД. / Электроды УОНИ-13/55; ОК 53.70; Nittetsu-16W; Nittetsu L-55SN. Допускается применение других аттестованных сварочных материалов в соответствии с требованиями ПТД. | 2 (М03); 2+1 (М03+М01) / 1 (М01) | группа 3 (М03) | РД | СК | свыше 3,0 до 12,0 включительно / свыше 12,0 до 50,0 включительно* | свыше 500,0 до 20000,0 включительно | без подогрева** | без термообработки | Н1; Г; В1; Н45 | ТИ-ГСП2-РД-СК1-03(01) 01.12.2024 | Технология ручной дуговой сварки покрытыми электродами металлических строительных конструкций | АЦСТ-161-00054 | Пв | 28.02.2029 | АЦСТ-161 | да | открыть
ООО «ГСП-7» | OK 53.70, LB-52U, OK 74.70 | Электроды ОК 53.70; LB-52U - все слои шва. Допускается применение других аттестованных сварочных материалов в соответствии с требованиями ПТД. / Электроды ОК 53.70; LB-52U - корневой слои шва; электроды ОК 74.70 - заполняющие и облицовочный слои шва. Допускается применение других аттестованных сварочных материалов в соответствии с требованиями ПТД. | 1 (М01) / 2 (М03) | группа 3 (М03) | РД | СК | свыше 12,0 до 36,0 включительно | от 530,0 до 1720,0 включительно | с подогревом | без термообработки | Н1; Г; В1; Н45 | ПТД-РД-СК1-ГСП-7-2023 09.03.2023 | Технология ручной дуговой сварки электродами с основным видом покрытия стальных строительных конструкций (футляров) (СК п. 1) | АЦСТ-11-08750 | Пв | 11.09.2027 | АЦСТ-11 | да | открыть
ООО «ГСП-Нефтегазпереработка» |  | Корневой (подварочный) слой шва электроды типа Э50А; последующие слои - Э60. | 2 (М03) | группа 3 (М03) | РД | НГДО, ОХНВП | от 5,0 до 12,0 включительно | свыше 500,0 до 2640,0 включительно | без подогрева | без термообработки | Н1; Г; В1; Н45 | ТИ-ГСП-НГП-РД-ТТ 15.02.2023 | Ручная дуговая сварка покрытыми электродами технологических трубопроводов | АЦСТ-11-08422 | Пв | 18.04.2027 | АЦСТ-11 | да | открыть
ООО «Газпром трансгаз Краснодар» | УОНИ-13/55 | Электроды с основным видом покрытия типа Э50А марки УОНИ-13/55 и другие аттестованные аналоги согласно НТД | Группа 1(М01) | группа 3 (М03) | РД | ПТО | 3,0 / свыше 3,0 до 12,0 включительно / свыше 12,0 до 50,0 включительно | плоские детали | без подогрева / с подогревом | без термообработки | Н1; Г; П1; В1 | ГТК-РД-СШ-РПТО-093-26 07.05.2026 | Технология ремонта ручной дуговой сваркой электродами с основным видом покрытия стыковых сварных соединений грузоподъемных механизмов | АЦСТ-121-04111 | Пв | 07.07.2030 | АЦСТ-121 | да | открыть
ООО «Газпром трансгаз Краснодар» | УОНИ-13/55 | Электроды с основным видом покрытия типа Э50А марки УОНИ-13/55 и другие аттестованные аналоги согласно НТД | Группа 1(М01) | группа 3 (М03) | РД | ПТО | 3,0 / свыше 3,0 до 12,0 включительно / свыше 12,0 до 50,0 включительно | плоские детали | без подогрева / с подогревом | без термообработки | Н1; Н2; П2; В1 | ГТК-РД-УШ-РПТО-094-26 07.05.2026 | Технология ремонта ручной дуговой сваркой электродами с основным видом покрытия угловых сварных соединений грузоподъемных механизмов | АЦСТ-121-04112 | Пв | 07.07.2030 | АЦСТ-121 | да | открыть
ООО «Газпром трансгаз Москва» | LB-52U, УОНИ-13/55 | Электроды с основным видом покрытия типа Э50А марок LB-52U, УОНИ 13/55 и другие аттестованные аналоги согласно ПТД | Углеродистые и низколегированные конструкционные стали перлитного класса с гарантированным минимальным пределом текучести не более 360 МПа группы 1(М01) | группа 3 (М03) | РД | КО | от 8,0 до 12,0 включительно / свыше 12,0 до 30,0 включительно | свыше 150 до 500 включительно / свыше 500 до 2600 включительно | с подогревом | без термообработки | Н1; Г; В1; Н45 | ТК-ГТМ-РД-КО-СШ-01; ТК-ГТМ-РД-КО-СШ-02; ТК-ГТМ-РД-КО-СШ-03; ТК-ГТМ-РД-КО-СШ-04; ТК-ГТМ-РД-КО-СШ-05; ТК-ГТМ-РД-КО-УШ-06; ТК-ГТМ-РД-КО-УШ-07; ТК-ГТМ-РД-КО-УШ-08; ТК-ГТМ-РД-КО-УШ-09; ТК-ГТМ-РД-КО-УШ-10 23.01.2026 | Технология ручной дуговой сварки электродами с основным видом покрытия стыковых и угловых сварных соединений корпусного технологического оборудования | АЦСТ-121-04083 | Пв | 12.05.2030 | АЦСТ-121 | да | открыть
ООО «Газпром трансгаз Москва» | LB-52U, УОНИ-13/55 | Электроды с основным видом покрытия типа Э50А марок LB-52U, УОНИ 13/55 и другие аттестованные аналоги согласно ПТД | Углеродистые и низколегированные конструкционные стали перлитного класса с гарантированным минимальным пределом текучести не более 360 МПа группы 1(М01) | группа 3 (М03) | РД | КО | от 8,0 до 12,0 включительно / свыше 12,0 до 30,0 включительно | свыше 150 до 500 включительно | с подогревом | без термообработки | Н1; Г; В1; Н45 | ТК-ГТМ-РД-КО-Р1-СШ-01; ТК-ГТМ-РД-КО-Р1-СШ-02; ТК-ГТМ-РД-КО-Р2-СШ-03; ТК-ГТМ-РД-КО-Р2-СШ-04; ТК-ГТМ-РД-КО-Р3-УШ-05; ТК-ГТМ-РД-КО-Р4-УШ-06; ТК-ГТМ-РД-КО-Р3-УШ-07; ТК-ГТМ-РД-КО-Р4-УШ-08; ТК-ГТМ-РД-КО-Р3-УШ-09; ТК-ГТМ-РД-КО-Р4-УШ-10 23.01.2026 | Технология ремонта ручной дуговой сваркой электродами с основным видом покрытия стыковых и угловых сварных соединений корпусного технологического оборудования | АЦСТ-121-04085 | Пв | 12.05.2030 | АЦСТ-121 | да | открыть
ООО «Газпром трансгаз Югорск» | LB-52U, OK 53.70 | Электроды с основным видом покрытия марок LB-52U, ОК 53.70 и другие аналоги в соответствии с ПТД | Группа 1(М01) | группа 3 (М03) | РД | ГО, НГДО | Патрубок: от 4,0 до 12,0 включительно; Основная труба: от 4,0 до 32,0 включительно | Патрубок: от 57 до 150 включительно; Основная труба: от 57 до 1420 включительно / Патрубок: свыше 150 до 325 включительно; Основная труба: свыше 150 до 1420 включительно | без подогрева | без термообработки | Н2; П2; В1; Н45 | НГДО.4, ГО.1,2,3-ТК-ПВ_ремонт-05.2022 31.08.2022 | Технология ремонта ручной дуговой сваркой электродами с основным видом покрытия кольцевых угловых соединений труб | АЦСТ-121-02960 | Пв | 07.11.2026 | АЦСТ-121 | да | открыть
ООО «ГидроПромАппарат» |  | Э50А | 1 (М01) / 2+1 (М03+М01) | группа 3 (М03) | РД | ПТО | от 8,0 до 24,0 включительно / (от 8,0 до 24,0 включительно) + (от 8,0 до 24,0 включительно) / (свыше 40,0 до 100,0 включительно) + (от 8,0 до 24,0 включительно) | плоские детали / (свыше 40,0 до 100,0 включительно)* + плоские детали | без подогрева / с подогревом | без термообработки | Н1; Г; П1; В1 / Н1; П1; В1 / Н2; П2; В1 | РД-1-1+2-ПТО(7;14) 28.12.2024 | Технология ручной дуговой сварки покрытыми электродами подъемно-транспортного оборудования (п.7 устройства грузозахватные, п.14 металлические конструкции для подъемно-транспортного оборудования) | АЦСТ-149-00324 | Пв | 06.05.2029 | АЦСТ-149 | да | открыть
ООО «Гусар» | Св-08ГСНТ | Св-08ГСНТ и другие в соответствии с ПТД | 2 (М03) + 1 (М01) | группа 3 (М03) | АПГ | НГДО, ОХНВП | (свыше 12,0 до 30,0 включительно) + (от 14,0 до 45,0 включительно)* | свыше 500,0 до 1260,0 включительно | с подогревом | без термообработки | Н1 | АПГ-02 11.04.2023 | Технология автоматической сварки плавящимся электродом в среде активных газов и смесях материалов группы 1(М01) с материалами группы 2(М03) | АЦСТ-33-01880 | Пв | 25.07.2027 | АЦСТ-33 | да | открыть
ООО «Гусар» | Св-08Г2С | Св-08Г2С и другие в соответствии с ПТД | 1 (М01) + 3 (М03) | группа 3 (М03) | МП | НГДО, ОХНВП | свыше 3,0 до 12,0 включительно / свыше 12,0 до 30,0 включительно | от 32,0 до 150,0 включительно / свыше 150,0 до 500,0 включительно | с подогревом | с термообработкой | Н1; В1 | МП-02 13.04.2023 | Технология механизированной сварки плавящимся электродом в среде активных газов и смесях материалов группы 1(М01) сматериалами группы 2(М03) | АЦСТ-33-01881 | Пв | 01.08.2027 | АЦСТ-33 | да | открыть
ООО «Гусар» | Св-10НМА, UF-02 | Св-10НМА, UF-02 и другие в соответствии с ПТД | 2 (М03) + 1 (М01) | группа 3 (М03) | АФ | НГДО, ОХНВП | (свыше 12,0 до 30,0 включительно) + (от 14,0 до 45,0 включительно)* | свыше 500,0 до 1260,0 включительно | с подогревом | без термообработки | Н1 | АФ-02 12.04.2023 | Технология автоматической сварки под флюсом материалов группы 1(М01) с материалами группы 2(М03) | АЦСТ-33-01882 | Пв | 01.08.2027 | АЦСТ-33 | да | открыть
ООО «Гусар» | Св-08Г2С | Св-08Г2С и другие в соответствии с ПТД | 3 (М03) + 1 (М01) | группа 3 (М03) | АПГ | НГДО, ОХНВП | свыше 12,0 до 50,0 включительно | свыше 150,0 до 500,0 включительно | с подогревом | с термообработкой | Н1 | АПГ-03 02.06.2023 | Технология автоматической сварки плавящимся электродом в среде активных газов и смесях материалов группы 1(М01) с материалами группы 3(М03) | АЦСТ-33-01898 | Пв | 04.09.2027 | АЦСТ-33 | да | открыть
ООО «Гусар» | Св-08ГСНТ | Св-08ГСНТ и другие в соответствии с ПТД | 2 (М03) + 1 (М01) | группа 3 (М03) | МП | НГДО, ОХНВП | (от 8,0 до 12,0 включительно) + (от 10,0 до 18,0 включительно)* / (свыше 12,0 до 30,0 включительно) + (свыше 12,0 до 45,0 включительно)* | свыше 500,0 до 1260,0 включительно | с подогревом | без термообработки | Н1; В1 | МП-04 11.04.2023 | Технология механизированной сварки плавящимся электродом в среде активных газов и смесях материалов группы 1(М01) с материалами группы 2(М03) | АЦСТ-33-01900 | Пв | 19.09.2027 | АЦСТ-33 | да | открыть
ООО «Гусар» | Св-08ГСНТ | Св-08ГСНТ и другие в соответствии с ПТД | 2 (М03) + 1 (М01) | группа 3 (М03) | МП | НГДО, ОХНВП | (от 8,0 до 12,0 включительно) + (от 10,0 до 18,0 включительно)* / (свыше 12,0 до 30,0 включительно) + (свыше 12,0 до 45,0 включительно)* | свыше 150,0 до 500,0 включительно | с подогревом | без термообработки | Н1; В1 | МП-04 11.04.2023 | Технология механизированной сварки плавящимся электродом в среде активных газов и смесях материалов группы 1(М01) с материалами группы 2(М03) | АЦСТ-33-01909 | Пв | 09.11.2027 | АЦСТ-33 | да | открыть
ООО «Гусар» | Св-08Г2С | Св-08Г2С и другие в соответствии с ПТД | 1 (М01)+2 (М03) | группа 3 (М03) | РАД | КО, НГДО, ОХНВП | штуцер - от 2,0 до 8,0 включительно, деталь - свыше 12,0 до 50,0 включительно | штуцер - от 18,0 до 56,0 включительно, деталь - от 25,0 до 1260 включительно | без подогрева | без термообработки | Н1; Н2; В1 | РАД-02 03.10.2023 | Технология ручной аргонодуговой сварки неплавящимся электродом | АЦСТ-33-01928 | Пв | 05.03.2028 | АЦСТ-33 | да | открыть
ООО «Гусар» | Св-08Г2С | Св-08Г2С и другие в соответствии с ПТД | 1 (М01) | группа 3 (М03) | МП | НГДО, ОХНВП | свыше 3,0 до 12,0 включительно / свыше 12,0 до 30,0 включительно |  | без подогрева | без термообработки | Н1; В1 | МП-Р-02 19.01.2024 | Технология ремонта дефектов механизированной сваркой плавящимся электродом в среде активных газов и смесях деталей группы 1(М01) и 3(М03) | АЦСТ-33-01947 | Пв | 27.03.2028 | АЦСТ-33 | да | открыть
ООО «Гусар» | Св-08Г2С | Св-08Г2С и другие в соответствии с ПТД | 3+1 (М03+М01) | группа 3 (М03) | МП | НГДО, ОХНВП | свыше 12,0 до 50,0 включительно | от 32,0 до 150,0 включительно | с подогревом | с термообработкой | Н1; В1 | МП-02 13.04.2023 | Технология механизированной сварки плавящимся электродом в среде активных газов и смесях материалов группы 1(М01) с материалами группы 3(М03) | АЦСТ-33-01949 | Пв | 02.04.2028 | АЦСТ-33 | да | открыть
ООО «ЕВРАЗ Стил Билдинг» | Св-08Г2С, CHW-50C6SM | Св-08Г2С, CHW-50C6SM и другие аттестованные аналоги, указанные в ПТД | 2 (М03) | группа 3 (М03) | МП | СК | свыше 3,0 до 30,0 включительно / свыше 3,0 до 12,0 включительно + свыше 3,0 до 30,0 включительно / свыше 12,0 до 30,0 включительно + свыше 12,0 до 30,0 включительно | плоские детали | без подогрева | без термообработки | Н1 / Н1, Н2 | ТИ-СК-1-МП-26 26.01.2026 | "Технологическая инструкция механизированной сварки плавящимся электродом в среде защитных газов и их смесях при изготовлении, монтаже и реконструкции металлических строительных конструкций" | АЦСТ-109-01909 | Пв | 22.07.2030 | АЦСТ-109 | да | открыть
ООО «Завод Металлоконструкций 41» | Св-08Г2С | Св-08Г2С и другие согласно НТД | 1 (М01) / 2 (М03) | группа 3 (М03) | МП | КСМ | от 6,0 до 16,0 включительно / свыше 16,0 до 50,0 включительно | плоские детали | без подогрева / с подогревом | без термообработки | Н1; В1 / Н1; Н2; В1 | ПТД-2216-2024-КСМ (п.1) 06.05.2024 | Технология механизированной сварки плавящимся электродом в среде активных газов при проведении сварочных работ на объекте: "Конструкции стальных мостов - п.1" | АЦСТ-108-00180 | Пв | 17.06.2028 | АЦСТ-108 | да | открыть
ООО «Завод металлоконструкций 41» | OK FLUX 10.71Р, Св-08ГА | OK FLUX 10.71Р, Св-08ГА и другие согласно НТД | 1 (М01) / 2 (М03) | группа 3 (М03) | АФ | КСМ | от 6,0 до 16,0 включительно / свыше 16,0 до 50,0 включительно | плоские детали | с подогревом | без термообработки | Н1; / Н1; Н2 / Н1 | ПТД-2216/2024-КСМ (п.1) 06.05.2024 | Технология автоматической сварки под флюсом при проведении сварочных работ на объектах: Конструкции стальных мостов - п.1 | АЦСТ-108-00181 | Пв | 17.06.2028 | АЦСТ-108 | да | открыть
ООО «Завод специального машиностроения» | ESAB AristoRod 12.50, Св-10НМА, UF-02 | МАДП: ESAB AristoRod 12.50, смесь газовая 80% Ar + 20% СО2, ¦ АФ: Св-10НМА, UF-02 и другие аттестованные аналоги | 1 (М01) | группа 3 (М03) | МАДП+АФ | КО, НГДО, ОХНВП | от 14,0 до 38,0 включительно / от 14,0 до 50,0 включительно |  | с подогревом | без термообработки / с термообработкой | Н1 | ЗСМ-НГДО 10,12-ОХНВП 1,2,9,10-КО 3-МАДП+АФ-2024 19.04.2024 | Технология автоматической сварки под слоем флюса с предварительной сваркой корневого (подварочного) слоя шва оборудования, работающего под давлением и трубопроводов | АЦСТ-128-00513 | Пв | 22.05.2028 | АЦСТ-128 | да | открыть
ООО «Завод специального машиностроения» | ESAB OK AristoRod | ESAB OK AristoRod 12.50 и другие аналоги; смесь газов 80% Ar+20% СO2 | 1 (М01) | группа 3 (М03) | МАДП | КО, НГДО, ОХНВП | свыше 3,0 до 12,0 включительно / свыше 12,0 до 50,0 включительно |  | без подогрева / с подогревом | без термообработки / с термообработкой | Н1; В1 | ЗСМ-НГДО 10,12-ОХНВП 1,2,9,10-КО 3-МАДП-2024 19.04.2024 | Технология механизированной аргонодуговой сварки плавящимся электродом оборудования, работающего под давлением и трубопроводов | АЦСТ-128-00514 | Пв | 22.05.2028 | АЦСТ-128 | да | открыть
ООО «Запсибтрансгаз» | УОНИ-13/55, OK 53.70, LB-52U | Электроды типа Э50А марок УОНИ-13/55, OK 53.70, LB-52U - все слои шва. Допускается применение других аттестованных сварочных материалов в соответствии с требованиями ПТД. | 1(М01) / 1 (М01) | группа 3 (М03) | РД | ОХНВП, СК | свыше 3,0 до 12,0 включительно / свыше 12,0 до 30,0 включительно | плоские детали | без подогрева / с подогревом | без термообработки | Н1; Г; П1; В1 / Н1; Н2; П2; В1 | ЗСТГ РД-0005 ТИ 13.01.2024 | Технология ручной дуговой сварки покрытыми электродами резервуаров ОХНВП и металлических строительных конструкций | АЦСТ-11-09239 | Пв | 15.03.2028 | АЦСТ-11 | да | открыть
ООО «ИНКОМСТРОЙ» | УОНИ-13/55, OK 53.70, LB-52U, OK 74.70 | Электроды типа Э50А марок УОНИ-13/55, OK 53.70, LB-52U - корневой (подварочный) слой шва; электроды типа Э60А марки ОК 74.70 - последующие слои шва. Допускается применение других аттестованных сварочных материалов в соответствии с требованиями ПТД. | 2 (М03) | группа 3 (М03) | РД | НГДО, ОХНВП | свыше 12,0 до 30,0 включительно / свыше 12,0 до 46,0 включительно | свыше 500,0 до 1420,0 включительно | с подогревом | без термообработки / с термообработкой | Н1; Г; В1; Н45 | ТИ-ИнкомСтрой-НГДО-ТТ-РД-05 02.09.2024 | Технология ручной дуговой сварки покрытыми электродами технологических трубопроводов | АЦСТ-161-00104 | Пв | 19.03.2029 | АЦСТ-161 | да | открыть
ООО «ИНКОМСТРОЙ» | Weld T W4Si1, EWC WE-3 | Проволока Weld T W4Si1. Вольфрамовый электрод марки EWC WE-3. Допускается применение других аттестованных сварочных материалов в соответствии с требованиями ПТД. | 1 (М01) | группа 3 (М03) | РАД | НГДО, ОХНВП | от 2,0 до 3,0 включительно / свыше 3,0 до 12,0 включительно | от 14,0 до 25,0 включительно / свыше 25,0 до 150,0 включительно / свыше 150,0 до 500,0 включительно | без подогрева | без термообработки | Н1; Г; В1; Н45 | ТИ-ИнкомСтрой-НГДО-ОХНВП-ТТ-РАД-007 02.09.2024 | Технология ручной аргонодуговой сварки неплавящимся электродом при изготовлении, монтаже, ремонте и реконструкции технологических трубопроводов | АЦСТ-161-00353 | Пв | 09.07.2029 | АЦСТ-161 | да | открыть
ООО «ИТЦ» | УОНИ-13/45, ОК-46, АНО-21, МР-3, ОЗС-4, УОНИ-13/55, LB-52U | Э42А* (УОНИ-13/45 и другие аттестованные аналоги, указанные в ПТД); Э46* (ОК-46, АНО-21, МР-3, ОЗС-4 и другие аттестованные аналоги, указанные в ПТД); Э50А (УОНИ-13/55, LB-52U, и другие аттестованные аналоги, указанные в ПТД) / Э50А (УОНИ-13/55, LB-52U и другие аттестованные аналоги, указанные в ПТД) | 1 (М01) / 2 (М03) | группа 3 (М03) | РД | ПТО | свыше 3,0 до 12,0 включительно / свыше 3,0 до 12,0 включительно + свыше 3,0 до 20,0 включительно | плоские детали | без подогрева | без термообработки | Н1, В1, Г, П1 / Н1, Н2, В1, П2 | ТИ 03-25 01.12.2025 | «Технологическая инструкция ручной дуговой сварки покрытыми электродами при изготовлении, монтаже, ремонте и реконструкции подъемно-транспортного оборудования» | АЦСТ-109-01846 | Пв | 21.04.2030 | АЦСТ-109 | да | открыть
ООО «Иждрил Холдинг» | Св-10НМА, HW 816H | Св-10НМА, HW 816H и другие аттестованные аналоги | 1 (М01) | группа 3 (М03) | АФ | НГДО, ОХНВП | от 5,0 до 12,0 включительно / от 5,0 до 20,0 включительно |  | без подогрева | без термообработки | Н1 | ИХ-НГДО-ОХНВП-АФ-2026 01.06.2026 | Технология автоматической сварки под слоем флюса оборудования, работающего под давлением | АЦСТ-128-00724 | Пв | 13.08.2030 | АЦСТ-128 | да | открыть
ООО «Иждрил Холдинг» | ER70S-6, Св-10НМА, HW 816H | МП: ER70S-6, смесь 80%Ar+20% СО2; ¦ АФ:Св-10НМА, HW 816H и другие аттестованные аналоги | 1 (М01) | группа 3 (М03) | МП+АФ | НГДО, ОХНВП | от 5,0 до 12,0 включительно |  | без подогрева | без термообработки | Н1 | ИХ-НГДО-ОХНВП-МП+АФ-2026 01.06.2026 | Технология автоматической сварки под слоем флюса с предварительной сваркой корневого (подварочного) слоя шва оборудования, работающего под давлением | АЦСТ-128-00725 | Пв | 13.08.2030 | АЦСТ-128 | да | открыть
ООО «ИнСет» |  | Э50А / Корневой слой: Э50А; заполняющие слои: Э60 | 1 (М01) / 2 (М03) | группа 3 (М03) | РД | СК | св. 12,0 до 30,0 вкл. | плоские детали (продольные швы кожухов, футляров) / св. 500,0 до 1420,0 вкл. | без подогрева | без термообработки | Н1; Г; П1; В1 / Н1; Г; В1; Н45 | ТИ-ИнСет-РД-СК-2026 26.01.2026 | Ручная дуговая сварка металлоконструкций и трубопроводов объектов строительства | АЦСТ-112-01132 | Пв | 20.05.2030 | АЦСТ-112 | да | открыть
ООО «Иннова Констракшн Групп» | OKTigrod 12.64, WL-20 | Сварочная проволока марки OKTigrod 12.64. Вольфрамовый электрод марки WL-20. Допускается применение других аттестованных сварочных материалов в соответствии с требованиями ПТД. | 1 (М01) | группа 3 (М03) | РАД | ОХНВП, СК | от 2,0 до 3,0 включительно / свыше 3,0 до 8,0 включительно / свыше 3,0 до 12,0 включительно / свыше 12,0 до 36,0 включительно** | от 10,0 до 25,0 включительно / свыше 25,0 до 150,0 включительно / свыше 150,0 до 500,0 включительно | без подогрева | без термообработки | Н1; Г; В1; Н45 | ТИ-ИНН-РАД-001 15.03.2023 | Технология ручной аргонодуговой сварки (РАД) металлических трубопроводов | АЦСТ-11-08480 | Пв | 04.05.2027 | АЦСТ-11 | да | открыть
ООО «Иннова Констракшн Групп» | Tigrod 12.60, OK Tigrod 12.64, OK Tigrod 13.23, WT-20, OK 46.00, OK 53.70, OK 48.08, МР-3, УОНИ-13/55 | РАД (корневой слой шва): Пруток присадочный ESAB ОК Tigrod 12.60, OK Tigrod 12.64, OK Tigrod 13.23; Вольфрамовый электрод марки WT-20. РД (последующие слои шва): электроды покрытые OK 46.00; OK 53.70; OK 48.08; МР-3; УОНИ 13/55. Допускается применение других аттестованных сварочных материалов в соответствии с требованиями ПТД. | 2 (М03) | группа 3 (М03) | РАД+РД | ОХНВП, СК | свыше 3,0 до 12,0 включительно / свыше 12,0 до 36,0 включительно** / свыше 12,0 до 50,0 включительно | свыше 150,0 до 500,0 включительно / свыше 500,0 до 2550,0 включительно | без подогрева | без термообработки / с термообработкой | Н1; Г; В1; Н45 | ТИ-ИНН-РАД+РД 15.03.2023 | Комбинированная технология ручной аргонодуговой сварки неплавящимся электродом корневого слоя шва и ручной дуговой сварки покрытыми электродами заполняющих и облицовочных слоев шва опасных производственных объектов | АЦСТ-11-08481 | Пв | 04.05.2027 | АЦСТ-11 | да | открыть
ООО «Иннова Констракшн Групп» | OK 53.70, LB-52U | Электроды типа Э50А марок УОНИИ 13/55, OK 53.70, LB-52U - все слои шва. Допускается применение других аттестованных сварочных материалов в соответствии с требованиями ПТД. | 1 (М01); 2 (М03) | группа 3 (М03) | РД | ОХНВП, СК | свыше 3,0 до 12,0 включительно / свыше 12,0 до 40,0 включительно* / Привариваемая деталь: свыше 3,0 до 12,0 включительно + основная деталь: свыше 3,0 до 40,0 включительно* | плоские детали | без подогрева | без термообработки / с термообработкой | Н1; Г; П1; В1 / Н1; Н2; П2; В1 | ТИ-ИКГ-ОХНВП4/СК1-РД 15.03.2023 | Технология сборки и ручной дуговой сварки резервуаров и металлических конструкций | АЦСТ-11-08482 | Пв | 04.05.2027 | АЦСТ-11 | да | открыть
ООО «Иннова Констракшн Групп» | K-7018G, OK 53.70 | электроды K-7018G, OK 53.70 все слои шва. Допускается применение других аттестованных сварочных материалов в соответствии с требованиями ПТД. | 1 (М01) | группа 3 (М03) | РД | ГО, ОХНВП, СК | 3,0 / свыше 3,0 до 8,0 включительно / свыше 3,0 до 12,0 включительно / свыше 12,0 до 30,0 включительно | 25,0 / свыше 25,0 до 150,0 включительно / свыше 150,0 до 500,0 включительно | без подогрева | без термообработки | Н1; Г; В1; Н45 | ТИ-ИНН-РД-003 26.10.2023 | Технология ручной дуговой сварки (РД) металлических трубопроводов | АЦСТ-11-08942 | Пв | 20.11.2027 | АЦСТ-11 | да | открыть
ООО «К.Т.Р. ИНЖИНИРИНГ» | Св-08Г2С, Св-08ГСМТ, Weld CF 80S-Ni1, OK Autrod 12.64 | Проволока Св-08Г2С, Св-08ГСМТ, Weld CF 80S-Ni1, OK Autrod 12.64 и другие аттестованные аналоги, указанные в ПТД | 1 (М01) | группа 3 (М03) | МП | КО, НГДО | свыше 3,0 до 12,0 включительно / свыше 12,0 до 30,0 включительно / от 24,0 до 30,0 включительно / свыше 30,0 до 50,0 включительно | свыше 150,0 до 500,0 вкл. / свыше 200,0 до 500,0 вкл. / свыше 500,0 до 2000 вкл. | без подогрева / с подогревом | без термообработки / с термообработкой | Н1; Г; В1; Н45 | МП-КО.3/НГДО 10,12-2026 26.01.2026 | Технология механизированной сварки плавящимся электродом в среде активных газов и смесях при изготовлении, монтаже и ремонте трубопроводов, сосудов и аппаратов | АЦСТ-163-00090 | Пв | 09.09.2030 | АЦСТ-163 | да | открыть
ООО «КОНТАКТ ИНТЕРНЭШНЛ» | OK 53.70, LB-52U, OK 74.70 | Электроды типа Э50А марок УОНИ- 13/55, OK 53.70, LB-52U - все слои шва. Допускается применение других аттестованных сварочных материалов в соответствии с требованиями ПТД. / Электроды типа Э50А марок УОНИ- 13/55, OK 53.70, LB-52U - корневой слой шва; электроды типа Э60 марок УОНИ- 13/65, OK 74.70, МТГ-03 - заполняющий и облицовочный слои шва. Допускается применение других аттестованных сварочных материалов в соответствии с требованиями ПТД. | 1 (М01) / 2 (М03) | группа 3 (М03) | РД | НГДО, ОХНВП, СК | свыше 3,0 до 12,0 включительно / свыше 12,0 до 30,0 включительно | свыше 500,0 до 1420,0 включительно / свыше 150,0 до 500,0 включительно | без подогрева / с подогревом | без термообработки | Н1; Г; В1; Н45 | ТИ-РД-01-КИ-НГДО-4 03.06.2023 | Технология сборки и ручной дуговой сварки покрытыми электродами технологических трубопроводов | АЦСТ-11-09163 | Пв | 14.02.2028 | АЦСТ-11 | да | открыть
ООО «КХМ Арктик» | OK 53.70, LB-52U, NITTETSU-16W | УОНИИ-13/55; ОК 53.70; LB-52U; NITTETSU-16W и другие аттестованные аналоги | 1 (М01) | группа 3 (М03) | РД | НГДО, ОХНВП, СК | свыше 3,0 до 4,0 включительно / свыше 3,0 до 20,0 включительно / свыше 3,0 до 30,0 (36,0)** включительно | свыше 25,0 до 150,0 включительно / от 70,0 до 150,0 включительно / свыше 150,0 до 2600,0 включительно | без подогрева | без термообработки | Н1; Г; В1 / Н1; Г; В1; Н45 | КХМ-Арктик – НГДО 4,12 – ОХНВП 15,16 – СК 3 – РД – 2024 01.10.2024 | Технология ручной дуговой сварки покрытыми технологических и металлических трубопроводов | АЦСТ-128-00596 | Пв | 21.03.2029 | АЦСТ-128 | да | открыть
ООО «КапиталСтрой» |  | Э50А | 1 (М01) | группа 3 (М03) | РД | СК | св. 3,0 до 12,0 вкл. / св. 3,0 до 24,0 вкл. / св. 5,0 до 30,0 вкл. / патрубок (ответвление): св. 3,0 до 12,0 вкл.; основная труба: св. 3,0 до 30,0 вкл. ** | св. 25,0 до 150,0 вкл. / св. 150,0 до 500,0 вкл. / св. 500,0 до 1420,0 вкл. / от 920,0 до 1420,0 вкл. / патрубок (ответвление): св. 25,0 до 150,0 вкл.; основная труба: св. 50,0 до 1420,0 вкл.* | без подогрева | без термообработки | Г; В1; Н45 / Н1; Г; В1; Н45 / Н2; П2; В1 | И-РД-СК3-15.11-2021 02.03.2022 | Технологическая инструкция по ручной дуговой сварки стыковых соединений труб и СДТ трубопроводов | АЦСТ-112-00628 | Пв | 18.10.2026 | АЦСТ-112 | да | открыть
ООО «Квалитет-Строй» | LB-52U | УОНИИ-13/55, LB-52U и другие в соответствии с ПТД | 1 (М01) | группа 3 (М03) | РД | ПТО, НГДО, СК | от 3,0 до 4,0 включительно / от 3,0 до 40,0 включительно / от 3,0 до 12,0 включительно + от 3,0 до 40,0 включительно |  | без подогрева | без термообработки | Н1; Г; П1; В1 / Н2; П2; В1 / Н1; Н2; П2; В1 | РД-ПТО-НГДО-СК-КС-2022 11.07.2022 | Технология ручной дуговой сварки покрытыми электродами подъемно-транспортного, нефтегазодобывающего оборудования и строительных конструкций | АЦСТ-128-00356 | Пв | 14.11.2026 | АЦСТ-128 | да | открыть
ООО «КранРемонтМонтаж» |  | Электроды УОНИИ-13/55 * | 1 (М01) | группа 3 (М03) | РД | ПТО | свыше 3,0 до 12,0 включительно / свыше 12,0 до 20,0 включительно / от 6,0 до 12,0 включительно | плоские детали | без подогрева | без термообработки | Н1; Г; П1; В1 / Н1; Н2; П2; В1 | ТИ-КРМ-РД-002 15.11.2016 | Технология ручной дуговой сварки покрытыми электродами подъёмно-транспортного оборудования при изготовлении, монтаже, ремонте и реконструкции | АЦСТ-135-02159 | Пв | 16.12.2029 | АЦСТ-135 | да | открыть
ООО «МОРСКИЕ ТЕХНОЛОГИИ» | OK 53.70, Fabshield X80 | Корневой (подварочный) слой шва (РД): электроды ОК 53.70. Последующие слои шва: самозащитная проволока (АПС): Fabshield X80. Допускается применение других аттестованных сварочных материалов в соответствии с требованиями ПТД. | 2 (М03) / 1 (М01) | группа 3 (М03) | РД+АПС | СК | свыше 12,0 до 50,0 включительно | свыше 500,0 до 2520,0 включительно | с подогревом | без термообработки | Корневой (подварочный) слой шва (РД) - В1; последующие слои шва (АПС) - В2 | ПТД-РД+АПС-СК 23.09.2022 | Технология комбинированной сварки ручной дуговой сварки корневого слоя шва и автоматической сварки порошковой самозащитной проволокой заполняющих и облицовочного слоев шва строительных конструкций | АЦСТ-11-08035 | Пв | 09.11.2026 | АЦСТ-11 | да | открыть
ООО «МОРСКИЕ ТЕХНОЛОГИИ» | OK 53.70, OK 74.70 | Электроды ОК 53.70 - корневой слой шва; электроды ОК 74.70 - последующие слои шва. Допускается применение других аттестованных сварочных материалов в соответствии с требованиями ПТД. / Электроды ОК 53.70 - все слои шва. Допускается применение других аттестованных сварочных материалов в соответствии с требованиями ПТД. | 2 (М03) / 1 (М01) / 2+1 (М03+М01) | группа 3 (М03) | РД | СК | свыше 12,0 до 50,0 включительно / Труба: свыше 12,0 до 50,0 включительно + плоская деталь: от 6,0 до 50,0 включительно / свыше 3,0 до 12,0 включительно | свыше 500,0 до 2520,0 включительно / Труба: свыше 500,0 до 2520,0 включительно + плоская деталь / плоские детали | с подогревом | без термообработки | Н1; В1 / Н2; В1 | ПТД-РД-СК 23.09.2022 | Технология ручной дуговой сварки всех слоев шва строительных конструкций | АЦСТ-11-08310 | Пв | 01.03.2027 | АЦСТ-11 | да | открыть
ООО «МОРСКИЕ ТЕХНОЛОГИИ» | OK 53.70, Fabshield 71К6-NP | Корневой слой шва (РД): электроды ОК 53.70. Последующие слои шва (МПС): самозащитная проволока Fabshield 71К6-NP. Допускается применение других аттестованных сварочных материалов в соответствии с требованиями ПТД. | 2 (М03) / 1 (М01) | группа 3 (М03) | РД+МПС | СК | свыше 12,0 до 50,0 включительно | свыше 500,0 до 2520,0 включительно | с подогревом | без термообработки | Н1; В1 | ПТД-РД+МПС-СК 23.09.2022 | Технология комбинированной сварки ручной дуговой сваркой корневого слоя шва и механизированной сваркой самозащитной проволокой заполоняющих и облицовочного слоев шва строительных конструкций | АЦСТ-11-08377 | Пв | 03.04.2027 | АЦСТ-11 | да | открыть
ООО «МОРСКИЕ ТЕХНОЛОГИИ» | Fabshield 71К6-NP | Самозащитная проволока Fabshield 71К6-NP. Допускается применение других аттестованных сварочных материалов в соответствии с требованиями ПТД. | 2+1 (М03+М01) | группа 3 (М03) | МПС | СК | Труба: свыше 12,0 до 50,0 включительно + плоская деталь: от 6,0 до 50,0 включительно | Труба: свыше 500,0 до 2520,0 включительно + плоская деталь | с подогревом | без термообработки | Н2; В1 | ПТД-МПС-СК 23.09.2022 | Технология механизированной сварки самозащитной проволокой строительных конструкций | АЦСТ-11-08509 | Пв | 23.05.2027 | АЦСТ-11 | да | открыть
ООО «МОРСКИЕ ТЕХНОЛОГИИ» | LB-52U, OK 74.70 | Электроды LB-52U - корневой слой шва; электроды ОК 74.70 - последующие слои шва. Допускается применение других аттестованных сварочных материалов в соответствии с требованиями ПТД. / Электроды LB-52U - все слои шва. Допускается применение других аттестованных сварочных материалов в соответствии с требованиями ПТД. | 2 (М03) / 1 (М01) / 2+1 (М03+М01) | группа 3 (М03) | РД | СК | свыше 12,0 до 25,0 включительно / Труба: свыше 12,0 до 25,0 включительно + плоская деталь: от 6,0 до 12,0 включительно / свыше 3,0 до 12,0 включительно | свыше 500,0 до 2520,0 включительно / Труба: свыше 500,0 до 2520,0 включительно + плоская деталь / плоские детали | с подогревом | без термообработки | Н1; В1 / Н2; В1 | ПТД-РД-КСМ (СК) 23.09.2022 | Технология ручной дуговой сварки покрытыми электродами сварных соединений металлоконструкций мостов | АЦСТ-11-08602 | Пв | 23.06.2027 | АЦСТ-11 | да | открыть
ООО «МРК УРАЛ» | УОНИ-13/55, LB-52U | Э50А (УОНИ-13/55, LB-52U) и другие аттестованные аналоги, указанные в ПТД) | 2 (М03) | группа 3 (М03) | РД | СК | от 7,0 до 28,0 включительно / от 7,0 до 12,0 включительно + от 7,0 до 28,0 включительно / свыше 12,0 до 28,0 включительно + свыше 12,0 до 28,0 включительно | плоские детали | без подогрева | без термообработки | Н1, Г, В1, П1 / Н1, Н2, В1, П2 | ТИ 01-26 02.02.2026 | "Технологическая инструкция ручной дуговой сварки покрытыми электродами при изготовлении, монтаже и реконструкции металлоконструкций и деталей металлических строительных конструкций" | АЦСТ-109-01903 | Пв | 20.07.2030 | АЦСТ-109 | да | открыть
ООО «МС-СТРОЙСЕРВИС» | OK 53.70, LB-52U | УОНИИ-13/55; ОК 53.70; LB-52U и другие аттестованные аналоги | 1 (М01) | группа 3 (М03) | РД | НГДО, ОХНВП | свыше 3,0 до 12,0 включительно / свыше 3,0 до 20,0 включительно / свыше 15,0 до 30,0 (36,0)* включительно / свыше 5,0 до 20,0 включительно | свыше 25,0 до 150,0 включительно / свыше 150,0 до 500,0 включительно / свыше 500,0 до 1420,0 включительно | без подогрева | без термообработки** | Н1; Г; В1; Н45 | МС-СТРОЙСЕРВИС – НГДО 4,12 – ОХНВП 15,16 – РД – 2024 10.01.2024 | Технология ручной дуговой сварки покрытыми электродами оборудования нефтегазопромыслового, бурового и нефтеперерабатывающего и технологических трубопроводов | АЦСТ-128-00511 | Пв | 16.05.2028 | АЦСТ-128 | да | открыть
ООО «МС-СТРОЙСЕРВИС» | УОНИ-13/55, OK 53.70, LB-52U | УОНИ-13/55, ОК 53.70, LB-52U и другие в соответствии с ПТД | 1 (М01) | группа 3 (М03) | РД | СК | свыше 3,0 до 5,0 включительно / свыше 3,0 до 12,0 включительно / свыше 3,0 до 20,0 включительно |  | без подогрева | без термообработки | Н1; Г; В1; Н45 | МС-СТРОЙСЕРВИС – СК 1– РД – 2024 10.01.2024 | Технология ручной дуговой сварки покрытыми электродами технических устройств: строительные конструкции | АЦСТ-128-00512 | Пв | 17.05.2028 | АЦСТ-128 | да | открыть
ООО «МежРегионГазСтрой» (ООО «МРГС») |  | Э42А*; Э50А | 1 (М01) | группа 3 (М03) | РД | СК | св. 3,0 до 12,0 вкл. / св. 12,0 до 25,0 вкл. / патрубок: св. 3,0 до 12,0 вкл. + основная труба: св. 3,0 до 25,0 вкл. | св. 25,0 до 500,0 вкл. / св. 500,0 до 1420,0 вкл. / св. 1000,0 до 1420,0 вкл. / плоские детали (продольное стыковое соединение кожуха (футляр)) / патрубок: св. 25,0 до 150,0 вкл. + основная труба: св. 25,0 до 1420,0 вкл. / патрубок: св. 150,0 до 500,0 вкл. + основная труба: св. 150,0 до 1420,0 вкл. | без подогрева | без термообработки | Н1; Г; В1; Н45 / Н1; Г / Н2; П2; В1 | ТИ-МРГС-СК-2025 10.06.2025 | Технология ручной дуговой сварки покрытыми электродами при изготовлении и монтаже строительных конструкций и трубопроводов | АЦСТ-112-01017 | Пв | 22.07.2029 | АЦСТ-112 | да | открыть
ООО «Металлпро» | УОНИ-13/55 | Э50А (УОНИ-13/55 и другие аттестованные аналоги, указанные в ПТД) | 1 (М01) / 2 (М03) | группа 3 (М03) | РД | КСМ | от 8,0 до 50,0 включительно | плоские детали | с подогревом | без термообработки | Н1; Н2 | ТС-КСМ2-РД-01 25.07.2022 | Технология ручной дуговой сварки покрытыми электродами (РД) металлических мостовых конструкций | АЦСТ-73-00836 | Пв | 23.12.2026 | АЦСТ-73 | да | открыть
ООО «Металлпро» | OK AristoRod 12.50 | OK AristoRod 12.50 и другие аттестованные аналоги, указанные в ПТД, газовая смесь: (78-82) % Ar + (18-22) % СО2. | 1 (М01) | группа 3 (М03) | МП | КСМ | от 8,0 до 50,0 включительно / от 10,0 до 50,0 включительно | плоские детали | с подогревом | без термообработки | Н1 / Н1; Н2 | ТС-КСМ1-МП-01 25.07.2022 | Технология механизированной сварки в смеси защитных газов (МП) металлических мостовых конструкций | АЦСТ-73-00837 | Пв | 23.12.2026 | АЦСТ-73 | да | открыть
ООО «Металлпро» | OK Autrod 12.32, Flux 10.71 | OK Autrod 12.32 в сочетании с флюсом ОК Flux 10.71 и другие аттестованные аналоги, указанные в ПТД | 1 (М01), 2 (М03) | группа 3 (М03) | АФ | КСМ | от 20,0 до 50,0 включительно | плоские детали | с подогревом | без термообработки | Н1 | ТС-КСМ1-АФ-01 25.07.2022 | Технология автоматической сварки под флюсом (АФ) металлических мостовых конструкций | АЦСТ-73-00838 | Пв | 23.12.2026 | АЦСТ-73 | да | открыть
ООО «Московский Трубопрокатный завод» | Св-08Г2С, Св-08ГА, UF-02, Weld CF 80S-Ni1, OK Autrod 13.24, OK Flux 10.62 | Проволока сплошного сечения марки Св-08Г2С и другие аналоги согласно ПТД, защитный газ: сварочная смесь 80% Ar + 20%СО2 - корневой и первый заполняющий слои шва, проволока сплошного сечения марки Св-08ГА и другие аналоги согласно ПТД + флюс марки UF-02 - заполняющие и облицовочный слои шва и другие аналоги согласно ПТД / Проволока сплошного сечения марки Weld CF 80S-Ni1 и другие аналоги согласно ПТД, защитный газ: сварочная смесь 80% Ar + 20%СО2- корневой и первый заполняющий слои шва, проволока сплошного сечения марки OK Autrod 13.24 и другие аналоги согласно ПТД + флюс марки OK Flux 10.62 - заполняющие и облицовочный слои шва и другие аналоги согласно ПТД | 1 (М01) / 2 (М03) | группа 3 (М03) | МП+АФ | СК | свыше 3,0 до 12,0 включительно / свыше 12,0 до 50,0 включительно / свыше 12,0 до 20,0 включительно / свыше 12,0 до 25,0 включительно | свыше 500,0 до 3400 включительно / плоские детали | без подогрева | без термообработки | Н1 | АТК-МТЗ-МП+АФ-СК1 05.02.2024 | Механизированная сварка плавящимся электродом в среде активных газов и смесях корневого и первого заполняющего слоев шва, автоматическая сварка под флюсом заполняющих и облицовочного слоев шва металлических строительных конструкций | АЦСТ-102-03378 | Пв | 12.07.2028 | АЦСТ-102 | да | открыть
ООО «Московский Трубопрокатный завод» | Св-08Г2С | Проволока сплошного сечения марки Св-08Г2С и другие аналоги согласно ПТД, защитный газ: сварочная смесь 80% Ar + 20%СО2 | 1 (М01) | группа 3 (М03) | МП | СК | свыше 3,0 до 12,0 включительно / свыше 12,0 до 50,0 включительно / патрубок: свыше 3,0 до 12,0 включительно; плоская деталь: свыше 3,0 до 12,0 включительно | свыше 500,0, до 3400 включительно / патрубок: свыше 500,0, до 3400 включительно; плоская деталь | без подогрева | без термообработки | Н1; В1 / Н1; Н2; В1 | АТК-МТЗ-МП-СК1 05.02.2024 | Механизированная сварка плавящимся электродом в среде активных газов и смесях металлических строительных конструкций | АЦСТ-102-03379 | Пв | 12.07.2028 | АЦСТ-102 | да | открыть
ООО «НИИЦ СТНК «СПЕКТР» | LB-52U, Fox EV 65 | Сварка корневого слоя - электроды LB-52U, Последующие слои - электроды Fox EV 65 | 2 (М03) | группа 3 (М03) | РД | СК | св. 12 до 18 вкл. | от 1020 до 1420 вкл. | с подогревом | без термообработки | В1 | 111-РР-1220х13-А rev A 25.03.2025 | Ручная дуговая сварка электродами с основным видом покрытия металлических строительных конструкций | АЦСТ-102-03610 | Пв | 06.05.2029 | АЦСТ-102 | да | открыть
ООО «НИИЦ СТНК «СПЕКТР» | LB-52U, Fox EV 65 | Сварка корневого слоя - электроды LB-52U, Последующие слои - электроды Fox EV 65 | 2 (М03)+ 1(М01) | группа 3 (М03) | РД | СК | тонкостенный элемент: св. 12 до 18 вкл.* | от 1020 до 1420 вкл. | с подогревом | без термообработки | В1 | 111-РP-1220х13+18-A rev A 29.08.2025 | Ручная дуговая сварка электродами с основным видом покрытия разнотолщинных стыковых соединений металлических конструкций | АЦСТ-102-03750 | Пв | 08.09.2029 | АЦСТ-102 | да | открыть
ООО «НИИЦ СТНК «СПЕКТР» | OK 74.70, LB-52U | Заполняющие и облицовочный слои шва: электроды с основным видом покрытия марки: OK 74.70 и другие аттестованные аналоги согласно ПТД для группы 2 / Корневой слой шва: электроды марки LB-52U и другие аттестованные аналоги согласно ПТД для группы 2; заполняющие и облицовочный слои шва: электроды с основным видом покрытия марки: OK 74.70 и другие аттестованные аналоги согласно ПТД для группы 2 | 2(М03) | группа 3 (М03) | РД | НГДО, ОХНВП | св. 12 до 30,0 вкл. | св. 500,0 до 4000,0 вкл. / плоские детали | с подогревом | без термообработки | Н1, В1, Г, Н45 / Н1, В1, Г | ТК-РД(Рем)-1 26.10.2025 | Ручная дуговая сварка электродами с основным видом покрытия (РД) при исправлении дефектов (ремонте) стыковых соединений | АЦСТ-102-03828 | Пв | 08.12.2029 | АЦСТ-102 | да | открыть
ООО «НИИЦ СТНК «СПЕКТР» | OK 53.70, OK 74.70 | Электроды с основным видом покрытия марки ОК 53.70 и другие аналоги в соответствии с ПТД / Корневой слой: электроды с основным видом покрытия марки ОК 53.70 и другие аналоги в соответствии с ПТД, заполняющие и облицовочный слои: электроды с основным видом покрытия марки OK 74.70 и другие аналоги в соответствии с ПТД. | 1 (М01) / 2 (М03) | группа 3 (М03) | РД | НГДО, ОХНВП | свыше 12,0 до 30,0 включительно | свыше 500,0 до 1620 включительно | с подогревом | без термообработки | Н1; Г; В1; Н45 | ТК-РД-1 01.09.2025 | Ручная дуговая сварка покрытыми электродами технологических трубопроводов и деталей трубопроводов | АЦСТ-102-03903 | Пв | 26.01.2030 | АЦСТ-102 | да | открыть
ООО «НИИЦ СТНК «СПЕКТР» | OK 53.70, OK 74.70 | Электроды с основным видом покрытия марки ОК 53.70 и другие аналоги в соответствии с ПТД / Корневой слой: электроды с основным видом покрытия марки ОК 53.70 и другие аналоги в соответствии с ПТД, заполняющие и облицовочный слои: электроды с основным видом покрытия марки ОК 74.70 и другие аналоги в соответствии с ПТД. | 1 (М01) / 2 (М03); 1 (М01)+2 (М03) | группа 3 (М03) | РД | СК | свыше 12,0 до 50,0 включительно | свыше 500,0 до 5000,0 включительно | без подогрева | без термообработки | Н1; Г; В1 | АТК-СПЕКТР-СК1-РДр-26 04.05.2026 | Ручная дуговая сварка электродами с основным видом покрытия при исправлении дефектов (ремонте) металлических строительных конструкций | АЦСТ-102-03984 | Пв | 11.06.2030 | АЦСТ-102 | да | открыть
ООО «НИИЦ СТНК «СПЕКТР» | Weld EH12K, OK Flux 10.62Р | Проволока марки Weld EH12K + флюс марки OK Flux 10.62Р и др. аттестованные аналоги в соответствии с ПТД | 1(М01) | группа 3 (М03) | АФ | СК | свыше 12,0 до 20,0 включительно / свыше 12,0 до 32,0 включительно / свыше 12,0 до 50,0 включительно | плоские детали / свыше 500,0, до 5000 включительно | без подогрева | без термообработки | Н1 | АТК-СПЕКТР-СК1-АФ-26 03.05.2026 | Автоматическая сварка под флюсом стыковых соединений при изготовлении металлоконструкций | АЦСТ-102-03985 | Пв | 11.06.2030 | АЦСТ-102 | да | открыть
ООО «НИИЦ СТНК «СПЕКТР» | OK 53.70, Tubrod 15. 17, Tubrod 15.19 | Электроды с основным видом покрытия марки ОК 53.70 и другие аналоги в соответствии с ПТД (корневой слой шва); Порошковая проволока марки ОК Tubrod 15. 17, ОК Tubrod 15.19 и другие аналоги в соответствии с ПТД; защитный газ (смесь) - 80% Ar + 20% CO2 (заполняющие и облицовочные слои шва) / Электроды с основным видом покрытия марки ОК 53.70 и другие аналоги в соответствии с ПТД (корневой слой шва); Порошковая проволока марки ОК Tubrod 15. 17, ОК Tubrod 15.19 и другие аналоги в соответствии с ПТД; защитный газ (смесь) - 82% Ar + 18% CO2 (заполняющие и облицовочные слои шва) | 1 (М01); 2 (М03); 1 (М01)+2 (М03) | группа 3 (М03) | РД+МПГ | СК | свыше 12,0 до 50,0 включительно | плоские детали / свыше 500 до 5000 вкл. | без подогрева | без термообработки | Н1; Г; В1 | АТК-СПЕКТР-СК1-РД+МПГ-26 04.05.2026 | Ручная дуговая сварка электродами с основным видом покрытия корневого слоя шва и механизированная сварка порошковой проволокой в среде активных газов и смесях заполняющих и облицовочного слоев шва металлических строительных конструкций | АЦСТ-102-03994 | Пв | 23.06.2030 | АЦСТ-102 | да | открыть
ООО «НИИЦ СТНК «СПЕКТР» | SuperArc L-56, OK AristoRod 13.12А | Проволока сплошного сечения марки SuperArc L-56 + защитный газ 100% CO2 для корневого слоя шва и другие аттестованные аналоги согласно ПТД; Проволока сплошного сечения марки OK AristoRod 13.12А + защитный газ смесь 80%Ar+20%CO2 для заполняющих и облицовочного слоев и другие аттестованные аналоги согласно ПТД | 2(М03) | группа 3 (М03) | МП | СК | свыше 12,0 до 50,0 включительно | свыше 500,0 до 1420,0 вкл. | с подогревом | без термообработки / с термообработкой | Н1 | ТК-МП-Спектр-01 20.05.2026 | Механизированная сварка проволокой сплошного сечения в среде защитных газов металлических строительных конструкций | АЦСТ-102-04018 | Пв | 04.08.2030 | АЦСТ-102 | да | открыть
ООО «НОВАПРОМ» | ER70S-6 | ER70S-6, смесь газов (Ar-82% + углекислый газ-18%) и другие марки, указанные в ПТД | 2(М03) согласно ПТД / 1+2 (М01+М03) согласно ПТД | группа 3 (М03) | МП | ОХНВП | свыше 12,0 до 36,0* включительно / от 4,0 до 25,0 включительно для ответвления (патрубок), от 4,0 до 36,0* включительно для основной трубы |  | без подогрева | без термообработки | Н1; Г; В1 / Н2; В1 | ТИ.МП-2.1+2-ОХНВП.1.2-2024 28.03.2024 | Технология механизированной сварки плавящимся электродом в среде активных газов и ¦ смесях (МП) при изготовлении и ремонте оборудования нефтегазодобывающего, химических, нефтехимических, нефтеперерабатывающих и взрывопожароопасных производств из материалов группы 2(М03) и 1(М01)+2(М03) | АЦСТ-61-00739 | Пв | 11.12.2028 | АЦСТ-61 | да | открыть
ООО «ПК «Реконструкция» | LB-52U | УОНИИ-13/55, LB-52U и другие в соответствии с ПТД | 1 (М01); 2 (М03); 2+1 (М03+М01) | группа 3 (М03) | РД | ПТО | свыше 3,0 до 32,0 включительно / свыше 3,0 до 12,0 включительно + свыше 3,0 до 50,0 включительно / свыше 12,0 до 30,0 включительно + свыше 12,0 до 50,0 включительно / свыше 12,0 до 32,0 включительно + свыше 12,0 до 50,0 включительно |  | без подогрева | без термообработки | Н1; Г; П1; В1 / Н2; П2; В1 / Н1; Н2; П2; В1 | ПКР-ПТО-1,7,14-РД-2026 24.06.2026 | Технология ручной дуговой сварки покрытыми электродами подъемно-транспортного оборудования | АЦСТ-128-00720 | Пв | 21.07.2030 | АЦСТ-128 | да | открыть
ООО «ПКФ СТС» | МР-3 | электроды типа Э50А (УОНИИ-13/55), Э46* (МР-3), Э42* (УОНИИ-13/45) и их аттестованные аналоги, указанные в ПТД | 1 (М01) | группа 3 (М03) | РД | ПТО | 3,0 / свыше 3,0 до 12,0 включительно / свыше 12,0 до 40,0 включительно | плоские детали | без подогрева / с подогревом | без термообработки | Н1, В1, Г, П1 / Н1; Н2; П2; В1 | ПС-ПТО (1,14)-РД 01.02.2023 | «Технология ручной дуговой сварки покрытыми электродами при изготовлении, монтаже, ремонте и реконструкции грузоподъемных кранов и металлических конструкций для подъёмно-транспортного оборудования» | АЦСТ-111-01048 | Пв | 17.05.2027 | АЦСТ-111 | да | открыть
ООО «ПМК «ПРОФМЕТ» | Св-08Г2С | Сварочная проволока Св-08Г2С. Допускаются к применению другие аттестованные сварочные материалы, указанные в ПТД | 1 (М01): 09Г2С, 15ХСНД, 15ХСНДА и др. аналоги, указанные в ПТД. / 2 (М03): 10ХСНД, 10ХСНДА и др. аналоги, указанные в ПТД. | группа 3 (М03) | МП | КСМ | от 6,0 до 16,0 включительно / свыше 16,0 до 50,0 включительно | плоские детали | с подогревом | без термообработки | Н1 / Н1; Н2 | ТИ-МП-КСМ 16.05.2023 | Технология механизированной сварки плавящимся электродом в среде активных газов и смесях при заводском изготовлении конструкций мостов | АЦСТ-11-08791 | Пв | 27.09.2027 | АЦСТ-11 | да | открыть
ООО «ПМК «ПРОФМЕТ» | Св-08Г2С | Проволока Св-08Г2С. Допускается применение других аттестованных сварочных материалов в соответствии с требованиями ПТД. | 2 (М03): 10ХСНД, 10ХСНДА и др. аналоги, указанные в ПТД. / 1 (М01): 09Г2С, 15ХСНД, 15ХСНДА и др. аналоги, указанные в ПТД. | группа 3 (М03) | МП | КСМ | от 6,0 до 16,0 включительно / свыше 16,0 до 25,0 включительно | плоские детали | с подогревом | без термообработки | Н1; Г; П1; В1 / Н2; Г; П2; В1 | МП-КСМ(2) 16.05.2023 | Технология механизированной сварки плавящимся электродом в среде активных газов и смесях металлических конструкций пролетных строений, опор и пилонов стальных мостов в монтажных условиях | АЦСТ-11-08793 | Пв | 27.09.2027 | АЦСТ-11 | да | открыть
ООО «ПМК «ПРОФМЕТ» | OK AristoRod 12.50, Св-08Г2С | Сварочная проволока OK AristoRod 12.50, Св-08Г2С. Допускаются к применению другие аттестованные сварочные материалы, указанные в ПТД. | 1 (М01) | группа 3 (М03) | МП | СК | свыше 3,0 до 12,0 включительно / свыше 12,0 до 50,0 включительно / свыше 12,0 до 40,0 включительно | плоские детали | с подогревом | без термообработки | Н1; Г; П1; В1 / Н1; Н2; П2; В1 | ТИ-МП-СК 16.05.2023 | Технология механизированной сварки проволокой сплошного сечения металлических строительных конструкций в среде защитных газов | АЦСТ-11-08794 | Пв | 27.09.2027 | АЦСТ-11 | да | открыть
ООО «ПО «КМЗ» | Св-08Г2С | Св-08Г2С и другие в соответствии с ПТД, смесь 80% Ar + 20% СО2 | 1 (М01) | группа 3 (М03) | МП | НГДО, ОХНВП | свыше 3,0 до 12,0 включительно / свыше 3,0 до 20,0 включительно / патрубок свыше 3,0 до 12,0 включительно + основная труба свыше 3,0 до 30,0 включительно / патрубок от 4,0 до 12,0 включительно + основная труба от 4,0 до 30,0 включительно |  | без подогрева | без термообработки | Н1; Г; В1; Н45 / Н2; П2; В1; Н45 | КМЗ-МП-НГДО-4-12-ОХНВП-16-2023 10.10.2023 | Технология механизированной сварки плавящимся электродом в среде активных газов и смесях оборудования нефтегазопромыслового, бурового и нефтеперерабатывающего; технологических трубопроводов и деталей трубопроводов | АЦСТ-128-00471 | Пв | 24.01.2028 | АЦСТ-128 | да | открыть
ООО «ПО «КМЗ» | Св-08Г2С | Св-08Г2С и другие в соответствии с ПТД, смесь 80% Ar + 20% СО2 | 1 (М01) | группа 3 (М03) | МП | НГДО, ОХНВП | свыше 3,0 до 20,0 включительно / свыше 5,0 до 30,0 включительно |  | без подогрева | без термообработки | Н1; Г; В1; Н45 / Н1; Г; В1; П1 | КМЗ-МП-НГДО-12-ОХНВП-1-3-2023 10.10.2023 | Технология механизированной сварки плавящимся электродом в среде активных газов и смесях оборудования нефтегазопромыслового, бурового и нефтеперерабатывающего; оборудования химических, нефтехимических, нефтеперерабатывающих производств, работающего под давлением до 16 МПа и под вакуумом | АЦСТ-128-00475 | Пв | 01.02.2028 | АЦСТ-128 | да | открыть
ООО «ПО «КМЗ» | Св-08Г2С, WELD EH12K, OK Flux 10.71P | МП: Св-08Г2С смесь газовая Ar 80% + СО2 20%; ¦ АФ: WELD EH12K, OK Flux 10.71P и другие аттестованные аналоги | 1 (М01) | группа 3 (М03) | МП+АФ | НГДО, ОХНВП | от 6,0 до 12,0 включительно / свыше 12,0 до 30,0 (36,0)* включительно |  | без подогрева | без термообработки** | Н1 | КМЗ-МП-АФ-НГДО-12-ОХНВП-1-2-3-2024 15.04.2024 | Технология автоматической сварки под слоем флюса с предварительной подваркой корневого (подварочного) слоя шва оборудования нефтегазопромыслового, бурового и нефтеперерабатывающего; оборудования химических, нефтехимических, нефтеперерабатывающих производств, работающего под давлением, из углеродистых и низколегированных сталей | АЦСТ-128-00578 | Пв | 24.01.2029 | АЦСТ-128 | да | открыть
ООО «ПО «КМЗ» | WELD EH12K, OK Flux 10.71P | WELD EH12K, OK Flux 10.71P и другие аттестованные аналоги | 1 (М01) | группа 3 (М03) | АФ | НГДО, ОХНВП | от 6,0 до 12,0 включительно / свыше 12,0 до 30,0 включительно / свыше 12,0 до 30,0 (36,0)* включительно |  | без подогрева | без термообработки** | Н1 | КМЗ-АФ-НГДО-12-ОХНВП-1-2-3-2024 15.04.2024 | Технология автоматической сварки под слоем флюса оборудования нефтегазопромыслового, бурового и нефтеперерабатывающего; оборудования химических, нефтехимических, нефтеперерабатывающих производств, работающего под давлением, из углеродистых, низколегированных и высоколегированных сталей | АЦСТ-128-00579 | Пв | 24.01.2029 | АЦСТ-128 | да | открыть
ООО «ПО «КМЗ» | LB-52U, OK 53.70 | УОНИИ-13/55, LB-52U, ОК 53.70 и другие в соответствии с ПТД | 1 (М01); 2 (М03); 2+1 (М03+М01) | группа 3 (М03) | РД | ПТО, НГДО, СК | свыше 3,0 до 50,0 включительно / свыше 3,0 до 12,0 включительно + свыше 3,0 до 50,0 включительно / свыше 12,0 до 30,0 включительно + свыше 12,0 до 50,0 включительно / свыше 12,0 до 40,0 включительно + свыше 12,0 до 50,0 включительно |  | без подогрева | без термообработки | Н1; Г; П1; В1 / Н2; П2; В1 / Н1; Н2; П2; В1 | КМЗ-РД-ПТО-СК-НГДО-2026 10.06.2026 | Технология ручной дуговой сварки плавящимся электродом подъемно-транспортного оборудования и металлических строительных конструкций | АЦСТ-128-00719 | Пв | 21.07.2030 | АЦСТ-128 | да | открыть
ООО «ПРОТОС» | Св-08ГА | Сварочная проволока сплошного сечения Св-08ГА в сочетании с флюсом АН348-АП. Допускаются к применению другие аттестованные сварочные материалы, указанные в ПТД. | 1 (М01) | группа 3 (М03) | АФ | СК | от 8,0 до 12,0 включительно / свыше 12,0 до 22,0 включительно / от 20,0 до 50,0 включительно / свыше 12,0 до 32,0 включительно / от 6,0 до 12,0 включительно | плоские детали | без подогрева | без термообработки | Н1 / Н1; Н2 | И-004 20.06.2023 | Инструкция по механизированной сварке в среде защитных газов и автоматической сварке под флюсом стальных строительных конструкций | АЦСТ-154-00061 | Пв | 26.10.2027 | АЦСТ-154 | да | открыть
ООО «ПРОТОС» | Св-08Г2С | Сварочная проволока сплошного сечения Св-08Г2С все слои шва. Допускается применение других аттестованных сварочных материалов в соответствии с требованиями ПТД. | 1 (М01) | группа 3 (М03) | МП | СК | от 8,0 до 12,0 включительно / свыше 12,0 до 30,0 включительно / от 6,0 до 12,0 включительно / свыше 12,0 до 50,0 включительно / свыше 12,0 до 40,0 включительно | плоские детали | без подогрева | без термообработки | Н1 / Н1; Н2 | И-004 20.06.2023 | Инструкция по механизированной сварке в среде защитных газов и автоматической сварке под флюсом стальных строительных конструкций | АЦСТ-154-00062 | Пв | 26.10.2027 | АЦСТ-154 | да | открыть
ООО «Приокский механический завод» | Св-10НМА, UF-02 | сварочная проволока Св-10НМА и их аттестованные аналоги, указанные в ПТД, сварочный флюс UF-02 и их аттестованные аналоги, указанные в ПТД | 1 (М01) | группа 3 (М03) | АФ | ОХНВП | от 5,0 до 12,0 включительно / свыше 12,0 до 30,0 включительно / от 14,0 до 30,0 включительно | плоские детали / свыше 500,0 до 4000,0 включительно | без подогрева | без термообработки | Н1 | ТПС-1100 03.02.2024 | «Технология автоматической сварки под флюсом оборудования химических, нефтехимических, нефтеперерабатывающих производств, работающего под давлением до 16МПа.» | АЦСТ-111-01306 | Пв | 17.12.2028 | АЦСТ-111 | да | открыть
ООО «Производственный комплекс «КНГ» |  | Э50А | 2 (М03) | группа 3 (М03) | РД | НГДО, ОХНВП | от 5,0 до 12,0 вкл. / свыше 12,0 до 24,0 вкл. / от 5,0 до 12,0 вкл. + от 5,0 до 20,0 вкл. |  | с подогревом | с термообработкой | Н1; В1 / Н2; В1 | АЛЬБОМ технологических карт сварки: РАД-1-НГДО(4,9,12) ОХНВП(1), РД-1-НГДО(4,9,12) ОХНВП(1). 07.11.2022 | Ручная дуговая сварка покрытыми электродами | АЦСТ-76-01998 | Пв | 13.01.2027 | АЦСТ-76 | да | открыть
ООО «Р-СТРОЙ» | Weld T 80S-Ni1 | Проволока сплошного сечения (пруток) марки Weld T 80S-Ni1 и другие аналоги согласно ПТД, защитный газ: 100% аргон высшего сорта по ГОСТ 10157, неплавящийся вольфрамовый электрод | 1 (М01) / 2 (М03) | группа 3 (М03) | РАД | ОХНВП | свыше 3,0 до 12,0 включительно | свыше 500,0, до 1720,0 | без подогрева | без термообработки | Н1; Г; В1; Н45 | Р-С/24/РАД-ОХНВП 15.10.2024 | Ручная аргонодуговая сварка неплавящимся электродом стыковых соединений технологических трубопроводов | АЦСТ-102-03487 | Пв | 18.12.2028 | АЦСТ-102 | да | открыть
ООО «Р-СТРОЙ» | Weld T 80S-Ni1 | Проволока сплошного сечения (пруток) марки Weld T 80S-Ni1 и другие аналоги согласно ПТД, защитный газ: 100% аргон высшего сорта по ГОСТ 10157, неплавящийся вольфрамовый электрод | 1 (М01) / 2 (М03) | группа 3 (М03) | РАД | СК | свыше 3,0 до 12,0 включительно | свыше 500,0, до 1720,0 | без подогрева | без термообработки | Н1; Г; В1; Н45 | Р-С/24/РАД-СК-3 15.10.2024 | Ручная аргонодуговая сварка неплавящимся электродом захлестных стыковых соединений металлических трубопроводов | АЦСТ-102-03488 | Пв | 18.12.2028 | АЦСТ-102 | да | открыть
ООО «РУСКОМТРАНС» | Св-08Г2С, JQ.MG80-G | проволока сплошного сечения Св-08Г2С, JQ.MG80-G и их аттестованные аналоги, указанные в ПТД; защитный газ - сварочная смесь 80 % Ar + 20 % СО2 | 3 (М03) | группа 3 (М03) | МП | ПТО | от 1,5 до 3,0 включительно / свыше 3,0 до 4,0 включительно / свыше 3,0 до 12,0 включительно / свыше 12,0 до 40,0 включительно | плоские детали | с подогревом | без термообработки | Н1, В1, Г, П1 | РКТ-ПТД-МП-3/ПТО(1,3,8,14) 25.12.2025 | «Технология механизированной сварки плавящимся электродом в среде активных газов и смесях подъемно-транспортного оборудования» | АЦСТ-111-01539 | Пв | 16.03.2030 | АЦСТ-111 | да | открыть
ООО «Ренконс Хэви Индастрис» | Filarc PZ6114, Filarc PZ6138, DW-100, DW-A55L, SC-71MJ | Порошковые проволоки марки Filarc PZ6114, Filarc PZ6138, DW-100, DW-A55L, SC-71MJ. Допускается применение других аттестованных сварочных материалов в соответствии с требованиями ПТД. | 2 (М03) | группа 3 (М03) | МПГ | ОХНВП, СК | свыше 3,0 до 12,0 включительно / свыше 3,0 до 12,0 включительно + свыше 3,0 до 40,0 включительно* / свыше 3,0 до 12,0 включительно + свыше 3,0 до 40,0 включительно | плоские детали | без подогрева / с подогревом | без термообработки | Н1; Г; П1; В1 / Н1; Н2; П2; В1 | ТИ-РХИ-МПГ 26.09.2023 | Технология механизированной сварки (наплавки) порошковой проволокой в среде активных газов и смесях всех слоёв шва при изготовлении, монтаже, ремонте, реконструкции опасных производственных объектов | АЦСТ-11-09309 | Пв | 13.05.2028 | АЦСТ-11 | да | открыть
ООО «СВАРГА» | OK 53.70, LB-52U, Nittetsu L-60LT, OK 74.70 | электроды типа Э50А марок OK 53.70, LB-52U - все слои шва. Допускается применение других аттестованных сварочных материалов в соответствии с требованиями ПТД. / электроды типа Э50А марок OK 53.70, LB-52U - корневой слой шва; электроды типа Э60 марок Nittetsu L-60LT, ОК 74.70 - заполняющие и облицовочный слои шва. Допускается применение других аттестованных сварочных материалов в соответствии с требованиями ПТД. | 1 (М01) / 2 (М03) | группа 3 (М03) | РД | СК | свыше 12,0 до 30,0 включительно | свыше 500,0 до 1720,0 включительно | с подогревом | без термообработки | В1 | ТИ-СВАРГА-РД-СК1 03.10.2023 | Технология ручной дуговой сварки покрытыми электродами металлических конструкций | АЦСТ-11-09252 | Пв | 22.03.2028 | АЦСТ-11 | да | открыть
ООО «СП ВИС-МОС» | OK 53.70, LB-52U, OK 74.70 | Электроды марок УОНИИ 13/55, OK 53.70, LB-52U для сварки корня шва, электроды марки ОК74.70 заполняющие и облицовочный слои шва. Допускается применение других аттестованных сварочных материалов в соответствии с требованиями ПТД. | 2 (М03) | группа 3 (М03) | РД | СК | свыше 12,0 до 30,0 | свыше 500,0 до 1720,0 включительно | с подогревом | без термообработки | Н1; Г; В1; Н45 | ВМ-РД-СК 01.10.2024 | Технология ручной дуговой сварки покрытыми электродами металлических трубопроводов при строительстве, монтаже и реконструкции | АЦСТ-11-09753 | Пв | 20.12.2028 | АЦСТ-11 | да | открыть
ООО «СП ВИС-МОС» | JC-30 | Корневой слой шва (МП): проволока ОК ПРО 51С. ¦ Заполняющие и облицовочные слои шва (МПС) самозащитная порошковая проволока JC-30. ¦ Допускается применение других аттестованных сварочных материалов в соответствии с требованиями ПТД. | 2 (М03) | группа 3 (М03) | МП+МПС | СК | свыше 12,0 до 28,0 | свыше 500,0 до 1720,0 включительно | с подогревом | без термообработки | В2 | ВМ-МП+МПС-СК 01.10.2024 | Технология комбинированной сварки: механизированная сварка проволокой сплошного сечения в среде углекислого газа методом STT(МП) корневого слоя шва + механизированная сварка самозащитной порошковой проволокой заполняющих и облицовочных слоев стыковых соединений труб при строительстве, монтаже и реконструкции | АЦСТ-11-09754 | Пв | 20.12.2028 | АЦСТ-11 | да | открыть
ООО «ССК «Газрегион» | OK 53.70, Bohler FOX EV | Корневой слой шва - электроды марки ОК 53.70 и другие аналоги в соответствии с ПТД. Заполняющие и облицовочный слои шва - электроды марки Bohler FOX EV 60 и другие аналоги в соответствии с ПТД | 2(М03)+1(М01) | группа 3 (М03) | РД | СК | от 10,0 до 12,0 включительно / свыше 12,0 до 40,0 включительно | свыше 150,0 до 500,0 включительно / свыше 500,0 до 1720,0 включительно | с подогревом | без термообработки | Н1; Г; В1; Н45 | ТИ-ССКГР-РД-102-40-СП-2023; ССКГР-РД-102-40/1-СП-2023;ССКГР-РД-102-40/2-СП-2023; ССКГР-РД-102-40/3-СП-2023; ССКГР-РД-102-40/4-СП-2023; ССКГР-РД-102-40/5-СП-2023; ССКГР-РД-102-40/6-СП-2023; ССКГР-РД-102-40/7-СП-2023; ССКГР-РД-102-40/8-СП-2023; ССКГР-РД-102-40/9-СП-2023 20.07.2023 | Ручная дуговая сварка покрытыми электродами металлических строительных конструкций | АЦСТ-102-03259 | Пв | 16.11.2027 | АЦСТ-102 | да | открыть
ООО «ССК «Газрегион» | OK Tigrod 12.64, OK 74.70 | Проволока сплошного сечения (пруток) марки OK Tigrod 12.64 и другие аналоги согласно ПТД, защитный газ: 100% аргон высшего сорта по ГОСТ 10157, неплавящийся вольфрамовый электрод (корневой слой шва, горячий проход), электроды марки ОК 74.70, и другие аналогии в соответствии с ПТД (заполняющие и облицовочный слои шва) | 2 (М03) / 1 (М01) + 2 (М03) | группа 3 (М03) | РАД+РД | ОХНВП | от 10,0 до 12,0 включительно / свыше 12,0 до 22,0 включительно / свыше 12,0 до 30,0 включительно | от 325,0 до 500,0 включительно / свыше 500,0 до 1420,0 включительно | без подогрева | без термообработки / с термообработкой | Н1; Г; В1; Н45 | ТИ-ССКГР-РАД-102-20-СП-2024, ССКГР-РАД-20-СП-2024 26.03.2024 | Ручная аргонодуговая сварка неплавящимся электродом корневого слоя шва и горячего прохода, ручная дуговая сварка электродами с основным видом покрытия заполняющих и облицовочных слоев шва технологического оборудования и трубопроводов | АЦСТ-102-03339 | Пв | 03.05.2028 | АЦСТ-102 | да | открыть
ООО «ССК «Газрегион» | OK Tigrod 12.64, OK 74.70 | Проволока сплошного сечения (пруток) марки OK Tigrod 12.64 и другие аналоги согласно ПТД, защитный газ: 100% аргон высшего сорта по ГОСТ 10157, неплавящийся вольфрамовый электрод (корневой слой шва, горячий проход); электроды марки ОК 74.70 и другие аналогии в соответствии с ПТД (заполняющие и облицовочный слои шва) | 2 (М03) / 1 (М01) + 2 (М03) | группа 3 (М03) | РАД+РД | ОХНВП | от 10,0 до 12,0 включительно / свыше 12,0 до 22,0 включительно / свыше 12,0 до 30,0 включительно | от 325,0 до 500,0 включительно / свыше 500,0 до 1420,0 включительно | без подогрева | без термообработки | Н1; Г; В1; Н45 | ТИ-ССКГР-РАД-102-24-СП-2024, ССКГР-РАД-24-СП-2024 26.03.2024 | Ручная аргонодуговая сварка неплавящимся электродом корневого слоя шва и горячего прохода, ручная дуговая сварка электродами с основным видом покрытия заполняющих и облицовочных слоев шва захлестных стыковых соединений | АЦСТ-102-03365 | Пв | 24.06.2028 | АЦСТ-102 | да | открыть
ООО «ССК «Газрегион» | OK Tigrod 12.64, OK 74.70 | Проволока сплошного сечения (пруток) марки OK Tigrod 12.64 и другие аналоги согласно ПТД, защитный газ: 100% аргон высшего сорта по ГОСТ 10157, неплавящийся вольфрамовый электрод (корневой слой шва, горячий проход); электроды марки ОК 74.70 и другие аналогии в соответствии с ПТД (заполняющие и облицовочный слои шва) | 2 (М03) | группа 3 (М03) | РАД+РД | ОХНВП | патрубок: от 10,0 до 12,0 включительно; плоский фланец: от 10,0 до 30,0 включительно / патрубок: свыше 12,0 до 20,0 включительно; плоский фланец: свыше 12,0 до 30,0 включительно | патрубок: от 325,0 до 500,0 включительно; / патрубок: от 325,0 до 500,0 включительно; плоский фланец / патрубок: свыше 500,0 до 1420,0 включительно; плоский фланец | без подогрева | без термообработки | Н1; Н2; П2 | ТИ-ССКГР-РАД-102-23-СП-2024;ССКГР-РАД-23-СП-2024 07.03.2024 | Ручная аргонодуговая сварка неплавящимся электродом корневого слоя шва и горячего прохода, ручная дуговая сварка электродами с основным видом покрытия заполняющих и облицовочных слоев шва угловых соединений труб с плоским фланцем | АЦСТ-102-03366 | Пв | 24.06.2028 | АЦСТ-102 | да | открыть
ООО «ССК «Газрегион» | OK 74.70, OK 53.70 | Электроды марки OK 74.70 и другие аналоги в соответствии с ПТД / Корневой слой шва: электроды марки OK 53.70 и другие аналоги в соответствии с ПТД; Заполняющие и облицовочный слои шва: электроды марки OK 74.70 и другие аналоги в соответствии с ПТД | 2 (М03) | группа 3 (М03) | РД | ОХНВП | от 10,0 до 12,0 включительно / свыше 12,0 до 20,0 включительно | от 325,0 до 500,0 включительно / свыше 500,0 до 1420,0 включительно | без подогрева | без термообработки | Н1; Г; В1; Н45 | ТИ-ССКГР-РАД-102-26-СП-2024, ССКГР-РАД-26-СП-2024 26.03.2024 | Ручная дуговая сварка при исправлении дефектов (ремонте) кольцевых стыковых соединений технологического оборудования и трубопроводов | АЦСТ-102-03367 | Пв | 24.06.2028 | АЦСТ-102 | да | открыть
ООО «ССК «Газрегион» | OK Tigrod 12.64, OK 74.70 | Проволока сплошного сечения (пруток) марки OK Tigrod 12.64 и другие аналоги согласно ПТД, защитный газ: 100% аргон высшего сорта по ГОСТ 10157, неплавящийся вольфрамовый электрод (корневой слой шва, горячий проход), электроды марки ОК 74.70, и другие аналогии в соответствии с ПТД (заполняющие и облицовочный слои шва) | 2 (М03) / 1 (М01)+2 (М03) | группа 3 (М03) | РАД+РД | ОХНВП | патрубок: от 10,0 до 12,0 включительно; основная труба: от 10,0 до 30,0 включительно / патрубок: свыше 12,0 до 20,0 включительно; основная труба: свыше 12,0 до 30,0 включительно / патрубок: свыше 12,0 до 40,0 включительно; основная труба: свыше 12,0 до 40,0 включительно | патрубок: от 325,0 до 500,0 включительно; основная труба: от 325,0 до 1420 включительно / патрубок: свыше 500,0 до 1420,0 включительно; основная труба: свыше 500,0 до 1420 включительно | без подогрева | без термообработки / с термообработкой | Н2; П2; В1 | ТИ-ССКГР-РАД-102-22-СП-2024, ССКГР-РАД-22-СП-2024 26.03.2024 | Ручная аргонодуговая сварка неплавящимся электродом корневого слоя шва и горячего прохода, ручная дуговая сварка электродами с основным видом покрытия заполняющих и облицовочных слоев шва угловых соединений (прямых врезок) | АЦСТ-102-03368 | Пв | 24.06.2028 | АЦСТ-102 | да | открыть
ООО «ССК «Газрегион» | OK Tigrod 12.64, OK 74.70 | Проволока сплошного сечения (пруток) марки OK Tigrod 12.64 и другие аналоги согласно ПТД, защитный газ: 100% аргон высшего сорта по ГОСТ 10157, неплавящийся вольфрамовый электрод (корневой слой шва, горячий проход), электроды марки ОК 74.70, и другие аналогии в соответствии с ПТД (заполняющие и облицовочный слои шва) | 2 (М03) / 1(М01)+2 (М03) | группа 3 (М03) | РАД+РД | ОХНВП | от 10,0 до 12,0 включительно / свыше 12,0 до 20,0 включительно / свыше 12,0 до 30,0 включительно / свыше 12,0 до 40,0 включительно | от 325,0 до 500,0 включительно / свыше 500,0 до 1420,0 включительно | без подогрева | без термообработки / с термообработкой | Н1; Г; В1; Н45 | ТИ-ССКГР-РАД-102-25-СП-2024; ССКГР-РАД-25-СП-2024 26.03.2024 | Ручная аргонодуговая сварка неплавящимся электродом корневого слоя шва и горячего прохода, ручная дуговая сварка электродами с основным видом покрытия заполняющих и облицовочных слоев шва при исправлении дефектов (ремонте) технологического оборудования и трубопроводов | АЦСТ-102-03369 | Пв | 24.06.2028 | АЦСТ-102 | да | открыть
ООО «ССК «Газрегион» | OK Tigrod 12.64, OK 74.70 | Проволока сплошного сечения (пруток) марки OK Tigrod 12.64 и другие аналоги согласно ПТД, защитный газ: 100% аргон высшего сорта по ГОСТ 10157, неплавящийся вольфрамовый электрод (корневой слой шва, горячий проход); электроды марки ОК 74.70 и другие аналогии в соответствии с ПТД (заполняющие и облицовочный слои шва) | 2 (М03) / 1 (М01) + 2 (М03) | группа 3 (М03) | РАД+РД | ОХНВП | тонкостенный элемент: от 10,0 до 12,0 включительно* / тонкостенный элемент: свыше 12,0 до 22,0 включительно* / тонкостенный элемент: свыше 12,0 до 30,0 включительно* / тонкостенный элемент: свыше 12,0 до 40,0 включительно* | от 325,0 до 500,0 включительно / свыше 500,0 до 1420,0 включительно | без подогрева | без термообработки / с термообработкой | Н1; Г; В1; Н45 | ТИ-ССКГР-РАД-102-21-СП-2024; ССКГР-РАД-21-СП-2024 26.03.2024 | Ручная аргонодуговая сварка неплавящимся электродом корневого слоя шва и горячего прохода, ручная дуговая сварка электродами с основным видом покрытия заполняющих и облицовочных слоев шва разнотолщинных стыковых соединений | АЦСТ-102-03370 | Пв | 24.06.2028 | АЦСТ-102 | да | открыть
ООО «ССК «Газрегион» | OK 53.70, OK 74.70 | Корневой слой шва - электроды марки ОК 53.70 и другие аналоги в соответствии с ПТД. Заполняющие и облицовочный слои шва - электроды марки ОК 74.70 и другие аналоги в соответствии с ПТД. | 2 (М03) / 1 (М01) + 2 (М03) | группа 3 (М03) | РД | СК | от 10,0 до 12,0 включительно / свыше 12,0 до 22,0 включительно / свыше 12,0 до 30,0 включительно | от 325,0 до 500,0 включительно / свыше 500,0 до 1720,0 включительно | без подогрева | без термообработки | Н1; Г; В1; Н45 | ТИ-ССКГР-РД-102-52-СП-2024, ССКГР-РД-52-СП-2024 26.03.2024 | Ручная дуговая сварка электродами с основным видом покрытия технологических трубопроводов | АЦСТ-102-03385 | Пв | 26.07.2028 | АЦСТ-102 | да | открыть
ООО «ССК «Газрегион» | OK 53.70, OK 74.70 | Корневой слой шва - электроды марки ОК 53.70 и другие аналоги в соответствии с ПТД. Заполняющие и облицовочный слои шва - электроды марки ОК 74.70 и другие аналоги в соответствии с ПТД. | 2 (М03) / 1 (М01) + 2 (М03) | группа 3 (М03) | РД | ОХНВП | от 10,0 до 12,0 включительно / свыше 12,0 до 22,0 включительно / свыше 12,0 до 30,0 включительно | от 325,0 до 500,0 включительно / свыше 500,0 до 1720,0 включительно | без подогрева | без термообработки | Н1; Г; В1; Н45 | ТИ-ССКГР-РД-102-31-СП-2024, ССКГР-РД-31-СП-2024 20.06.2024 | Ручная дуговая сварка электродами с основным видом покрытия технологических трубопроводов | АЦСТ-102-03387 | Пв | 26.07.2028 | АЦСТ-102 | да | открыть
ООО «ССК «Газрегион» | Weld T80S-NiL, OK Tigrod 12.64, OK 74.70, OK 74.86 | Проволока сплошного сечения (пруток) марки Weld T80S-NiL, OK Tigrod 12.64 и другие аналоги согласно ПТД, защитный газ: 100% аргон высшего сорта по ГОСТ 10157, неплавящийся вольфрамовый электрод (корневой слой шва, горячий проход), электроды марки ОК 74.70, ОК 74.86 Tensitrode и другие аналогии в соответствии с ПТД (заполняющие и облицовочный слои шва) | 2 (М03) / 1(М01)+2 (М03) | группа 3 (М03) | РАД+РД | ОХНВП | свыше 12,0 до 40,0 включительно | свыше 500,0 до 1420,0 включительно | с подогревом | без термообработки | Н1; Г; В1; Н45 | ТИ-ССКГР-РАД-102-53/2-СП-2024, ССКГР-РАД-53/2-СП-2024 01.07.2024 | Ручная аргонодуговая сварка неплавящимся электродом корневого слоя шва и горячего прохода, ручная дуговая сварка электродами с основным видом покрытия заполняющих и облицовочных слоев шва при исправлении дефектов (ремонте) технологических трубопроводов | АЦСТ-102-03394 | Пв | 09.08.2028 | АЦСТ-102 | да | открыть
ООО «ССК «Газрегион» | Weld T80S-NiL, OK Tigrod 12.64, OK 74.70, OK 74.86 | Проволока сплошного сечения (пруток) марки Weld T80S-NiL, OK Tigrod 12.64 и другие аналоги согласно ПТД, защитный газ: 100% аргон высшего сорта по ГОСТ 10157, неплавящийся вольфрамовый электрод (корневой слой шва, горячий проход), электроды марки ОК 74.70, ОК 74.86 Tensitrode и другие аналогии в соответствии с ПТД (заполняющие и облицовочный слои шва) | 2 (М03) / 1 (М01) + 2 (М03) | группа 3 (М03) | РАД+РД | ОХНВП | свыше 12,0 до 40,0 включительно | свыше 500,0 до 1420,0 включительно | с подогревом | без термообработки | Н1; Г; В1; Н45 | ТИ-ССКГР-РАД-102-53-СП-2024, ССКГР-РАД-53-СП-2024 01.07.2024 | Ручная аргонодуговая сварка неплавящимся электродом корневого слоя шва и горячего прохода, ручная дуговая сварка электродами с основным видом покрытия заполняющих и облицовочных слоев шва технологического оборудования и трубопроводов | АЦСТ-102-03395 | Пв | 09.08.2028 | АЦСТ-102 | да | открыть
ООО «ССК «Газрегион» | OK 74.70, OK 74.86, OK 53.70 | Электроды марки OK 74.70,ОК 74.86 Tensitrode и другие аналоги в соответствии с ПТД / Корневой слой шва: электроды марки OK 53.70 и другие аналоги в соответствии с ПТД; Заполняющие и облицовочный слои шва: электроды марки OK 74.70, ОК 74.86 Tensitrode и другие аналоги в соответствии с ПТД / Электроды марки OK 74.70, ОК 74.86 Tensitrode и другие аналоги в соответствии с ПТД | 2 (М03) / 1 (М01)+ 2 (М03) | группа 3 (М03) | РД | ОХНВП | свыше 12,0 до 40,0 включительно | свыше 500,0 до 1420,0 включительно | с подогревом | без термообработки | Н1; Г; В1; Н45 | ТИ-ССКГР-РАД-102-53/1-СП-2024, ССКГР-РАД-53/1-СП-2024 01.07.2024 | Ручная дуговая сварка при исправлении дефектов (ремонте) кольцевых стыковых соединений технологических трубопроводов | АЦСТ-102-03396 | Пв | 09.08.2028 | АЦСТ-102 | да | открыть
ООО «ССК «Газрегион» | ULTRA 70S-G, OK Tubrod 15.19 | Проволока сплошного сечения марки ULTRA 70S-G и другие аттестованные аналоги в соответствии с ПТД, защитный газ: 100% СО2- корневой слой шва, порошковая проволока марки OK Tubrod 15.19 и другие аттестованные аналоги в соответствии с ПТД, защитный газ: сварочная смесь 82% Ar + 18% СО2 - «горячий» проход, заполняющие и облицовочный слои шва | 1 (М01) / 2 (М03) | группа 3 (М03) | МП+АПИ | ОХНВП | свыше 12,0 до 36,0 включительно* / свыше 12,0 до 30,0 включительно | от 720,0 до 1420,0 включительно | без подогрева | без термообработки | В2-корневой слой шва; В1-«горячий» проход, заполняющие и облицовочный слои шва | ТИ-ССКГР-РАД-102-55-СП-2024, ССКГР-М300-55-СП-2024 26.03.2024 | Механизированная сварка плавящимся электродом в среде активных газов корневого слоя шва, автоматическая сварка порошковой проволокой в среде защитных газов и смесях «горячего» прохода, заполняющих и облицовочного слоёв шва технологического оборудования и трубопроводов | АЦСТ-102-03397 | Пв | 09.08.2028 | АЦСТ-102 | да | открыть
ООО «ССК «Газрегион» | OK Tigrod 12.64, OK 74.70 | Проволока сплошного сечения (пруток) марки OK Tigrod 12.64 и другие аналоги согласно ПТД, защитный газ: 100% аргон высшего сорта по ГОСТ 10157, неплавящийся вольфрамовый электрод (корневой слой шва, горячий проход), электроды марки ОК 74.70, и другие аналогии в соответствии с ПТД (заполняющие и облицовочный слои шва) | 1 (М01)+2 (М03) | группа 3 (М03) | РАД+РД | ОХНВП | патрубок: от 5,0 до 12,0 включительно; основная труба: от 5,0 до 20,0 включительно / патрубок: свыше 12,0 до 20,0 включительно; основная труба: свыше 12,0 до 20,0 включительно | патрубок: от 57,0 до 150,0 включительно; основная труба: от 57,0 до 1720,0 включительно / патрубок: от 150,0 до 500,0 включительно; основная труба: от 150,0 до 1720,0 включительно | без подогрева | без термообработки | Н2; П2; В1 | ТИ-ССКГР-РАД-102-79-СП-2024, ССКГР-РАД-79-СП-2024 26.03.2024 | Ручная аргонодуговая сварка неплавящимся электродом корневого слоя шва и горячего прохода, ручная дуговая сварка электродами с основным видом покрытия заполняющих и облицовочных слоев шва угловых соединений (прямых врезок) | АЦСТ-102-03465 | Пв | 02.12.2028 | АЦСТ-102 | да | открыть
ООО «ССК «Газрегион» | OK Tigrod 12.64 | Проволока сплошного сечения (пруток) марки OK Tigrod 12.64 и другие аналоги согласно ПТД, защитный газ: 100% аргон высшего сорта по ГОСТ 10157, неплавящийся вольфрамовый электрод | 1 (М01)+2 (М03) | группа 3 (М03) | РАД | ОХНВП | патрубок: от 2,0 до 3,0 включительно; основная труба: от 2,0 до 20,0 включительно / патрубок: 3,0; основная труба: от 3,0 до 20,0 включительно / патрубок: свыше 3,0 до 12,0 включительно; основная труба: свыше 3,0 до 20,0 включительно / патрубок: свыше 12,0 до 15,0 включительно; основная труба: свыше 12,0 до 20,0 включительно | патрубок: от 10,0 до 25,0 включительно; основная труба: от 25,0 до 1720,0 включительно / патрубок:25,0; основная труба: от 25,0 до 1720,0 включительно / патрубок: свыше 25,0 до 150,0 включительно; основная труба: свыше 25,0 до 1720,0 включительно / патрубок: от 150,0 до 500,0 включительно; основная труба: от 150,0 до 1720,0 включительно | без подогрева | без термообработки | Н2; П2; В1 | ТИ-ССКГР-РАД-102-80-СП-2024, ССКГР-РАД-80-СП-2024 26.03.2024 | Ручная аргонодуговая сварка неплавящимся электродом угловых соединений технологического оборудования и трубопроводов | АЦСТ-102-03467 | Пв | 03.12.2028 | АЦСТ-102 | да | открыть
ООО «ССК «Газрегион» | ULTRA 70S-G, Pipecored 81 | Проволока сплошного сечения марки ULTRA 70S-G и другие аттестованные аналоги в соответствии с ПТД, защитный газ: 100% СО2- корневой слой шва, самозащитная порошковая проволока марки Pipecored 81 и другие аттестованные аналоги в соответствии с ПТД - заполняющие и облицовочный слои шва | 1 (М01) / 2 (М03) | группа 3 (М03) | МП+МПС | ГО | от 6,0 до 12,0 включительно / свыше 12,0 до 30,0 включительно | от 325,0 до 500,0 включительно / свыше 500,0 до 1420,0 | с подогревом | без термообработки | В2 | ТИ-ССКГР-МП+МПС-102-95-СП-2024, ССКГР- МП+МПС -95-СП-2024 25.11.2024 | Механизированная сварка проволокой сплошного сечения в среде активных газов корневого слоя шва и механизированная сварка самозащитной порошковой проволокой заполняющих и облицовочного слоев шва стыковых соединений наружных стальных газопроводов низкого, среднего и высокого давления | АЦСТ-102-03532 | Пв | 20.03.2029 | АЦСТ-102 | да | открыть
ООО «ССК «Газрегион» | ULTRA 70S-G, Pipecored 81 | Проволока сплошного сечения марки ULTRA 70S-G и другие аттестованные аналоги в соответствии с ПТД, защитный газ: 100% СО2- корневой слой шва, самозащитная порошковая проволока марки Pipecored 81 и другие аттестованные аналоги в соответствии с ПТД - заполняющие и облицовочный слои шва | 1 (М01) / 2 (М03) | группа 3 (М03) | МП+МПС | ОХНВП | от 6,0 до 12,0 включительно / свыше 12,0 до 22,0 включительно | от 325,0 до 500,0 включительно / свыше 500,0 до 1420,0 | с подогревом | без термообработки | В2 | ТИ-ССКГР-МП+МПС-102-95-СП-2024, ССКГР- МП+МПС -95/1-СП-2024 25.11.2024 | Механизированная сварка проволокой сплошного сечения в среде активных газов корневого слоя шва и механизированная сварка самозащитной порошковой проволокой заполняющих и облицовочного слоев шва наружных технологических трубопроводов | АЦСТ-102-03533 | Пв | 20.03.2029 | АЦСТ-102 | да | открыть
ООО «ССК «Газрегион» | ULTRA 70S-G, Pipecored 81 | Проволока сплошного сечения марки ULTRA 70S-G и другие аттестованные аналоги в соответствии с ПТД, защитный газ: 100% СО2- корневой слой шва, самозащитная порошковая проволока марки Pipecored 81 и другие аттестованные аналоги в соответствии с ПТД - заполняющие и облицовочный слои шва | 1 (М01) / 2 (М03) | группа 3 (М03) | МП+МПС | СК | от 6,0 до 12,0 включительно / свыше 12,0 до 30,0 включительно | от 325,0 до 500,0 включительно / свыше 500,0 до 1420,0 | с подогревом | без термообработки | В2 | ТИ-ССКГР-МП+МПС-102-96-СП-2024, ССКГР- МП+МПС -96/1-СП-2024 25.11.2024 | Механизированная сварка проволокой сплошного сечения в среде активных газов корневого слоя шва и механизированная сварка самозащитной порошковой проволокой заполняющих и облицовочного слоев шва стыковых соединений металлических трубопроводов | АЦСТ-102-03534 | Пв | 20.03.2029 | АЦСТ-102 | да | открыть
ООО «ССК «Газрегион» | ULTRA 70S-G, Pipecored 81 | Проволока сплошного сечения марки ULTRA 70S-G и другие аттестованные аналоги в соответствии с ПТД, защитный газ: 100% СО2- корневой слой шва, самозащитная порошковая проволока марки Pipecored 81 и другие аттестованные аналоги в соответствии с ПТД - заполняющие и облицовочный слои шва | 1 (М01) / 2 (М03) | группа 3 (М03) | МП+МПС | КО | от 6,0 до 12,0 включительно / свыше 12,0 до 30,0 включительно | от 325,0 до 500,0 включительно / свыше 500,0 до 1420,0 | с подогревом | без термообработки | В2 | ТИ-ССКГР-МП+МПС-104-104-СП-2024, ССКГР- МП+МПС -104-СП-2024 25.11.2024 | Механизированная сварка проволокой сплошного сечения в среде активных газов корневого слоя шва и механизированная сварка самозащитной порошковой проволокой заполняющих и облицовочного слоев шва стыковых соединений трубопроводов пара и горячей воды | АЦСТ-102-03535 | Пв | 20.03.2029 | АЦСТ-102 | да | открыть
ООО «ССК «Газрегион» | OK Tigrod 12.64 | Проволока сплошного сечения (пруток) марки OK Tigrod 12.64 и другие аналоги согласно ПТД, защитный газ: 100% аргон высшего сорта по ГОСТ 10157, неплавящийся вольфрамовый электрод | 1 (М01) | группа 3 (М03) | РАД | НГДО, ОХНВП | патрубок: от 2,0 до 3,0 включительно; основная труба: от 2,0 до 36,0 включительно / патрубок: 3,0; основная труба: от 3,0 до 36,0 включительно / патрубок: свыше 3,0 до 12,0 включительно; основная труба: свыше 3,0 до 36,0 включительно / патрубок: свыше 12,0 до 24,0 включительно; основная труба: свыше 3,0 до 36,0 включительно | патрубок: от 10,0 до 25,0 включительно; основная труба: от 10,0 до 1720,0 включительно / патрубок: свыше 25,0 до 108,0; основная труба: свыше 25,0 до 1720,0 включительно / патрубок: свыше 25,0 до 150,0 включительно; основная труба: свыше 25,0 до 1720,0 включительно | без подогрева | без термообработки | Н2; П2; В1 | ТИ-ССКГР-РАД-102-35-СП-2025, ССКГР-РАД-35-СП-2025 26.03.2024 | Ручная аргонодуговая сварка неплавящимся электродом угловых соединений технологического оборудования и трубопроводов | АЦСТ-102-03677 | Пв | 02.06.2029 | АЦСТ-102 | да | открыть
ООО «ССК «Газрегион» | OK Tigrod 12.64, OK 74.70 | Проволока сплошного сечения (пруток) марки OK Tigrod 12.64 и другие аналоги согласно ПТД, защитный газ: 100% аргон высшего сорта по ГОСТ 10157, неплавящийся вольфрамовый электрод (корневой слой шва, горячий проход), электроды марки ОК 74.70, и другие аналогии в соответствии с ПТД (заполняющие и облицовочный слои шва) | 1 (М01) | группа 3 (М03) | РАД+РД | НГДО, ОХНВП | патрубок: от 5,0 до 12,0 включительно; основная труба: от 5,0 до 36,0 включительно / патрубок: свыше 12,0 до 24,0 включительно; основная труба: свыше 12,0 до 36,0 включительно / патрубок: сот 5,0до 12,0 включительно; основная труба: от 5,0 до 36,0 включительно | патрубок: от 57,0 до 150,0; основная труба: от 57,0 до 1720,0 включительно / патрубок: свыше 150,0 до 500,0 включительно; основная труба: свыше 150,0 до 1720,0 включительно / патрубок: свыше 500,0 до 1720,0 ; основная труба: свыше 500 до 1720,0 включительно | без подогрева | без термообработки | Н2; П2; В1 | ТИ-ССКГР-РАД-102-36-СП-2025, ССКГР-РАД-36-СП-2025 26.03.2025 | Ручная аргонодуговая сварка неплавящимся электродом корневого слоя шва и горячего прохода, ручная дуговая сварка электродами с основным видом покрытия заполняющих и облицовочных слоев шва угловых соединений (прямых врезок) | АЦСТ-102-03747 | Пв | 25.07.2029 | АЦСТ-102 | да | открыть
ООО «ССК «Газрегион» | OK 53.70 | Электроды марки OK 53.70 и другие аналоги в соответствии с ПТД | 1 (М01) + 2(М03) | группа 3 (М03) | РД | СК | деталь 1: свыше 3,0 до 12,0 включительно; деталь 2: свыше 3,0 до 12,0 включительно / деталь 1: свыше 12,0 до 40,0 включительно; деталь 2: свыше 12,0 до 40,0 включительно | деталь 1: от 530 до 1420 | без подогрева | без термообработки | Н2 | ТИ-ССКГР-РД-102-24-СП-2025, ССКГР-РД-24-СП-2025, Дата утверждения: 7.10.2025 | Ручная дуговая сварка электродами с основным покрытием угловых соединений металлических строительных конструкций | АЦСТ-102-03814 | Пв | 27.11.2029 | АЦСТ-102 | да | открыть
ООО «ССК «Газрегион» | OK 53.70 | Электроды марки OK 53.70 и другие аналоги в соответствии с ПТД | 1 (М01) + 2(М03) | группа 3 (М03) | РД | СК | деталь 1: свыше 3,0 до 12,0 включительно; деталь 2: свыше 3,0 до 12,0 включительно / деталь 1: свыше 12,0 до 40,0 включительно; деталь 2: свыше 12,0 до 40,0 включительно | деталь 1: от 530 до 1420 включительно | без подогрева | без термообработки | П2, Н1, В1 | ТИ-ССКГР-РД-102-14-СП-2025, ССКГР-РД-14-СП-2025 15.01.2025 | Ручная дуговая сварка электродами с основным покрытием угловых соединений металлических строительных конструкций | АЦСТ-102-03913 | Пв | 03.03.2030 | АЦСТ-102 | да | открыть
ООО «ССК «Газрегион» | Super Arc L-56, Св-08Г2С, Св-10НМА-О, ULTRA 327, UF-02M, UF-07.01 | МП (корневой слой шва): Super Arc L-56 (ТУ 1222-013-2005), Св-08Г2С (ГОСТ 2246-70, ТУ 1227-170-55224353-2015); АФ (последующие слои шва): Св-10НМА-О (ТУ 1227-016-50133500-2011), ULTRA 327 (ТУ 24.34.13-005-66167121-2020) в сочетании UF-02M (ТУ 5929-088-00186654-2016), UF-07.01 (ТУ 205956-014-28489445-2021). Допускается применение других аттестованных сварочных материалов в соответствии с требованиями ПТД. | 1 (М01) / 2 (М03) / 2+1 (М03+М01) | группа 3 (М03) | МП+АФ | ОХНВП | свыше 12,0 до 36,0 включительно* | от 710,0 до 1420,0 включительно | с подогревом | без термообработки | МП: Н1, В1, В2; АФ: Н1 | ТИ-ССКГР-МП+АФ-ОХНВП-147-01-2024 08.07.2024 | Технология механизированной сварки плавящимся электродом в среде активных газов корневого слоя шва и автоматической сварки под флюсом стыковых соединений труб при изготовлении и ремонте оборудования химических, нефтехимических, нефтеперерабатывающих и взрывопожароопасных производств | АЦСТ-147-00448 | Пв | 09.08.2028 | АЦСТ-147 | да | открыть
ООО «ССК «Газрегион» | E 42 3, B 2 2, H10 | Электроды типа Э50А по ГОСТ 9467-75 (ГОСТ Р ИСО 2560-А: E 42 3 B 2 2 H10) марки УОНИИ 13/55. Допускается применение других аттестованных сварочных материалов в соответствии с требованиями ПТД. | 1 (М01) / 2 (М03) / 2+1 (М03+М01) | группа 3 (М03) | РД | КСМ | от 8,0 до 16,0 включительно / свыше 16,0 до 25,0 включительно | плоские детали | с подогревом | без термообработки | Н1; Г; П1; В1 | ТИ-ССКГР-РД-КСМ-147-01-2024 01.07.2024 | Технология ручной дуговой сварки покрытыми электродами металлических конструкций пролетных строений, опор и пилонов стальных мостов при сборке, сварке и ремонте в монтажных условиях | АЦСТ-147-00514 | Пв | 20.12.2028 | АЦСТ-147 | да | открыть
ООО «ССК «Газрегион» | ESAB Weld T, OK 53.70, ULTRA 327, UF-07.01 | РАД: Корневой слой шва - Проволока сплошного сечения (пруток) марки ESAB Weld T 80S-Ni1, защитный газ: 100% аргон высшего сорта по ГОСТ 10157, неплавящийся вольфрамовый электрод; РД: Первый заполняющий слой шва - ОК 53.70; АФ: Заполняющие и облицовочные слои шва - Проволока ULTRA 327 + флюс марки UF-07.01 и другие аттестованные аналоги в соответствии с ПТД. | 1(М01) - класса прочности до К54 включительно и другие марки этой группы, указанные в ПТД. / 2(М03) - класса прочности свыше К54 до К60 включительно / 2(М03) - класса прочности свыше К54 до К60 включительно + 1(М01) - класса прочности до К54 включительно и другие марки этой группы, указанные в ПТД. | группа 3 (М03) | РАД+РД+АФ | СК | от 5,0 до 12,0 вкл. / свыше 12,0 до 30,0 вкл. / св. 12,0 до 30,0 вкл. | от 325,0 до 500,0 вкл. / св. 500,0 до 1720,0 вкл. | без подогрева | без термообработки | РАД: Н1, В1; РД: Н1, В1; АФ: Н1 | ТИ-ССКГР-РАД+РД+АФ-СК-01-2024 01.11.2024 | Технология ручной аргонодуговой сварки неплавящимся электродом корневого слоя шва, ручной дуговой сварке покрытыми электродами горячего прохода, 1-го заполняющего слоя шва и автоматической сварки под флюсом стыковых соединений труб при изготовлении, монтаже и ремонте металлических трубопроводов | АЦСТ-155-00258 | Пв | 23.12.2028 | АЦСТ-155 | да | открыть
ООО «ССК «Газрегион» | ESAB Weld T, OK 53.70, ULTRA 327, UF-07.01 | РАД: Корневой слой шва - Проволока сплошного сечения (пруток) марки ESAB Weld T 80S-Ni1, защитный газ: 100% аргон высшего сорта по ГОСТ 10157, неплавящийся вольфрамовый электрод; РД: Первый заполняющий слой шва - ОК 53.70; АФ: Заполняющие и облицовочные слои шва - Проволока ULTRA 327 + флюс марки UF-07.01 и другие аттестованные аналоги в соответствии с ПТД. | 1(М01) - класса прочности до К54 включительно и другие марки этой группы, указанные в ПТД. / 2(М03) - класса прочности свыше К54 до К60 включительно / 2(М03) - класса прочности свыше К54 до К60 включительно + 1(М01) - класса прочности до К54 включительно и другие марки этой группы, указанные в ПТД. | группа 3 (М03) | РАД+РД+АФ | ОХНВП | от 5,0 до 12,0 вкл. / св. 12,0 до 30,0 вкл. | от 325,0 до 500,0 вкл. / св. 500,0 до 1720,0 вкл. | без подогрева | без термообработки | РАД: Н1, В1; РД: Н1, В1; АФ: Н1 | ТИ-ССКГР-РАД+РД+АФ-ОХНВП-01-2024 01.11.2024 | Технология ручной аргонодуговой сварки неплавящимся электродом корневого слоя шва, ручной дуговой сварке покрытыми электродами горячего прохода, 1-го заполняющего слоя шва и автоматической сварки под флюсом стыковых соединений труб при изготовлении, монтаже и ремонте оборудования химических, нефтехимических, нефтеперерабатывающих и взрывопожароопасных производств | АЦСТ-155-00259 | Пв | 23.12.2028 | АЦСТ-155 | да | открыть
ООО «ССК «Газрегион» | ESAB Weld T, ULTRA 327, UF-07.01 | РАД: Корневой слой и 1-й заполняющий слой шва - Проволока сплошного сечения (пруток) марки ESAB Weld T 80S-Ni1, защитный газ: 100% аргон высшего сорта по ГОСТ 10157, неплавящийся вольфрамовый электрод; АФ: Заполняющие и облицовочные слои шва - Проволока ULTRA 327 + флюс марки UF-07.01 и другие аттестованные аналоги в соответствии с ПТД. | 1(М01) - класса прочности до К54 включительно и другие марки этой группы, указанные в ПТД. / 2(М03) - класса прочности свыше К54 до К60 включительно / 2(М03) - класса прочности свыше К54 до К60 включительно + 1(М01) - класса прочности до К54 включительно и другие марки этой группы, указанные в ПТД. | группа 3 (М03) | РАД+АФ | СК | от 5,0 до 12,0 вкл. / св. 12,0 до 30,0 вкл. | от 325,0 до 500,0 вкл. / св. 500,0 до 710,0 вкл. | без подогрева | без термообработки | РАД: Н1, В1; АФ: Н1 | ТИ-ССКГР-РАД+АФ-СК-01-2024 01.11.2024 | Технология ручной аргонодуговой сварки неплавящимся электродом корневого и 1-го заполняющего слоя шва, и автоматической сварки под флюсом стыковых соединений труб при изготовлении, монтаже и ремонте металлических трубопроводов | АЦСТ-155-00271 | Пв | 12.02.2029 | АЦСТ-155 | да | открыть
ООО «ССК «Газрегион» | ESAB Weld T, ULTRA 327, UF-07.01 | РАД: Корневой слой и 1-й заполняющий слой шва - Проволока сплошного сечения (пруток) марки ESAB Weld T 80S-Ni1, защитный газ: 100% аргон высшего сорта по ГОСТ 10157, неплавящийся вольфрамовый электрод; АФ: Заполняющие и облицовочные слои шва - Проволока ULTRA 327 + флюс марки UF-07.01 и другие аттестованные аналоги в соответствии с ПТД. | 1(М01) - класса прочности до К54 включительно и другие марки этой группы, указанные в ПТД. / 2(М03) - класса прочности свыше К54 до К60 включительно / 2(М03) - класса прочности свыше К54 до К60 включительно + 1(М01) - класса прочности до К54 включительно и другие марки этой группы, указанные в ПТД. | группа 3 (М03) | РАД+АФ | ОХНВП | от 5,0 до 12,0 вкл. / св. 12,0 до 30,0 вкл. | от 325,0 до 500,0 вкл. / св. 500,0 до 1720,0 вкл. | без подогрева | без термообработки | РАД: Н1, В1; АФ: Н1 | ТИ-ССКГР-РАД+АФ-ОХНВП-01-2024 01.11.2024 | Технология ручной аргонодуговой сварки неплавящимся электродом корневого и 1-го заполняющего слоя шва, и автоматической сварки под флюсом стыковых соединений труб при изготовлении, монтаже и ремонте оборудования химических, нефтехимических, нефтеперерабатывающих и взрывопожароопасных производств | АЦСТ-155-00272 | Пв | 12.02.2029 | АЦСТ-155 | да | открыть
ООО «ССК «Газрегион» | ULTRA 70S-G, NSSW SF-50AR, ULTRA 327, UF-07.01 | МП: Корневого слой шва: проволока сплошного сечения марки ULTRA 70S-G, защитный газ: 100% СО2; МПИ:1-й заполняющий: порошковая проволока марки NSSW SF-50AR, защитный газ: 80%Аr + 20%СО2; АФ: Заполняющие и облицовочные слои шва - Проволока ULTRA 327 + флюс марки UF-07.01 и другие аттестованные аналоги в соответствии с ПТД. | 1(М01) - класса прочности до К54 включительно и другие марки этой группы, указанные в ПТД. / 2(М03) - класса прочности свыше К54 до К60 включительно / 2(М03) - класса прочности свыше К54 до К60 включительно + 1(М01) - класса прочности до К54 включительно и другие марки этой группы, указанные в ПТД. | группа 3 (М03) | МП+МПИ+АФ | ОХНВП | от 5,0 до 12,0 включительно / свыше 12,0 до 30,0 включительно | от 325,0 до 500,0 включительно / свыше 500,0 до 1720,0 включительно | без подогрева | без термообработки | МП: Н1, В1; МПИ: Н1, В1; АФ: Н1 | ТИ-ССКГР-МП+МПИ+АФ-ОХНВП-01-2024, Дата утверждения: от 13.11.2024 | Технология механизированной сварки плавящимся электродом в среде активных газов (МП) корневого слоя шва, механизированной сварки порошковой проволокой в среде инертных газов и смесях (МПИ) 1-го заполняющего слоя шва и автоматической сварки под флюсом (АФ) заполняющих и облицовочных слоев шва стыковых соединений труб при изготовлении, монтаже и ремонте оборудования химических, нефтехимических, нефтеперерабатывающих и взрывопожароопасных производств | АЦСТ-155-00273 | Пв | 12.02.2029 | АЦСТ-155 | да | открыть
ООО «ССК «Газрегион» | ULTRA 70S-G, NSSW SF-50AR, ULTRA 327, UF-07.01 | МП: Корневого слой шва: проволока сплошного сечения марки ULTRA 70S-G, защитный газ: 100% СО2; ¦ МПИ:1-й заполняющий: порошковая проволока марки NSSW SF-50AR, защитный газ: 80%Аr + 20%СО2; ¦ АФ: Заполняющие и облицовочные слои шва - Проволока ULTRA 327 + флюс марки UF-07.01 и другие аттестованные аналоги в соответствии с ПТД. | 1(М01) - класса прочности до К54 включительно и другие марки этой группы, указанные в ПТД. / 2(М03) - класса прочности свыше К54 до К60 включительно / 2(М03) - класса прочности свыше К54 до К60 включительно + 1(М01) - класса прочности до К54 включительно и другие марки этой группы, указанные в ПТД. | группа 3 (М03) | МП+МПИ+АФ | СК | от 5,0 до 12,0 включительно / свыше 12,0 до 30,0 включительно | от 325,0 до 500,0 включительно / свыше 500,0 до 710,0 включительно | без подогрева | без термообработки | МП: Н1, В1; МПИ: Н1, В1; АФ: Н1 | ТИ-ССКГР-МП+МПИ+АФ-СК-01-2024 13.11.2024 | Технология механизированной сварки плавящимся электродом в среде активных газов (МП) корневого слоя шва, механизированной сварки порошковой проволокой в среде инертных газов и смесях (МПИ) 1-го заполняющего слоя шва и автоматической сварки под флюсом (АФ) заполняющих и облицовочных слоев шва стыковых соединений труб при изготовлении, монтаже и ремонте металлических трубопроводов | АЦСТ-155-00274 | Пв | 12.02.2029 | АЦСТ-155 | да | открыть
ООО «ССК «Газрегион» | ULTRA 70S-G, NSSW SF-50AR | МП: Корневого слой шва: проволока сплошного сечения марки ULTRA 70S-G, защитный газ: 100% СО2; МПИ: Заполняющие и облицовочные слои шва: порошковая проволока марки NSSW SF-50AR, защитный газ: 80%Аr + 20%СО2 и другие аттестованные аналоги в соответствии с ПТД. | 1(М01) - класса прочности до К54 включительно и другие марки этой группы, указанные в ПТД. / 2(М03) - класса прочности свыше К54 до К60 включительно и другие марки этой группы, указанные в ПТД. / 2(М03) - класса прочности свыше К54 до К60 включительно + 1(М01) - класса прочности до К54 включительно и другие марки этой группы, указанные в ПТД. | группа 3 (М03) | МП+МПИ | ОХНВП | от 5,5 до 22,0 включительно / от 6,5 до 26,0 включительно | от 325,0 до 500,0 включительно / свыше 500,0 до 1720,0 включительно | без подогрева | без термообработки | Н1, В1 | ТИ-ССКГР-МП+МПИ-ОХНВП-07-2024 13.11.2024 | Технология механизированной сварки плавящимся электродом в среде активных газов (МП) корневого слоя шва, механизированной сварки порошковой проволокой в среде инертных газов и смесях (МПИ) заполняющих и облицовочных слоев шва стыковых соединений труб при изготовлении, монтаже и ремонте оборудования химических, нефтехимических, нефтеперерабатывающих и взрывопожароопасных производств | АЦСТ-155-00275 | Пв | 14.02.2029 | АЦСТ-155 | да | открыть
ООО «ССК «Газрегион» | ULTRA 70S-G, NSSW SF-50AR | МП: Корневого слой шва: проволока сплошного сечения марки ULTRA 70S-G, защитный газ: 100% СО2; МПИ: Заполняющие и облицовочные слои шва: порошковая проволока марки NSSW SF-50AR, защитный газ: 80%Аr + 20%СО2 и другие аттестованные аналоги в соответствии с ПТД. | 1(М01) - класса прочности до К54 включительно и другие марки этой группы, указанные в ПТД. / 2(М03) - класса прочности свыше К54 до К60 включительно и другие марки этой группы, указанные в ПТД. / 2(М03) - класса прочности свыше К54 до К60 включительно + 1(М01) - класса прочности до К54 включительно и другие марки этой группы, указанные в ПТД. | группа 3 (М03) | МП+МПИ | СК | от 5,5 до 22,0 включительно / от 6,5 до 26,0 включительно | от 325,0 до 500,0 включительно / свыше 500,0 до 1720,0 включительно | без подогрева | без термообработки | Н1, В1 | ТИ-ССКГР-МП+МПИ-СК-08-2024 13.11.2024 | Технология механизированной сварки плавящимся электродом в среде активных газов (МП) корневого слоя шва, механизированной сварки порошковой проволокой в среде инертных газов и смесях (МПИ) заполняющих и облицовочных слоев шва стыковых соединений труб при изготовлении, монтаже и ремонте металлических трубопроводов | АЦСТ-155-00276 | Пв | 14.02.2029 | АЦСТ-155 | да | открыть
ООО «ССК «Газрегион» | ESAB Weld T, ULTRA 327, UF-07.01 | РАД: Корневой слой и 1-й заполняющий слой шва - Проволока сплошного сечения (пруток) марки ESAB Weld T 80S-Ni1, защитный газ: 100% аргон высшего сорта по ГОСТ 10157, неплавящийся вольфрамовый электрод; АФ: Заполняющие и облицовочные слои шва - Проволока ULTRA 327 + флюс марки UF-07.01 и другие аттестованные аналоги в соответствии с ПТД. | 2(М03) - класса прочности свыше К54 до К60 включительно | группа 3 (М03) | РАД+АФ | ОХНВП | от 30,0 до 40,0 вкл. | от 1020,0 до 1420,0 вкл. | без подогрева | без термообработки | РАД: Н1, В1; АФ: Н1 | ТИ-ССКГР-РАД+АФ-ОХНВП-01-2024 01.11.2024 | Технология ручной аргонодуговой сварки неплавящимся электродом корневого слоя шва, горячего прохода, и автоматической сварки под флюсом стыковых соединений труб при изготовлении, монтаже и ремонте оборудования химических, нефтехимических, нефтеперерабатывающих и взрывопожароопасных производств | АЦСТ-155-00290 | Пв | 04.04.2029 | АЦСТ-155 | да | открыть
ООО «ССК «Газрегион» | ULTRA 70S-G, NSSW SF-50AR | МП: Корневого слой шва: проволока сплошного сечения марки ULTRA 70S-G, защитный газ: 100% СО2; МПИ: Заполняющие и облицовочные слои шва: порошковая проволока марки NSSW SF-50AR, защитный газ: 80%Аr + 20%СО2 и другие аттестованные аналоги в соответствии с ПТД. | 1(М01) - класса прочности до К54 вкл. и другие марки этой группы, указанные в ПТД. / 2(М03) - класса прочности свыше К54 до К60 включительно и другие марки этой группы, указанные в ПТД. / 2(М03) - класса прочности свыше К54 до К60 включительно + 1(М01) - класса прочности до К54 включительно и другие марки этой группы, указанные в ПТД. | группа 3 (М03) | МП+МПИ | ГО | от 5,5 до 22,0 включительно / от 6,5 до 26,0 включительно | от 325,0 до 500,0 включительно / свыше 500,0 до 1720,0 включительно | без подогрева | без термообработки | Н1, В1 | ТИ-ССКГР-МП+МПИ-ГО-09-2024 13.11.2024 | Технология механизированной сварки плавящимся электродом в среде активных газов корневого слоя шва, механизированная сварка порошковой проволокой в среде инертных газов и смесях горячего прохода (МПИ) заполняющих и облицовочных слоев стыковых соединений трубопроводов систем внутреннего газоснабжения и наружных стальных газопроводов низкого, среднего и высокого давления | АЦСТ-155-00310 | Пв | 17.06.2029 | АЦСТ-155 | да | открыть
ООО «ССК «Газрегион» | ULTRA 70S-G, NSSW SF-50AR | МП: Корневого слой шва: проволока сплошного сечения марки ULTRA 70S-G, защитный газ: 100% СО2; МПИ: Заполняющие и облицовочные слои шва: порошковая проволока марки NSSW SF-50AR, защитный газ: 80%Аr + 20%СО2 и другие аттестованные аналоги в соответствии с ПТД. | 1(М01) - класса прочности до К54 вкл. и другие марки этой группы, указанные в ПТД. / 2(М03) - класса прочности свыше К54 до К60 включительно и другие марки этой группы, указанные в ПТД. / 2(М03) - класса прочности свыше К54 до К60 включительно + 1(М01) - класса прочности до К54 включительно и другие марки этой группы, указанные в ПТД. | группа 3 (М03) | МП+МПИ | ГО | от 5,5 до 22,0 включительно / от 6,5 до 26,0 включительно | от 325,0 до 500,0 включительно / свыше 500,0 до 1720,0 включительно | без подогрева | без термообработки | Н1, В1 | ТИ-ССКГР-МП+МПИ-ГО-09-2024 13.11.2024 | Технология механизированной сварки плавящимся электродом в среде активных газов корневого слоя шва, механизированная сварка порошковой проволокой в среде инертных газов и смесях горячего прохода (МПИ) заполняющих и облицовочных слоев стыковых соединений трубопроводов систем газового оборудование котлов, технологических линий и агрегатов | АЦСТ-155-00313 | Пв | 19.06.2029 | АЦСТ-155 | да | открыть
ООО «СТПС-НВ» | S-7016.O, OK 74.70 | Электроды S-7016.O - все слои шва. Допускается применение других аттестованных сварочных материалов в соответствии с требованиями ПТД. / Электроды S-7016.O - корневой слой шва; ОК74.70 - последующие слои шва. Допускается применение других аттестованных сварочных материалов в соответствии с требованиями ПТД. | 1 (М01) / 2 (М03) | группа 3 (М03) | РД | НГДО, ОХНВП, СК | свыше 3,0 до 12,0 включительно / свыше 12,0 до 22,0 включительно / свыше 12,0 до 26,0 включительно / свыше 3,0 до 11,0 | свыше 25,0 до 150,0 включительно / от 57,0 до 150,0 включительно / свыше 150,0 до 500,0 включительно / свыше 500,0 до 1220,0 включительно | без подогрева / с подогревом | без термообработки | Н1; Г; В1 | ТИ-РД-НГДО-4-ОХНВП-1,16-СК-3-СТПС-НВ-2023 26.06.2023 | Технологическая инструкция ручной дуговой сварки кольцевых стыков технологических трубопроводов и оборудования | АЦСТ-11-08759 | Пв | 13.09.2027 | АЦСТ-11 | да | открыть
ООО «СпецКом» | УОНИ-13/55, OK 53.70, LB-52U | УОНИ-13/55, ОК 53.70, LB-52U и другие в соответствии с ПТД | 1 (М01) | группа 3 (М03) | РД | ПТО, НГДО, СК | от 3,0 до 32,0 включительно / от 3,0 до 12,0 включительно + от 3,0 до 50,0 включительно / от 12,0 до 30,0 включительно + от 12,0 до 50,0 включительно / от 12,0 до 32,0 включительно + от 12,0 до 50,0 включительно |  | без подогрева | без термообработки | Н1; Г; П1; В1 / Н2; П2; В1 / Н1; Н2; П2; В1 | СпецКом-ПТО-СК-НГДО-РД-2023 14.08.2023 | Технология ручной дуговой сварки покрытыми электродами подъемно-транспортного оборудования и металлических конструкций | АЦСТ-128-00438 | Пв | 05.10.2027 | АЦСТ-128 | да | открыть
ООО «СпецпромКонструкция» | Св-08Г2С | Св-08Г2С и другие марки сварочной проволоки, указанные в ПТД | 1 (М01) | группа 3 (М03) | МП | СК | от 3,0 до 4,0 включительно / от 3,0 до 8,0 включительно / от 3,0 до 12,0 включительно / свыше 3,0 до 50,0 включительно | плоские детали | без подогрева | без термообработки | Н1 | ТИ 04-001-2020 16.06.2025 | ТЕХНОЛОГИЧЕСКАЯ ИНСТРУКЦИЯ «Изготовление стальных строительных конструкций. Сборка и сварка» | АЦСТ-109-01744 | Пв | 05.11.2029 | АЦСТ-109 | да | открыть
ООО «СтальСтройТехнологии» | Св-08Г2С | Св-08Г2С* | 1 (М01) | группа 3 (М03) | МП | СК | свыше 3,0 до 12,0 включительно / свыше 12,0 до 50,0 включительно / свыше 50,0 до 100,0 включительно / свыше 3,0 до 12,0 включительно/свыше 3,0 до 12,0 включительно | плоские детали / плоские детали/плоские детали | без подогрева | без термообработки | Н1; В1 / Н1; Н2; В1 | ТТП.02291.00001 16.05.2023 | Механизированная сварка плавящимся электродом в среде активных газов и смесях строительных конструкций (МП) СК1 | АЦСТ-113-00454 | Пв | 14.12.2027 | АЦСТ-113 | да | открыть
ООО «СтальСтройТехнологии» | SG2, ER70S-6 | SG2 (ER70S-6)* | 1 (М01) | группа 3 (М03) | МП | ПТО | свыше 3,0 до 12,0 включительно / свыше 12,0 до 50,0 включительно / свыше 3,0 до 12,0 включительно/свыше 3,0 до 12,0 включительно | плоские детали / плоские детали/плоские детали | без подогрева** | без термообработки | Н1; В1 / Н1; Н2; В1 | ТТП.24.00.02 28.05.2024 | Типовой технологический процесс (инструкция) Механизированная сварка плавящимся электродом в среде активных газов и смесях при изготовлении, монтаже, ремонте и реконструкции подъемно-транспортного оборудования (МП ПТО (1,4,7,14)) | АЦСТ-113-00481 | Пв | 17.09.2028 | АЦСТ-113 | да | открыть
ООО «Строительно-монтажное управление КСК-1» |  | заполняющие слои: Э50А, Э55 и другие аттестованные аналоги, указанные в ПТД; облицовочный слой: Э60 и другие аттестованные аналоги, указанные в ПТД | 2 (М03) - 63 | группа 3 (М03) | РД | ПТО | от 120 до 170 включительно | плоские детали* | с подогревом | без термообработки | Н1 | КСК 01-07.2026 27.07.2026 | Технологическая инструкция по ручной дуговой сварке покрытыми электродами крановых рельсов | АЦСТ-25-04558 | Пв | 09.09.2030 | АЦСТ-25 | да | открыть
ООО «Строймонтаж» | OK 53.70, LB-52U, OK 74.70, LB-62D | корневой слой шва электроды ОК 53.70, LB-52U, заполняющие и облицовочные слои шва электроды ОК 74.70, LB-62D и их аттестованные аналоги, указанные в ПТД | 2 (М03) до К60 включительно | группа 3 (М03) | РД | ГО | свыше 3,0 до 12,0 включительно / свыше 12,0 до 20,0 включительно / патрубок от 4,0 до 12,0 включительно; основная труба от 4,0 до 20,0 включительно / патрубок свыше 12,0 до 20,0 включительно; основная труба свыше 12,0 до 20,0 включительно | от 219,0 до 500,0 включительно / свыше 500,0 до 1220,0 включительно / патрубок от 219,0 до 500,0 включительно; основная труба от 219,0 до 1220,0 включительно / патрубок свыше 500,0 до 820,0 включительно; основная труба свыше 500,0 до 1220,0 включительно | без подогрева | без термообработки | Н1; Г; В1; Н45 / Н2; В1; П2; Н45 | ТИ-СМБ-ГО-2-РД(М03) 01.02.2023 | «Технология ручной дуговой сварки покрытыми электродами трубопроводов газового оборудования давлением до 1,8 МПа включительно» | АЦСТ-111-01201 | Пв | 21.05.2028 | АЦСТ-111 | да | открыть
ООО «ТЕХНОСЕРВИС» | Cartel 625, WL-15 | Cartel 625*; WL-15 | 1 (М01) | группа 3 (М03) | ААДН | НГДО, ОХНВП |  |  | с подогревом | без термообработки / с термообработкой | Н1; Г | ПТД.ТИ.ТКН.001.ТЕХНОСЕРВИС-2024 15.11.2024 | Наплавка и контроль качества наплавленных поверхностей трубопроводной арматуры при изготовлении и ремонте в заводских условиях | АЦСТ-106-00889 | Пв | 10.01.2029 | АЦСТ-106 | да | открыть
ООО «ТехСтрой» | Pipecored 81 | самозащитная порошковая проволока марки Pipecored 81 и другие аттестованные марки, указанные в ПТД | 1(М01): 20, Ст3сп, 09Г2С и марки согласно ПТД | группа 3 (М03) | МПС | СК | свыше 3,0 до 12,0 включительно / свыше 12,0 до 40,0 включительно / свыше 12,0 до 30,0 включительно | плоские детали | без подогрева | без термообработки | Н1; Г; В1; П1 / Н1; Н2; П2; В1 / Н2; П2; В1 | ТИ-СК-23 09.01.2023 | Технология механизированной сварки самозащитной порошковой проволокой металлических строительных конструкции | АЦСТ-155-00166 | Пв | 01.04.2028 | АЦСТ-155 | да | открыть
ООО «ТехСтрой» | Flux 10.71, UF-02, Св-08ГА, Autrod 12.32 | Флюс: ОК Flux 10.71, UF-02, Сварочная проволока: Св-08ГА, ОК Autrod 12.32 и другие аттестованные марки, указанные в ПТД | 1(М01): 09Г2С, 15ХСНД, 15ХСНДА и другие марки, прописанные в ПТД / 2(М03): 10ХСНД, и другие марки, прописанные в ПТД | группа 3 (М03) | АФ | СК | от 5,0 до 20,0 включительно | плоские детали | без подогрева | без термообработки | Н1 / Н2 | ТИ-СК-23 09.01.2023 | Технология автоматической сварки под флюсом строительных конструкций | АЦСТ-155-00189 | Пв | 25.06.2028 | АЦСТ-155 | да | открыть
ООО «ТехноСфера-Урал» | OK 74.70 | Э60 (ОК 74.70 и другие согласно ПТД) | 2 (М03) - 63 | группа 3 (М03) | РД | ПТО | от 120 до 170 включительно* | плоские детали* | с подогревом | без термообработки | Н1 | ТС-1.426.2-7-2024 15.07.2024 | Узлы крепления рельсов к подкрановым балкам и стыки рельсовых путей. Технология ручной дуговой (ванной) сварки рельсов | АЦСТ-25-04221 | Пв | 15.08.2028 | АЦСТ-25 | да | открыть
ООО «ТоннельЮжСтрой» |  | Э50А (УОНИИ-13/55 и другие аттестованные аналоги, указанные в ПТД) | 1 (М01); 2 (М03) | группа 3 (М03) | РД | КСМ | от 10,0 до 50,0 включительно / Первая деталь: от 10,0 до 30,0 включительно. Вторая деталь: от 10,0 до 30,0 включительно. / Первая деталь: от 10,0 до 50,0 включительно. Вторая деталь: от 10,0 до 50,0 включительно. | плоские детали | с подогревом | без термообработки | Н1; Г; В1 / Н2; П2; В1 | ТИ-РД/КСМ2 16.06.2025 | Ручная дуговая сварка покрытыми электродами монтажных соединений конструкций пролетных строений стальных мостов | АЦСТ-73-00972 | Пв | 03.12.2029 | АЦСТ-73 | да | открыть
ООО «ТоннельЮжСтрой» | ULTRA 550 | ULTRA 550 и другие аттестованные аналоги, указанные в ПТД, газовая смесь: (78-82) % Ar + (18-22) % СО2. | 1 (М01); 2 (М03) | группа 3 (М03) | МП | КСМ | Первая деталь: от 10,0 до 30,0 включительно. Вторая деталь: от 10,0 до 30,0 включительно. / Первая деталь: от 10,0 до 50,0 включительно. Вторая деталь: от 10,0 до 50,0 включительно. / Первая деталь: от 10,0 до 40,0 включительно. Вторая деталь: от 10,0 до 40,0 включительно. / Первая деталь: от 12,0 до 50,0 включительно. Вторая деталь: от 12,0 до 50,0 включительно. | плоские детали | с подогревом | без термообработки | Н2; П2; В1 | МП/КСМ2 12.05.2025 | Механизированная сварка плавящимся электродом в среде активных газов и смесях монтажных соединений конструкций пролетных строений стальных мостов | АЦСТ-73-00973 | Пв | 03.12.2029 | АЦСТ-73 | да | открыть
ООО «ТоннельЮжСтрой» | Power Bridge 60MZ, Power Arc 60R | Power Bridge 60MZ, Power Arc 60R и другие аттестованные аналоги, указанные в ПТД, газовая смесь: (78-82) % Ar + (18-22) % СО2. | 1 (М01); 2 (М03) | группа 3 (М03) | МПГ | КСМ | от 10,0 до 50,0 включительно / Первая деталь: от 10,0 до 30,0 включительно. Вторая деталь: от 10,0 до 30,0 включительно. / Первая деталь: от 10,0 до 50,0 включительно. Вторая деталь: от 10,0 до 50,0 включительно. / Первая деталь: от 10,0 до 40,0 включительно. Вторая деталь: от 10,0 до 40,0 включительно. / Первая деталь: от 12,0 до 50,0 включительно. Вторая деталь: от 12,0 до 50,0 включительно. | плоские детали | с подогревом | без термообработки | Н1; Г; В1 / Н1; Н2; В1 | МПГ/КСМ2 12.09.2025 | Механизированная сварка в смеси защитных газов монтажных соединений конструкций пролетных строений стальных мостов | АЦСТ-73-00974 | Пв | 03.12.2029 | АЦСТ-73 | да | открыть
ООО «ТоннельЮжСтрой» | Св-10НМА, TiO2 | Св-10НМА, флюс АН-47, АН-47 (70%) + АН-348А (30%); гранулят - Св-10НМА (2х1,5-2,3) + TiO2 (0,3%). | 1 (М01); 2 (М03) | группа 3 (М03) | АФ | КСМ | от 10,0 до 16,0 включительно | плоские детали | с подогревом | без термообработки | Н1 | АФ/КСМ2 12.05.2025 | Автоматическая сварка под флюсом стыковых монтажных соединений конструкций пролетных строений стальных мостов | АЦСТ-73-00975 | Пв | 03.12.2029 | АЦСТ-73 | да | открыть
ООО «ТоннельЮжСтрой» | УОНИ-13/55, Св-10НМА | Корень: Э50А (УОНИ-13/55 и другие аттестованные аналоги, указанные в ПТД). Заполнение: Св-10НМА, флюс АН-47 | 1 (М01); 2 (М03) | группа 3 (М03) | РД+АФ | КСМ | от 10,0 до 50,0 включительно | плоские детали | с подогревом | без термообработки | Н1 | АФ+РД/КСМ2 12.05.2025 | Автоматическая сварка под флюсом по ручной подварке корня шва стыковых монтажных соединений конструкций пролетных строений стальных мостов | АЦСТ-73-00976 | Пв | 03.12.2029 | АЦСТ-73 | да | открыть
ООО «Транснефть – Порт Козьмино» |  | Электроды СЗСМ-01К, СЗСМ-02 - для сварки всех слоев шва. Допускается применение других аттестованных сварочных материалов в соответствии с требованиями ПТД. / Электроды СЗСМ-01К - для сварки корневого слоя шва; электроды СЗСМ-03 - для сварки последующих слоев шва. Допускается применение других аттестованных сварочных материалов в соответствии с требованиями ПТД. | Материал патрубка: 1 (М01); материал основной трубы: 2 (М03) / Материал патрубка: 1 (М01); усиливающей накладки: 2 (М03) / Материал основной трубы и усиливающей накладки: 2 (М03) | группа 3 (М03) | РД | СК | патрубок: от 3,0 до 12,0 вкл.; основная труба: от 5,0 до 36,0 вкл. / патрубок: от 3,0 до 12,0 вкл.; усиливающая накладка: от 5,0 до 36,0 вкл. / основная труба и усиливающая накладка : от 5,0 до 36,0 вкл. | Патрубок (ответвление): св. 25,0 до 150,0 вкл.; основная труба: от 100,0 до 1220,0 вкл.* / Патрубок (ответвление): св. 25,0 до 150,0 вкл. + усиливающая накладка / Основная труба: от 100,0 до 1220,0 вкл. + усиливающая накладка | с подогревом | без термообработки | Н2; П2; В1; Н45 | ТНПК-РД-23-25-400-К54-П; ТНПК-РД-23-25-400-К34-К60-ПН 27.10.2023 | Технология сборки и ручной дуговой сварки покрытыми электродами (РД) угловых сварных соединений прямых врезок патрубков с усиливающей накладкой и без усиливающей накладки, соединений трубопроводов строительных конструкций | АЦСТ-11-09145 | Пв | 06.02.2028 | АЦСТ-11 | да | открыть
ООО «Тюменский экспертный центр» | Св-08Г2С | Св-08Г2С и аналоги; 82% Ar + 18% CО2 | 1 (М01) | группа 3 (М03) | МП | ПТО | св. 3,0 до 16,0 вкл. / св. 3,0 до 16,0 вкл. + св. 3,0 до 16,0 вкл. | плоские детали | без подогрева | без термообработки | Н1; Г; П1; В1 / Н2; П2; В1 | ТП 135-10-05 24.09.2024 | Металлоконструкции подъемных сооружений. Механизированная сварка в среде активных газов и смесях МП (135) | АЦСТ-112-00958 | Пв | 23.12.2028 | АЦСТ-112 | да | открыть
ООО «Уралмаш НГО Холдинг» | Св-08Г2С | Сварочная проволока: Св-08Г2С и другие аттестованные аналоги; защитный газ: газовая смесь Ar 82% + CO2 18% | 1 (М01) | группа 3 (М03) | МП | СК | св. 3,0 до 20,0 вкл. / св. 3,0 до 12,0 вкл. / патрубок: св. 3,0 до 12,0 вкл. + основная труба св. 3,0 до 30,0 вкл. / патрубок: св. 12,0 до 20,0 вкл. + основная труба св. 3,0 до 30,0 вкл. / св. 3,0 до 12,0 вкл. + св. св. 3,0 до 12,0 вкл. | св. 25,0 до 150,0 вкл. / св. 150,0 до 500,0 вкл. / патрубок: св. 25,0 до 150,0 вкл. + основная труба: св. 25,0 до 1420,0 вкл. / св. 25,0 до 150,0 вкл. + плоские детали | без подогрева | без термообработки | Н1; Г; В1 / Н2; В1 | ТИ ОГС №31-2024 30.05.2024 | Технологическая инструкция по сборке сварке металлических строительных конструкций и металлических трубопроводов | АЦСТ-112-00921 | Пв | 13.08.2028 | АЦСТ-112 | да | открыть
ООО «Уралмаш НГО Холдинг» | Св-08Г2С | Сварочная проволока: Св-08Г2С и другие аттестованные аналоги; защитный газ: газовая смесь Ar 82% + CO2 18% | 1 (М01) | группа 3 (М03) | МП | ПТО | св. 3,0 до 4,0 вкл. / св. 3,0 до 12,0 вкл. / св. 3,0 до 30,0 вкл. + св. 3,0 до 30,0 вкл. | плоские детали | без подогрева | без термообработки | Н1; Г; В1 / Н2; В1 | ТИ ОГС № 35-2024 30.05.2024 | Технологическая инструкция по сборке сварке металлических конструкций подъемно-транспортного оборудования | АЦСТ-112-00922 | Пв | 13.08.2028 | АЦСТ-112 | да | открыть
ООО «ЦТИ» | Autrod 12.51, Filarc PZ6114 | Корневой слой шва: проволока сплошного сечения марки ОК Autrod 12.51 и другие аналоги в соответствии с ПТД; заполняющие и облицовочный слои: порошковая проволока марки Filarc PZ6114 и другие аналоги в соответствии с ПТД; защитный газ: сварочная смесь 80% Ar + 20%СО2 | 2 (М03)+3 (М03) | группа 3 (М03) | МП+МПГ | СК | свыше 12,0 до 50,0 включительно | свыше 500,0 до 2520,0 включительно | с подогревом | с термообработкой | Н1 | ЦТИ-135-001; ЦТИ-135-002; ЦТИ-135-003 28.07.2023 | Механизированная сварка металлических строительных конструкций | АЦСТ-102-03256 | Пв | 19.10.2027 | АЦСТ-102 | да | открыть
ООО «ЦТИ» | Autrod 12.51 | Проволока сплошного сечения марки ОК Autrod 12.51 и другие аналоги в соответствии с ПТД; защитный газ (смесь) - 80% Ar + 20% CO2 | 1 (М01) | группа 3 (М03) | МП | СК | свыше 3,0 до 12,0 включительно / свыше 12,0 до 50,0 включительно | плоские детали | без подогрева | без термообработки | Н1; Г; В1 / Н1; Н2; П2; В1 | АТК-ЦТИ-СК1-МП 24.12.2025 | Механизированная сварка проволокой сплошного сечения в среде защитных газов металлических строительных конструкций | АЦСТ-102-03906 | Пв | 18.02.2030 | АЦСТ-102 | да | открыть
ООО «ЮГРАНЕФТЕСТРОЙ» |  | Э50А | 1 (М01) | группа 3 (М03) | РД | НГДО, ОХНВП, СК | св. 3,0 до 12,0 вкл. / св. 3,0 до 30,0 вкл. / св. 5,0 до 30,0 вкл. / патрубок: св. 3,0 до 12,0 вкл.; основная труба: св. 3,0 до 30,0 вкл. | св. 25,0 до 150,0 вкл. / св. 150,0 до 500,0 вкл. / св. 500,0 до 1420,0 вкл. / св. 1000,0 до 1420,0 вкл. / патрубок: св. 25,0 до 150,0 вкл.; основная труба: св. 25,0 до 1420,0 вкл. | без подогрева | без термообработки | Н1; Г; В1; Н45 / Н1; Г; В1 / Н2; В1; П2 | ТИ-ЮНС-РД-2020 01.06.2020 | Технология по ручной дуговой сварке и ремонту стыковых соединений труб, электродами с основным видом покрытия методом «на подъем» | АЦСТ-112-00903 | Пв | 23.07.2028 | АЦСТ-112 | да | открыть
ООО «ЯМАЛГАЗСТРОЙ» |  | Э50А | 1 (М01) | группа 3 (М03) | РД | НГДО, СК | св. 3,0 до 12,0 вкл. / св. 3,0 до 26,0 вкл. / св. 5,0 до 32,0 вкл. * / патрубок: св. 3,0 до 12,0 вкл.; основная труба: св. 3,0 до 32,0 вкл. | св. 25,0 до 150,0 вкл. / св. 150,0 до 500,0 вкл. / св. 500,0 до 1420,0 вкл. / св. 1000,0 до 1420,0 вкл. / патрубок: св. 25,0 до 150,0 вкл.; основная труба: св. 25,0 до 1420,0 вкл. | без подогрева | без термообработки | Н1; Г; В1; Н45 / Н2; В1; П2 | ТИ-РД-НГДО (4,12); СК(3)-2024 23.10.2024 | Технология по ручной дуговой сварки покрытыми электродами при строительстве и ремонте технологических стальных трубопроводов и бурового оборудования | АЦСТ-112-00965 | Пв | 17.01.2029 | АЦСТ-112 | да | открыть
ООО Завод «БУММАШ» | Weld T W4Si1, Weld T 308LSi | Weld T W4Si1 и другие в соответствии с ПТД, аргон ГОСТ 10157-2016 / Weld T 308LSi и другие в соответствии с ПТД, аргон ГОСТ 10157-2016 | 1 (М01) / 2 (М03) / 9 (М11) | группа 3 (М03) | РАДН | НГДО, ОХНВП |  |  | без подогрева / с подогревом | без термообработки / с термообработкой | Н1 | ПИТ.25091.00000 05.06.2024 | Технология ручной аргонодуговой наплавки неплавящимся электродом оборудования, трубопроводов и арматуры | АЦСТ-128-00531 | Пв | 01.08.2028 | АЦСТ-128 | да | открыть
ООО Завод «Буммаш» | Св-08Г2С | Св-08Г2С, DEKA и другие в соответствии с ПТД, смесь 80%Ar+20%СО2 | 1 (М01) | группа 3 (М03) | МП | КО, НГДО, ОХНВП | патрубок от 4,0 до 12,0 включительно + основная деталь (обечайка) от 4,0 до 36,0 (30,0)* включительно / патрубок от 4,0 до 12,0 включительно + основная деталь (обечайка) от 12,0 до 36,0 (30,0)* включительно |  | без подогрева | без термообработки | Н1; Н2 | Буммаш-НГДО-12-ОХНВП- 1,2,3,6,10,12-КО-3-МП-2020 31.01.2020 | Технология механизированной сварки плавящимся электродом в среде активных газов и смесях оборудования, работающего под давлением | АЦСТ-128-00372 | Пв | 11.01.2027 | АЦСТ-128 | да | открыть
ООО Завод «Буммаш» | Св-08ГА-О, UF-1071 | Св-08ГА-О, UF-1071 и другие аттестованные аналоги | 1 (М01) / 2 (М03) | группа 3 (М03) | АФ | КО, НГДО, ОХНВП | от 8,0 до 32,0 (30,0)*** включительно / от 8,0 до 30,0 включительно |  | без подогрева | без термообработки | Н1 | Буммаш-НГДО-12-ОХНВП- 1,2,3,6,10,12-КО-3-АФ-2020 31.01.2020 | Технология автоматической сварки под слоем флюса оборудования, работающего под давлением | АЦСТ-128-00373 | Пв | 11.01.2027 | АЦСТ-128 | да | открыть
ООО Завод «Буммаш» | Св-08Г2С, Св-08ГА, UF-1071 | МП: Св-08Г2С, DEKA и другие аттестованные аналоги, смесь 80% Ar + 20% СО2 ¦ АФ: Св-08ГА, UF-1071 и другие аттестованные аналоги | 1 (М01) | группа 3 (М03) | МП+АФ | КО, НГДО, ОХНВП | свыше 3,0 до 12,0 включительно |  | без подогрева | без термообработки | Н1 | Буммаш-НГДО-12-ОХНВП- 1,2,3,6,10,12-КО-3-МП+АФ-2020 31.01.2020 | Технология автоматической сварки под слоем флюса с предварительной подваркой корневого (подварочного) слоя шва оборудования, работающего под давлением | АЦСТ-128-00374 | Пв | 11.01.2027 | АЦСТ-128 | да | открыть
ООО ИТЦ "ПЕНЗАКРАНПРИБОР" | УОНИ-13/55 | УОНИ-13/55* | 1 (М01) | группа 3 (М03) | РД | ПТО | Св. 3,0 до 12,0 вкл. / Св. 8,0 до 12,0 вкл. / Св. 12,0 до 20,0 вкл. |  | без подогрева | без термообработки | Н1 | ТП-РД-ПТО.2018 12.05.2022 | Технология ручной дуговой сварки покрытыми электродами при ремонте грузоподъемных кранов, кранов-манипуляторов, подъемников и металлоконструкций для подъемно-транспортного оборудования | АЦСТ-106-00747 | Пв | 10.04.2027 | АЦСТ-106 | да | открыть
ООО НПО "ТУРБУЛЕНТНОСТЬ-ДОН" | ULTRA 70S-G | Проволока ULTRA 70S-G и другие аттестованные аналоги по ПТД | 1 (М01) | группа 3 (М03) | МАДП | ГО, НГДО | 12<S≤30 / 5<S≤12 | 150<D≤500 / 500<D≤1420 | с подогревом / без подогрева | без термообработки | Н1; В1 | МАДП-1+2-НГДО-ГО. 26.03.2026 | Технология механизированной аргонодуговой сварки плавящимся электродом (МАДП) труб, труб с СДТ, труб с ТПА, СДТ с СДТ перлитного класса | АЦСТ-4-07701 | Пв | 31.07.2030 | АЦСТ - 4 | да | открыть
ООО ОСФ "Стройспецмонтаж" | LB-52U | Электроды типа Э50А (LB-52U и другие аттестованные аналоги в соответствии с ПТД). | 1 (М01) / 1 (М01) + 2 (М03) | группа 3 (М03) | РД | НГДО, ОХНВП | свыше 3,0 до 12,0 включительно / Патрубок: от 4,0 до 12,0 включительно. Основная деталь: свыше 3,0 до 20,0 включительно / Патрубок: свыше 3,0 до 12,0 включительно. Основная деталь: свыше 3,0 до 20,0 включительно | свыше 25,0 до 500,0 включительно / Патрубок: свыше 25,0 до 150,0 включительно. Основная деталь: свыше 25,0 до 500,0 включительно. | с подогревом | с термообработкой | Н1; Г; В1; Н45 / Н2; П2; В1; Н45 | ССМ-НГДО-4-ОХНВП-16-РД-М01-М03-1 02.09.2022 | Ручная дуговая сварка покрытыми электродами при изготовлении, монтаже, ремонте и реконструкции технологических трубопроводов и деталей трубопроводов из углеродистых и низколегированных сталей группы 1(М01) и их сочетания 2(М03) + 1(М01) | АЦСТ-131-00569 | Пв | 10.04.2027 | АЦСТ-131 | да | открыть
ООО ОСФ "Стройспецмонтаж" | LB-52U | Электроды типа Э50А (LB-52U и другие аттестованные аналоги в соответствии с ПТД). | 1 (М01) / 1 (М01) + 2 (М03) | группа 3 (М03) | РД | НГДО, ОХНВП | от 10,0 до 40,0 включительно / Патрубок: от 10,0 до 40,0 включительно. Основная деталь: от 10,0 до 40,0 включительно | от 57,0 до 228,0 включительно / Патрубок: от 57,0 до 228,0 включительно. Основная деталь: от 57,0 до 500,0 включительно. | с подогревом | с термообработкой | Н1; Г; В1; Н45 / Н2; П2; В1; Н45 | ССМ-НГДО-4-ОХНВП-16-РД-М01-М03-1-Ф 02.09.2022 | Ручная дуговая сварка покрытыми электродами при изготовлении, монтаже, ремонте и реконструкции технологических трубопроводов и деталей трубопроводов из углеродистых и низколегированных сталей группы 1(М01) и их сочетания 2(М03) + 1(М01) | АЦСТ-131-00570 | Пв | 10.04.2027 | АЦСТ-131 | да | открыть
ООО СЦ "КОНТЭКС-Кран" |  |  | 1(М01), 2(М03), 1+2 (М01+М03) | группа 3 (М03) | РД | ПТО | Свыше 3 до 11 мм / Свыше 12 до 20 включительно / Свыше 3 до 12 включительно | плоские детали | без подогрева | без термообработки |  | ТУ 40 РФ 0212-067-06 20.05.2019 | Технические условия на ручную дуговую сварку подъемно-транспортного оборудования | АЦСТ-20-02405 | Пв | 09.10.2027 | АЦСТ-20 | да | открыть
ООО фирма "Прокатмонтаж-3" |  |  | 1(М01), 2(М03), 1+2 (М01+М03) | группа 3 (М03) | РД | СК | Свыше 3 до 30 включительно | плоские детали | без подогрева | без термообработки |  | РД-СК(1) 25.01.2021 | Ручная дуговая сварка стальных строительных конструкций (п.1) | АЦСТ-20-02644 | Пр | 02.07.2029 | АЦСТ-20 | да | открыть
ООО фирма "Прокатмонтаж-3" |  |  | 1(М01), 2(М03), 1+2 (М01+М03) | группа 3 (М03) | РД | ПТО | Свыше 3 до 30 включительно | плоские детали | без подогрева | без термообработки |  | РД-ПТО(1,7,14) 30.04.2025 | Ручная дуговая сварка подъемно-транспортного оборудования (п.1,7,14) | АЦСТ-20-02645 | Пв | 02.07.2029 | АЦСТ-20 | да | открыть
ООО фирма "Прокатмонтаж-3" |  |  | 1(М01), 2(М03), 1+2 (М01+М03) | группа 3 (М03) | РД | МО | Свыше 3 до 30 включительно | плоские детали | без подогрева | без термообработки |  | РД-МО(1,3,4,5,6) 30.04.2025 | Ручная дуговая сварка металлургического оборудования (п. 1,3,4,5,6) | АЦСТ-20-02646 | Пв | 02.07.2029 | АЦСТ-20 | да | открыть
Общество с ограниченной ответственностью "АВАНГАРД МЕТАЛЛУРГ МОНТАЖ" | УОНИ-13/55 | Эп: УОНИ-13/55 (и аттестованные аналоги) | 2 (М03) | группа 3 (М03) | РД | ПТО | свыше 120,0 до 170,0 вкл. | плоские детали | без подогрева** | без термообработки | Н1 | Альбом технологических карт сварки: ПТО-1;14 04.06.2024 | Технология ручной дуговой сварки ванным способом покрытыми электродами подъёмно-транспортного оборудования РД-ПТО-1,14 | АЦСТ-152-00181 | Пв | 09.08.2028 | АЦСТ-152 | да | открыть
Общество с ограниченной ответственностью "АртМеталл" | Св-08Г2С | Св-08Г2С | 1 (М01) | группа 3 (М03) | МП | МО | свыше 12,0 до 30,0 включительно / свыше 12,0 до 50,0 включительно / Деталь 1 (свыше 12,0 до 30,0 включительно), Деталь 2 (свыше 12,0 до 50,0 включительно) / Деталь 1 (свыше 12,0 до 30,0 включительно), Деталь 2 (свыше 12,0 до 40,0 включительно) |  | без подогрева | без термообработки | Н1 / Н1, Н2, В1 / Н2, В1 / Н1, Н2 | ТС-МП-МО(1,2,3,4)-АртМеталл 27.11.2024 | Технология механизированной сварки плавящимся электродом в среде активных газов и смесях металлургического оборудования: 1. Доменное, коксовое, сталеплавильное оборудование; 2. Технологическое оборудование и трубопроводы для черной и цветной металлургии; 3. Технические устройства для производства черных и цветных металлов и сплавов на их основе; 4. Машины для литья стали и цветных металлов | АЦСТ-69-03344 | Пв | 15.09.2029 | АЦСТ-69 | да | открыть
Общество с ограниченной ответственностью "АртМеталл" | Св-08Г2С | Св-08Г2С | 1 (М01) / 2 (М03) | группа 3 (М03) | МП | СК | от 6,0 до 12,0 включительно / свыше 12,0 до 50,0 включительно / Деталь 1 (от 6,0 до 12,0 включительно), Деталь 2 (от 6,0 до 12,0 включительно) / Деталь 1 (свыше 12,0 до 30,0 включительно), Деталь 2 (свыше 12,0 до 50,0 включительно) |  | без подогрева / с подогревом | без термообработки | Н1 / Н1, Н2 | ТС-МП-СК(1)-АртМеталл 21.01.2025 | Технология механизированной сварки плавящимся электродом в среде активных газов и смесях металлических строительных конструкций | АЦСТ-69-03345 | Пв | 15.09.2029 | АЦСТ-69 | да | открыть
Общество с ограниченной ответственностью "ДОРХАН СПК - КАЗАНЬ" (ООО "ДОРХАН СПК - КАЗАНЬ") | Св-08Г2С | Св-08Г2С и другие аттестованные сварочные материалы в соответствии с требованиями ПТД. | 2 (С375, С390, С440 и другие по ПТД.) | марка σт≥420 | МП | СК | св. 3 до 12 вкл. / св. 12 до 20 / от 20 до 50 вкл. / от 20 до 30 вкл. | плоские детали | без подогрева / с подогревом | без термообработки | Н1; В1 / Н1; Н2 | СК-МП-2022 17.01.2022 | Технология механизированной сварки плавящимся электродом в среде активных газов и смесях металлических строительных конструкций | АЦСТ-1-06043 | Пв | 01.09.2030 | АЦСТ - 1 | да | открыть
Общество с ограниченной ответственностью "Завод Строительных Конструкций" | Св-08-ГА-О, UF-02 | Св-08-ГА-О, UF-02* | 1 (М01) / 2 (М03) | группа 3 (М03) | АФ | СК | свыше 3,0 до 12,0 вкл. / от 14,0 до 30,0 вкл. / от 16,0 до 40,0 вкл. + от 16,0 до 40,0 вкл. | плоские детали | без подогрева | без термообработки | Н1 / Н1; Н2 | Альбом технологических карт сварки: ЗСК-МП; ЗСК-АФ 19.05.2023 | Автоматическая сварка под флюсом | АЦСТ-152-00092 | Пв | 14.07.2027 | АЦСТ-152 | да | открыть
Общество с ограниченной ответственностью "Завод Строительных Конструкций" | Св-08Г2С-П | Св-08Г2С-П* + СО2 100% | 1 (М01) | группа 3 (М03) | МП | СК | свыше 3,0 до 12,0 вкл. / свыше 12,0 до 40,0 вкл. / свыше 12,0 до 50,0 вкл. / свыше 5,0 до 12,0 вкл. + свыше 5,0 до 12,0 вкл. / свыше 12,0 до 20,0 вкл. + свыше 12,0 до 20,0 вкл. | плоские детали | без подогрева | без термообработки | Н1; Г; В1 / Н2; В1 | Альбом технологических карт сварки: ЗСК-МП; ЗСК-АФ 19.05.2023 | Механизированная сварка плавящимся электродом в среде активных газов и смесях | АЦСТ-152-00093 | Пв | 14.07.2027 | АЦСТ-152 | да | открыть
Общество с ограниченной ответственностью "Завод Строительных Конструкций" | Св-08Г2С | Пс: Св-08Г2С*, Гз: Сварочная смесь 82%Ar+18%СО2 | 2 (М03) | группа 3 (М03) | МП | СК | свыше 50,0 до 120,0 вкл. / свыше 50,0 до 80,0 вкл. + свыше 50,0 до 80,0 вкл. | плоские детали | с подогревом | без термообработки | Н1; Г; В1 / Н2; В1 | Альбом технологических карт сварки ЗСК-МП 09.06.2025 | Механизированная сварка плавящимся электродом в среде активных газов и смесях металлических конструкций больших толщин | АЦСТ-152-00250 | Пв | 25.07.2029 | АЦСТ-152 | да | открыть
Общество с ограниченной ответственностью "Инжиниринг Строительство Обслуживание" | Св-08ГА | Св-08ГА, АН-348-АП* | 2 (М03) | группа 3 (М03) | АФ | ПТО, МО, СК | от 5,0 до 12,0 включительно+от 5,0 до 12,0 включительно / свыше 12,0 до 40,0 включительно+свыше 12,0 до 40,0 включительно / от 16,0 до 40,0 включительно+от 16,0 до 40,0 включительно | плоские детали | без подогрева | без термообработки | Н2, Н1 | ТС-АФ-06-24 25.06.2024 | Технологическая инструкция по автоматической сварке под слоем флюса при изготовлении металлоконструкций для технических устройств опасных производственных объектов: СК-строительные конструкции, МО-металлургическое оборудование, ПТО-подъемно-транспортное оборудование | АЦСТ-27-02440 | Пв | 25.09.2028 | АЦСТ-27 | да | открыть
Общество с ограниченной ответственностью "Интра Инжиниринг" | OK Tigrod 13.08, OK 74.86 TENSITRODE | РАД - Пс: OK Tigrod 13.08 и другие аттестованные сварочные материалы в соответствии с требованиями ПТД для сварки 3 (М03) группы. Эн: ЭВЛ. РД - Эп: OK 74.86 TENSITRODE | 3 (М03) / 3 (М03) + 1 (М01) | группа 3 (М03) | РАД+РД | НГДО, ОХНВП | от 8,74 до 17,48 включительно / от 10,975 до 21,95 включительно / Деталь 1 (от 8,74 до 21,95 включительно); Деталь 2 (от 8,74 до 21,95 включительно) / Деталь 1 (от 8,74 до 21,95 включительно); Деталь 2 (свыше 3,0 до 20,0 включительно) | от 60,3 до 168,3 включительно / от 88,9 до 168,3 включительно / Деталь 1 (от 60,3 до 168,3 включительно); Деталь 2 (от 60,3 до 168,3 включительно) / Деталь 1 (от 60,3 до 168,3 включительно); Деталь 2 (плоские детали) | с подогревом | с термообработкой | Н1; Г; В1; Н45 / Н2; П2; В1; Н45 | IE-WDSC-3012-CED-05 06.03.2025 | Комбинированная технология ручной аргонодуговой и ручной дуговой сварки трубопроводов из низкотемпературной хромомолибденовой стали перлитного класса ООО «Сахалинская Энергия» согласно 1000-S-90-38-S-0205-00-R | АЦСТ-69-03418 | Пв | 18.12.2029 | АЦСТ-69 | да | открыть
Общество с ограниченной ответственностью "Интра Инжиниринг" | Weld T W4Si1, Ni 1-IG, WL20 | Пс: Weld T W4Si1, BÖHLER Ni 1-IG. Эн: WL20 | 1 (М01) / 2 (М03) / 1 (М01) + 2 (М03) | группа 3 (М03) | РАД | НГДО, ОХНВП | свыше 3,0 до 12,0 включительно | свыше 25,0 до 150,0 включительно / свыше 150,0 до 500,0 включительно | без подогрева | без термообработки | Н1; Г; В1; Н45 | IE-WDSC-3012-CED-08 20.05.2026 | Дуговая сварка при изготовлении и монтаже технологических трубопроводов ООО «Сахалинская Энергия», изготовленных из отечественных сталей | АЦСТ-69-03560 | Пв | 10.08.2030 | АЦСТ-69 | да | открыть
Общество с ограниченной ответственностью "Интра Инжиниринг" | Weld T W4Si1, Ni 1-IG, WL20, FOX EV 60 | РАД - Weld T W4Si1, BÖHLER Ni 1-IG. Эн: WL20. РД - Эп: BÖHLER FOX EV 60 | 1 (М01) / 2 (М03) / 1 (М01) + 2 (М03) | группа 3 (М03) | РАД+РД | НГДО, ОХНВП | от 4,0 до 16,0 включительно | от 84,0 до 336,0 включительно | с подогревом | без термообработки | Н1; Г; В1; Н45 | IE-WDSC-3012-CED-08 20.05.2026 | Технология комбинированной ручной аргонодуговой сварки неплавящимся электродом и ручной дуговой сварки покрытыми электродами в рамках Технологической инструкции "Дуговая сварка при изготовлении и монтаже технологических трубопроводов ООО «Сахалинская Энергия», изготовленных из отечественных сталей." | АЦСТ-69-03564 | Пв | 14.08.2030 | АЦСТ-69 | да | открыть
Общество с ограниченной ответственностью "Интра Инжиниринг" | Weld T W4Si1, WL 20, FOX EV 60 | РАД - Weld T W4Si1. Эн: WL 20. РД - Эп: BÖHLER FOX EV 60 | 1 (М01) / 2 (М03) / 1 (М01) + 2 (М03) | группа 3 (М03) | РАД+РД | НГДО, ОХНВП | от 12,0 до 48,0 включительно | от 213,0 до 852,0 включительно | с подогревом | с термообработкой | Н1; Г; В1 | IE-WDSC-3012-CED-08 20.05.2026 | Технология комбинированной ручной аргонодуговой сварки неплавящимся электродом и ручной дуговой сварки покрытыми электродами в рамках Технологической инструкции "Дуговая сварка при изготовлении и монтаже технологических трубопроводов ООО «Сахалинская Энергия», изготовленных из отечественных сталей." | АЦСТ-69-03581 | Пв | 04.09.2030 | АЦСТ-69 | да | открыть
Общество с ограниченной ответственностью "Иркутский завод металлоконструкций" (ООО "ИрЗМК") | Св-08ГСМТ, Lincoln SG2, AS SG2, OK AristoRod 12.50, SM-70. WELDO SG2, ER70S-6 | Св-08ГСМТ* (ГОСТ 2246-70); Lincoln SG2**, AS SG2, OK AristoRod 12.50, SM-70. WELDO SG2, ЕКАТЕРИНА 70S-6 (AWS A 5.18: ER70S-6) | 2 (М03) | группа 3 (М03) | МП | КСМ | 6 ≤ Sн ≤ 50 / 6 ≤ Sн ≤ 40 + 6 ≤ Sн ≤ 40 / 6 ≤ Sн ≤ 50 + 6 ≤ Sн ≤ 50 / 6 ≤ Sн ≤ 16 в 6 ≤ Sн ≤ 40 / 6 ≤ Sн ≤ 16 в 6 ≤ Sн ≤ 50 |  | с подогревом | без термообработки | Н1; Г; В1 / Н1; Н2; В1 | КСМп.1(МП) 25.12.2024 | Механизированная сварка плавящимся электродом в среде активных газов и смесях металлических конструкций пролётных строений, опор и пилонов стальных мостов при изготовлении в заводских условиях из углеродистых и низколегированных сталей | АЦСТ-100-03102 | Пв | 16.03.2030 | АЦСТ-100 | да | открыть
Общество с ограниченной ответственностью "Курганский завод химического машиностроения" | Weld CF 80S-Ni2, OK AristoRod 12.50 | Weld CF 80S-Ni2, BÖHLER 2,5 Ni-IG / OK AristoRod 12.50 | 2 - 10Г2ФБЮ, К60 / 1+2 - Ст3сп, 10, 20, 09Г2С + 10Г2ФБЮ, К60 | марка σт≥420 | МП | НГДО, ОХНВП | свыше 12,0 до 30,0 включительно / свыше 30,0 до 50,0 включительно | свыше 500,0 до 1500,0 включительно | без подогрева / с подогревом | без термообработки / с термообработкой | Н1, Г, В1 / Н1 | ТИ 00217298-233-2012 26.11.2012 | Технология механизированной сварки плавящимся электродом в среде активных газов и смесях технологических трубопроводов, деталей трубопроводов и трубопроводов в пределах УКПГ, КС; НПС; СПХГ; ДКС; ГРС; УЗРГ; ПРГ и др | АЦСТ-69-03339 | Пв | 02.09.2029 | АЦСТ-69 | да | открыть
Общество с ограниченной ответственностью "Курганский завод химического машиностроения" | OK AristoRod 12.50, Weld CF 80S-Ni2 | OK AristoRod 12.50 / Weld CF 80S-Ni2, BÖHLER 2,5 Ni-IG | 1-Ст3сп, 10, 20, 09Г2С / 2-10Г2ФБЮ, К60 | марка σт≥420 | МП | КО, НГДО, ОХНВП | свыше 3,0 до 12,0 включительно / свыше 12,0 до 50,0 включительно | свыше 25,0 до 150,0 включительно / плоские детали / свыше 150,0 до 500,0 включительно / свыше 500,0 до 5000,0 включительно | без подогрева | с термообработкой | Н1 / Н1; В1 | ТИ 00217298-233-2012 26.11.2012 | Технология механизированной сварки плавящимся электродом в среде активных газов и смесях сосудов и аппаратов оборудования химических, нефтехимических, нефтеперерабатывающих производств | АЦСТ-69-03433 | Пв | 30.12.2029 | АЦСТ-69 | да | открыть
Общество с ограниченной ответственностью "Литейно-механический завод" | JQ.MG50-6 | JQ.MG50-6 | 1 (М01) | группа 3 (М03) | МП | СК | от 5,0 до 12,0 включительно / свыше 12,0 до 30,0 включительно / деталь1 (от 5,0 до 12,0 включительно); деталь2 (от 5,0 до 30,0 включительно) / деталь1 (свыше 12,0 до 30,0 включительно); деталь2 (свыше 12,0 до 30,0 включительно) |  | без подогрева | без термообработки | Н1 / Н2 | ТС-МП-СК-ЛМЗ 20.06.2025 | Технология изготовления и ремонта механизированной сварки плавящимся электродом в среде активных газов и смесях строительных конструкций | АЦСТ-69-03500 | Пв | 17.04.2030 | АЦСТ-69 | да | открыть
Общество с ограниченной ответственностью "МЦЭ-СК" | Св-08Г2С | Сварочная проволока Св-08Г2С (ГОСТ 2246-70); двуокись углерода (ГОСТ 8050-85) | 1 (М01) | группа 3 (М03) | МП | ПТО | свыше 3 до 8 включительно / свыше 3 до 12 включительно / свыше 3 до 25 включительно / свыше 3 до 25 включительно* | плоские детали | без подогрева | без термообработки | Г; В1; Н1 / Н2; В1 | МП-1,2-ПТО (7,14) 11.02.2025 | Механизированная сварка плавящимся электродом в среде активных газов и смесях при изготовлении, монтаже и ремонте металлических конструкций подъемно-транспортного оборудования | АЦСТ-142-00730 | Пв | 05.03.2029 | АЦСТ-142 | да | открыть
Общество с ограниченной ответственностью "Монолитпрокатмонтаж" |  | Э50А | 2 (М03) | группа 3 (М03) | РД | ПТО | от 120,0 до 170,0 вкл. | плоские детали | без подогрева** | без термообработки | Н1 | Альбом технологических карт сварки РДВ-ПТО 02.06.2025 | Ручная дуговая сварка ванным способом ПТО | АЦСТ-152-00252 | Пв | 04.08.2029 | АЦСТ-152 | да | открыть
Общество с ограниченной ответственностью "Научно-производственное предприятие Уралнефтегаздиагностика" | УОНИ-13/55, LB-52U, OK 53.70 | Аттестованные сварочные электроды типа Э50А (УОНИ-13/55, LB-52U, OK 53.70) и другие, указанные в ПТД | 1 (М01) | группа 3 (М03) | РД | ПТО | свыше 3 до 12 включительно / от 4 до 12 включительно для привариваемой детали, от 4 до 30 включительно для основной / свыше 3 до 12 включительно для привариваемой детали, свыше 3 до 30 включительно для основной детали | свыше 25 до 150 включительно / свыше 25 до 150 включительно для привариваемой детали, свыше 25 до 500 включительно для основной детали / свыше 25 до 150 включительно для привариваемой детали, плоская основная деталь | без подогрева | без термообработки | Н1; Г; В1; Н45 / Н2; П2; В1; Н45 | ТИ-РД(ПТО)/2025 05.08.2025 | Технологическая инструкция ручной дуговой сварки покрытыми электродами при проведении ремонта подъемно-транспортного оборудования | АЦСТ-117-03005 | Пв | 06.10.2029 | АЦСТ-117 | да | открыть
Общество с ограниченной ответственностью "Нижнетагильский завод металлических конструкций" |  |  | 1 (М01) + 2 (М03) | группа 3 (М03) | МДС | СК |  |  | без подогрева | без термообработки |  | ТИ 1-2023 12.07.2023 | Приварка гибких упоров на металлоконструкции | АЦСТ-69-03586 | Пв | 10.09.2030 | АЦСТ-69 | да | открыть
Общество с ограниченной ответственностью "ОГПМ" |  | Сварочная проволока ОК ПРО 71 (ГОСТ 26271-84); двуокись углерода (ГОСТ 8050-85) | 1 (М01) / 2 (М03) | группа 3 (М03) | МПГ | ПТО | от 5 до 25 включительно / от 5 до 25 включительно* / от 5 до 12 включительно* | плоские детали | без подогрева | без термообработки | Н1; Г; В1 / Н2; В1 | МПГ-1,2-ПТО(1,3,7,8,14) 16.06.2026 | Механизированная сварка порошковой проволокой в среде активных газов при изготовлении, монтаже и ремонте металлических конструкций подъемно-транспортного оборудования | АЦСТ-142-00907 | Пв | 10.07.2030 | АЦСТ-142 | да | открыть
Общество с ограниченной ответственностью "ПРОМИЗДЕЛИЯ" | Св-08Г2С | Св-08Г2С* + СО2 100% | 1 (М01) | группа 3 (М03) | МП | СК | свыше 3,0 до 6,0 вкл. / свыше 3,0 до 12,0 вкл. / свыше 12,0 до 40,0 вкл. / свыше 12,0 до 50,0 вкл. | плоские детали | без подогрева | без термообработки | Н1; Г; В1 | Альбом технологических карт сварки: МП СК(1) 04.08.2022 | Технология полуавтоматической сварки в среде СО2 плавящимся электродом при изготовлении строительных конструкций СК(1) | АЦСТ-152-00066 | Пв | 02.12.2026 | АЦСТ-152 | да | открыть
Общество с ограниченной ответственностью "ПРОМИЗДЕЛИЯ" | Св-08ГА-О, ASF Flux-710 | Св-08ГА-О, ASF Flux-710* | 1 (М01) | группа 3 (М03) | АФ | СК | свыше 3,0 до 12,0 вкл. / от 14,0 до 50,0 вкл. / свыше 16,0 до 40,0 вкл. + свыше 16,0 до 40,0 вкл. | плоские детали | без подогрева | без термообработки | Н1 / Н1; Н2 | Альбом технологических карт сварки: АФ СК(1) 04.08.2022 | Технология автоматической сварки под флюсом плавящимся электродом при изготовлении строительных конструкций СК(1) | АЦСТ-152-00067 | Пв | 02.12.2026 | АЦСТ-152 | да | открыть
Общество с ограниченной ответственностью "Подъемсервис" (ООО "Подъемсервис") | E7016-1, LB-52U | Электроды классификации E7016-1 по AWS A5.1 (типа Э50А по ГОСТ 9467-75) марки УОНИИ 13/55, LB-52U; а также другие аттестованные сварочные материалы, указанные в ПТД | 1 (М01) | группа 3 (М03) | РД | ПТО | свыше 3,0 до 12,0 включительно / свыше 12,0 до 40,0 включительно | плоские детали | без подогрева | без термообработки | Н1; Г; В1 / Н1; Н2; В1 | ТИ-РД-ПТО 10.06.2019 | Технология ручной дуговой сварки покрытыми электродами (РД) металлоконструкций для подъемно-транспортного оборудования | АЦСТ-110-02225 | Пв | 16.07.2028 | АЦСТ-110 | да | открыть
Общество с ограниченной ответственностью "Политехник" |  | Э50А | 2 (М03) | группа 3 (М03) | РД | ПТО | от 120,0 до 170,0 вкл. | плоские детали | без подогрева** | без термообработки | Н1 | Альбом технологических карт сварки РДВ-ПТО 07.04.2025 | Ручная дуговая сварка ванным способом ПТО | АЦСТ-152-00242 | Пв | 20.06.2029 | АЦСТ-152 | да | открыть
Общество с ограниченной ответственностью "Проминбург" | УОНИ-13/55, OK 48.00 | УОНИ-13/55, OK 48.00 | 1 – Ст3(сп, пс), 09Г2C, 10ХНДП | марка σт≥420 | РД | СК | свыше 3,0 до 12,0 включительно / свыше 12,0 до 50,0 включительно / свыше 50,0 до 120,0 включительно | плоские детали | Без подогрева | Без термообработки | В1, Г, Н1, П1 | СТО-РД-МП-АФ-М01;М03-СК1-МК ТОиБ-2023 04.05.2023 | Технология ручной дуговой сварки покрытыми электродами в рамках "Технологического регламента по сварке строительных конструкций из сталей С235, С245, С255, С275, С285, С345, С345К, С355, С375, С390, С390К, С440 С390; С440 ГОСТ 27772-2015, С390; С440Б ПО ГОСТ Р 57837-2017) ГОСТ 27772-2015, С390; С440Б по ГОСТ Р 57837-2017» | АЦСТ-69-02985 | Пв | 20.11.2027 | АЦСТ-69 | да | открыть
Общество с ограниченной ответственностью "РЕМЭКС" | УОНИ-13/45, УОНИ-13/55К | Аттестованные электроды типов Э42А (УОНИ 13/45), Э46А (УОНИ 13/55К), Э50А* (УОНИ 13/55) и другие, указанные в ПТД. | 1 (М01) | группа 3 (М03) | РД | ПТО | свыше 3 до 12 включительно / свыше 12 до 30 включительно | свыше 25 до 150 включительно / свыше 150 до 500 включительно | без подогрева | без термообработки | Н1; Г; В1; Н45 | ТИ-01-2024 15.01.2024 | На сварку подъемно-транспортного оборудования | АЦСТ-117-02364 | Пв | 15.05.2028 | АЦСТ-117 | да | открыть
Общество с ограниченной ответственностью "РМА Рус" (ООО "РМА Рус") | Св-10НМА, UF-01, SA FB 1, AC H5 | АФ: проволока Св-10НМА, флюс UF-01 (EN ISO 14174:SA FB 1 AC H5). * | 1(М01) / 2(М03) | группа 3 (М03) | АФ | ГО, НГДО, ОХНВП | свыше 12,0 до 50,0 включительно | от 190,0 до 500,0 включительно / свыше 500,0 до 720,0 включительно / свыше 500,0 до 1426,0 включительно | с подогревом | без термообработки | Н1 | СТ РМА-РУС-001-2015 15.05.2015 | Арматура трубопроводная сварка и контроль качества сварных соединений. Технические требования | АЦСТ-135-01938 | Пв | 07.05.2029 | АЦСТ-135 | да | открыть
Общество с ограниченной ответственностью "РМА Рус" (ООО "РМА Рус") | ER70S-6, Св-10НМА, UF-01, SA FB 1, AC H5 | МП: проволока ER70S-6 (по AWS A5.18 тип ER70S-6); ¦ АФ: проволока Св-10НМА , флюс UF-01 (EN ISO 14174:SA FB 1 AC H5). * | 1(М01) / 2(М03) / 1(М01)+2(М03) | группа 3 (М03) | МП+АФ | ГО, НГДО, ОХНВП | от 7,0 до 12,0 включительно / свыше 12,0 до 50,0 включительно | от 160,0 до 500,0 включительно / свыше 500,0 до 1426,0 включительно | с подогревом | без термообработки | Н1 | СТ РМА-РУС-001-2015 15.05.2015 | Арматура трубопроводная сварка и контроль качества сварных соединений. Технические требования | АЦСТ-135-01939 | Пв | 07.05.2029 | АЦСТ-135 | да | открыть
Общество с ограниченной ответственностью "РМА Рус" (ООО "РМА Рус") | ER70S-6, E7015-G, Св-10НМА, UF-01, SA FB 1, AC H5 | МП: проволока ER70S-6 (по AWS A5.18 тип ER70S-6); ¦ РД: электроды УОНИИ-13/55 (по AWS A5.5 тип E7015-G); ¦ АФ: проволока Св-10НМА , флюс UF-01 (EN ISO 14174:SA FB 1 AC H5). * | 1(М01) | группа 3 (М03) | МП+РД+АФ | ГО, НГДО, ОХНВП | от 10,0 до 12,0 включительно / свыше 12,0 до 50,0 включительно | от 370,0 до 500,0 включительно / свыше 500,0 до 1426,0 включительно | с подогревом | без термообработки | Н1 | СТ РМА-РУС-001-2015 15.05.2015 | Арматура трубопроводная сварка и контроль качества сварных соединений. Технические требования | АЦСТ-135-01940 | Пв | 07.05.2029 | АЦСТ-135 | да | открыть
Общество с ограниченной ответственностью "РМА Рус" (ООО "РМА Рус") | ER70S-6, Св-10НМА, UF-01, SA FB 1, AC H5 | МП: проволока ER70S-6 (по AWS A5.18 тип ER70S-6); ¦ АФ: проволока Св-10НМА , флюс UF-01 (EN ISO 14174:SA FB 1 AC H5). * | 1(М01) / 2(М03) / 1(М01)+2(М03) | группа 3 (М03) | МП+АФ | ГО, НГДО, ОХНВП | свыше 50,0 до 200,0 включительно | свыше 500,0 до 2300,0 включительно | с подогревом | без термообработки | МП: Г; ¦ АФ: Н1 | СТ РМА-РУС-001-2015 15.05.2015 | Арматура трубопроводная сварка и контроль качества сварных соединений. Технические требования | АЦСТ-135-02064 | Пв | 02.09.2029 | АЦСТ-135 | да | открыть
Общество с ограниченной ответственностью "Региональный Инженерно-Консультативный Центр "Кран-Парк" (ООО "РИКЦ "Кран-Парк") | Св-08Г2С, ER70S-6, Autrod 12.51, Autrod 12.64 | Св-08Г2С, AWS A5.18: ER70S-6 (ОК Autrod 12.51, ОК Autrod 12.64, ADK ER70S-6, ESAB ОК ПРО 51С) и др. аттестованные аналоги, указанные в ПТД | 1 (М01) / 2 (М03) / 2+1 (М03+М01) | группа 3 (М03) | МП | ПТО | 3 < Sн ≤ 25 / 3 < Sн ≤ 25 + 3 < Sн ≤ 25 |  | без подогрева | без термообработки | Н1; Г; В1 / Н1; Н2; В1 | ТУ РС-КП-017-01КП 10.07.2017 | Механизированная сварка сплошным плавящимся электродом в активном газе и смесях металлоконструкций грузоподъёмных машин | АЦСТ-100-03234 | Пв | 28.09.2030 | АЦСТ-100 | да | открыть
Общество с ограниченной ответственностью "СКЛ" | УОНИ-13/55 | Эп: УОНИ-13/55 (и аттестованные аналоги) | 2 (М03) | группа 3 (М03) | РД | ПТО | от 120,0 до 170,0 вкл. | плоские детали | без подогрева** | без термообработки | Н1 | Альбом технологических карт сварки РДВ-ПТО 03.03.2025 | Ручная дуговая сварка ванным способом ПТО | АЦСТ-152-00232 | Пв | 16.04.2029 | АЦСТ-152 | да | открыть
Общество с ограниченной ответственностью "СМК ОРСК" | Св-08ГСМТ, OK AristoRod 12.50 | Сварочная проволока: Св-08ГСМТ, OK AristoRod 12.50 (ГОСТ 2246), смесь защитных газов: Ar(78%-82%)+СО2(18%-22%) | 1 (М01) | группа 3 (М03) | МП | СК | свыше 3 до 6 включительно / от 6 до 12 включительно / свыше 12 до 36 включительно | плоские детали | без подогрева | без термообработки | Н1; В1 | МП-1,2-СК(1) 21.04.2023 | Механизированная сварка плавящимся электродом в среде активных газов при изготовлении металлических конструкций | АЦСТ-142-00772 | Пв | 29.05.2027 | АЦСТ-142 | да | открыть
Общество с ограниченной ответственностью "СМК ОРСК" | Св-08ГА, OK Flux 10.71P | проволока: Св-08ГА, флюс: OK Flux 10.71P | 1 (М01) | группа 3 (М03) | АФ | СК | от 6 до 12 включительно / свыше 12 до 32 включительно / от 18 до 36 включительно / от 6 до 12 включительно* / свыше 12 до 36 включительно* | плоские детали | без подогрева | без термообработки | Н1 / Н2 | АФ-1,2-СК(1) 21.04.2023 | Автоматическая сварка под флюсом при изготовлении стальных строительных конструкций | АЦСТ-142-00773 | Пв | 29.05.2027 | АЦСТ-142 | да | открыть
Общество с ограниченной ответственностью "СМС-Липецк" |  | Э50А | 2 (М03) | группа 3 (М03) | РД | ПТО | от 130,0 до 170,0 вкл. | плоские детали | без подогрева** | без термообработки | Н1 | Альбом технологических карт сварки: 1. РД-1-ПТО(1,14) 03.02.2023 | Сварка подкрановых рельс | АЦСТ-152-00089 | Пв | 13.04.2027 | АЦСТ-152 | да | открыть
Общество с ограниченной ответственностью "СПК-Чимолаи" | Св-10НМА, UF-02 | Проволока: Св-10НМА. Флюс: UF-02. | 1 - С345, 09Г2С, С355 | марка σт≥420 | АФ | МО, СК | от 6,0 до 12,0 включительно / свыше 12,0 до 20,0 включительно / от 18,0 до 50,0 включительно / свыше 50,0 до 120,0 включительно / S (от 6,0 до 12,0 включительно); S1 (от 6,0 до 50,0 включительно) / S (свыше 12,0 до 50,0 включительно); S1 (свыше 12,0 до 50,0 включительно) | плоские детали | без подогрева / с подогревом | без термообработки | Н1 / Н1; Н2 | СТО 175-08-568-024-2023 15.09.2023 | Технология автоматической сварки под флюсом металлических конструкций и технических устройств в рамках СТАНДАРТА ОРГАНИЗАЦИИ "Дуговая сварка металлических конструкций и технических устройств из углеродистых и низколегированных конструкционных сталей, включая стали с пределом текучести свыше 500 МПа. Основные положения" | АЦСТ-69-03115 | Пв | 29.07.2028 | АЦСТ-69 | да | открыть
Общество с ограниченной ответственностью "СПК-Чимолаи" | Св-08Г2С | Св-08Г2С | 1 - С345, 09Г2С, С355 | марка σт≥420 | МП | МО, СК | свыше 3,0 до 8,0 включительно / свыше 3,0 до 12,0 включительно / свыше 12,0 до 50,0 включительно | плоские детали | без подогрева | без термообработки | Н1; В1 | СТО 175-08-568-024-2023 15.09.2023 | Технология механизированной сварки плавящимся электродом в среде активных газов и смесях металлических конструкций и технических устройств» в рамках Стандарта Организации «Дуговая сварка металлических конструкций и технических устройств из углеродистых и низколегированных конструкционных сталей, включая стали с пределом текучести свыше 500 МПа. Основные положения" | АЦСТ-69-03123 | Пв | 09.08.2028 | АЦСТ-69 | да | открыть
Общество с ограниченной ответственностью "СПК-Чимолаи" | ULTRA 700 | ULTRA 700 | 3 (М03) - С590, S690, W700 | группа 3 (М03) + марка σт≥420 | МП | СК | свыше 3,0 до 12,0 включительно / свыше 12,0 до 50,0 включительно / свыше 50,0 до 100,0 включительно / Деталь 1 (свыше 3,0 до 12,0 включительно); Деталь 2 (свыше 3,0 до 12,0 включительно) / Деталь 1 (свыше 12,0 до 50,0 включительно); Деталь 2 (свыше 6,0 до 100,0 включительно) | плоские детали | без подогрева / с подогревом | без термообработки | Н1 / Н2 | СТО 175-08-568-024-2023 15.09.2023 | Технология механизированной сварки плавящимся электродом в среде активных газов и смесях металлических строительных конструкций в рамках СТАНДАРТА ОРГАНИЗАЦИИ "Дуговая сварка металлических конструкций и технических устройств из углеродистых и низколегированных конструкционных сталей, включая стали с пределом текучести свыше 500 МПа. Основные положения." | АЦСТ-69-03537 | Пв | 15.06.2030 | АЦСТ-69 | да | открыть
Общество с ограниченной ответственностью "СПК-Чимолаи" | AKEM4, OK Flux 10.62P | Проволока: AKEM4. Флюс: OK Flux 10.62P | 3 (М03) - С590, S690, W700 | группа 3 (М03) + марка σт≥420 | АФ | СК | от 6,0 до 12,0 включительно / свыше 12,0 до 20,0 включительно / от 18,0 до 50,0 включительно / свыше 50,0 до 100,0 включительно / Деталь 1 (от 6,0 до 12,0 включительно); Деталь 2 (от 6,0 до 12,0 включительно) / Деталь 1 (свыше 12,0 до 50,0 включительно); Деталь 2 (свыше 6,0 до 100,0 включительно) | плоские детали | без подогрева / с подогревом | без термообработки | Н1 / Н1; Н2 | СТО 175-08-568-024-2023 15.09.2023 | Технология автоматической сварки под флюсом металлических строительных конструкций в рамках СТАНДАРТА ОРГАНИЗАЦИИ "Дуговая сварка металлических конструкций и технических устройств из углеродистых и низколегированных конструкционных сталей, включая стали с пределом текучести свыше 500 МПа. Основные положения." | АЦСТ-69-03538 | Пв | 15.06.2030 | АЦСТ-69 | да | открыть
Общество с ограниченной ответственностью "СТЭП" | УОНИ-13/55, ЛБ-52У | Э50А (УОНИ-13/55, ЛБ-52У)* | 2 (М03) / 2+1 (М03+М01) | группа 3 (М03) | РД | КО | от 8 до 12 включительно / свыше 3 до 8 включительно (патрубок), от 8 до 12 включительно (основная труба) / свыше 4 до 8 включительно (патрубок), от 8 до 12 включительно (основная труба) / от 8 до 10 включительно (патрубок), от 8 до 12 включительно (основная труба) / от 8 до 12 включительно (труба), от 24 до 75 включительно (плоский фланец) | свыше 500 до 630 включительно / свыше 25 до 150 включительно (патрубок), свыше 500 до 630 включительно (основная труба) / свыше 150 до 273 включительно (патрубок), свыше 500 до 630 включительно (основная труба) / свыше 500 до 630 включительно (патрубок), от 820 до 1020 включительно (основная труба) / свыше 500 до 630 включительно (труба) + плоский фланец | без подогрева | без термообработки | Н1; Г; В1; Н45 / Н2; П2; В1; Н45 | СТЭП-РД-КО-2-М03 19.07.2022 | Ручная дуговая сварка покрытыми электродами котельного оборудования | АЦСТ-59-00428 | Пв | 26.12.2026 | АЦСТ-59 | да | открыть
Общество с ограниченной ответственностью "Сибмонтажавтоматика" (ООО "Сибма") | Св-08ГСМТ, Lincoln SG2, AS SG2, OK AristoRod 12.50, SM-70, WELDO SG2, ER70S-6 | Св-08ГСМТ* (ГОСТ 2246-70); Lincoln SG2**, AS SG2, OK AristoRod 12.50, SM-70, WELDO SG2, ЕКАТЕРИНА 70S-6 (AWS A 5.18: ER70S-6) и др. аттестованные аналоги, указанные в ПТД | 2 (М03) / 1 (М01) | группа 3 (М03) | МП | КСМ | 6 ≤ Sн ≤ 50 / 6 ≤ Sн ≤ 40 + 6 ≤ Sн ≤ 40 / 6 ≤ Sн ≤ 50 + 6 ≤ Sн ≤ 50 |  | с подогревом | без термообработки | Н1; Г / Н1; Н2 | МП КСМ п.1 26.03.2020 | Механизированная сварка плавящимся электродом в среде активных газов и смесях металлических конструкций пролётных строений, опор и пилонов стальных мостов при изготовлении в заводских условиях из углеродистых и низколегированных сталей | АЦСТ-100-03187 | Пв | 10.07.2030 | АЦСТ-100 | да | открыть
Общество с ограниченной ответственностью "Спецкранмонтаж" | УОНИ-13/55 | УОНИ-13/55 | 1 (М01) | группа 3 (М03) | РД | МО, СК | свыше 3,0 до 4,0 включительно / свыше 3,0 до 12,0 включительно / свыше 12,0 до 25,0 включительно / от 6,0 до 12,0 включительно |  | без подогрева | без термообработки | Н1; В1 | ТС-РД-СК-МО-СКМ 30.10.2025 | Технология ручной дуговой сварки покрытыми строительных металлических конструкций СК (1), металлургического оборудования МО (1,3) | АЦСТ-69-03458 | Пв | 03.03.2030 | АЦСТ-69 | да | открыть
Общество с ограниченной ответственностью "Спецремонт" (ООО "Спецремонт") | Св-08Г2С, ER110S-G, OK AristoRod 69 | Сварочная проволока по ГОСТ 2246-70 марки Св-08Г2С, а также другие сварочные материалы, указанные в ПТД / Сварочная проволока классификации ER110S-G по AWS A5.28 марки OK AristoRod 69, а также другие сварочные материалы, указанные в ПТД | 1 (М01) / 3 (М03) | группа 3 (М03) | МП | ПТО | свыше 3,0 до 12,0 включительно | плоские детали | без подогрева | без термообработки | Н1; Г; В1 / Н1; Н2; В1 | ООО СР-ПТО-МП-01 17.09.2024 | Технология механизированной сварки плавящимся электродом в защитных газах и смесях (МП) металлоконструкций технических устройств подъемно-транспортного оборудования | АЦСТ-110-02374 | Пв | 18.03.2029 | АЦСТ-110 | да | открыть
Общество с ограниченной ответственностью "Стальстроймонтаж" | УОНИ-13/55 | Тип Э50А: марки УОНИ-13/55 допускается применение других аттестованных сварочных материалов в соответствии с требованиями НД и ПТД. | 1 (М01) / 2 (М03) | группа 3 (М03) | РД | СК | свыше 12,0 до 50,0 включительно / от 50,0 до 80,0 включительно / Привариваемая деталь свыше 12,0 до 50,0 включительно; ¦ Основная деталь свыше 12,0 до 50,0 включительно |  | с подогревом* | без термообработки | Н1; Г; П1; В1 / Н2; П2; В1 | ТС-РД-1-СК-«Стальстроймонтаж» 08.05.2024 | Технология монтажной ручной дуговой сварки покрытыми электродами стальных строительных конструкций | АЦСТ-159-00072 | Пв | 04.08.2029 | АЦСТ-159 | да | открыть
Общество с ограниченной ответственностью "Стальстроймонтаж" | Св-08Г2С | Сварочная проволока Св-08Г2С, допускается применение других аттестованных сварочных материалов в соответствии с требованиями НД и ПТД. | 1 (М01) / 2 (М03) | группа 3 (М03) | МП | СК | свыше 12,0 до 50,0 включительно / Привариваемая деталь - свыше 12,0 до 50,0 включительно ¦ Основная деталь - свыше 12,0 до 50,0 включительно / Привариваемая деталь - свыше 12,0 до 40,0 включительно ¦ Основная деталь - свыше 12,0 до 50,0 включительно |  | с подогревом* | без термообработки | Н1 / Н1; Н2 | ТС-МП-2-СК-«Стальстроймонтаж» 08.05.2024 | Технология монтажной механизированной сварки плавящимся электродом в среде защитных газов строительных конструкций | АЦСТ-159-00074 | Пв | 12.08.2029 | АЦСТ-159 | да | открыть
Общество с ограниченной ответственностью "Стальстроймонтаж" | Св-10НМА, UF-02 | Сварочные электроды Э50А марки УОНИ- 13/55 - для сварки первых слоев шва. ¦ Сварочная проволока Св-10НМА + ¦ Сварочный флюс UF-02 - для последующих слоев шва. Допускается применение других аттестованных сварочных материалов в соответствии с требованиями ПТД. | 1 (М01) / 2 (М03) | группа 3 (М03) | РД+АФ | СК | свыше 12,0 до 50,0 включительно |  | с подогревом* | без термообработки | Н1 | ТС-АФ-3-СК-«Стальстроймонтаж» 30.06.2025 | Технология монтажной автоматической сварки под флюсом по подварке корня шва стальных строительных конструкций | АЦСТ-159-00075 | Пв | 12.08.2029 | АЦСТ-159 | да | открыть
Общество с ограниченной ответственностью "Стройконтроль" |  | Электроды типа Э50А * | 1 (М01) | группа 3 (М03) | РД | ПТО | свыше 3,0 до 12,0 включительно / свыше 12,0 до 30,0 включительно |  | без подогрева | без термообработки | Н1; Г; П1; В1 | ТИ-РД-ПТО-2026 21.01.2026 | "Технология сборки и ручной дуговой сварки металлоконструкций подъёмно-транспортного оборудования" | АЦСТ-129-00629 | Пв | 10.03.2030 | АЦСТ-129 | да | открыть
Общество с ограниченной ответственностью "ТЕХПРОММОНТАЖ" | OK 53.70, LB-52U, OK 74.70 | Электроды ОК 53.70, УОНИИ 13/55, LB-52U и другие аттестованные материалы согласно ПТД / Корневой слой: электроды ОК 53.70, УОНИИ 13/55, LB-52U и другие аттестованные материалы согласно ПТД; Заполняющие и облицовочный слои: электроды ОК 74.70 и другие аттестованные материалы согласно ПТД | 1 (М01) / 2 (М03) | группа 3 (М03) | РД | НГДО, ОХНВП | св. 12,0 до 36,0 вкл.* / от 6,0 до 30,0 вкл. / св. 12,0 до 40,0 вкл. | от 325,0 до 500,0 вкл. / от 325,0 до 1420,0 вкл. / св. 500,0 до 1420,0 вкл. | с подогревом | без термообработки / с термообработкой | Н1; Г; В1; Н45 | ТИ.РД.ТПМ-024 10.08.2023 | Технологическая инструкция по ручной дуговой сварке электродами с основным видом покрытия технологических трубопроводов | АЦСТ-44-01712 | Пв | 07.02.2028 | АЦСТ-44 | да | открыть
Общество с ограниченной ответственностью "ТЕХПРОММОНТАЖ" | OK 53.70, LB-52U, OK 74.70 | Электроды ОК 53.70, УОНИИ 13/55, LB-52U и другие аттестованные материалы согласно ПТД / Корневой слой: электроды ОК 53.70, УОНИИ 13/55, LB-52U и другие аттестованные материалы согласно ПТД; Заполняющие и облицовочный слои: электроды ОК 74.70 и другие аттестованные материалы согласно ПТД | 1 (М01) / 2 (М03) | группа 3 (М03) | РД | СК | св. 12,0 до 36,0 вкл. / от 6,0 до 30,0 вкл. | от 325,0 до 500,0 вкл. / от 325,0 до 1420,0 вкл. | с подогревом | без термообработки | Н1; Г; В1; Н45 | ТИ.РД.ТПМ-025 10.08.2023 | Технологическая инструкция по ручной дуговой сварке электродами с основным видом покрытия трубопроводов группы технических устройств «Строительные конструкции» | АЦСТ-44-01713 | Пв | 07.02.2028 | АЦСТ-44 | да | открыть
Общество с ограниченной ответственностью "ТехПрогресс" | Aristorod 12.50 | Проволока сварочная: ОК Aristorod 12.50 и другие аттестованные аналоги, разрешенные к применению и указанные в ПТД | 1 (М01) - 15ХСНД, 15ХСНДА и другие | группа 3 (М03) | МП | КСМ | От 8,0 до 16,0 включительно / Свыше 16,0 до 40,0 включительно / Привариваемая деталь: от 8,0 до 16,0 включительно + деталь, к которой приваривается: от 8,0 до 30,0 включительно / Привариваемая деталь: свыше 16,0 до 30,0 включительно + деталь, к которой приваривается: свыше 16,0 до 30,0 включительно | Плоские детали | с подогревом | без термообработки | Н1 / Н1; Н2 | № 02290.00003 01.05.2025 | Изготовление конструкций пролётных строений, опор и пилонов стальных мостов в заводских условиях с применением механизированной сварки плавящимся электродом | АЦСТ-43-01458 | Пв | 12.12.2029 | АЦСТ-43 | да | открыть
Общество с ограниченной ответственностью "Техносервис Пром" | Св-08Г2С, OK Autrod 12.51 | Аттестованные сварочные материалы: сварочная проволока Св-08Г2С, OK Autrod 12.51 и другие, указанные в ПТД; углекислый газ высшего и первого сортов по ГОСТ 8050 | 1 (М01) | группа 3 (М03) | МП | ПТО | от 4 до 30 включительно / от 4 до 30 включительно для привариваемой детали, от 4 до 30 включительно для основной детали | свыше 500 до 1420 включительно / свыше 500 до 1420 включительно для привариваемой детали, плоская основная деталь | без подогрева | без термообработки | Н1; Г; В1 / Н1; Н2; В1 | ТИ-МП- ПТО 10.04.2023 | Механизированная сварка плавящимся электродом в среде активных газов подъемно-транспортного оборудования | АЦСТ-117-02286 | Пв | 01.02.2028 | АЦСТ-117 | да | открыть
Общество с ограниченной ответственностью "Техсервис кран" |  | УОНИИ-13/55 | 1 (М01) | группа 3 (М03) | РД | ПТО | свыше 3,0 до 12,0 включительно / свыше 12,0 до 30,0 включительно / Деталь 1 (свыше 12,0 до 30,0 включительно); Деталь 2 (свыше 12,0 до 30,0 включительно) |  | без подогрева | без термообработки | Н1; Г; П1; В1 / Н1; Н2; П2; В1 | ТС-РД-ПТО(1,7,14)-2025 26.09.2025 | Технология ручной дуговой сварки покрытыми электродами при монтаже, ремонте и реконструкции подъёмно-транспортного оборудования | АЦСТ-69-03473 | Пв | 23.03.2030 | АЦСТ-69 | да | открыть
Общество с ограниченной ответственностью "Хабаровское Мостостроительное Общество" (ООО "ХМО") |  | Сварочные электроды УОНИИ-13/55 по ГОСТ 9467-75 тип Э50А, а также другие марки сварочных материалов, предусмотренные ПТД по сварке | 1 (М01) / 2 (М03) | группа 3 (М03) | РД | КСМ | от 6,0 до 16,0 включительно | плоские детали | с подогревом | без термообработки | Н1; В1 | ТП-1-С18-РДС 18.04.2023 | Ручная дуговая сварка металлических конструкции пролётных строений, опор и пилонов стальных мостов при сборке, сварке и ремонте в монтажных условиях | АЦСТ-110-02292 | Пв | 12.11.2028 | АЦСТ-110 | да | открыть
Общество с ограниченной ответственностью "Хабаровское Мостостроительное Общество" (ООО "ХМО") | Св-10НМА | Сварочная проволока типа по ГОСТ 2246-70 марки Св-10НМА, сварочный флюс по ГОСТ 9087-81 марки АН-47, МХП – Св-10НМА, а также другие аттестованные сварочные материалы в соответствии с ПТД | 1 (М01) / 2 (М03) | группа 3 (М03) | АФ | КСМ | от 6,0 до 16,0 включительно | плоские детали | с подогревом | без термообработки | Н1 | ТП-2-С4-АФ 18.04.2023 | Автоматическая сварка под слоем флюса с МХП металлических конструкции пролётных строений, опор и пилонов стальных мостов при сборке, сварке и ремонте в монтажных условиях | АЦСТ-110-02296 | Пв | 15.11.2028 | АЦСТ-110 | да | открыть
Общество с ограниченной ответственностью "ЧЕЛЯБКРАНСЕРВИС" | Св-08Г2С | Св-08Г2С | 1 (М01) | группа 3 (М03) | МП | ПТО | свыше 3,0 до 4,0 включительно / свыше 3,0 до 8,0 включительно / свыше 3,0 до 12,0 включительно / Деталь 1 (свыше 3,0 до 12,0 включительно), Деталь 2 (свыше 3,0 до 12,0 включительно) |  | Без подогрева | Без термообработки | В1, Г, Н1 / В1, Н1, Н2 | ТС-МП-ПТО(1,7,14)-ЧЕЛЯБКРАНСЕРВИС 18.08.2025 | Технология полуавтоматической дуговой сварки покрытыми электродами подъемно-транспортного оборудования | АЦСТ-69-03384 | Пв | 06.11.2029 | АЦСТ-69 | да | открыть
Общество с ограниченной ответственностью «АВТОБАН - МОСТ» (ООО «А-Мост») | Св-10НМА, AH-47, TiO2 0 | Сварочная проволока сплошного сечения марки Св-10НМА в сочетании с плавленным флюсом марки AH-47 и АН-47(70%)+АН-348А(30%); ¦ металлохимическая присадка: Св-10НМА (2х2 мм) + диоксид титана TiO2 0,3% | 1 (М01); 2 (М03); 1 (М01) + 2 (М03) | группа 3 (М03) | АФ | КСМ | от 10,0 до 16,0 включительно / от 20,0 до 50,0 включительно |  | с подогревом | без термообработки | Н1 | АФ-КСМ-С4/С18-2021 24.11.2021 | Технология автоматической сварки под флюсом сварных соединений пролетных строений, опор и пилонов стальных мостов при сборке, сварке и ремонте в монтажных условиях | АЦСТ-118-02451 | Пв | 13.10.2026 | АЦСТ-118 | да | открыть
Общество с ограниченной ответственностью «Варта-кран» | УОНИ-13/55 | Электроды типа Э50А марок УОНИ-13/55. Допускается применение других аттестованных сварочных материалов в соответствии с требованиями ПТД. | 1 (М01) | группа 3 (М03) | РД | ПТО | свыше 3,0 до 12,0 включительно / свыше 12,0 до 24,0 включительно | плоские детали | без подогрева | без термообработки | Н1; Г; В1 / Н2; В1 | ТИРДС-18 15.01.2018 | Технология ручной дуговой сварки покрытыми электродами при ремонте и монтаже подъемно-транспортного оборудования | АЦСТ-11-08155 | Пв | 13.12.2026 | АЦСТ-11 | да | открыть
Общество с ограниченной ответственностью «Восточная Арматурная Компания» | Св-08Г2С, Autrod 12.51 | Аттестованные сварочные проволоки Св-08Г2С, ОК Autrod 12.51 и другие в соответствии с ПТД; газовая смесь в составе аргон 82%, углекислый газ 18% | 2+1 (М03+М01) | группа 3 (М03) | МП | НГДО, ОХНВП | от 6 до 12 включительно / свыше 12 до 20 включительно |  | без подогрева | без термообработки* | Н1 | 0771.25291.00017 04.09.2023 | «Технологическая инструкция. Механизированная сварка плавящимся электродом в среде активных газов и смесях деталей трубопроводной арматуры сталей групп 2(М03)+1(М01)» | АЦСТ-153-00696 | Пв | 03.04.2028 | АЦСТ-153 | да | открыть
Общество с ограниченной ответственностью «Восточная Арматурная Компания» | Св-08Г2С, Autrod 12.51, Св-08ГА, Св-10ГН1МА, OK Flux 10.62, OK Flux 10.71, UF-02, JQ.SJ101 | МП - сварочная проволока марок Св-08Г2С, ОК Autrod 12.51 и другие в соответствии с ПТД, газовая смесь Коргон 18; АФ - сварочная проволока марок Св-08ГА, Св-10ГН1МА в комбинации с флюсом марок СФМ-201, OK Flux 10.62, OK Flux 10.71, UF-02, JQ.SJ101 и другие в соответствии с ПТД | 2+1(М03+М01) | группа 3 (М03) | МП+АФ | НГДО, ОХНВП | от 6 до 12 включительно / свыше 12 до 18 включительно / свыше 18 до 25 включительно |  | без подогрева / с подогревом | без термообработки* | Н1 | 0771.25291.00016 04.09.2023 | «Технологическая инструкция. Сварка (комбинированная) деталей трубопроводной арматуры сталей групп 2(М03) (свыше К54 до К60 вкл.) + 1(М01) (до К54 вкл.)» | АЦСТ-153-00697 | Пв | 03.04.2028 | АЦСТ-153 | да | открыть
Общество с ограниченной ответственностью «Гидроремсервис» | УОНИ-13/55 | Аттестованные электроды Э50А марки УОНИ-13/55 и другие марки согласно ПТД | 2 (М03) | группа 3 (М03) | РД | ПТО | от 5 до 12 включительно / свыше 5 до 30 включительно |  | без подогрева | без термообработки | Н1; Г; В1; Н45 / Н1; Г; П1; В1 | ТП-ПТО-2023 09.10.2023 | «Технология (инструкция) сварки металлоконструкций грузоподъемных механизмов» | АЦСТ-153-00771 | Пв | 18.07.2028 | АЦСТ-153 | да | открыть
Общество с ограниченной ответственностью «Завод СтропКомплект» | Св-08Г2С | Аттестованные сварочные материалы: сварочная проволока Св-08Г2С и другие марки согласно ПТД, защитный газ - газовая смесь 82%Ar+18%CO2 | 1 (М01) | группа 3 (М03) | МП | ПТО | свыше 3 до 12 включительно / свыше 3 до 30 включительно |  | без подогрева | без термообработки | Н1; В1 | ТИ27120-013-77850967-2025 16.06.2025 | "Технологическая инструкция по сборке и сварке грузоподъёмного оборудования" | АЦСТ-153-01285 | Пв | 23.12.2029 | АЦСТ-153 | да | открыть
Общество с ограниченной ответственностью «Завод специального машиностроения» | ESAB AristoRod 12.50, ER70S-6, Weld EA2, OK Flux 10.71 | МАДП: проволока ESAB AristoRod 12.50, ER70S-6 и другие аналоги, смесь газов 80% Ar + 20% СО2; ¦ АФ: Weld EA2, флюс с OK Flux 10.71 и другие аналоги | 2+1 (М03+М01) | группа 3 (М03) | МАДП+АФ | НГДО, ОХНВП | от 14,0 до 38,0 включительно / от 14,0 до 50,0 включительно |  | с подогревом | без термообработки / с термообработкой | Н1 | ЗСМ-НГДО 10,12-ОХНВП 1,10-МАДП+АФ-2026 02.03.2026 | Технология автоматической сварки под слоем флюса с предварительной сваркой корневого (подварочного) слоя шва оборудования, работающего под давлением и трубопроводов | АЦСТ-128-00697 | Пв | 13.04.2030 | АЦСТ-128 | да | открыть
Общество с ограниченной ответственностью «Корпорация Уралтехнострой» | Св-08Г2С | аттестованные сварочные материалы: сварочная проволока Св-08Г2С, ОК Аristorod 12.50 и другие марки, указанные в ПТД; защитный газ - газовая смесь 82%Ar+18%CO2 | 1 (М01) | группа 3 (М03) | МП | НГДО, ОХНВП | от 4 до 30 включительно / от 6 до 22 включительно | свыше 150 до 500 включительно / свыше 500 до 1220 включительно | без подогрева | без термообработки** | Н1 | ТИ-ТТ-05-2025 15.05.2025 | Технологическая инструкция «Сборка, сварка и контроль качества технологических трубопроводов и технологического оборудования» | АЦСТ-153-01260 | Пв | 11.12.2029 | АЦСТ-153 | да | открыть
Общество с ограниченной ответственностью «Корпорация Уралтехнострой» | Св-08Г2С | аттестованные сварочные материалы: сварочная проволока Св-08Г2С, ОК Аristorod 12.50 и другие марки, указанные в ПТД; защитный газ - газовая смесь 82%Ar+18%CO2 | 1 (М01) | группа 3 (М03) | МП | НГДО, ОХНВП | свыше 3 до 12 включительно / свыше 12 до 20 включительно / от 4 до 30 включительно / от 6 до 22 включительно | свыше 25 до 150 включительно / от 89 до 150 включительно / свыше 150 до 500 включительно / свыше 500 до 1220 включительно | без подогрева | без термообработки** | Н1 | ТИ-ТТ-05-2025 15.05.2025 | Технологическая инструкция «Сборка, сварка и контроль качества технологических трубопроводов и технологического оборудования» | АЦСТ-153-01261 | Пв | 11.12.2029 | АЦСТ-153 | да | открыть
Общество с ограниченной ответственностью «Корпорация Уралтехнострой» | LB-52U | аттестованные электроды типа Э50А марок УОНИИ-13/55, LB-52U и другие марки согласно ПТД | 1 (М01) | группа 3 (М03) | РД | НГДО, ОХНВП | от 3 до 12 включительно / свыше 12 до 20 включительно / от 4 до 30 включительно / от 6 до 22 включительно | свыше 25 до 150 включительно / от 89 до 150 включительно / свыше 150 до 500 включительно / свыше 500 до 1220 включительно | без подогрева | без термообработки** | Н1; Г; В1; Н45 | ТИ-ТТ-05-2025 15.05.2025 | Технологическая инструкция «Сборка, сварка и контроль качества технологических трубопроводов и технологического оборудования» | АЦСТ-153-01262 | Пв | 11.12.2029 | АЦСТ-153 | да | открыть
Общество с ограниченной ответственностью «Научно-производственная фирма «ВИСМА» | УОНИ-13/55, LB-52U, УОНИ-13/65, Nittetsu L-60LT | аттестованные сварочные электроды: для корневого слоя шва УОНИ-13/55, LB-52U и другие аналоги согласно ПТД; для заполняющих и облицовочного слоев шва УОНИ-13/65, Nittetsu L-60LT и другие аналоги согласно ПТД | 1+2 (М01+М03) | группа 3 (М03) | РД | НГДО, ОХНВП | для привариваемой детали свыше 3 до 6 включительно; для основной детали от 12 до 30 включительно / для привариваемой детали свыше 3 до 6 включительно; для основной детали свыше 30 до 60 включительно |  | с подогревом | без термообработки / с термообработкой | Н2 | ТИ-РД-(Х16/Н4,12) 12.04.2023 | Технологическая инструкция «Ручная дуговая сварка технологических трубопроводов» | АЦСТ-153-00501 | Пв | 05.07.2027 | АЦСТ-153 | да | открыть
Общество с ограниченной ответственностью «Научно-производственная фирма «ВИСМА» | УОНИ-13/55, LB-52U, УОНИ-13/65, Nittetsu L-60LT | аттестованные сварочные электроды: для корневого и подварочного слоев шва УОНИ-13/55, LB-52U и другие аналоги согласно ПТД; для заполняющих и облицовочного слоев шва УОНИ-13/65, Nittetsu L-60LT и другие аналоги согласно ПТД | 1+2 (М01+М03) | группа 3 (М03) | РД | НГДО, ОХНВП | для привариваемой детали свыше 3 до 6 включительно; для основной детали от 12 до 30 включительно / для привариваемой детали свыше 3 до 12 включительно; для основной детали от 12 до 30 включительно / для привариваемой детали свыше 12 до 30 включительно; для основной детали свыше 12 до 30 включительно |  | с подогревом | без термообработки | Н2 | ТИ-РД-(Х1/Н12) 12.04.2023 | Технологическая инструкция «Ручная дуговая сварка при изготовлении технологического оборудования, работающего под избыточным давлением» | АЦСТ-153-00502 | Пв | 05.07.2027 | АЦСТ-153 | да | открыть
Общество с ограниченной ответственностью «Научно-производственное предприятие ОЗНА-Инжиниринг» | УОНИ-13/55 | Аттестованные сварочные электроды типа Э50А марки УОНИ-13/55 и другие согласно ПТД | 2 (М03) | группа 3 (М03) | РД | НГДО, ОХНВП | свыше 3 до 12 включительно / от 4 до 12 включительно |  | без подогрева | без термообработки** | Н1; В1 | ТИ-024 23.05.2021 | «Сборка, сварка и контроль качества сварных соединений технологических трубопроводов» | АЦСТ-153-00725 | Пв | 11.06.2028 | АЦСТ-153 | да | открыть
Общество с ограниченной ответственностью «НефтеГазоТехнологии» (ООО «НГТ») | УОНИ-13/45, АНО-4, МР-3, ОЗС-4, ОЗС-12, УОНИ-13/55 | Электроды покрытые металлические типов Э42, Э42А (УОНИ-13/45), Э46 (АНО-4, МР-3, ОЗС-4, ОЗС-12), Э50А (УОНИ-13/55) и другие аттестованные аналоги, указанные в ПТД | 1 (М01) / 1 (М01)* | группа 3 (М03) | РД | НГДО, ОХНВП | свыше 3,0 до 12,0 включительно / свыше 3,0 до 20,0 включительно / от 5,0 до 20,0 включительно / свыше 20,0 до 36,0 включительно* | от 28,5 до 150,0 включительно / свыше 150,0 до 500,0 включительно / свыше 500,0 до 1420,0 включительно / свыше 150,0 до 1420,0 включительно | без подогрева | без термообработки | Г; В1; Н45 | НГТ-РД-М01/М03-НГДО(4)ОХНВП(16)-2026 17.02.2026 | Технология ручной дуговой сварки покрытым электродом однотолщинных стыковых и разнотолщинных стыковых соединений труб трубопроводов в пределах КС; НПС и др., за исключением трубопроводов обеспечивающих транспорт газа, нефти и нефтепродуктов, а также технологических трубопроводов и деталей трубопроводов из углеродистых и низко-легированных сталей группы 1 (М01) и 2 (М03) | АЦСТ-118-03456 | Пв | 16.06.2030 | АЦСТ-118 | да | открыть
Общество с ограниченной ответственностью «Нефтегазовая Промышленная Арматура» | Св-08Г2С, OK Tigrod 13.28 | Проволока сплошного сечения (пруток) марки Св-08Г2С и другие аналоги согласно ПТД; защитный газ: 100% аргон высшего сорта по ГОСТ 10157, неплавящийся вольфрамовый электрод / Проволока сплошного сечения (пруток) марки OK Tigrod 13.28 и другие аналоги согласно ПТД; защитный газ: 100% аргон высшего сорта по ГОСТ 10157, неплавящийся вольфрамовый электрод | 1 (М01) / 2 (М03) | группа 3 (М03) | РАД | КО, ОХНВП | свыше 3,0 до 12,0 включительно | плоские детали / свыше 25,0 до 150,0 включительно / свыше 150,0 до 500,0 включительно / свыше 500,0, до 1800,0 включительно | без подогрева | без термообработки / с термообработкой | Н1; Г; В1 | РАД-01-18, РАД-02-18, РАД-03-18, РАД-04-18 26.07.2018 | Ручная аргонодуговая сварка неплавящимся электродом стыковых и угловых соединений сосудов, работающих под давлением свыше 0,07 МПа | АЦСТ-102-03352 | Пв | 25.04.2027 | АЦСТ-102 | да | открыть
Общество с ограниченной ответственностью «Нефтегазовая Промышленная Арматура» | OK Autrod 13.40, OK Flux 10.62 | Проволока сплошного сечения марки OK Autrod 13.40 + флюс марки OK Flux 10.62 и другие сочетания в соответствии с ПТД | 1 (М01) | группа 3 (М03) | АФ | КО, ОХНВП | свыше 12,0 до 30,0 включительно / от 30,0 до 50,0 включительно / свыше 30,0 до 50,0 включительно | плоские детали / свыше 500 до 2000 включительно | без подогрева / с подогревом | без термообработки / с термообработкой | Н1 | АФ-01-18, АФ-02-18, АФ-03-18 АФ-04-18, АФ-05-18, АФ-06-18, АФ-07-18, АФ-08-18, АФ-09-18, АФ-10-18, АФ-11-18, АФ-12-18 12.10.2018 | Автоматическая сварка под флюсом сосудов, работающих под давлением | АЦСТ-102-03353 | Пв | 25.04.2027 | АЦСТ-102 | да | открыть
Общество с ограниченной ответственностью «Нефтегазовая Промышленная Арматура» |  | Проволока сплошного сечения марки OK ПРО 51С и другие аналоги в соответствии с ПТД; защитный газ: сварочная смесь 82% Ar + 18%СО2 | 1 (М01) | группа 3 (М03) | МП | КО, ОХНВП | свыше 3,0 до 12,0 включительно / свыше 12,0 до 30,0 включительно / свыше 30,0 до 50,0 включительно / свыше 12,0 до 50,0 включительно | плоские детали | без подогрева / с подогревом | без термообработки / с термообработкой | Н1; Г; В1 / Н2; В1 | МП-01-18, МП-02-18, МП-03-18, МП-04-18, МП-05-18, МП-06-18, МП-07-18, МП-08-18 26.07.2018 | Механизированная сварка проволокой сплошного сечения в среде защитных газов стыковых и угловых соединений сосудов, работающих под давлением свыше 0,07 МПа | АЦСТ-102-03354 | Пв | 22.05.2027 | АЦСТ-102 | да | открыть
Общество с ограниченной ответственностью «Нефтегазовая Промышленная Арматура» | OK Autrod 13.28 | Проволока сплошного сечения марки OK ПРО 51С и другие аттестованные аналоги в соответствии с ПТД для группы 1; защитный газ: сварочная смесь 82% Ar + 18%СО2 / Проволока сплошного сечения марки OK Autrod 13.28 и другие аттестованные аналоги в соответствии с ПТД для группы 1; защитный газ: сварочная смесь 82% Ar + 18%СО2 | 1 (М01) / Патрубок - 1(М01); корпус - 2(М03) / Патрубок - 2(М03), корпус - 1(М01) | группа 3 (М03) | МП | КО | патрубок: от 5,0 до 12,0 включительно; ¦ корпус: свыше 12,0 до 30,0 включительно / патрубок: свыше 12,0 до 30,0 включительно; ¦ корпус: свыше 12,0 до 50,0 включительно / патрубок: свыше 12,0 до 30,0 включительно; корпус: свыше 12,0 до 50,0 включительно / патрубок: свыше 3,0 до 12,0 включительно; корпус: свыше 30,0 до 50,0 включительно / патрубок: свыше 12,0 до 30,0 включительно; ¦ корпус: свыше 30,0 до 50,0 включительно / патрубок: свыше 12,0 до 30,0 включительно; ¦ корпус: свыше 30,0 до 100,0 включительно | патрубок: от 108 до 150 включительно; ¦ корпус: свыше 150 до 1800 включительно / патрубок: свыше 25 до 150 включительно; корпус: свыше 150 до 1800 включительно / патрубок: свыше 25 до 150 включительно; корпус: свыше 500 до 1800 включительно / патрубок: свыше 150 до 500 включительно; ¦ корпус: свыше 500 до 1800 включительно / патрубок: свыше 500 до 1200 включительно; ¦ корпус: свыше 500 до 1800 включительно | без подогрева / с подогревом | без термообработки / с термообработкой | Н2 | ПИ 01.003-2018 31.07.2018 | Механизированная сварка проволокой сплошного сечения в среде защитных газов при ремонте стыковых и угловых соединений сосудов, работающих под давлением свыше 0,07 МПа | АЦСТ-102-03845 | Пв | 11.12.2029 | АЦСТ-102 | да | открыть
Общество с ограниченной ответственностью «ПРОМСТРОЙМОНТАЖ» | OK 53.70, LB-52U, OK 74.70 | Электроды типа Э50А марок УОНИИ 13/55, OK 53.70, LB-52U - корневой слой шва; электроды типа Э60 марок ОК 74.70 - заполняющие и облицовочный слой шва. Допускается применение других аттестованных сварочных материалов в соответствии с требованиями ПТД. | 2 (М03) | группа 3 (М03) | РД | НГДО, ОХНВП | свыше 3,0 до 12,0 включительно | свыше 150,0 до 500,0 включительно | с подогревом | без термообработки | Н1; Г; В1; Н45 | ПСМ-НГДО4-М03 01.06.2023 | Технология ручной дуговой сварки при монтаже технологических трубопроводов | АЦСТ-11-08592 | Пв | 20.06.2027 | АЦСТ-11 | да | открыть
Общество с ограниченной ответственностью «СТС» (ООО «СТС») | Св-08ГА, OK Flux 10.71M | Сварочная проволока сплошного сечения марки Св-08ГА в сочетании с керамическим флюсом марки OK Flux 10.71M и другие аттестованные аналоги указанные в ПТД | 1 (М01) | группа 3 (М03) | АФ | КСМ | от 10,0 до 16,0 включительно / свыше 16,0 до 20,0 включительно / от 20,0 до 50,0 включительно / от 20,0 до 40,0 включительно / свыше 16,0 до 40,0 включительно |  | без подогрева / с подогревом | без термообработки | Н1 / Н2 | АФ-1-КСМ1-СТС 14.05.2024 | Технология автоматической сварки под слоем флюса металлических конструкций стальных мостов при изготовлении в заводских условиях | АЦСТ-118-02957 | Пв | 13.08.2028 | АЦСТ-118 | да | открыть
Общество с ограниченной ответственностью «Самараволгомаш» (ООО «Самараволгомаш") | Weld-SG 80, Св-18ХМА, OK Flux 10.62, OK Flux 10.71 | Сварочная проволока сплошного сечения марки Weld-SG 80, Св-18ХМА и другие аттестованные аналоги, указанные в ПТД; флюс марки OK Flux 10.62, OK Flux 10.71 и другие аттестованные аналоги, указанные в ПТД. | 3 (М03) | группа 3 (М03) | АФ | НГДО, ОХНВП | Корпус арматуры: от 80,0 до 110,0 включительно. |  | с подогревом | с термообработкой | Н1 | ТИ-W028/1 01.06.2023 | Технология по сварке проволочным электродом под слоем флюса (АФ) трубопроводной арматуры из низколегированных конструкционных сталей перлитного класса с гарантированным минимальным пределом текучести выше 500 Мпа, работающей под давлением при температуре окружающей среды от минус 70 град. по Цельсию до плюс 45 град. по Цельсию | АЦСТ-118-03237 | Пв | 19.08.2029 | АЦСТ-118 | да | открыть
Общество с ограниченной ответственностью «Самараволгомаш» (ООО «Самараволгомаш") | Св-08Г2С, Weld T W4Si1, Weld T 80S-Ni1, Св-10ГН1МА, OK Autrod 13.27, Weld ENi2, Weld EA2, Weld ENi1K, OK Flux 10.62Р, OK Flux 10.74 | РАД: Электрод неплавящийся вольфрамовый лантанированный или иттрированный; газ защитный – аргон высокой чистоты; проволока сварочная Св-08Г2С, Weld T W4Si1, Weld T 80S-Ni1 и другие аттестованные аналоги, указанные в ПТД. АФ: Сварочная проволока сплошного сечения марки Св-10ГН1МА, OK Autrod 13.27, Weld ENi2, Weld EA2, Weld ENi1K; флюс марки СФМ-201, OK Flux 10.62Р, OK Flux 10.74 и другие аттестованные аналоги, указанные в ПТД. | 1 (М01) + 2 (М03) | группа 3 (М03) | РАД+АФ | НГДО, ОХНВП | Деталь 1: от 4,5 до 20,0 включительно; ¦ Деталь 2: от 4,5 до 30,0 включительно* | свыше 150,0 до 500,0 включительно | без подогрева | без термообработки | Н1 | ТИ-W034/1 19.12.2025 | Технология комбинированной сварки с применением ручной аргонодуговой сварки неплавящимся электродом и автоматической сварки проволочным электродом под слоем флюса (РАД+АФ) стыковых соединений деталей трубопроводной арматуры из углеродистой и низколегированной стали с патрубками из низколегированной стали повышенной прочности, работающих под давлением при температуре окружающей среды не ниже минус 70 град. Цельсия | АЦСТ-118-03414 | Пв | 02.04.2030 | АЦСТ-118 | да | открыть
Общество с ограниченной ответственностью «Строительная компания Севзапэнергомонтаж» | OK 53.70, OK 74.70 | Электроды с основным видом покрытия ОК 53.70 - корневой слой шва; ОК 74.70 - последующие слои шва. Допускается применение других аттестованных сварочных материалов в соответствии с требованиями ПТД. | 2+1 (М03+М01) | группа 3 (М03) | РД | НГДО, ОХНВП | свыше 12,0 до 50,0 включительно | свыше 500,0 до 1720,0 включительно | с подогревом | с термообработкой | Н1; Г; В1; Н45 | ОХНВП-РД-2023 17.04.2023 | Технология сборки и ручной дуговой сварки (РД) технологических трубопроводов | АЦСТ-11-09072 | Пв | 21.12.2027 | АЦСТ-11 | да | открыть
Общество с ограниченной ответственностью «ТМК Стальные Технологии» | Св-08Г2С, S2Ni2, ENi3, Св-10НМА, UF-01 | Проволока сплошного сечения марки Св-08Г2С и другие аналоги согласно ПТД, защитный газ: сварочная смесь 80% Ar + 20%CO2 - корневой слой шва, проволока сплошного сечения марки S2Ni2, ENi3, Св-10НМА и другие аналоги согласно ПТД + флюс марки UF-01 - заполняющие, облицовочный и подварочный слои шва | 1 (М01) / 2 (М03) | группа 3 (М03) | МП+АФ | ОХНВП | свыше 12,0 до 50,0 / свыше 12,0 до 50,0 включительно | свыше 500,0 до 4000 включительно / плоские детали (продольный шов) | без подогрева | с термообработкой | Н1 | ОпТК-ОХНВП-(МП+АФ)-11 17.10.2024 | Комбинированная сварка продольных и кольцевых сварных соединений (механизированная сварки в среде защитных газов корневого слоя, автоматическая сварка под слоем флюса заполняющих, облицовочного и подварочного слоев) | АЦСТ-102-03521 | Пв | 05.03.2029 | АЦСТ-102 | да | открыть
Общество с ограниченной ответственностью «ТМК Стальные Технологии» | LB-52U, Boehler FOX EV, GER-N28, OK 74.70 | Электроды марок LB-52U, Boehler FOX EV 60, GER-N28 и другие аналоги согласно ПТД / Корневой слой шва: электроды марки LB-52U и другие аналоги согласно ПТД; заполняющие и облицовочный слои шва: электроды марок Boehler FOX EV 60, OK 74.70, GER-N28 и другие аналоги согласно ПТД | 1(М01) / 2(М03) | группа 3 (М03) | РД | ОХНВП | св. 12 до 50,0 вкл. | св. 500,0 до 4000,0 вкл. / плоские детали | без подогрева | с термообработкой | Н1, В1, Г | ОпТК-ОХНВП-РД-12 17.10.2024 | Ремонт сварных соединений ручной дуговой сваркой электродами с основным видом покрытия (РД) | АЦСТ-102-03523 | Пв | 05.03.2029 | АЦСТ-102 | да | открыть
Общество с ограниченной ответственностью «ТМК Стальные технологии» | LB-52U, OK 53.70, Boehler FOX EV, GER-N28 | Корневой слой шва: электроды марки LB-52U, OK 53.70 и другие аттестованные аналоги согласно ПТД; заполняющие и облицовочный слои шва: электроды с основным видом покрытия марок: LB-52U, OK 53.70, Boehler FOX EV 60, GER-N28 и другие аттестованные аналоги согласно ПТД | 1(М01) | группа 3 (М03) | РД | НГДО, ОХНВП | Труба (патрубок): свыше 3,0 до 12,0 включительно; основная труба: свыше 3,0 до 100,0 включительно / Труба (патрубок): свыше 12,0 до 36,0 включительно; основная труба: свыше 12,0 до 100,0 включительно | Труба (патрубок): от 50 до 150 включительно; основная труба: свыше 50 до 1500 включительно | с подогревом | с термообработкой | В1; Н1 | ОпТК-НГДО-РД-РТ, ОпТК-НГДО-РД_ремонт-РТ 01.09.2025 | Ручная дуговая сварка и ремонт покрытыми электродами угловых (седловидных) сварных соединений | АЦСТ-102-03866 | Пв | 17.12.2029 | АЦСТ-102 | да | открыть
Общество с ограниченной ответственностью «ТМК Стальные технологии» | S2Ni2, ENi2, EWC Ni2, ENi3, Св-10НМА, UF-01, UF-02, OK Flux 10.62Р, GeKa ELIFLUX BFPV, ASF Flux-710 | Проволока сплошного сечения марок S2Ni2, PITTARC S2Ni2, ENi2, EWC Ni2, ENi3, Св-10НМА и другие аналоги согласно ПТД; Сварочный флюс марок UF-01, UF-02, OK Flux 10.62Р, GeKa ELIFLUX BFPV, ASF Flux-710 и другие аналоги согласно ПТД | 1(М01) | группа 3 (М03) | АФ | НГДО, ОХНВП | от 6,0 до 12,0 вкл. / св. 12,0 до 50,0 вкл. | от 300 до 500 вкл. / св. 500 до 1500 вкл. | без подогрева | с термообработкой | Н1 | ТИ 007-2024 19.01.2024 | Автоматическая однодуговая сварка под флюсом деталей трубопроводов и оборудования химических, нефтехимических, нефтеперерабатывающих и взрывопожароопасных производств | АЦСТ-121-03459 | Пв | 26.02.2028 | АЦСТ-121 | да | открыть
Общество с ограниченной ответственностью «ТМК Стальные технологии» | Св-08Г2С, SM-70 | Проволока сплошного сечения марки Св-08Г2С, SM-70 и другие аналоги согласно ПТД. Защитный газ: 80% аргон + 20% углекислый газ | 1 (М01) / 2 (М03) | группа 3 (М03) | МП | НГДО, ОХНВП | плоские детали: от 6,0 до 12,0 вкл.; основная труба: от 6,0 до 50,0 вкл. / плоские детали: свыше 12,0 до 30,0 вкл.; основная труба: от 6,0 до 50,0 вкл. / плоские детали: свыше 12,0 до 50,0 вкл.; основная труба: от 6,0 до 50,0 вкл. / плоские детали: от 6,0 до 12,0 вкл.; основная труба: от 6,0 до 30,0 вкл. / плоские детали: от 6,0 до 12,0 вкл.; основная труба: от 6,0 до 100,0 вкл. | плоские детали; основная труба: свыше 150 до 500 вкл. / плоские детали; основная труба: свыше 500 до 1500 вкл. | без подогрева | с термообработкой | Н2, В1 | ТИ 007-2024 19.01.2024 | Механизированная сварка и ремонт плавящимся электродом в среде защитных газов и смесях сварных соединений направляющей и защитной решетки | АЦСТ-121-03460 | Пв | 26.02.2028 | АЦСТ-121 | да | открыть
Общество с ограниченной ответственностью «ТМК Стальные технологии» | S2Ni2, ENi2, EWC Ni2, ENi3, Св-10НМА, UF-01, UF-02, OK Flux 10.62Р, GeKa ELIFLUX BFPV, ASF Flux-710 | Проволока сплошного сечения марок S2Ni2, PITTARC S2Ni2, ENi2, EWC Ni2, ENi3, Св-10НМА и другие аналоги согласно ПТД; Сварочный флюс марок UF-01, UF-02, OK Flux 10.62Р, GeKa ELIFLUX BFPV, ASF Flux-710 и другие аналоги согласно ПТД | 1(М01) / 2(М03) | группа 3 (М03) | АФ | НГДО, ОХНВП | св. 12,0 до 50,0 вкл. / св. 50,0 до 100,0 вкл. | плоские детали | без подогрева | с термообработкой | Н1 | ТИ 007-2024 19.01.2024 | Автоматическая однодуговая сварка под флюсом корневого, подварочного (при необходимости) и облицовочного слоев шва и автоматическая двухдуговая сварка под флюсом заполняющих слоев шва деталей трубопроводов, оборудования химических, нефтехимических, нефтеперерабатывающих и взрывопожароопасных производств | АЦСТ-121-03465 | Пв | 18.03.2028 | АЦСТ-121 | да | открыть
Общество с ограниченной ответственностью «ТМК Стальные технологии» | LB-52U, OK 53.70, MY-16, Ligans SG 52, GER-N28, Boehler FOX EV, K-8018G | Корневой слой шва: электроды с основным видом покрытия марок LB-52U, OK 53.70, MY-16, ЛИТ 55T, Ligans SG 52 TP и другие аналоги согласно ПТД; Заполняющие и облицовочный слои шва: электроды с основным видом покрытия марок LB-52U, OK 53.70, MY-16, ЛИТ 55T, Ligans SG 52 TP, GER-N28, Boehler FOX EV 60, K-8018G и другие аналоги согласно ПТД / Корневой и подварочный слои шва: электроды с основным видом покрытия марок LB-52U, OK 53.70, MY-16, ЛИТ 55T, Ligans SG 52 TP и другие аналоги согласно ПТД; Заполняющие и облицовочный слои шва: электроды с основным видом покрытия марок LB-52U, OK 53.70, MY-16, ЛИТ 55T, Ligans SG 52 TP, GER-N28, Boehler FOX EV 60, K-8018G и другие аналоги согласно ПТД | 1 (М01) | группа 3 (М03) | РД | НГДО, ОХНВП | от 6,0 до 12,0 вкл. / св. 12,0 до 50,0 вкл. | плоские детали / св. 150 до 500 вкл. | без подогрева | с термообработкой | Н1; Г; В1 | ТИ 007-2024 19.01.2024 | Ручная дуговая сварка электродами с основным видом покрытия деталей трубопроводов, оборудования химических, нефтехимических, нефтеперерабатывающих и взрывопожароопасных производств | АЦСТ-121-03466 | Пв | 19.03.2028 | АЦСТ-121 | да | открыть
Общество с ограниченной ответственностью «ТМК Стальные технологии» | LB-52U, OK 53.70, MY-16, Ligans SG 52, GER-N28, Boehler FOX EV, K-8018G | Электроды с основным видом покрытия марок LB-52U, OK 53.70, MY-16, ЛИТ 55T, Ligans SG 52 TP, GER-N28, Boehler FOX EV 60, K-8018G и другие аналоги согласно ПТД | 1(М01) | группа 3 (М03) | РД | НГДО, ОХНВП | от 6,0 до 12,0 вкл. / св. 12,0 до 50,0 вкл. | св. 150 до 500 вкл. / св. 500 до 1500 вкл. | без подогрева | с термообработкой | Н1, Г, В1 | ТИ 007-2024 19.01.2024 | Ремонт ручной дуговой сваркой электродами с основным видом покрытия стыковых соединений деталей трубопроводов, оборудования химических, нефтехимических, нефтеперерабатывающих и взрывопожароопасных производств | АЦСТ-121-03467 | Пв | 19.03.2028 | АЦСТ-121 | да | открыть
Общество с ограниченной ответственностью «ТМК Стальные технологии» | S2Ni2, ENi3, Св-10НМА, UF-01, OK Flux 10.62Р | Сварочная проволока марок S2Ni2, ENi3, Св-10НМА и другие аналоги согласно ПТД; Сварочный флюс марок UF-01, OK Flux 10.62Р и другие аналоги согласно ПТД | 1(М01) | группа 3 (М03) | АФ | ОХНВП | От 6,0 до 12,0 включительно / Свыше 12,0 до 50,0 включительно | Свыше 500 до 4000 включительно / плоские детали* | без подогрева | без термообработки | Н1 | ТИ 007-2024 19.01.2024 | Автоматическая сварка под флюсом продольных и кольцевых сварных соединений | АЦСТ-121-03720 | Пв | 21.11.2028 | АЦСТ-121 | да | открыть
Общество с ограниченной ответственностью «ТМК Стальные технологии» | LB-52U, OK 53.70, GER-N28, Boehler FOX EV | Электроды с основным видом покрытия марок LB-52U, OK 53.70, GER-N28, Boehler FOX EV 60 и другие аналоги согласно ПТД | 1(М01) | группа 3 (М03) | РД | ОХНВП | от 6,0 до 12,0 включительно / свыше 12,0 до 50,0 включительно | свыше 500 до 4000 включительно / плоские детали | без подогрева | без термообработки | Н1; Г; В1 | ТИ 007-2024 19.01.2024 | Ремонт ручной дуговой сваркой электродами с основным видом покрытия стыковых и угловых сварных соединений | АЦСТ-121-03721 | Пв | 21.11.2028 | АЦСТ-121 | да | открыть
Общество с ограниченной ответственностью «ТМК Трубопроводные решения» | OK 53.70, Bohler Fox EV60, Conarc 53, Ligans SG 62TP, OK 74.70 | Электроды марок ОК 53.70, Bohler Fox EV60, Conarc 53, Ligans SG 62TP и другие аттестованные аналоги согласно ПТД / Электроды марок ОК 74.70, Bohler Fox EV60, Ligans SG 62TP и другие аттестованные аналоги согласно ПТД | Группа 1(М01) / Группа 2(М03) | группа 3 (М03) | РД | НГДО, ОХНВП | От 6,0 до 12,0 включительно / свыше 12,0 до 50,0 включительно | плоские детали** | без подогрева | без термообработки | Н1 | ТИ ТМК ТР 3-1-2024; ТИ ТМК ТР 6-41-2024; ТИ ТМК ТР 6-44-2024 29.12.2023 | Ручная дуговая сварка при ремонте основных швов труб | АЦСТ-121-03572 | Пв | 03.07.2028 | АЦСТ-121 | да | открыть
Общество с ограниченной ответственностью «ТМК Трубопроводные решения» | Св-08Г2С | Проволока сплошного сечения марок Св-08Г2С и другие аттестованные аналоги согласно ПТД; защитный газ (смесь): марка ГС-1 (углекислый газ 80% + аргон 20%) | Группа 1(М01) / Группа 2(М03) | группа 3 (М03) | МП | СК | от 7,0 до 12,0 включительно / свыше 12,0 до 13,0 включительно | плоские детали** | без подогрева | без термообработки | Н1 | ТИ ТМК ТР 6-41-2024, ТИ ТМК ТР 6-44-2024, ТИ ТМК ТР 3-1-2024 29.12.2023 | Механизированная сварка в среде защитных газов и смесях при ремонте технологического и основных швов труб | АЦСТ-121-03576 | Пв | 04.07.2028 | АЦСТ-121 | да | открыть
Общество с ограниченной ответственностью «ТМК Трубопроводные решения» | Св-08Г2С | Проволока сплошного сечения марок Св-08Г2С, BÖHLER 2.5 Ni-IG и другие аттестованные аналоги согласно ПТД; защитный газ (смесь): марка ГС-1 (углекислый газ 80% + аргон 20%) | Группа 1(М01) / Группа 2(М03) | группа 3 (М03) | МП | НГДО, ОХНВП | От 7,0 до 12,0 включительно / свыше 12,0 до 13,0 включительно | плоские детали** | без подогрева | без термообработки | Н1 | ТИ ТМК ТР 6-41-2024, ТИ ТМК ТР 6-44-2024, ТИ ТМК ТР 3-1-2024 29.12.2023 | Механизированная сварка в среде защитных газов и смесях при ремонте технологического и основных швов труб | АЦСТ-121-03577 | Пв | 04.07.2028 | АЦСТ-121 | да | открыть
Общество с ограниченной ответственностью «ТМК Трубопроводные решения» | Св-08Г2С, Св-08А, Св-08ГА, Св-08ГНМ, Св-10НМА, S2Mo, S3MoTiB, S3TiB, Autrod 12.24, S2Ni2, UF-02, OK Flux 10.74, OK Flux 10.77, GeKa ELIFLUX PIPE | Технологический шов: проволоки сплошного сечения марок Св-08Г2С, Св-08А, Св-08ГА и другие аттестованные аналоги согласно ПТД; защитная газовая смесь: углекислый газ 80% + аргон 20% (марка ГС-1); ¦ Внутренний и наружный швы: проволоки сплошного сечения марок Св-08ГНМ, Св-10НМА, Св-08ГА, S2Mo, PITTARC S2Mo, S3MoTiB, PITTARC S3MoTiB, S3TiB, PITTARC S3TiB, ОК Autrod 12.24, S2Ni2, PITTARC S2Ni2, ММК-S3MoTiB и другие аттестованные аналоги согласно ПТД; ¦ Сварочный флюс марок ФСА ЧТ А 650-20/80, UF-02, OK Flux 10.74, OK Flux 10.77, GeKa ELIFLUX PIPE, УФ-700П и другие аттестованные аналоги согласно ПТД | Группа 1(М01) | группа 3 (М03) | АПГ+АФ | НГДО, ОХНВП | От 9,0 до 12,0 включительно | плоские детали* | без подогрева | без термообработки | Н1 | ТИ ТМК ТР 6-44-2024; ТИ ТМК ТР 3-1-2024 29.12.2023 | Автоматическая однодуговая сварка в среде защитных газов и смесях технологического шва, автоматическая многодуговая сварка под флюсом внутреннего и наружного швов продольных стыковых соединений труб | АЦСТ-121-03578 | Пв | 04.07.2028 | АЦСТ-121 | да | открыть
Общество с ограниченной ответственностью «ТМК Трубопроводные решения» | Св-08Г2С, Св-08А, Св-08ГА, Св-08ГНМ, Св-10НМА, S2Mo, S3MoTiB, S3TiB, Autrod 12.24, OK Autrod 13.64, OK Autrod 12.22, OK Autrod 13.27, OK Autrod 13.49, S2Ni2, T Union SA, ENi3, UF-02, OK Flux 10.74, OK Flux 10.77, GeKa ELIFLUX PIPE, GeKa ELIFLUX BFPV, UF-01, UF-07.01, UV-309P | Технологический шов: проволоки сплошного сечения марок Св-08Г2С, Св-08А, Св-08ГА и другие аттестованные аналоги согласно ПТД; защитная газовая смесь: углекислый газ 80% + аргон 20% (марка ГС-1); Внутренний и наружный швы: проволоки сплошного сечения марок Св-08ГНМ, Св-10НМА, Св-08ГА, S2Mo, PITTARC S2Mo, S3MoTiB, PITTARC S3MoTiB, S3TiB, PITTARC S3TiB, ОК Autrod 12.24, OK Autrod 13.64, OK Autrod 12.22, OK Autrod 13.27, OK Autrod 13.49, S2Ni2, PITTARC S2Ni2, T Union SA 3 NiMoCr, ENi3, ММК-S3MoTiB и другие аттестованные аналоги согласно ПТД; Сварочный флюс марок ФСА ЧТ А 650-20/80, UF-02, OK Flux 10.74, OK Flux 10.77, GeKa ELIFLUX PIPE, УФ-700П, GeKa ELIFLUX BFPV, UF-01, UF-07.01, UV-309P и другие аттестованные аналоги согласно ПТД | Группа 1(М01) | группа 3 (М03) | АПГ+АФ | СК | От 9,0 до 12,0 включительно | плоские детали* | без подогрева | без термообработки | Н1 | ТИ ТМК ТР 6-44-2024, ТИ ТМК ТР 3-1-2024 29.12.2023 | Автоматическая однодуговая сварка в среде защитных газов и смесях технологического шва, автоматическая многодуговая сварка под флюсом внутреннего и наружного швов продольных стыковых соединений труб | АЦСТ-121-03579 | Пв | 04.07.2028 | АЦСТ-121 | да | открыть
Общество с ограниченной ответственностью Группа компаний "Уральский машиностроительный завод" | SM-110 | SM-110А | 3 - MAGSTRONG S700MC | группа 3 (М03) + марка σт≥420 | МП | ПТО | Деталь 1 (свыше 4,0 до 12,0 включительно); Деталь 2 (свыше 4,0 до 40,0 включительно) / Деталь 1 (свыше 12,0 до 40,0 включительно); Деталь 2 (свыше 12,0 до 40,0 включительно) | плоские детали | без подогрева | без термообработки | Н1; Н2 | ТС-МП-ПТО-3-УМЗ 12.04.2022 | Механизированная сварка плавящимся электродом в среде активных газов и смесях. Подъемно-транспортное оборудование 3. Краны-манипуляторы | АЦСТ-69-02891 | Пв | 09.06.2027 | АЦСТ-69 | да | открыть
Общество с ограниченной ответственностью Завод металлоконструкций "Келан" | Св-10НМА, UF-02 | Пс: Св-10НМА. Ф: UF-02 | 1 (М01) / 2 (М03) | группа 3 (М03) | АФ | СК | Деталь 1 (свыше 12,0 до 40,0 включительно); Деталь 2 (свыше 12,0 до 50,0 включительно) | плоские детали | без подогрева | без термообработки | Н1 | ТИ-АФ-СК-2025/1 29.09.2025 | Технологическая инструкция по автоматической сварке стальных металлических конструкций | АЦСТ-69-03459 | Пв | 10.03.2030 | АЦСТ-69 | да | открыть
Общество с ограниченной ответственностью НПП "НефтеМодульКомплект" | Св-08Г2С, Св-08ГС, OK Tigrod 12.64 | Аттестованные сварочные материалы: сварочная проволока - Св-08Г2С, Св-08ГС, OK Tigrod 12.64 и другие, указанные в ПТД; защитный газ - аргон высшего и первого сортов по ГОСТ 10157 | 1 (М01) | группа 3 (М03) | РАД | НГДО, ОХНВП | от 2 до 3 включительно / от 2 до 3 включительно для привариваемой детали, от 2 до 30 включительно для основной детали / свыше 3 до 12 включительно / свыше 3 до 12 включительно для привариваемой детали, от 4 до 30 включительно для основной детали | от 14 до 150 включительно / от 14 до 25 включительно для привариваемой детали, от 14 до 1420 включительно для основной детали / свыше 25 до 150 включительно / свыше 25 до 150 включительно для привариваемой детали, свыше 25 до 1420 включительно для основной детали | без подогрева | без термообработки | Н1; Г; В1; Н45 / Н2; П2; В1; Н45 | ТИ-НГДО(4,12),ОХНВП(16)-2024 04.11.2024 | Технологическая инструкция по сварке технологических трубопроводов | АЦСТ-117-03028 | Пв | 24.10.2029 | АЦСТ-117 | да | открыть
Общество с ограниченной ответственностью НПП "НефтеМодульКомплект" | Св-08Г2С, OK Autrod 12.51 | Аттестованные сварочные материалы: сварочная проволока марки Св-08Г2С, OK Autrod 12.51 и другие, указанные в ПТД | 1 (М01) | группа 3 (М03) | МП | НГДО, ОХНВП | свыше 3 до 12 включительно / свыше 3 до 30 включительно | свыше 25 до 150 включительно / свыше 150 до 1420 включительно | без подогрева | без термообработки | Н1; Г; В1 | ТИ-НГДО(4,12),ОХНВП(16)-2024 04.11.2024 | Технологическая инструкция по сварке технологических трубопроводов | АЦСТ-117-03043 | Пв | 05.11.2029 | АЦСТ-117 | да | открыть
Общество с ограниченной ответственностью Научно-Производственное Предприятие "Гермес Арматура" | УОНИ-13/55, LB-52U, OK 53.70 | Аттестованные сварочные электроды типов Э50А (УОНИ-13/55, LB-52U, ОК 53.70) и другие согласно ПТД | 1 (М01) | группа 3 (М03) | РД | НГДО, ОХНВП | свыше 3 до 12 включительно / от 4 до 12 включительно для привариваемой детали; от 4 до 30 включительно для основной детали / свыше 3 до 12 включительно для привариваемой детали; свыше 3 до 30 включительно для основной детали / свыше 3 до 30 включительно для привариваемой детали; свыше 3 до 30 включительно для основной детали | свыше 25 до 150 включительно / свыше 25 до 150 включительно для привариваемой детали, свыше 25 до 1420 включительно для основной детали / свыше 25 до 150 включительно для привариваемой детали; плоская основная деталь | без подогрева | без термообработки | Н1; Г; В1 / Н2; В1 | ТИ-РД-НГДО-8, ОХНВП-15 02.07.2022 | Технология ручной дуговой сварки покрытыми электродами при изготовлении и ремонте трубопроводной, запорной арматуры и предохранительных устройств на объектах оборудования химических, нефтехимических, нефтеперерабатывающих и взрывопожароопасных производств и нефтегазодобывающего оборудования | АЦСТ-117-02516 | Пв | 13.09.2028 | АЦСТ-117 | да | открыть
Общество с ограниченной ответственностью Научно-Производственное Предприятие "Гермес Арматура" | Св-08Г2С | Аттестованные сварочные материалы: сварочная проволока марки Св-08Г2С и другие, указанные в ПТД | 1 (М01) | группа 3 (М03) | МП | НГДО, ОХНВП | свыше 3 до 12 включительно / от 4 до 12 включительно для привариваемой детали; от 4 до 30 включительно для основной детали / свыше 3 до 12 включительно для привариваемой детали; свыше 3 до 30 включительно для основной детали | свыше 25 до 150 включительно / свыше 25 до 150 включительно для привариваемой детали, свыше 25 до 1420 включительно для основной детали / свыше 25 до 150 включительно для привариваемой детали; плоская основная деталь | без подогрева | без термообработки | Н1 / Н2 | ТИ-МП-НГДО-8, ОХНВП-15 04.07.2022 | Технология механизированной сварки плавящимся электродом в среде активных газов и смесях при изготовлении и ремонте трубопроводной, запорной арматуры и предохранительных устройств на объектах оборудования химических, нефтехимических, нефтеперерабатывающих и взрывопожароопасных производств и нефтегазодобывающего оборудования | АЦСТ-117-02517 | Пв | 13.09.2028 | АЦСТ-117 | да | открыть
Общество с ограниченной ответственностью Научно-Производственное Предприятие "Гермес Арматура" | УОНИ-13/55, LB-52U, OK 53.70, Св-08Г2С, OK Flux 10.71Р | Аттестованные сварочные материалы: для корневого слоя - сварочные электроды типа Э50А (УОНИ-13/55, LB-52U, ОК 53.70) и другие, указанные в ПТД; для заполняющих и облицовочного слоев - сварочная проволока Св-08Г2С, флюс OK Flux 10.71Р и другие, указанные в ПТД | 1 (М01) / 2 (М03) / 2+1 (М03+М01) | группа 3 (М03) | РД+АФ | НГДО, ОХНВП | от 5 до 30 включительно | от 159 до 1420 включительно | без подогрева | без термообработки | Н1 | ТИ-АФ-НГДО-8, ОХНВП-15 14.01.2021 | Технология автоматической сварки под флюсом при изготовлении и ремонте трубопроводной, запорной арматуры и предохранительных устройств на объектах оборудования химических, нефтехимических, нефтеперерабатывающих и взрывопожароопасных производств и нефтегазодобывающего оборудования | АЦСТ-117-02825 | Пв | 27.05.2029 | АЦСТ-117 | да | открыть
Общество с ограниченной ответственностью Сервисная компания "Дельта" |  | Э50А / Корневой слой шва - Э50А. Заполняющие и облицовочный слои шва - Э60 | 1 (М01) / 2 (М03) | группа 3 (М03) | РД | КО, ОХНВП | св. 3,0 до 12,0 вкл. / св. 3,0 до 30,0 вкл. / от 5,0 до 30,0 вкл. | св. 25,0 до 150,0 вкл. / св. 150,0 до 3000,0 вкл. / от 1020,0 до 3000,0 вкл. / св. 500,0 до 3000,0 вкл. | без подогрева | без термообработки | Н1; Г; В1; Н45 | ТИ-ТС-010 10.04.2023 | Технологическая инструкция ручной дуговой сварки плавящимся электродом при изготовлении, монтаже и ремонте сосудов работающих под давлением | АЦСТ-44-01597 | Пв | 05.06.2027 | АЦСТ-44 | да | открыть
Общество с ограниченной ответственностью Сервисная компания "Дельта" |  | Э50А / Корневой слой шва - Э50А. Заполняющие и облицовочный слои шва - Э60 | 1 (М01) / 2 (М03) | группа 3 (М03) | РД | НГДО, ОХНВП | св. 3,0 до 12,0 вкл. / св. 3,0 до 30,0 вкл. / от 5,0 до 30,0 вкл. | св. 25,0 до 150,0 вкл. / св. 150,0 до 1420,0 вкл. / от 1020,0 до 1420,0 вкл. / св. 500,0 до 1420,0 вкл. | без подогрева | без термообработки | Н1; Г; В1; Н45 | ТИ-ТС-002 10.04.2023 | Технологическая инструкция ручной дуговой сварки плавящимся электродом при изготовлении, монтаже и ремонте нефтегазодобывающего, нефтехимического оборудования и технологических трубопроводов | АЦСТ-44-01600 | Пв | 05.06.2027 | АЦСТ-44 | да | открыть
Общество с ограниченной ответственностью Сервисная компания "Дельта" |  | Э50А / Корневой слой шва - Э50А. Заполняющие и облицовочный слои шва - Э60 | 1 (М01) / 2 (М03) | группа 3 (М03) | РД | КО, ОХНВП | св. 3,0 до 12,0 вкл. / св. 3,0 до 30,0 вкл. / патрубок св. 3,0 до 12,0 вкл. + основная труба св. 3,0 до 12,0 вкл. / патрубок св. 3,0 до 12,0 вкл. + основная труба св. 3,0 до 30,0 вкл. / патрубок св. 3,0 до 30,0 вкл. + основная труба св. 3,0 до 30,0 вкл. / от 5,0 до 30,0 вкл. | св. 25,0 до 150,0 вкл. / св. 150,0 до 1420,0 вкл. / патрубок св. 25,0 до 150,0 вкл. + основная труба св. 25,0 до 150,0 вкл. / патрубок св. 25,0 до 150,0 вкл. + основная труба св. 150,0 до 1420,0 вкл. / патрубок св. 150,0 до 500,0 вкл. + основная труба св. 150,0 до 1420,0 вкл. / св. 500,0 до 1420,0 вкл. | без подогрева | без термообработки | Н1; Г; В1; Н45 / Н2; П2; В1 | ТИ-ТС-004 10.04.2023 | Технологическая инструкция ручной дуговой сварки плавящимся электродом при изготовлении, монтаже и ремонте нефтехимического оборудования и технологических трубопроводов | АЦСТ-44-01601 | Пв | 05.06.2027 | АЦСТ-44 | да | открыть
Общество с ограниченной ответственностью Управление механизации "Стерлитамакское" | УОНИ-13/45, УОНИ-13/55К | Аттестованные электроды типов Э42А (УОНИ 13/45), Э46А (УОНИ 13/55К), Э50А* (УОНИ 13/55) и другие, указанные в технологических картах | 1 (М01) | группа 3 (М03) | РД | ПТО | свыше 3 до 12 включительно / свыше 3 до 12 включительно для привариваемой детали, свыше 3 до 12 для основной детали | плоские детали | без подогрева | без термообработки | Н1; П1; В1 / Н2; П2; В1 | УМC-ПТО-018-2022 07.02.2022 | «Технология по ручной дуговой сварке металлоконструкций подъемно-транспортного оборудования» | АЦСТ-117-02091 | Пв | 19.09.2027 | АЦСТ-117 | да | открыть
Общество с ограниченной ответственностью коммерческая организация с иностранными инвестициями "КРОНЕ-Автоматика" (ООО "КРОНЕ-Автоматика") | WL15, WL20, OK Tigrod 13.23, Св-10Х16Н25АМ6 | Электроды неплавящиеся вольфрамовые марок WL15, WL20, ВЛ-15, ВЛ-20; газ защитный – аргон высшего сорта или высокой чистоты; проволока сварочная марок OK Tigrod 13.23. / Электроды неплавящиеся вольфрамовые марок WL15, WL20, ВЛ-15, ВЛ-20; газ защитный – аргон высшего сорта или высокой чистоты; проволока сварочная марок Св-10Х16Н25АМ6. | 2 (М03) + 1 (М01) / 2 (М03) + 9 (М11) | группа 3 (М03) | РАД | НГДО, ОХНВП | Труба: свыше 3,0 до 32,0 включительно; ¦ Лист: от 3,0 до 32,0 включительно / Патрубок: свыше 3,0 до 12,0 включительно; ¦ Труба: от 3,0 до 32,0 включительно / Лист: от 3,0 до 12,0 включительно; ¦ Труба: свыше 3,0 до 32,0 включительно |  | без подогрева | без термообработки | Н2 | РАД-НГДО(4),ОХНВП(16)-М03+М01, М03+М11-КА 01.02.2024 | Технология ручной аргонодуговой сварки неплавящимся электродом (РАД) расходомеров-счётчиков и их систем из низколегированных сталей (группы 2(М03)), сочетания сталей группы 2(М03) со сталями группы (М01) и сочетания сталей группы 2(М03) со сталями группы 9(М11) для технологических трубопроводов | АЦСТ-118-02903 | Пв | 23.05.2028 | АЦСТ-118 | да | открыть
Общество с ограниченной ответственностью коммерческая организация с иностранными инвестициями "КРОНЕ-Автоматика" (ООО "КРОНЕ-Автоматика") | WL15, WL20, Св-08Г2С, OK Tigrod 13.23, Св-10Х16Н25АМ6 | Электроды неплавящиеся вольфрамовые марок WL15, WL20, ВЛ-15, ВЛ-20; газ защитный – аргон высшего сорта или высокой чистоты; проволока сварочная марок Св-08Г2С, OK Tigrod 13.23. / Электроды неплавящиеся вольфрамовые марок WL15, WL20, ВЛ-15, ВЛ-20; газ защитный – аргон высшего сорта или высокой чистоты; проволока сварочная марок Св-10Х16Н25АМ6. | Труба: 2 (М03); ¦ Лист: 1 (М01) / Труба: 2 (М03); ¦ Патрубок: 9 (М11) | группа 3 (М03) | РАД | НГДО, ОХНВП | Труба: свыше 3,0 до 12,0 включительно; ¦ Лист: от 3,0 до 32,0 включительно / Патрубок: свыше 3,0 до 8,0 включительно; ¦ Труба: от 3,0 до 32,0 включительно |  | без подогрева | без термообработки | Н2 | РАД-НГДО(4),ОХНВП(16)-М03+М01, М03+М11-КА 03.10.2024 | Технология ручной аргонодуговой сварки неплавящимся электродом (РАД) расходомеров-счётчиков и их систем из низко-легированных сталей (группы 2(М03)), сочетания сталей группы 2(М03) со сталями группы (М01) и сочетания сталей группы 2(М03) со сталями группы 9(М11) для технологических трубопроводов | АЦСТ-118-03076 | Пв | 23.12.2028 | АЦСТ-118 | да | открыть
Организация с ограниченной ответственностью "Профессионал" | OK Autrod 12.51 | OK Autrod 12.51 | 1 (М01) | группа 3 (М03) | МП | ПТО | свыше 3,0 до 12,0 включительно | плоские детали | без подогрева | без термообработки | Н1 / Н2 | ПТД-МП-1,2,3-ПТО(1,7,14)-2022 20.10.2010 | Технология механизированной сварки плавящимся электродом в среде активных газов и смесях при изготовлении, монтаже, ремонте и реконструкции подъёмно-транспортного оборудования и устройств грузозахватных | АЦСТ-158-00008 | Пв | 16.11.2026 | АЦСТ-158 | да | открыть
Открытое акционерное общество "Балткран" | УОНИ-13/55 | Электроды типа Э50А (УОНИ 13/55) * | 1 (М01) | группа 3 (М03) | РД | ПТО | от 6,0 до 12,0 включительно / свыше 12,0 до 32,0 включительно |  | без подогрева | без термообработки | Н1; Г; П1; В1 / Н1; Г; В1; Н45 | ТИ-1-РД-ПТО 27.09.2013 | "Ручная дуговая сварка покрытыми электродами металлоконструкций подъемно-транспортного оборудования" | АЦСТ-129-00480 | Пв | 19.09.2027 | АЦСТ-129 | да | открыть
Открытое акционерное общество "Балткран" | Св-08Г2С, Ferroline C18 | Сварочная проволока Св-08Г2С, защитный газ Ferroline C18 * | 2 (М03) | группа 3 (М03) | МП | ПТО | от 6,0 до 12,0 включительно |  | без подогрева | без термообработки | Н1; В1 | ТИ-01-МП-ПТО 16.09.2013 | Технологическая инструкция "Механизированная сварка плавящимся электродом в среде активных газов и смесях металлоконструкций подъемно-транспортного оборудования" | АЦСТ-129-00581 | Пв | 13.03.2029 | АЦСТ-129 | да | открыть
Открытое акционерное общество "Балткран" | Св-08ГА-О, UF-02 | Сварочная проволока Св-08ГА-О, флюс UF-02 * | 2 (М03) | группа 3 (М03) | АФ | ПТО | от 6,0 до 12,0 включительно |  | без подогрева | без термообработки | Н1 | ТИ-03-АФ-ПТО 01.10.2013 | Технологическая инструкция "Автоматическая сварка под флюсом металлоконструкций подъемно-транспортного оборудования" | АЦСТ-129-00583 | Пв | 13.03.2029 | АЦСТ-129 | да | открыть
ПАО "АКРОН" | OK 55.00Р, OK 74.70 | Э55 (ОК 55.00Р) и другие аттестованные сварочные материалы, указанные в ПТД. / Э60 (ОК 74.70) и другие аттестованные сварочные материалы, указанные в ПТД. | 2 (М03) / 3 (М03) | группа 3 (М03) | РД | ПТО | свыше 12,0 до 30,0 включительно / свыше 3,0 до 12,0 включительно + (свыше 3,0 до 30,0 включительно) / свыше 12,0 до 30,0 включительно + (свыше 12,0 до 30,0 включительно) / свыше 3,0 до 12,0 включительно | плоские детали | без подогрева | без термообработки | Н1; Г; П1; В1 / Н1; Н2; П2; В1 | ТИ-РД-ГПМ 07.05.2019 | Технологическая инструкция по ручной дуговой сварке покрытыми электродами подъёмно-транспортного оборудования | АЦСТ-138-00431 | Пв | 15.08.2027 | АЦСТ-138 | да | открыть
ПАО "Корпорация ВСМПО-АВИСМА" |  | подошва и шейка рельса: Э50А и другие аттестованные аналоги, указанные в ПТД; головка рельса: Э60 и другие аттестованные аналоги, указанные в ПТД / Э85 и другие аттестованные аналоги, указанные в ПТД | 2 (М03) - 63 / 3 (М03) - Т60, Н50, ПТ70 / 3 (М03) - 70 / 3 (М03) - М74, 76Ф и другие аналоги | группа 3 (М03) | РД | ПТО | от 120 до 170 включительно / 108 / 140 / 152 | плоские детали | с подогревом | с термообработкой | Н1 | ТИ-СГТ-266-СВ-2026 18.05.2026 | Ручная дуговая сварка подкрановых рельсов | АЦСТ-25-04552 | Пв | 24.08.2030 | АЦСТ-25 | да | открыть
ПАО "МОСТОТРЕСТ" |  | Электроды типа Э50А: УОНИИ-13/55 и другие аттестованные марки, указанные в ПТД | 1 (М01) | группа 3 (М03) | РД | КСМ | от 8,0 до 50,0 включительно | плоские детали | с подогревом | без термообработки | Н1; В1 / Н1; Н2; В1 | ТИ-РД-КСМ2 01.11.2023 | Технология ручной дуговой сварки пролётных строений, опор и пилонов стальных мостов при сборке, сварке и ремонте в монтажных условиях | АЦСТ-12-07056 | Пв | 02.02.2028 | АЦСТ-12 | да | открыть
ПАО "Северсталь" |  | Э42А*, Э46*, Э46А*, Э50А | 1(М01) | группа 3 (М03) | РД | КО | Свыше 3 до 12 мм / Свыше 12 до 30 включительно / Свыше 3 до 12 включительно | Плоские детали | без подогрева | без термообработки** | Н1; Г; П1; В1 / Н1; Н2; П2; В1 | РД-КО (3) 02.12.2022 | Технология ручной дуговой сварки покрытым электродом сосудов котельного оборудования | АЦСТ-20-02296 | Пв | 14.04.2027 | АЦСТ-20 | да | открыть
ПАО "Северсталь" |  |  | 1(М01), 2(М03), 1+2(М01+М03) | группа 3 (М03) | РД | КО | Свыше 3 до 12 включительно / Свыше 12 до 50 включительно | плоские детали | без подогрева | без термообработки |  | РД-КО(5) 02.12.2022 | Технология ручной дуговой сварки покрытым электродом металлических конструкций котельного оборудования | АЦСТ-20-02297 | Пв | 14.04.2027 | АЦСТ-20 | да | открыть
ПАО "Северсталь" |  |  | 1(М01), 2(М03), 1+2(М01+М03) | группа 3 (М03) | РД | МО | Свыше 3 до 12 включительно / Свыше 12 до 50 включительно | плоские детали | без подогрева | без термообработки |  | РД-МО(1,3-6) 02.12.2022 | Технология ручной дуговой сварки покрытым электродом металлургического оборудования | АЦСТ-20-02298 | Пв | 14.04.2027 | АЦСТ-20 | да | открыть
ПАО "Северсталь" |  |  | 1(М01), 2(М03), 1+2(М01+М03) | группа 3 (М03) | РД | ПТО | Свыше 3 до 12 включительно / Свыше 12 до 25 включительно | плоские детали | без подогрева | без термообработки |  | РД-ПТО(1,7,14) 02.12.2022 | Технология ручной дуговой сварки подъемно транспортного оборудования | АЦСТ-20-02299 | Пв | 14.04.2027 | АЦСТ-20 | да | открыть
ПАО "Северсталь" |  |  | 1(М01), 2(М03), 1+2 (М01+М03) | группа 3 (М03) | МП | МО | Свыше 3 до 50 включительно / Свыше 50 до 60 включительно / Свыше 50 до 100 включительно | плоские детали | без подогрева* / с подогревом | без термообработки |  | МП-МО (1.3-6) 16.02.2024 | Технология механизированной сварки плавящимся электродом в защитных смесях трубопроводов металлургического оборудования | АЦСТ-20-02483 | Пв | 20.06.2028 | АЦСТ-20 | да | открыть
ПАО "Северсталь" |  |  | 1(М01), 2(М03), 1+2(М01+М03) | группа 3 (М03) | АФ | СК |  |  | без подогрева*** | без термообработки |  | АФ-СК(1) 01.10.2024 | Автоматическая сварка под слоем флюса металлических строительных конструкций | АЦСТ-20-02549 | Пв | 12.12.2028 | АЦСТ-20 | да | открыть
ПАО "Северсталь" |  |  | 1(М01), 2(М03), 1+2(М01+М03), 1+2(М01+М03)) | группа 3 (М03) | АФ | ПТО |  |  | без подогрева | без термообработки |  | АФ-ПТО(1,14) 01.10.2024 | Автоматическая сварка под слоем флюса подъемно-транспортного оборудования | АЦСТ-20-02550 | Пв | 13.12.2028 | АЦСТ-20 | да | открыть
ПАО "Северсталь" |  |  | 1(М01), 2(М03), 1+2(М01+М03) | группа 3 (М03) | МПГ | МО, СК | Свыше 3 до 12 включительно / Свыше 12 до 50 включительно / Свыше 50 до 60 включительно / Свыше 50 до 100 включительно | плоские детали | без подогрева / без подогрева* / с подогревом | без термообработки |  | МПГ-МО(1,3-6),СК(1) 22.12.2025 | Технология механизированной сварки порошковой проволокой в смесях строительных конструкций; металлургического оборудования | АЦСТ-20-02807 | Пв | 10.04.2030 | АЦСТ-20 | да | открыть
ПАО "Северсталь" |  |  | 1(М01), 2(М03), 1+2 (М01+М03) | группа 3 (М03) | МП | ПТО | Свыше 3 до 12 включительно / Свыше 12 до 50 включительно | плоские детали | без подогрева | без термообработки |  | МП-ПТО 22.12.2025 | Технология механизированной сварки плавящимся электродом в защитных смесях подъёмно-транспортного оборудования | АЦСТ-20-02876 | Пв | 22.06.2030 | АЦСТ-20 | да | открыть
ПАО "Северсталь" |  |  | 1(М01), 2(М03), 1+2(М01+М03) | группа 3 (М03) | МП | СК | Свыше 3 до 12 включительно / Свыше 12 до 50 включительно / Свыше 50 до 60 включительно / Свыше 50 до 100 включительно | плоские детали | без подогрева / без подогрева* / с подогревом | без термообработки |  | МП-СК 22.12.2025 | Технология механизированной сварки плавящимся электродом в защитных смесях строительных конструкций | АЦСТ-20-02877 | Пв | 22.06.2030 | АЦСТ-20 | да | открыть
ПАО «ВМТП» |  | Э50А (УОНИ–13/55 и другие аттестованные аналоги, указанные в ПТД) | 1 (М01), 2 (М03), 1+2 (М01+М03) | группа 3 (М03) | РД | ПТО | свыше 3,0 до 40,0 включительно / от 8,0 до 40,0 включительно / Первая деталь: свыше 3,0 до 30,0 включительно. Вторая деталь: свыше 3,0 до 30,0 включительно. / Первая деталь: свыше 3,0 до 40,0 включительно. Вторая деталь: свыше 3,0 до 40,0 включительно. | плоские детали | без подогрева | без термообработки | Н1; Г; П1; В1 / Н1; Н2; П2; В1 | ПМ-РД-04 25.05.2026 | Технология ручной дуговой сварки покрытыми электродами (РД) при ремонте и изготовлении металлоконструкций подъемно-транспортного оборудования | АЦСТ-73-01005 | Пр | 27.07.2030 | АЦСТ-73 | да | открыть
ПАО НПО "Искра" | Св-08Г2С, Св-08ГСМТ, WC-20 | Проволока: Св-08Г2С; Св-08ГСМТ; неплавящийся электрод: WC-20 и другие аттестованные аналоги, указанные в ПТД. | 1 (М01); 2 (М03) | группа 3 (М03) | РАД+МП | КО, НГДО | свыше 12,0 до 30,0 включительно / свыше 12,0 до 30,0 вкл.; основная деталь свыше 12,0 до 30,0 вкл. | свыше 150,0 до 720,0 включительно / плоские детали | без подогрева | без термообработки | Н1 / Н2 | 620.02241.30201СП 11.03.2022 | Типовой технологический процесс. Сварка патрубков ГПА | АЦСТ-22-03267 | Пв | 09.10.2027 | АЦСТ-22 | да | открыть
ПАО НПО "Искра" | OK Tigrod 12.64, Св-08Г2С, Св-10НМА, Flux 10.71, WC-20 | Проволока: OK Tigrod 12.64, Св-08Г2С для РАД; Св-10НМА для АФ; Флюс: ОК Flux 10.71; неплавящийся электрод: WC-20 и другие аттестованные аналоги указанные в ПТД | 1 (М01); 2 (М03) / 1 (М01) | группа 3 (М03) | РАД+АФ | КО, НГДО | от 30,0 до 50,0 включительно / свыше 50,0 до 60,0 включительно | от 700,0 до 1050,0 включительно / плоские детали | с подогревом | с термообработкой | Н1 | 620.02290.30514СП 11.03.2022 | Типовой технологический процесс. Сварка патрубков ГПА | АЦСТ-22-03268 | Пв | 09.10.2027 | АЦСТ-22 | да | открыть
ПАО НПО "Искра" | Св-08Г2С-О, Св-08ГСМТ | Св-08Г2С-О и другие аттестованные аналоги, указанные в ПТД / Св-08ГСМТ и другие аттестованные аналоги, указанные в ПТД | 1 (М01) / 2 (М03) | группа 3 (М03) | МПН | КО, НГДО | свыше 12,0 до 30,0 включительно / свыше 30,0 до 50,0 включительно | плоские детали | без подогрева / с подогревом | без термообработки | Н1 | 620.02290.32312 28.07.2023 | Типовой технологический процесс. Ремонт изделий, восстановления поверхности основного металла методом наплавки, сварки | АЦСТ-22-03388 | Пв | 19.06.2028 | АЦСТ-22 | да | открыть
ПАО НПО "Искра" | Св-06Х15Н60М15 | Св-06Х15Н60М15 (ЭП-367) и другие аттестованные аналоги | 1+3 (М01+М03) | группа 3 (М03) | РАД | КО, ОХНВП | свыше 3,0 до 12,0 включительно / свыше 12,0 до 20,0 включительно | плоские детали | с подогревом | без термообработки | Н1 | ТТП 620.02290.27561СП 10.11.2023 | Типовой технологический процесс. Сварка заглушек в крышки нагнетателей | АЦСТ-22-03422 | Пв | 16.09.2028 | АЦСТ-22 | да | открыть
ПАО НПО "Искра" | Св-03Х12Н9М2С-ВИ | Проволока Св-03Х12Н9М2С-ВИ (ЭП659А-ВИ) и другие аттестованные аналоги, указанные в ПТД | 3 (М03) / 9 (М11) | группа 3 (М03) | РАД | НГДО, ОХНВП | свыше 3,0 до 12,0 включительно (вторая деталь свыше 3,0 до 12,0 включительно) / свыше 3,0 до 12,0 включительно | плоские детали | без подогрева | с термообработкой | Н1; Н2 / Н1 | ТТП 605.02290.32439СП 10.11.2023 | Типовой технологический процесс. Сварка рабочих колес компрессора | АЦСТ-22-03508 | Пв | 05.06.2029 | АЦСТ-22 | да | открыть
ПАО ТКЗ «Красный Котельщик» | Fox EV 65 | Fox EV 65 и другие аттестованные аналоги по ПТД | 2 (М03) | группа 3 (М03) | РДН | КО |  |  | с подогревом | с термообработкой | Н1 | РДН Л 2 Н1 ПО. 16.02.2026 | Технология ручной электродуговой восстановительной наплавки общего назначения покрытыми электродами | АЦСТ-4-07563 | Пв | 09.04.2030 | АЦСТ - 4 | да | открыть
ПАО ТКЗ «Красный Котельщик» | FOX DMO Kb | FOX DMO Kb и другие аттестованные аналоги по ПТД | 2+1 (М03+М01) | группа 3 (М03) | РД | КО | 12<S≤50 |  | с подогревом | с термообработкой | В1 | РД Т 1 + 2 СШ 33 В1 ос сп ПО; РД Т 1 + 2 СШ 34 В1 дс зк ПО. 23.01.2026 | Технология ручной электродуговой сварки покрытыми электродами | АЦСТ-4-07571 | Пв | 17.04.2030 | АЦСТ - 4 | да | открыть
ПАО ТКЗ «Красный Котельщик» | Св-08ГС, OK Flux 10.62, Св-10НМА | Св-08ГС, OK Flux 10.62 и другие аттестованные аналоги по ПТД / Св-10НМА, OK Flux 10.62 и другие аттестованные аналоги по ПТД | 1 (М01) / 2 (М03) | группа 3 (М03) | АФ | КО | 12<S≤30 / 18≤S≤40 / 3<S≤12 | плоские детали | без подогрева | без термообработки | Н1 | АФ Л 1 СШ 30 Н1 дс зк; АФ Л 1 СШ 30 Н1 дс зк бр; АФ Л 2 СШ 20 Н1 дс зк бр. 09.02.2026 | Технология автоматической сварки под слоем флюса | АЦСТ-4-07640 | Пв | 22.06.2030 | АЦСТ - 4 | да | открыть
ПАО ТКЗ «Красный Котельщик» | ОЗС-18, ЦЛ-20 | УОНИИ-13/55 и другие аттестованные аналоги по ПТД / ОЗС-18 и другие аттестованные аналоги по ПТД / УОНИИ-13/55 и другие аттестованные аналоги для группы 1 (М01) по ПТД / ЦЛ-20 и другие аттестованные аналоги по ПТД | 1 (М01): углеродистые стали / 2 (М03) / 2+1 (М03+М01) / 4 (М02) | группа 3 (М03) | РД | КО | 1,5≤S≤3 / 3<S≤12 / деталь 1, 2: 3<S≤12 | плоские детали | без подогрева | без термообработки | Н1 / Н2 | РД Л 2 УШ 20 В1 дс зк; РД Л 2 СШ 20 В1 дс зк; РД Л 1+2 УШ 20 В1 дс зк. 09.02.2026 | Технология ручной электродуговой сварки покрытыми электродами | АЦСТ-4-07646 | Пв | 29.06.2030 | АЦСТ - 4 | да | открыть
ПАО ТКЗ «Красный Котельщик» | Св-08Г2С, AristoRod 13.26 | Св-08Г2С и другие аттестованные аналоги по ПТД / AristoRod 13.26 и другие аттестованные аналоги по ПТД / Св-08Г2С и другие аттестованные аналоги для группы 1(М01) по ПТД | 1 (М01): углеродистые стали / 1 (М01) / 2 (М03) / 2+1 (М03+М01) | группа 3 (М03) | МАДП | КО | деталь 1: 1,5≤S≤3; деталь 2: 1,5≤S≤12 / деталь 1, деталь 2: 3<S≤12 / деталь 1, деталь 2: 12<S≤40 | плоские детали | без подогрева | без термообработки | Н2; В1 | МАДП Л 1 УШ 10 В1 ос бп бр, МАДП Л 1 УШ 20 В1 ос бп бр, МАДП Л 1 УШ 30 В1 ос бп бр, МАДП Л 2 УШ 20 В1 дс бз, МАДП Л 4 УШ 10 В1 ос бп бр, МАДП Л 4 УШ 20 В1 ос бп бр П, МАДП Л 4 УШ 30 В1 ос бп бр ПО, МАДП Л 1+2 УШ 20 В1 дс зк. 13.02.2026 | Технология полуавтоматической сварки плавящимся электродом в смеси газов | АЦСТ-4-07661 | Пв | 03.07.2030 | АЦСТ - 4 | да | открыть
ПАО ТКЗ «Красный Котельщик» | OK AristoRod 13.26 | OK AristoRod 13.26 и другие аттестованные аналоги по ПТД | 2 (М03) | группа 3 (М03) | МАДП | КО | 3<S≤12 / 12<S≤40 / деталь 1: 3<S≤12; деталь 2: 3<S≤40 / деталь 1, деталь 2: 12<S≤40 | плоские детали | без подогрева | без термообработки | В1 | МАДП Л 2 СШ 20 В1 дс зк; МАДП Л 2 СШ 30 В1 дс зк; МАДП Л 2 УШ 20 В1 ос бп бр; МАДП Л 2 УШ 30 В1 ос бп бр; МАДП Л 1+2 УШ 20 В1 ос бп бр; МАДП Т 1+2 УШ 22 Н2 ос бп бр. 20.06.2022 | Технология механизированной сварки плавящимся электродом в смеси газов | АЦСТ-4-07751 | Пв | 08.09.2030 | АЦСТ - 4 | да | открыть
ПАО ТКЗ «Красный Котельщик» | ОЗС-18 | ОЗС-18 и другие аттестованные аналоги по ПТД / УОНИИ-13/55 и другие аттестованные для 1 группы аналоги по ПТД | 2 (М03) / 2+1 (М03+М01) | группа 3 (М03) | РД | КО | деталь 1: 3<S≤12; деталь 2: 3<S≤40 / деталь 1, деталь 2: 12<S≤40 | плоские детали | без подогрева | без термообработки | В1 | РД Л 2 УШ 20 В1 ос бп бр; РД Л 2 УШ 30 В1 ос бп бр; РД Л 1+2 УШ 30 Н2 дс зк. 20.06.2022 | Технология ручной электродуговой сварки покрытыми электродами | АЦСТ-4-07752 | Пв | 08.09.2030 | АЦСТ - 4 | да | открыть
Публичное акционерное общество "Трубная Металлургическая Компания" | Св-08Г2С | Проволока сплошного сечения марок Св-08Г2С, BÖHLER 2.5 Ni-IG и другие аттестованные аналоги согласно ПТД; защитный газ (смесь): марка ГС-1 (углекислый газ 80% + аргон 20%) | Группа 1(М01) / Группа 2(М03) | группа 3 (М03) | МП | НГДО, ОХНВП | От 7,0 до 12,0 включительно / свыше 12,0 до 13,0 включительно | плоские детали** | без подогрева | без термообработки | Н1 | ТИ ТМК ТР 6-41-2024, ТИ ТМК ТР 6-44-2024, ТИ ТМК ТР 3-1-2024 29.12.2023 | Механизированная сварка в среде защитных газов и смесях при ремонте технологического и основных швов труб | АЦСТ-121-04060 | Пв | 04.07.2028 | АЦСТ-121 | да | открыть
Публичное акционерное общество "Уфаоргсинтез" | Св-08Г2С | сварочная проволока Св-08Г2С и другие марки согласно ПТД; защитный газ 82% аргон + 18% углекислый газ | 1 (М01) / 3 (М03) | группа 3 (М03) | МПН | ОХНВП |  |  | без подогрева / с подогревом | без термообработки | Н1 | ИП-20-4-38-2022 22.04.2022 | Ремонт насосно-компрессорного оборудования с применением механизированной наплавки плавящимся электродом в среде защитных газов | АЦСТ-153-00381 | Пв | 07.02.2027 | АЦСТ-153 | да | открыть
Публичное акционерное общество «Научно-производственное объединение «ИСКРА» (ПАО НПО «ИСКРА») | Св-08Г2С, Св-08ГСМТ | Проволока Св-08Г2С и другие аттестованные аналоги, указанные в ПТД (РАД); неплавящийся электрод ВЦ-20 и другие аттестованные аналоги, указанные в ПТД (РАД); Проволока Св-08Г2С, Св-08ГСМТ и другие аттестованные аналоги, указанные в ПТД (МП) | 1 (М01) | группа 3 (М03) | РАД+МП | НГДО, ОХНВП | свыше 3,0 до 12,0 вкл.; основная деталь свыше 12,0 до 90,0 вкл. / свыше 12,0 до 50,0 вкл.; основная деталь свыше 12,0 до 90,0 вкл. / свыше 12,0 до 50,0 включительно / свыше 50,0 до 90,0 включительно | свыше 25,0 до 150,0 вкл.; основная деталь: свыше 150,0 до 2000,0 вкл. / свыше 150,0 до 500,0 вкл.; основная деталь: свыше 150,0 до 2000,0 вкл. / свыше 500,0 до 2000,0 вкл.; включая плоские детали; основная деталь: свыше 500,0 до 2000,0 вкл.; включая плоские детали / свыше 500,0 до 2000,0 вкл.; включая плоские детали | без подогрева / с подогревом | без термообработки / с термообработкой | Н2 / Н1 | 620.02290.30514СП 30.09.2025 | Типовой технологический процесс. Сварка патрубков ГПА | АЦСТ-163-00029 | Пв | 28.04.2030 | АЦСТ-163 | да | открыть
Публичное акционерное общество «Научно-производственное объединение «ИСКРА» (ПАО НПО «ИСКРА») | Св-08Г2С, Св-10НМА, OK Flux 10.71Р | Проволока Св-08Г2С и другие аттестованные аналоги, указанные в ПТД (РАД); неплавящийся электрод ВЦ-20 и другие аттестованные аналоги, указанные в ПТД (РАД); Проволока Св-10НМА и другие аттестованные аналоги, указанные в ПТД (АФ); Флюс OK Flux 10.71Р и другие аттестованные аналоги, указанные в ПТД (АФ) | 2+1 (М03+М01) / 1 (М01) | группа 3 (М03) | РАД+АФ | НГДО, ОХНВП | свыше 12,0 до 50,0 включительно / свыше 50,0 до 90,0 включительно | свыше 150,0 до 500,0 включительно / свыше 500,0 до 2000,0 включительно, включая плоские детали | с подогревом | с термообработкой | Н1 | 620.02290.30514СП 30.09.2025 | Типовой технологический процесс. Сварка патрубков ГПА | АЦСТ-163-00030 | Пв | 28.04.2030 | АЦСТ-163 | да | открыть
Публичное акционерное общество «Научно-производственное объединение «ИСКРА» (ПАО НПО «ИСКРА») | Св-10НМА, OK Flux 10.71Р | Проволока Св-10НМА и другие аттестованные аналоги, указанные в ПТД; Флюс OK Flux 10.71Р и другие аттестованные аналоги, указанные в ПТД | 2+1 (М03+М01) / 1 (М01) | группа 3 (М03) | АФ | НГДО, ОХНВП | свыше 12,0 до 50,0 включительно / свыше 50,0 до 90,0 включительно | свыше 250,0 до 500,0 включительно / свыше 500,0 до 2000,0 включительно, включая плоские детали | с подогревом | с термообработкой | Н1 | 620.02290.30514СП 30.09.2025 | Типовой технологический процесс. Сварка патрубков ГПА | АЦСТ-163-00032 | Пв | 28.04.2030 | АЦСТ-163 | да | открыть
Публичное акционерное общество «Научно-производственное объединение «ИСКРА» (ПАО НПО «ИСКРА») | Св-08Г2С | Проволока Св-08Г2С и другие аттестованные аналоги для группы 1(М01), 2(М03) указанные в ПТД | 3 (М03) | группа 3 (М03) | МП | НГДО, ОХНВП | свыше 12,0 до 50,0 включительно (основная деталь свыше 12,0 до 200,0 включительно) / свыше 50,0 до 200,0 включительно (основная деталь свыше 50,0 до 200,0 включительно) / свыше 12,0 до 50,0 включительно / свыше 50,0 до 100,0 включительно | свыше 150,0 до 500,0 включительно (основная деталь свыше 500,0 до 2000,0 включительно) / свыше 500,0 до 2000,0 включительно (основная деталь свыше 500,0 до 2000,0 включительно) / плоские детали | с подогревом | с термообработкой | Н2 / Н1 | 620.02290.31767ООО 14.11.2025 | Типовой технологический процесс. Технология сварки сосудов, работающих под давлением | АЦСТ-163-00033 | Пв | 29.04.2030 | АЦСТ-163 | да | открыть
Публичное акционерное общество «Научно-производственное объединение «ИСКРА» (ПАО НПО «ИСКРА») | Св-08Г2С, WL-15 | Проволока Св-08Г2С и другие аттестованные аналоги, указанные в ПТД; неплавящийся электрод WL-15, ВЛ-15, ВЦ-20 и другие аттестованные аналоги, указанные в ПТД | 1+3 (М01+М03) | группа 3 (М03) | РАД | НГДО, ОХНВП | от 2,0 до 3,0 включительно (основная деталь свыше 50,0 до 200,0 включительно) / свыше 3,0 до 12,0 включительно (основная деталь свыше 50,0 до 200,0 включительно) / свыше 12,0 до 50,0 включительно (основная деталь свыше 50,0 до 200,0 включительно) / свыше 50,0 до 200,0 включительно (основная деталь свыше 50,0 до 200,0 включительно) | от 20,0 до 25,0 включительно (основная деталь свыше 500,0 до 2000,0 включительно, включая плоские детали) / свыше 25,0 до 114,0 включительно (основная деталь свыше 500,0 до 2000,0 включительно, включая плоские детали) / плоская деталь (основная деталь свыше 500,0 до 2000,0 включительно, включая плоские детали) | с подогревом / без подогрева | с термообработкой / без термообработки | Н2 | 620.02290.31767ООО 14.11.2025 | Типовой технологический процесс. Технология сварки сосудов, работающих под давлением | АЦСТ-163-00040 | Пв | 21.05.2030 | АЦСТ-163 | да | открыть
Публичное акционерное общество «Трубная Металлургическая Компания» | Св-08ГНМ, Pittarc S2Mo, Autrod 12.24, Pittarc S3MoTiB, Pittarc S3TiB, Св-10НМА, Св-08ГА, S2Ni2, UF-02, OK Flux 10.74, OK Flux 10.77, GeKa ELIFLUX PIPE | Проволоки сплошного сечения марок Св-08ГНМ, Pittarc S2Mo, ОК Autrod 12.24, S2Mo, Pittarc S3MoTiB, ММК-S3MoTiB, S3MoTiB, Pittarc S3TiB, S3TiB, Св-10НМА, Св-08ГА, S2Ni2, Pittarc S2Ni2 и другие аналоги согласно ПТД; Сварочный флюс марок ФСА ЧТ А 650-20/80, UF-02, OK Flux 10.74, OK Flux 10.77, GeKa ELIFLUX PIPE , УФ-700П и другие аналоги согласно ПТД | Группа 1(М01) / Группа 2(М03) | группа 3 (М03) | АФ | НГДО, ОХНВП | От 7,0 до 12,0 включительно / свыше 12,0 до 13,0 включительно | плоские детали* | без подогрева | без термообработки | Н1 | ТИ ТМК ТР 6-41-2024 29.12.2023 | Автоматическая многодуговая сварка под флюсом продольных стыковых соединений труб | АЦСТ-121-04019 | Пв | 03.07.2028 | АЦСТ-121 | да | открыть
Публичное акционерное общество «Трубная Металлургическая Компания» | Св-08ГНМ, Pittarc S2Mo, Autrod 12.24, Pittarc S3MoTiB, Pittarc S3TiB, Св-10НМА, Св-08ГА, S2Ni2, UF-02, OK Flux 10.74, OK Flux 10.77, GeKa ELIFLUX PIPE, UV309P | Проволоки сплошного сечения марок Св-08ГНМ, Pittarc S2Mo, ОК Autrod 12.24, S2Mo, Pittarc S3MoTiB, ММК-S3MoTiB, S3MoTiB, Pittarc S3TiB, S3TiB, Св-10НМА, Св-08ГА, S2Ni2, Pittarc S2Ni2 и другие аналоги согласно ПТД; Сварочный флюс марок ФСА ЧТ А 650-20/80, UF-02, OK Flux 10.74, OK Flux 10.77, GeKa ELIFLUX PIPE , УФ-700П, UV309P и другие аналоги согласно ПТД | Группа 1(М01) / Группа 2(М03) | группа 3 (М03) | АФ | СК | От 7,0 до 12,0 включительно / свыше 12,0 до 13,0 включительно | плоские детали* | без подогрева | без термообработки | Н1 | ТИ ТМК ТР 6-41-2024 29.12.2023 | Автоматическая многодуговая сварка под флюсом продольных стыковых соединений труб | АЦСТ-121-04020 | Пв | 03.07.2028 | АЦСТ-121 | да | открыть
Публичное акционерное общество «Трубная Металлургическая Компания» | OK 53.70, Bohler Fox EV60, Conarc 53, Ligans SG 62TP, OK 74.70 | Электроды марок ОК 53.70, Bohler Fox EV60, Conarc 53, Ligans SG 62TP и другие аттестованные аналоги согласно ПТД / Электроды марок ОК 74.70, Bohler Fox EV60, Ligans SG 62TP и другие аттестованные аналоги согласно ПТД | Группа 1(М01) / Группа 2(М03) | группа 3 (М03) | РД | СК | От 6,0 до 12,0 включительно / свыше 12,0 до 50,0 включительно | плоские детали** | с подогревом | без термообработки | Н1 | ТИ ТМК ТР 3-1-2024 29.12.2023 | Ручная дуговая сварка при ремонте основных швов труб | АЦСТ-121-04023 | Пв | 03.07.2028 | АЦСТ-121 | да | открыть
Публичное акционерное общество «Трубная Металлургическая Компания» | OK 53.70, Bohler Fox EV60, Conarc 53, Ligans SG 62TP, OK 74.70 | Электроды с основным видом покрытия марок ОК 53.70, Bohler Fox EV60, Conarc 53, Ligans SG 62TP и другие аттестованные аналоги согласно ПТД / Электроды с основным видом покрытия марок ОК 74.70, Bohler Fox EV60, Ligans SG 62TP и другие аттестованные аналоги согласно ПТД | Группа 1(М01) / Группа 2(М03) | группа 3 (М03) | РД | НГДО, ОХНВП | От 6,0 до 12,0 включительно / свыше 12,0 до 50,0 включительно | плоские детали** | с подогревом | без термообработки | Н1 | ТИ ТМК ТР 3-1-2024 29.12.2023 | Ручная дуговая сварка при ремонте основных швов труб | АЦСТ-121-04024 | Пв | 03.07.2028 | АЦСТ-121 | да | открыть
Публичное акционерное общество «Трубная Металлургическая Компания» | OK 53.70, Bohler Fox EV60, Conarc 53, Ligans SG 62TP, OK 74.70 | Электроды марок ОК 53.70, Bohler Fox EV60, Conarc 53, Ligans SG 62TP и другие аттестованные аналоги согласно ПТД / Электроды марок ОК 74.70, Bohler Fox EV60, Ligans SG 62TP и другие аттестованные аналоги согласно ПТД | Группа 1(М01) / Группа 2(М03) | группа 3 (М03) | РД | СК | От 6,0 до 12,0 включительно / свыше 12,0 до 50,0 включительно | плоские детали** | без подогрева | без термообработки | Н1 | ТИ ТМК ТР 3-1-2024; ТИ ТМК ТР 6-41-2024; ТИ ТМК ТР 6-44-2024 29.12.2023 | Ручная дуговая сварка при ремонте основных швов труб | АЦСТ-121-04025 | Пв | 03.07.2028 | АЦСТ-121 | да | открыть
Публичное акционерное общество «Трубная Металлургическая Компания» | OK 53.70, Bohler Fox EV60, Conarc 53, Ligans SG 62TP, OK 74.70 | Электроды марок ОК 53.70, Bohler Fox EV60, Conarc 53, Ligans SG 62TP и другие аттестованные аналоги согласно ПТД / Электроды марок ОК 74.70, Bohler Fox EV60, Ligans SG 62TP и другие аттестованные аналоги согласно ПТД | Группа 1(М01) / Группа 2(М03) | группа 3 (М03) | РД | НГДО, ОХНВП | От 6,0 до 12,0 включительно / свыше 12,0 до 50,0 включительно | плоские детали** | без подогрева | без термообработки | Н1 | ТИ ТМК ТР 3-1-2024; ТИ ТМК ТР 6-41-2024; ТИ ТМК ТР 6-44-2024 29.12.2023 | Ручная дуговая сварка при ремонте основных швов труб | АЦСТ-121-04026 | Пв | 03.07.2028 | АЦСТ-121 | да | открыть
Публичное акционерное общество «Трубная Металлургическая Компания» | Св-08ГА, Св-08Г2С, Св-08ГНМ, S2Mo, S3MoTiB, S3TiB, OK Autrod 13.64, S2Ni2, Union S 3, AKEM4, T Union SA, ENi3, Pittarc S3Ni2, MagWire P80, UF-02, OK Flux 10.74, OK Flux 10.77, UV 309P, GeKa ELIFLUX PIPE, UF-01, GeKa ELIFLUX BFPV, UF-07.01 | Технологический шов: проволоки сплошного сечения марок Св-08ГА, Св-08Г2С и другие аналоги согласно ПТД; защитная газовая смесь: углекислый газ 80% + аргон 20% (марка ГС-1); ¦ Внутренний и наружный швы: проволоки сплошного сечения марок: Св-08ГНМ, Св-08ГА, S2Mo, PITTARC S2Mo, S3MoTiB, PITTARC S3MoTiB, ММК-S3MoTiB, S3TiB, PITTARC S3TiB, OK Autrod 13.64, S2Ni2, PITTARC S2Ni2, Union S 3 NiMoCr, AKEM4, T Union SA 3 NiMoCr, ENi3, Pittarc S3Ni2,5CrMo, S3Ni2,5CrMo, MagWire P80 и другие аналоги согласно ПТД; ¦ Сварочный флюс марок: ФСА ЧТ А 650-20/80, UF-02, OK Flux 10.74, OK Flux 10.77, UV 309P, GeKa ELIFLUX PIPE, УФ-700П, UF-01, GeKa ELIFLUX BFPV, UF-07.01 и другие аналоги согласно ПТД | Группа 3(М03) | группа 3 (М03) | АПГ+АФ | НГДО, ОХНВП | свыше 12,0 до 50,0 включительно | плоские детали* | без подогрева | без термообработки | Н1 | ТИ ТМК ТР 3-1-2024 29.12.2023 | Автоматическая однодуговая сварка в среде защитных газов и смесях технологического шва, автоматическая многодуговая сварка под флюсом внутреннего и наружного швов продольных стыковых соединений труб | АЦСТ-121-04030 | Пв | 08.07.2029 | АЦСТ-121 | да | открыть
Публичное акционерное общество «Трубная Металлургическая Компания» | Св-08Г2С, Св-08А, Св-08ГА, Св-08ГНМ, Св-10НМА, S2Mo, S3MoTiB, S3TiB, Autrod 12.24, OK Autrod 13.64, OK Autrod 12.22, OK Autrod 13.27, OK Autrod 13.49, S2Ni2, T Union SA, ENi3, UF-02, OK Flux 10.74, OK Flux 10.77, GeKa ELIFLUX PIPE, GeKa ELIFLUX BFPV, UF-01, UF-07.01 | Технологический шов: проволоки сплошного сечения марок Св-08Г2С, Св-08А, Св-08ГА и др. аналоги согласно ПТД; защитная газовая смесь: углекислый газ 80% + аргон 20% (марка ГС-1); Внутренний и наружный швы: проволоки сплошного сечения марок Св-08ГНМ, Св-10НМА, Св-08ГА, S2Mo, PITTARC S2Mo, S3MoTiB, PITTARC S3MoTiB, S3TiB, PITTARC S3TiB, ОК Autrod 12.24, OK Autrod 13.64, OK Autrod 12.22, OK Autrod 13.27, OK Autrod 13.49, S2Ni2, PITTARC S2Ni2, T Union SA 3 NiMoCr, ENi3, ММК-S3MoTiB и др. аналоги согласно ПТД; Сварочный флюс марок ФСА ЧТ А 650-20/80, UF-02, OK Flux 10.74, OK Flux 10.77, GeKa ELIFLUX PIPE, УФ-700П, GeKa ELIFLUX BFPV, UF-01, UF-07.01 и др. аналоги согласно ПТД | Группа 1(М01) | группа 3 (М03) | АПГ+АФ | НГДО, ОХНВП | От 6,0 до 12,0 включительно / свыше 12,0 до 20,0 включительно | плоские детали* | без подогрева | с термообработкой | Н1 | ТИ ТМК ТР 3-1-2024 29.12.2023 | Автоматическая однодуговая сварка в среде защитных газов и смесях технологического шва, автоматическая многодуговая сварка под флюсом внутреннего и наружного швов продольных стыковых соединений труб с термообработкой | АЦСТ-121-04031 | Пв | 25.10.2028 | АЦСТ-121 | да | открыть
Публичное акционерное общество «Трубная Металлургическая Компания» | Св-08Г2С, Св-08А, Св-08ГА, Св-08ГНМ, Св-10НМА, S2Mo, S3MoTiB, S3TiB, Autrod 12.24, OK Autrod 13.64, OK Autrod 12.22, OK Autrod 13.27, OK Autrod 13.49, S2Ni2, T Union SA, ENi3, UF-02, OK Flux 10.74, OK Flux 10.77, GeKa ELIFLUX PIPE, GeKa ELIFLUX BFPV, UF-01, UF-07.01 | Технологический шов: проволоки сплошного сечения марок Св-08Г2С, Св-08А, Св-08ГА и др. аналоги согласно ПТД; защитная газовая смесь: углекислый газ 80% + аргон 20% (марка ГС-1); Внутренний и наружный швы: проволоки сплошного сечения марок Св-08ГНМ, Св-10НМА, Св-08ГА, S2Mo, PITTARC S2Mo, S3MoTiB, PITTARC S3MoTiB, S3TiB, PITTARC S3TiB, ОК Autrod 12.24, OK Autrod 13.64, OK Autrod 12.22, OK Autrod 13.27, OK Autrod 13.49, S2Ni2, PITTARC S2Ni2, T Union SA 3 NiMoCr, ENi3, ММК-S3MoTiB и др. аналоги согласно ПТД; Сварочный флюс марок ФСА ЧТ А 650-20/80, UF-02, OK Flux 10.74, OK Flux 10.77, GeKa ELIFLUX PIPE, УФ-700П, GeKa ELIFLUX BFPV, UF-01, UF-07.01 и др. аналоги согласно ПТД | Группа 1(М01) | группа 3 (М03) | АПГ+АФ | СК | От 6,0 до 12,0 включительно / свыше 12,0 до 20,0 включительно | плоские детали* | без подогрева | с термообработкой | Н1 | ТИ ТМК ТР 3-1-2024 29.12.2023 | Автоматическая однодуговая сварка в среде защитных газов и смесях технологического шва, автоматическая многодуговая сварка под флюсом внутреннего и наружного швов продольных стыковых соединений труб с термообработкой | АЦСТ-121-04032 | Пв | 25.10.2028 | АЦСТ-121 | да | открыть
Публичное акционерное общество «Трубная Металлургическая Компания» | OK 53.70, Bohler Fox EV60, Conarc 53, Ligans SG 62TP, OK 74.70 | Электроды с основным видом покрытия марок ОК 53.70, Bohler Fox EV60, Conarc 53, Ligans SG 62TP и другие аттестованные аналоги согласно ПТД / Электроды с основным видом покрытия марок ОК 74.70, Bohler Fox EV60, Ligans SG 62TP и другие аттестованные аналоги согласно ПТД | Группа 1(М01) / Группа 2(М03) | группа 3 (М03) | РД | НГДО, ОХНВП | От 6,0 до 12,0 включительно / свыше 12,0 до 50,0 включительно | плоские детали** | без подогрева | с термообработкой | Н1; Г | ТИ ТМК ТР 3-1-2024 29.12.2023 | Ручная дуговая сварка при ремонте основных швов труб с термообработкой | АЦСТ-121-04033 | Пв | 25.10.2028 | АЦСТ-121 | да | открыть
Публичное акционерное общество «Трубная Металлургическая Компания» | OK 53.70, Bohler Fox EV60, Conarc 53, Ligans SG 62TP, OK 74.70 | Электроды с основным видом покрытия марок ОК 53.70, Bohler Fox EV60, Conarc 53, Ligans SG 62TP и другие аттестованные аналоги согласно ПТД / Электроды с основным видом покрытия марок ОК 74.70, Bohler Fox EV60, Ligans SG 62TP и другие аттестованные аналоги согласно ПТД | Группа 1(М01) / Группа 2(М03) | группа 3 (М03) | РД | СК | От 6,0 до 12,0 включительно / свыше 12,0 до 50,0 включительно | плоские детали** | без подогрева | с термообработкой | Н1; Г | ТИ ТМК ТР 3-1-2024 29.12.2023 | Ручная дуговая сварка при ремонте основных швов труб с термообработкой | АЦСТ-121-04034 | Пв | 25.10.2028 | АЦСТ-121 | да | открыть
Публичное акционерное общество «Трубная Металлургическая Компания» | Св-08Г2С, MagWire MS700 | Проволока сплошного сечения марок Св-08Г2С, BÖHLER 2.5 Ni-IG, MagWire MS700 и другие аттестованные аналоги согласно ПТД; защитный газ (смесь): марка ГС-1 (углекислый газ 80% + аргон 20%) / Проволока сплошного сечения марок Св-08Г2С, BÖHLER 2.5 Ni-IG, MagWire MS700 и другие аттестованные аналоги согласно ПТД; защитный газ (смесь): марка ГС-2 (углекислый газ 20% + аргон 80%) | Группа 1(М01) / Группа 2(М03) | группа 3 (М03) | МП | НГДО, ОХНВП | От 6,0 до 12,0 включительно / свыше 12,0 до 50,0 включительно | плоские детали** | без подогрева | с термообработкой | Н1; Г | ТИ ТМК ТР 3-1-2024 29.12.2023 | Механизированная сварка в среде защитных газов и смесях при ремонте основных швов труб с термообработкой | АЦСТ-121-04035 | Пв | 25.10.2028 | АЦСТ-121 | да | открыть
Публичное акционерное общество «Трубная Металлургическая Компания» | Св-08Г2С, MagWire MS700 | Проволока сплошного сечения марок Св-08Г2С, BÖHLER 2.5 Ni-IG, MagWire MS700 и другие аттестованные аналоги согласно ПТД; защитный газ (смесь): марка ГС-1 (углекислый газ 80% + аргон 20%) / Проволока сплошного сечения марок Св-08Г2С, BÖHLER 2.5 Ni-IG, MagWire MS700 и другие аттестованные аналоги согласно ПТД; защитный газ (смесь): марка ГС-2 (углекислый газ 20% + аргон 80%) | Группа 1(М01) / Группа 2(М03) | группа 3 (М03) | МП | СК | От 6,0 до 12,0 включительно / свыше 12,0 до 50,0 включительно | плоские детали** | без подогрева | с термообработкой | Н1; Г | ТИ ТМК ТР 3-1-2024 29.12.2023 | Механизированная сварка в среде защитных газов и смесях при ремонте основных швов труб с термообработкой | АЦСТ-121-04036 | Пв | 25.10.2028 | АЦСТ-121 | да | открыть
Публичное акционерное общество «Трубная Металлургическая Компания» | Св-08Г2С, Св-08А, Св-08ГА, Св-08ГНМ, Св-10НМА, S2Mo, S3MoTiB, S3TiB, Autrod 12.24, OK Autrod 13.64, OK Autrod 12.22, OK Autrod 13.27, OK Autrod 13.49, S2Ni2, T Union SA, ENi3, UF-02, OK Flux 10.74, OK Flux 10.77, GeKa ELIFLUX PIPE, GeKa ELIFLUX BFPV, UF-01, UF-07.01 | Технологический шов: проволоки сплошного сечения марок Св-08Г2С, Св-08А, Св-08ГА и другие аттестованные аналоги согласно ПТД; защитная газовая смесь: углекислый газ 80% + аргон 20% (марка ГС-1); ¦ Внутренний и наружный швы: проволоки сплошного сечения марок Св-08ГНМ, Св-10НМА, Св-08ГА, S2Mo, PITTARC S2Mo, S3MoTiB, PITTARC S3MoTiB, S3TiB, PITTARC S3TiB, ОК Autrod 12.24, OK Autrod 13.64, OK Autrod 12.22, OK Autrod 13.27, OK Autrod 13.49, S2Ni2, PITTARC S2Ni2, T Union SA 3 NiMoCr, ENi3, ММК-S3MoTiB и другие аттестованные аналоги согласно ПТД; ¦ Сварочный флюс марок ФСА ЧТ А 650-20/80, UF-02, OK Flux 10.74, OK Flux 10.77, GeKa ELIFLUX PIPE, , УФ-700П, GeKa ELIFLUX BFPV, UF-01, UF-07.01 и другие аттестованные аналоги согласно ПТД | Группа 1(М01) | группа 3 (М03) | АПГ+АФ | НГДО, ОХНВП | свыше 12,0 до 50,0 включительно | плоские детали* | без подогрева | без термообработки | Н1 | ТИ ТМК ТР 3-1-2024 29.12.2023 | Автоматическая однодуговая сварка в среде защитных газов и смесях технологического шва, автоматическая многодуговая сварка под флюсом внутреннего шва и автоматическая многодуговая многопроходная сварка под флюсом наружного шва продольных стыковых соединений труб | АЦСТ-121-04037 | Пв | 25.10.2028 | АЦСТ-121 | да | открыть
Публичное акционерное общество «Трубная Металлургическая Компания» | Св-08Г2С, Св-08А, Св-08ГА, Св-08ГНМ, Св-10НМА, S2Mo, S3MoTiB, S3TiB, Autrod 12.24, OK Autrod 13.64, OK Autrod 12.22, OK Autrod 13.27, OK Autrod 13.49, S2Ni2, T Union SA, ENi3, UF-02, OK Flux 10.74, OK Flux 10.77, GeKa ELIFLUX PIPE, GeKa ELIFLUX BFPV, UF-01, UF-07.01 | Технологический шов: проволоки сплошного сечения марок Св-08Г2С, Св-08А, Св-08ГА и другие аттестованные аналоги согласно ПТД; защитная газовая смесь: углекислый газ 80% + аргон 20% (марка ГС-1); ¦ Внутренний и наружный швы: проволоки сплошного сечения марок Св-08ГНМ, Св-10НМА, Св-08ГА, S2Mo, PITTARC S2Mo, S3MoTiB, PITTARC S3MoTiB, S3TiB, PITTARC S3TiB, ОК Autrod 12.24, OK Autrod 13.64, OK Autrod 12.22, OK Autrod 13.27, OK Autrod 13.49, S2Ni2, PITTARC S2Ni2, T Union SA 3 NiMoCr, ENi3, ММК-S3MoTiB и другие аттестованные аналоги согласно ПТД; ¦ Сварочный флюс марок ФСА ЧТ А 650-20/80, UF-02, OK Flux 10.74, OK Flux 10.77, GeKa ELIFLUX PIPE, , УФ-700П, GeKa ELIFLUX BFPV, UF-01, UF-07.01 и другие аттестованные аналоги согласно ПТД | Группа 1(М01) | группа 3 (М03) | АПГ+АФ | СК | свыше 12,0 до 50,0 включительно | плоские детали* | без подогрева | без термообработки | Н1 | ТИ ТМК ТР 3-1-2024 29.12.2023 | Автоматическая однодуговая сварка в среде защитных газов и смесях технологического шва, автоматическая многодуговая сварка под флюсом внутреннего шва и автоматическая многодуговая многопроходная сварка под флюсом наружного шва продольных стыковых соединений труб | АЦСТ-121-04038 | Пв | 25.10.2028 | АЦСТ-121 | да | открыть
Публичное акционерное общество «Трубная Металлургическая Компания» | Св-08Г2С, Св-08А, Св-08ГА, Св-08ГНМ, Св-10НМА, S2Mo, S3MoTiB, S3TiB, Autrod 12.24, OK Autrod 13.64, OK Autrod 12.22, OK Autrod 13.27, OK Autrod 13.49, S2Ni2, T Union SA, ENi3, UF-02, OK Flux 10.74, OK Flux 10.77, GeKa ELIFLUX PIPE, GeKa ELIFLUX BFPV, UF-01, UF-07.01 | Технологический шов: проволоки сплошного сечения марок Св-08Г2С, Св-08А, Св-08ГА и другие аттестованные аналоги согласно ПТД; защитная газовая смесь: углекислый газ 80% + аргон 20% (марка ГС-1); ¦ Внутренний и наружный швы: проволоки сплошного сечения марок Св-08ГНМ, Св-10НМА, Св-08ГА, S2Mo, PITTARC S2Mo, S3MoTiB, PITTARC S3MoTiB, S3TiB, PITTARC S3TiB, ОК Autrod 12.24, OK Autrod 13.64, OK Autrod 12.22, OK Autrod 13.27, OK Autrod 13.49, S2Ni2, PITTARC S2Ni2, T Union SA 3 NiMoCr, ENi3, ММК-S3MoTiB и другие аттестованные аналоги согласно ПТД; ¦ Сварочный флюс марок ФСА ЧТ А 650-20/80, UF-02, OK Flux 10.74, OK Flux 10.77, GeKa ELIFLUX PIPE, , УФ-700П, GeKa ELIFLUX BFPV, UF-01, UF-07.01 и другие аттестованные аналоги согласно ПТД | Группа 1(М01) | группа 3 (М03) | АПГ+АФ | НГДО, ОХНВП | свыше 12,0 до 50,0 включительно | плоские детали* | без подогрева | с термообработкой | Н1 | ТИ ТМК ТР 3-1-2024 29.12.2023 | Автоматическая однодуговая сварка в среде защитных газов и смесях технологического шва, автоматическая многодуговая сварка под флюсом внутреннего шва и автоматическая многодуговая многопроходная сварка под флюсом наружного шва продольных стыковых соединений труб с термообработкой | АЦСТ-121-04039 | Пв | 25.10.2028 | АЦСТ-121 | да | открыть
Публичное акционерное общество «Трубная Металлургическая Компания» | Св-08Г2С, Св-08А, Св-08ГА, Св-08ГНМ, Св-10НМА, S2Mo, S3MoTiB, S3TiB, Autrod 12.24, OK Autrod 13.64, OK Autrod 12.22, OK Autrod 13.27, OK Autrod 13.49, S2Ni2, T Union SA, ENi3, UF-02, OK Flux 10.74, OK Flux 10.77, GeKa ELIFLUX PIPE, GeKa ELIFLUX BFPV, UF-01, UF-07.01 | Технологический шов: проволоки сплошного сечения марок Св-08Г2С, Св-08А, Св-08ГА и другие аттестованные аналоги согласно ПТД; защитная газовая смесь: углекислый газ 80% + аргон 20% (марка ГС-1); ¦ Внутренний и наружный швы: проволоки сплошного сечения марок Св-08ГНМ, Св-10НМА, Св-08ГА, S2Mo, PITTARC S2Mo, S3MoTiB, PITTARC S3MoTiB, S3TiB, PITTARC S3TiB, ОК Autrod 12.24, OK Autrod 13.64, OK Autrod 12.22, OK Autrod 13.27, OK Autrod 13.49, S2Ni2, PITTARC S2Ni2, T Union SA 3 NiMoCr, ENi3, ММК-S3MoTiB и другие аттестованные аналоги согласно ПТД; ¦ Сварочный флюс марок ФСА ЧТ А 650-20/80, UF-02, OK Flux 10.74, OK Flux 10.77, GeKa ELIFLUX PIPE, , УФ-700П, GeKa ELIFLUX BFPV, UF-01, UF-07.01 и другие аттестованные аналоги согласно ПТД | Группа 1(М01) | группа 3 (М03) | АПГ+АФ | СК | свыше 12,0 до 50,0 включительно | плоские детали* | без подогрева | с термообработкой | Н1 | ТИ ТМК ТР 3-1-2024 29.12.2023 | Автоматическая однодуговая сварка в среде защитных газов и смесях технологического шва, автоматическая многодуговая сварка под флюсом внутреннего шва и автоматическая многодуговая многопроходная сварка под флюсом наружного шва продольных стыковых соединений труб с термообработкой | АЦСТ-121-04040 | Пв | 25.10.2028 | АЦСТ-121 | да | открыть
Публичное акционерное общество «Трубная Металлургическая Компания» | Св-08Г2С, OK Autrod 12.51, Св-08ГА, Св-08А, UF-02, OK Flux 10.74, UV 309 P, GeKa ELIFLUX PIPE, GeKa ELIFLUX BFPV, UF-01, UF-07.01, Св-08ГНМ, Св-10НМА, S2Mo, S3MoTiB, S3TiB, Autrod 12.24, OK Autrod 13.64, OK Autrod 12.22, OK Autrod 13.27, S2Ni2, ENi3, AKEM4 | Технологический шов (МП): ¦ защитный газ (смесь): марка ГС-2 (20% углекислого газа и 80% аргона) и газовая смесь К-18; сварочная проволока марки Св-08Г2С, OK Autrod 12.51, Св-08ГА, Св-08А и другие аналоги согласно ПТД. ¦ Наружный и внутренний швы (АФ): ¦ флюс марки ФСА ЧТ А 650-20/80, UF-02, OK Flux 10.74, UV 309 P, УФ-700П, GeKa ELIFLUX PIPE, GeKa ELIFLUX BFPV, UF-01, UF-07.01 и другие аналоги согласно ПТД; ¦ сварочная проволока марки Св-08ГНМ, Св-10НМА, Св-08ГА, S2Mo, PITTARC S2Mo, S3MoTiB, PITTARC S3MoTiB, ММК- S3MoTiB, S3TiB, PITTARC S3TiB, ОК Autrod 12.24, OK Autrod 13.64, OK Autrod 12.22, OK Autrod 13.27, S2Ni2, PITTARC S2Ni2, ENi3, AKEM4 и другие аналоги согласно ПТД | Группа 1(М01) | группа 3 (М03) | МП+АФ | СК | 12,0 / Св. 12,0 до 50,0 вкл. | Плоские детали* | без подогрева | без термообработки | МП: Н1, Г; АФ: Н1 | ТИ ТМК ТР 03-2024 20.02.2025 | Механизированная сварка технологического шва, автоматическая многодуговая сварка под флюсом внутреннего и наружного швов продольных стыковых соединений труб (МП+АФ) | АЦСТ-121-04041 | Пв | 22.04.2029 | АЦСТ-121 | да | открыть
Публичное акционерное общество «Трубная Металлургическая Компания» | Св-08Г2С, MagWire MS 700 | Защитный газ (смесь): марка ГС-2 (20% углекислого газа и 80% аргона) и К-18; ¦ сварочная проволока Св-08Г2С, Böhler 2.5 Ni-IG, MagWire MS 700 и другие аналоги согласно ПТД / Защитный газ (смесь): марка ГС-2 (20% углекислого газа и 80% аргона) и газовая смесь К-18; ¦ сварочная проволока Св-08Г2С, Böhler 2.5 Ni-IG, MagWire MS 700 и другие аналоги согласно ПТД | Группа 1(М01) / Группа 2(М03) | группа 3 (М03) | МП | СК | 12,0 / Св. 12,0 до 50,0 вкл. | плоские детали* | без подогрева | без термообработки | Н1, Г | ТИ ТМК ТР 03-2024 20.02.2025 | Механизированная сварка в среде защитных газов и смесях при ремонте технологического и основных швов труб | АЦСТ-121-04042 | Пв | 22.04.2029 | АЦСТ-121 | да | открыть
Публичное акционерное общество «Трубная Металлургическая Компания» | Св-08Г2С, OK Autrod 12.51, Св-08ГА, Св-08А, UF-02, OK Flux 10.74, UV 309 P, GeKa ELIFLUX PIPE, GeKa ELIFLUX BFPV, UF-01, UF-07.01, Св-08ГНМ, Св-10НМА, S2Mo, S3MoTiB, S3TiB, Autrod 12.24, OK Autrod 13.64, OK Autrod 12.22, OK Autrod 13.27, S2Ni2, ENi3, AKEM4 | Технологический шов (МП): ¦ защитный газ (смесь): марка ГС-2 (20% углекислого газа и 80% аргона) и газовая смесь К-18; сварочная проволока марки Св-08Г2С, OK Autrod 12.51, Св-08ГА, Св-08А и другие аналоги согласно ПТД. ¦ Наружный и внутренний швы (АФ): ¦ флюс марки ФСА ЧТ А 650-20/80, UF-02, OK Flux 10.74, UV 309 P, УФ-700П, GeKa ELIFLUX PIPE, GeKa ELIFLUX BFPV, UF-01, UF-07.01 и другие аналоги согласно ПТД; ¦ сварочная проволока марки Св-08ГНМ, Св-10НМА, Св-08ГА, S2Mo, PITTARC S2Mo, S3MoTiB, PITTARC S3MoTiB, ММК- S3MoTiB, S3TiB, PITTARC S3TiB, ОК Autrod 12.24, OK Autrod 13.64, OK Autrod 12.22, OK Autrod 13.27, S2Ni2, PITTARC S2Ni2, ENi3, AKEM4 и другие аналоги согласно ПТД | Группа 1(М01) | группа 3 (М03) | МП+АФ | НГДО, ОХНВП | 12,0 / Св. 12,0 до 50,0 вкл. | Плоские детали* | без подогрева | без термообработки | МП: Н1, Г; АФ: Н1 | ТИ ТМК ТР 03-2024 20.02.2025 | Механизированная сварка технологического шва, автоматическая многодуговая сварка под флюсом внутреннего и наружного швов продольных стыковых соединений труб (МП+АФ) | АЦСТ-121-04043 | Пв | 22.04.2029 | АЦСТ-121 | да | открыть
Публичное акционерное общество «Трубная Металлургическая Компания» | Св-08Г2С, MagWire MS 700 | Защитный газ (смесь): марка ГС-2 (20% углекислого газа и 80% аргона) и К-18; ¦ сварочная проволока Св-08Г2С, Böhler 2.5 Ni-IG, MagWire MS 700 и другие аналоги согласно ПТД / Защитный газ (смесь): марка ГС-2 (20% углекислого газа и 80% аргона) и газовая смесь К-18; ¦ сварочная проволока Св-08Г2С, Böhler 2.5 Ni-IG, MagWire MS 700 и другие аналоги согласно ПТД | Группа 1(М01) / Группа 2(М03) | группа 3 (М03) | МП | НГДО, ОХНВП | 12,0 / Св. 12,0 до 50,0 вкл. | плоские детали* | без подогрева | без термообработки | Н1, Г | ТИ ТМК ТР 03-2024 20.02.2025 | Механизированная сварка в среде защитных газов и смесях при ремонте технологического и основных швов труб | АЦСТ-121-04044 | Пв | 22.04.2029 | АЦСТ-121 | да | открыть
Публичное акционерное общество «Трубная Металлургическая Компания» | Св-08Г2С, OK Autrod 12.51, Св-08ГА, Св-08А, Св-08ГНМ, Св-10НМА, S2Mo, S3MoTiB, S3TiB, Autrod 12.24, OK Autrod 13.64, OK Autrod 12.22, OK Autrod 13.27, S2Ni2, ENi3, AKEM4, UF-02, OK Flux 10.74, UV 309 P, GeKa ELIFLUX PIPE, GeKa ELIFLUX BFPV, UF-01, UF-07.01 | Технологический шов: сварочная проволока марок Св-08Г2С, OK Autrod 12.51, Св-08ГА, Св-08А и другие аналоги согласно ПТД; защитный газ (смесь): марка ГС-2 (20% углекислого газа и 80% аргона); Наружный и внутренний швы: сварочная проволока марок Св-08ГНМ, Св-10НМА, Св-08ГА, S2Mo, PITTARC S2Mo, S3MoTiB, PITTARC S3MoTiB, ММК- S3MoTiB, S3TiB, PITTARC S3TiB, ОК Autrod 12.24, OK Autrod 13.64, OK Autrod 12.22, OK Autrod 13.27, S2Ni2, PITTARC S2Ni2, ENi3, AKEM4 и другие аналоги согласно ПТД; Флюс марок: ФСА ЧТ А 650-20/80, UF-02, OK Flux 10.74, UV 309 P, УФ-700П, GeKa ELIFLUX PIPE, GeKa ELIFLUX BFPV, UF-01, UF-07.01 и другие аналоги согласно ПТД | Группа 1(М01) / Группа 2(М03) | группа 3 (М03) | МП+АФ | СК | Свыше 12,0 до 50,0 вкл. | Плоские детали* | без подогрева | без термообработки | МП: Н1, Г; АФ: Н1 | ТИ ТМК ТР 03-2024 20.02.2025 | Механизированная сварка технологического шва, автоматическая однодуговая сварка под флюсом внутреннего шва и автоматическая многопроходная многодуговая сварка наружного шва продольных стыковых соединений труб | АЦСТ-121-04045 | Пв | 22.04.2029 | АЦСТ-121 | да | открыть
Публичное акционерное общество «Трубная Металлургическая Компания» | Св-08Г2С, OK Autrod 12.51, Св-08ГА, Св-08А, Св-08ГНМ, Св-10НМА, S2Mo, S3MoTiB, S3TiB, Autrod 12.24, OK Autrod 13.64, OK Autrod 12.22, OK Autrod 13.27, S2Ni2, ENi3, AKEM4, UF-02, OK Flux 10.74, UV 309 P, GeKa ELIFLUX PIPE, GeKa ELIFLUX BFPV, UF-01, UF-07.01 | Технологический шов: сварочная проволока марок Св-08Г2С, OK Autrod 12.51, Св-08ГА, Св-08А и другие аналоги согласно ПТД; защитный газ (смесь): марка ГС-2 (20% углекислого газа и 80% аргона); Наружный и внутренний швы: сварочная проволока марок Св-08ГНМ, Св-10НМА, Св-08ГА, S2Mo, PITTARC S2Mo, S3MoTiB, PITTARC S3MoTiB, ММК- S3MoTiB, S3TiB, PITTARC S3TiB, ОК Autrod 12.24, OK Autrod 13.64, OK Autrod 12.22, OK Autrod 13.27, S2Ni2, PITTARC S2Ni2, ENi3, AKEM4 и другие аналоги согласно ПТД; Флюс марок: ФСА ЧТ А 650-20/80, UF-02, OK Flux 10.74, UV 309 P, УФ-700П, GeKa ELIFLUX PIPE, GeKa ELIFLUX BFPV, UF-01, UF-07.01 и другие аналоги согласно ПТД | Группа 1(М01) / Группа 2(М03) | группа 3 (М03) | МП+АФ | НГДО, ОХНВП | Свыше 12,0 до 50,0 вкл. | Плоские детали* | без подогрева | без термообработки | МП: Н1, Г; АФ: Н1 | ТИ ТМК ТР 03-2024 20.02.2025 | Механизированная сварка технологического шва, автоматическая однодуговая сварка под флюсом внутреннего шва и автоматическая многопроходная многодуговая сварка наружного шва продольных стыковых соединений труб | АЦСТ-121-04046 | Пв | 22.04.2029 | АЦСТ-121 | да | открыть
Публичное акционерное общество «Трубная Металлургическая Компания» | OK 74.70, Bohler Fox EV60, Ligans SG 62TP, Conarc 74, Pipeliner 18P | Электроды с основным видом покрытия марок ОК 74.70, Bohler Fox EV60, Ligans SG 62TP, Conarc 74, Pipeliner 18P и другие аттестованные аналоги согласно ПТД | Группа 2(М03) | группа 3 (М03) | РД | НГДО, ОХНВП | свыше 12,0 до 50,0 включительно | плоские детали** | без подогрева | без термообработки | Н1 | ТИ ТМК ТР-3-3-2023 14.11.2023 | Ручная дуговая сварка при ремонте основных швов труб | АЦСТ-121-04048 | Пв | 09.07.2029 | АЦСТ-121 | да | открыть
Публичное акционерное общество «Трубная Металлургическая Компания» | Св-08Г2С | Проволока сплошного сечения марок Св-08Г2С и другие аттестованные аналоги согласно ПТД; защитный газ (смесь): марка ГС-1 (углекислый газ 80% + аргон 20%) | Группа 1(М01) / Группа 2(М03) | группа 3 (М03) | МП | СК | от 7,0 до 12,0 включительно / свыше 12,0 до 13,0 включительно | плоские детали** | без подогрева | без термообработки | Н1 | ТИ ТМК ТР 6-41-2024, ТИ ТМК ТР 6-44-2024, ТИ ТМК ТР 3-1-2024 29.12.2023 | Механизированная сварка в среде защитных газов и смесях при ремонте технологического и основных швов труб | АЦСТ-121-04059 | Пв | 04.07.2028 | АЦСТ-121 | да | открыть
Публичное акционерное общество «Трубная Металлургическая Компания» | Св-08Г2С, Св-08А, Св-08ГА, Св-08ГНМ, Св-10НМА, S2Mo, S3MoTiB, S3TiB, Autrod 12.24, S2Ni2, UF-02, OK Flux 10.74, OK Flux 10.77, GeKa ELIFLUX PIPE | Технологический шов: проволоки сплошного сечения марок Св-08Г2С, Св-08А, Св-08ГА и другие аттестованные аналоги согласно ПТД; защитная газовая смесь: углекислый газ 80% + аргон 20% (марка ГС-1); ¦ Внутренний и наружный швы: проволоки сплошного сечения марок Св-08ГНМ, Св-10НМА, Св-08ГА, S2Mo, PITTARC S2Mo, S3MoTiB, PITTARC S3MoTiB, S3TiB, PITTARC S3TiB, ОК Autrod 12.24, S2Ni2, PITTARC S2Ni2, ММК-S3MoTiB и другие аттестованные аналоги согласно ПТД; ¦ Сварочный флюс марок ФСА ЧТ А 650-20/80, UF-02, OK Flux 10.74, OK Flux 10.77, GeKa ELIFLUX PIPE, УФ-700П и другие аттестованные аналоги согласно ПТД | Группа 1(М01) | группа 3 (М03) | АПГ+АФ | НГДО, ОХНВП | От 9,0 до 12,0 включительно | плоские детали* | без подогрева | без термообработки | Н1 | ТИ ТМК ТР 6-44-2024; ТИ ТМК ТР 3-1-2024 29.12.2023 | Автоматическая однодуговая сварка в среде защитных газов и смесях технологического шва, автоматическая многодуговая сварка под флюсом внутреннего и наружного швов продольных стыковых соединений труб | АЦСТ-121-04061 | Пв | 04.07.2028 | АЦСТ-121 | да | открыть
Публичное акционерное общество «Трубная Металлургическая Компания» | Св-08Г2С, Св-08А, Св-08ГА, Св-08ГНМ, Св-10НМА, S2Mo, S3MoTiB, S3TiB, Autrod 12.24, OK Autrod 13.64, OK Autrod 12.22, OK Autrod 13.27, OK Autrod 13.49, S2Ni2, T Union SA, ENi3, UF-02, OK Flux 10.74, OK Flux 10.77, GeKa ELIFLUX PIPE, GeKa ELIFLUX BFPV, UF-01, UF-07.01, UV-309P | Технологический шов: проволоки сплошного сечения марок Св-08Г2С, Св-08А, Св-08ГА и другие аттестованные аналоги согласно ПТД; защитная газовая смесь: углекислый газ 80% + аргон 20% (марка ГС-1); Внутренний и наружный швы: проволоки сплошного сечения марок Св-08ГНМ, Св-10НМА, Св-08ГА, S2Mo, PITTARC S2Mo, S3MoTiB, PITTARC S3MoTiB, S3TiB, PITTARC S3TiB, ОК Autrod 12.24, OK Autrod 13.64, OK Autrod 12.22, OK Autrod 13.27, OK Autrod 13.49, S2Ni2, PITTARC S2Ni2, T Union SA 3 NiMoCr, ENi3, ММК-S3MoTiB и другие аттестованные аналоги согласно ПТД; Сварочный флюс марок ФСА ЧТ А 650-20/80, UF-02, OK Flux 10.74, OK Flux 10.77, GeKa ELIFLUX PIPE, УФ-700П, GeKa ELIFLUX BFPV, UF-01, UF-07.01, UV-309P и другие аттестованные аналоги согласно ПТД | Группа 1(М01) | группа 3 (М03) | АПГ+АФ | СК | От 9,0 до 12,0 включительно | плоские детали* | без подогрева | без термообработки | Н1 | ТИ ТМК ТР 6-44-2024, ТИ ТМК ТР 3-1-2024 29.12.2023 | Автоматическая однодуговая сварка в среде защитных газов и смесях технологического шва, автоматическая многодуговая сварка под флюсом внутреннего и наружного швов продольных стыковых соединений труб | АЦСТ-121-04062 | Пв | 04.07.2028 | АЦСТ-121 | да | открыть
ТПП «Лангепаснефтегаз» ООО «ЛУКОЙЛ-Западная Сибирь» | УОНИ-13/55, OK 53.70, LB-52U, OK 74.70 | Электроды типа Э50А марок УОНИ-13/55, OK 53.70, LB-52U - корневой слой шва; электроды типа Э60 марки ОК 74.70 - заполняющий и облицовочный слои шва. Допускается применение других аттестованных сварочных материалов в соответствии с требованиям ПТД. / Электроды типа Э50А марок УОНИ-13/55, OK 53.70, LB-52U - все слои шва. Допускается применение других аттестованных сварочных материалов в соответствии с требованиям ПТД. | 2 (М03) / 2+1 (М03+М01) | группа 3 (М03) | РД | НГДО, ОХНВП | свыше 3,0 до 12,0 включительно / свыше 12,0 до 26,0 включительно / Патрубок (ответвление): свыше 3,0 до 12,0 включительно; основная труба: свыше 3,0 до 26,0 включительно | свыше 500,0 до 1020,0 включительно / Патрубок (ответвление): свыше 25,0 до 150,0 включительно; основная труба: свыше 25,0 до 1020 включительно / Патрубок (ответвление): свыше 150,0 до 500,0 включительно; основная труба: свыше 150,0 до 1020 включительно | без подогрева / с подогревом | без термообработки | Н1; Г; В1; Н45 / Н2; П2; В1; Н45 | ТИ-ТПП ЛНГ-РД-НГДО4,12-ОХНВП16-25 14.04.2025 | Ручная дуговая сварка покрытыми электродами при изготовлении, монтаже, ремонте и реконструкции технологических трубопроводов | АЦСТ-161-00585 | Пв | 18.12.2029 | АЦСТ-161 | да | открыть
Филиал АО "ИЛК ИНШААТ" | Св-08Г2С | Сварочная проволока Св-08Г2С по ГОСТ 2246-70, ТУ 1227-170-55224353-2015. Допускается применение других аттестованных сварочных материалов в соответствии с требованиями ПТД. | 1 (М01) | группа 3 (М03) | МП | ОХНВП | свыше 3,0 до 12,0 включительно / свыше 12,0 до 36,0 включительно* / свыше 12,0 до 50,0 включительно | плоские детали | без подогрева** | без термообработки / с термообработкой | Н1; Г; П1; В1; В2 | ИЛК-МП-ОХНВП-1 12.11.2024 | Технология сборки и механизированной сварки плавящимся электродом в среде защитного газа технологического оборудования | АЦСТ-147-00526 | Пв | 28.01.2029 | АЦСТ-147 | да | открыть
Филиал АО "ИЛК ИНШААТ" | OK 48.08L, E7018-G | Электроды OK 48.08L типа E7018-G по AWS A5.5. Допускается применение других аттестованных сварочных материалов в соответствии с требованиями ПТД. | 2 (М03) | группа 3 (М03) | РД | ОХНВП | свыше 3,0 до 12,0 включительно / свыше 12,0 до 36,0 включительно* | плоские детали | без подогрева** / с подогревом | без термообработки | Н1; Г; П1; В1 | ИЛК-РД-ОХНВП-1 06.03.2025 | Технология ручной дуговой сварки технологического оборудования | АЦСТ-147-00566 | Пв | 16.04.2029 | АЦСТ-147 | да | открыть

## Марки СМ
Марка СМ | Свидетельств | Организаций | Группы ТУ | Организации
Св-08Г2С | 186 | 114 | ГДО, ГО, КО, КСМ, МО, НГДО, ОХНВП, ПТО, СК | АКЦИОНЕРНОЕ ОБЩЕСТВО "ГАЛИЧСКИЙ АВТОКРАНОВЫЙ ЗАВОД"; АКЦИОНЕРНОЕ ОБЩЕСТВО "КАЗАНСКИЙ ЗАВОД КОМПРЕССОРНОГО МАШИНОСТРОЕНИЯ" (АО "КАЗАНЬКОМПРЕССОРМАШ"); АКЦИОНЕРНОЕ ОБЩЕСТВО "МОСТОСТРОЙ-11"; АКЦИОНЕРНОЕ ОБЩЕСТВО "ТРЕСТ КОКСОХИММОНТАЖ"; АО "Борхиммаш"; АО "Воронежстальмост"; АО "ЗАВКОМ"; АО "КХМ-2"; АО "КЭМЗ"; АО "Кировский машзавод 1 Мая"; АО "Котласский ЭМЗ"; АО "Омский ЭМЗ"; АО "ПО "Севмаш"; АО "ЦС "Звездочка"; АО «АЗПТ»; АО «Димитровградхиммаш»; АО «СГТ»; АО «СОТ»; АО «Сибнефтемаш»; АО «СтальМост»; АО «Усть-Каменогорский арматурный завод»; Акционерное общество "ЗАВОД ДОРМАШ"; Акционерное общес
OK 53.70 | 112 | 58 | ГО, КО, КСМ, МО, НГДО, ОХНВП, ПТО, СК | АКЦИОНЕРНОЕ ОБЩЕСТВО "ГАЛИЧСКИЙ АВТОКРАНОВЫЙ ЗАВОД"; АКЦИОНЕРНОЕ ОБЩЕСТВО "КАЗАНСКИЙ ЗАВОД КОМПРЕССОРНОГО МАШИНОСТРОЕНИЯ" (АО "КАЗАНЬКОМПРЕССОРМАШ"); АКЦИОНЕРНОЕ ОБЩЕСТВО "МОСТОСТРОЙ-11"; АКЦИОНЕРНОЕ ОБЩЕСТВО "ТРЕСТ КОКСОХИММОНТАЖ"; АО "ЧНГ Газификация"; АО «СОТ»; АО «ЭлектраСтрой Хэви Индастрис»; Акционерное общество "Норильсктрансгаз"; ЗАО "Лискимонтажконструкция"; ОБЩЕСТВО С ОГРАНИЧЕННОЙ ОТВЕТСТВЕННОСТЬЮ "АРГОС-СТРОЙ"; ОБЩЕСТВО С ОГРАНИЧЕННОЙ ОТВЕТСТВЕННОСТЬЮ "РЕНКОНС ХЭВИ ИНДАСТРИС"; ООО "АВ-СТРОЙ"; ООО "АРГОС-Строй"; ООО "АСМ"; ООО "ВЕЛЕССТРОЙ-СМУ"; ООО "ГАЗПРОМ ТРАНСГАЗ СУРГУТ"; ООО "ГСП
LB-52U | 103 | 69 | ГДО, ГО, КО, МО, НГДО, ОХНВП, ПТО, СК | АКЦИОНЕРНОЕ ОБЩЕСТВО "ГАЛИЧСКИЙ АВТОКРАНОВЫЙ ЗАВОД"; АКЦИОНЕРНОЕ ОБЩЕСТВО "ИНТЕР РАО-ЭЛЕКТРОГЕНЕРАЦИЯ"; АКЦИОНЕРНОЕ ОБЩЕСТВО "ТРЕСТ КОКСОХИММОНТАЖ"; АО "СТНГ"; АО "ЧНГ Газификация"; АО «Газпром шельфпроект»; АО «ПТПА»; АО «СГТ»; Акционерное общество "Хабаровский радиотехнический завод" (АО "ХРТЗ"); Акционерное общество «Акционерная компания ОЗНА»; ОБЩЕСТВО С ОГРАНИЧЕННОЙ ОТВЕТСТВЕННОСТЬЮ "АРГОС-СТРОЙ"; ОБЩЕСТВО С ОГРАНИЧЕННОЙ ОТВЕТСТВЕННОСТЬЮ "ПРОФЕССИОНАЛ"; ООО "АВ-СТРОЙ"; ООО "АРГОС-Строй"; ООО "АСМ"; ООО "ВЕЛЕССТРОЙ-СМУ"; ООО "Газпром добыча Уренгой"; ООО "Газпром переработка Благовещенск";
УОНИ-13/55 | 92 | 73 | ГДО, ГО, КО, КСМ, МО, НГДО, ОХНВП, ПТО, СК | АКЦИОНЕРНОЕ ОБЩЕСТВО "ГАЛИЧСКИЙ АВТОКРАНОВЫЙ ЗАВОД"; АКЦИОНЕРНОЕ ОБЩЕСТВО "ИНТЕР РАО-ЭЛЕКТРОГЕНЕРАЦИЯ"; АКЦИОНЕРНОЕ ОБЩЕСТВО "ОБЪЕДИНЕННАЯ ЭНЕРГОСТРОИТЕЛЬНАЯ КОРПОРАЦИЯ"; АКЦИОНЕРНОЕ ОБЩЕСТВО «УСТАЙ УЛУСЛАРАРАСЫ ЙАПЫ ТААХХЮТ ВЕ ТИДЖАРЕТ АНОНИМ ШИРКЕТИ»; АО "Ай-Теко"; АО "Кировский машзавод 1 Мая"; АО "ПО "Севмаш"; АО "ЦС "Звездочка"; АО «НСРЗ»; АО «Объединенная энергостроительная корпорация» (АО «ОЭК»); АО «СГТ»; АО «ЭлектраСтрой Хэви Индастрис»; Акционерное общество "Мурманский морской торговый порт" (АО "ММТП"); Акционерное общество "Норильсктрансгаз"; Акционерное общество "Управление механи
OK 74.70 | 75 | 42 | ГО, КО, НГДО, ОХНВП, ПТО, СК | АКЦИОНЕРНОЕ ОБЩЕСТВО "ТРЕСТ КОКСОХИММОНТАЖ"; АО "МРТС"; АО "СТНГ"; АО "ЧНГ Газификация"; ЗАО "Лискимонтажконструкция"; ОБЩЕСТВО С ОГРАНИЧЕННОЙ ОТВЕТСТВЕННОСТЬЮ "АРГОС-СТРОЙ"; ООО "АРГОС-Строй"; ООО "ВЕЛЕССТРОЙ-СМУ"; ООО "Велесстрой-СМУ"; ООО "ГСП-НЕФТЕГАЗПЕРЕРАБОТКА"; ООО "Газпром переработка Благовещенск"; ООО "ЛУКОЙЛ-Транс"; ООО "МРС"; ООО "МРТС-Строймонтаж"; ООО "Нова"; ООО "ОСК РАЙТ"; ООО "ПМО"; ООО "ПОРТКОМПЛЕКТИМПЕКС"; ООО "РЕНОВАЦИЯ"; ООО "СЛК"; ООО "СМС"; ООО "СУПЕРСТРОЙ XXI"; ООО «БЛОК»; ООО «ГСП-7»; ООО «ИНКОМСТРОЙ»; ООО «КОНТАКТ ИНТЕРНЭШНЛ»; ООО «МОРСКИЕ ТЕХНОЛОГИИ»; ООО «НИИЦ СТНК
Св-10НМА | 72 | 35 | ГО, КО, КСМ, МО, НГДО, ОХНВП, ПТО, СК | ZHEJIANG BOTELI TECHNOLOGY CO., LTD; АКЦИОНЕРНОЕ ОБЩЕСТВО "МОСТОСТРОЙ-11"; АО «ПТПА»; АО «Сибнефтемаш»; АО «Усть-Каменогорский арматурный завод»; Акционерное общество «ГМС Нефтемаш»; Акционерное общество «Пермский завод «Машиностроитель» (АО "ПЗ "Маш"); Акционерное общество «ТЯЖМАШ» (АО «ТЯЖМАШ»); Акционерное общество «Челябинский завод металлоконструкций» (АО "ЧЗМК"); Закрытое акционерное общество "Курганстальмост"; ОБЩЕСТВО С ОГРАНИЧЕННОЙ ОТВЕТСТВЕННОСТЬЮ "АСТРОН БИЛДИНГС"; ОБЩЕСТВО С ОГРАНИЧЕННОЙ ОТВЕТСТВЕННОСТЬЮ "РЕНКОНС ХЭВИ ИНДАСТРИС"; ООО "АСМ"; ООО "Белэнергомаш-БЗЭМ"; ООО "ПОРТКОМПЛЕК
UF-02 | 62 | 35 | КО, КСМ, МО, НГДО, ОХНВП, ПТО, СК | ZHEJIANG BOTELI TECHNOLOGY CO., LTD; АО "Воронежстальмост"; АО "Стальмост"; АО "Уралмостострой"; АО «ПТПА»; АО «Сибнефтемаш»; АО «СтальМост»; Акционерное общество «Акционерная компания ОЗНА»; Акционерное общество «Благовещенский завод МЖБК» (АО «Благовещенский завод МЖБК»); Акционерное общество «ГМС Нефтемаш»; Акционерное общество «Челябинский завод металлоконструкций»; Акционерное общество «Челябинский завод металлоконструкций» (АО "ЧЗМК"); ЗАО "КУРГАНСТАЛЬМОСТ"; ЗАО «КУРГАНСТАЛЬМОСТ»; Закрытое акционерное общество "Курганстальмост"; Закрытое акционерное общество «Курганстальмост»; ОБЩЕСТВО С
Св-08ГА | 57 | 33 | КО, КСМ, МО, НГДО, ОХНВП, ПТО, СК | АО "Воронежстальмост"; АО "Стальмост"; АО "Уралмостострой"; АО «СтальМост»; Акционерное общество "Красноярское монтажное управление "Гидромонтаж"; Акционерное общество «Акционерная компания ОЗНА»; Акционерное общество «Благовещенский завод МЖБК» (АО «Благовещенский завод МЖБК»); Акционерное общество «ГМС Нефтемаш»; Акционерное общество «ЗОК»; Акционерное общество «ТЯЖМАШ» (АО «ТЯЖМАШ»); Акционерное общество «Челябинский завод металлоконструкций»; ЗАО "КУРГАНСТАЛЬМОСТ"; ЗАО «КУРГАНСТАЛЬМОСТ»; Закрытое акционерное общество "Курганстальмост"; Закрытое акционерное общество «Курганстальмост»; ОБЩЕС
OK Tigrod 12.64 | 38 | 13 | ГО, КО, НГДО, ОХНВП, СК | АКЦИОНЕРНОЕ ОБЩЕСТВО "ТРЕСТ КОКСОХИММОНТАЖ"; АО «ЭлектраСтрой Хэви Индастрис»; Акционерное общество "Управление механизации Востокнефтезаводмонтаж"; ОБЩЕСТВО С ОГРАНИЧЕННОЙ ОТВЕТСТВЕННОСТЬЮ "РЕНКОНС ХЭВИ ИНДАСТРИС"; ООО "АРКТИК ИНТЕРНЕШНЛ ФАБРИКАТОРС"; ООО "ГСП-1"; ООО "Си Эн Жи Эс Инжениринг"; ООО «Велесстрой-СМУ»; ООО «ГСП-2»; ООО «Иннова Констракшн Групп»; ООО «ССК «Газрегион»; Общество с ограниченной ответственностью НПП "НефтеМодульКомплект"; ПАО НПО "Искра"
ER70S-6 | 36 | 20 | ГО, КО, КСМ, НГДО, ОХНВП, ПТО, СК | Jiangsu Oilway Machinery Co., Ltd; АО "ЗАВКОМ"; Акционерное общество «Челябинский завод металлоконструкций»; ООО "АРКТИК ИНТЕРНЕШНЛ ФАБРИКАТОРС"; ООО "ГСП-1"; ООО "ГСП-НЕФТЕГАЗПЕРЕРАБОТКА"; ООО "Газпром переработка Благовещенск"; ООО "КЗГПМ"; ООО "СМНМ-ВИКО, Инженерно-строительная компания"; ООО "Си Эн Жи Эс Инжениринг"; ООО «Венталл Стальные Решения»; ООО «Волгостальконструкция»; ООО «Иждрил Холдинг»; ООО «НОВАПРОМ»; ООО «СтальСтройТехнологии»; Общество с ограниченной ответственностью "Иркутский завод металлоконструкций" (ООО "ИрЗМК"); Общество с ограниченной ответственностью "РМА Рус" (ООО "
OK 48.08 | 28 | 7 | ГО, КО, МО, ОХНВП, СК | АКЦИОНЕРНОЕ ОБЩЕСТВО "ТРЕСТ КОКСОХИММОНТАЖ"; АО «ЭлектраСтрой Хэви Индастрис»; ОБЩЕСТВО С ОГРАНИЧЕННОЙ ОТВЕТСТВЕННОСТЬЮ "РЕНКОНС ХЭВИ ИНДАСТРИС"; ООО "Велесстрой-СМУ"; ООО "Газпром переработка Благовещенск"; ООО "Кливер"; ООО «Иннова Констракшн Групп»
UF-01 | 24 | 8 | ГО, КО, НГДО, ОХНВП, СК | АО «ПТПА»; ОБЩЕСТВО С ОГРАНИЧЕННОЙ ОТВЕТСТВЕННОСТЬЮ "РЕНКОНС ХЭВИ ИНДАСТРИС"; ООО "АСМ"; Общество с ограниченной ответственностью "РМА Рус" (ООО "РМА Рус"); Общество с ограниченной ответственностью «ТМК Стальные Технологии»; Общество с ограниченной ответственностью «ТМК Стальные технологии»; Общество с ограниченной ответственностью «ТМК Трубопроводные решения»; Публичное акционерное общество «Трубная Металлургическая Компания»
UF-07.01 | 22 | 4 | КО, НГДО, ОХНВП, СК | АО "ЗАВКОМ"; ООО «ССК «Газрегион»; Общество с ограниченной ответственностью «ТМК Трубопроводные решения»; Публичное акционерное общество «Трубная Металлургическая Компания»
OK Tigrod 13.23 | 21 | 7 | КО, НГДО, ОХНВП, СК | АО «ЭлектраСтрой Хэви Индастрис»; ОБЩЕСТВО С ОГРАНИЧЕННОЙ ОТВЕТСТВЕННОСТЬЮ "РЕНКОНС ХЭВИ ИНДАСТРИС"; ООО "Велесстрой-СМУ"; ООО "ГСП-НЕФТЕГАЗПЕРЕРАБОТКА"; ООО «Велесстрой-СМУ»; ООО «Иннова Констракшн Групп»; Общество с ограниченной ответственностью коммерческая организация с иностранными инвестициями "КРОНЕ-Автоматика" (ООО "КРОНЕ-Автоматика")
S2Ni2 | 21 | 4 | НГДО, ОХНВП, СК | Общество с ограниченной ответственностью «ТМК Стальные Технологии»; Общество с ограниченной ответственностью «ТМК Стальные технологии»; Общество с ограниченной ответственностью «ТМК Трубопроводные решения»; Публичное акционерное общество «Трубная Металлургическая Компания»
OK Flux 10.74 | 19 | 4 | НГДО, ОХНВП, СК | ЗАО "Лискимонтажконструкция"; Общество с ограниченной ответственностью «Самараволгомаш» (ООО «Самараволгомаш"); Общество с ограниченной ответственностью «ТМК Трубопроводные решения»; Публичное акционерное общество «Трубная Металлургическая Компания»
OK Autrod 12.51 | 18 | 12 | КО, НГДО, ОХНВП, ПТО, СК | АКЦИОНЕРНОЕ ОБЩЕСТВО "ТРЕСТ КОКСОХИММОНТАЖ"; АО «Усть-Каменогорский арматурный завод»; ОБЩЕСТВО С ОГРАНИЧЕННОЙ ОТВЕТСТВЕННОСТЬЮ "АСТРОН БИЛДИНГС"; ОБЩЕСТВО С ОГРАНИЧЕННОЙ ОТВЕТСТВЕННОСТЬЮ "ИВАНОВСКИЙ ЗАВОД МЕТАЛЛИЧЕСКИХ КОНСТРУКЦИЙ"; ОБЩЕСТВО С ОГРАНИЧЕННОЙ ОТВЕТСТВЕННОСТЬЮ "МСГ"; ОБЩЕСТВО С ОГРАНИЧЕННОЙ ОТВЕТСТВЕННОСТЬЮ "СТИЛВОРК"; ООО "АСМ"; ООО "Велесстрой-СМУ"; Общество с ограниченной ответственностью "Техносервис Пром"; Общество с ограниченной ответственностью НПП "НефтеМодульКомплект"; Организация с ограниченной ответственностью "Профессионал"; Публичное акционерное общество «Трубная Мет
OK AristoRod 12.50 | 18 | 14 | КО, КСМ, НГДО, ОХНВП, ПТО, СК | АО "Мостострой-11"; Акционерное общество «Благовещенский завод МЖБК» (АО «Благовещенский завод МЖБК»); ОБЩЕСТВО С ОГРАНИЧЕННОЙ ОТВЕТСТВЕННОСТЬЮ "АСТРОН БИЛДИНГС"; ОБЩЕСТВО С ОГРАНИЧЕННОЙ ОТВЕТСТВЕННОСТЬЮ "ИВАНОВСКИЙ ЗАВОД МЕТАЛЛИЧЕСКИХ КОНСТРУКЦИЙ"; ОБЩЕСТВО С ОГРАНИЧЕННОЙ ОТВЕТСТВЕННОСТЬЮ "МСГ"; ОБЩЕСТВО С ОГРАНИЧЕННОЙ ОТВЕТСТВЕННОСТЬЮ "СТИЛВОРК"; ООО "КЗМ"; ООО "МЕТАЛЛОКОНСТРУКЦИЯ"; ООО «Металлпро»; ООО «ПМК «ПРОФМЕТ»; Общество с ограниченной ответственностью "Иркутский завод металлоконструкций" (ООО "ИрЗМК"); Общество с ограниченной ответственностью "Курганский завод химического машинострое
OK Autrod 12.64 | 18 | 7 | КО, НГДО, ОХНВП, ПТО, СК | АО «Усть-Каменогорский арматурный завод»; ОБЩЕСТВО С ОГРАНИЧЕННОЙ ОТВЕТСТВЕННОСТЬЮ "АСТРОН БИЛДИНГС"; ОБЩЕСТВО С ОГРАНИЧЕННОЙ ОТВЕТСТВЕННОСТЬЮ "ИВАНОВСКИЙ ЗАВОД МЕТАЛЛИЧЕСКИХ КОНСТРУКЦИЙ"; ОБЩЕСТВО С ОГРАНИЧЕННОЙ ОТВЕТСТВЕННОСТЬЮ "МСГ"; ОБЩЕСТВО С ОГРАНИЧЕННОЙ ОТВЕТСТВЕННОСТЬЮ "СТИЛВОРК"; ООО "Стройбезопасность-Н"; ООО «К.Т.Р. ИНЖИНИРИНГ»
Св-08ГНМ | 18 | 3 | НГДО, ОХНВП, СК | ЗАО "Лискимонтажконструкция"; Общество с ограниченной ответственностью «ТМК Трубопроводные решения»; Публичное акционерное общество «Трубная Металлургическая Компания»
ENi3 | 17 | 4 | НГДО, ОХНВП, СК | Общество с ограниченной ответственностью «ТМК Стальные Технологии»; Общество с ограниченной ответственностью «ТМК Стальные технологии»; Общество с ограниченной ответственностью «ТМК Трубопроводные решения»; Публичное акционерное общество «Трубная Металлургическая Компания»
GeKa ELIFLUX PIPE | 17 | 2 | НГДО, ОХНВП, СК | Общество с ограниченной ответственностью «ТМК Трубопроводные решения»; Публичное акционерное общество «Трубная Металлургическая Компания»
OK Autrod 12.22 | 16 | 5 | КО, НГДО, ОХНВП, СК | АО «Усть-Каменогорский арматурный завод»; ООО "АСМ"; ООО «Велесстрой-СМУ»; Общество с ограниченной ответственностью «ТМК Трубопроводные решения»; Публичное акционерное общество «Трубная Металлургическая Компания»
Autrod 12.24 | 16 | 2 | НГДО, ОХНВП, СК | Общество с ограниченной ответственностью «ТМК Трубопроводные решения»; Публичное акционерное общество «Трубная Металлургическая Компания»
OK Flux 10.71 | 15 | 12 | ГДО, КО, КСМ, НГДО, ОХНВП, СК | АО «Усть-Каменогорский арматурный завод»; Акционерное общество "Изоляционный трубный завод" (АО "ИТЗ"); Акционерное общество «Благовещенский завод МЖБК» (АО «Благовещенский завод МЖБК»); Акционерное общество «ГМС Нефтемаш»; ОБЩЕСТВО С ОГРАНИЧЕННОЙ ОТВЕТСТВЕННОСТЬЮ "РЕНКОНС ХЭВИ ИНДАСТРИС"; ООО "АСМ"; ООО "МЕТАЛЛОКОНСТРУКЦИЯ"; ООО "Проминвест"; ООО «Велесстрой-СМУ»; Общество с ограниченной ответственностью «Восточная Арматурная Компания»; Общество с ограниченной ответственностью «Завод специального машиностроения»; Общество с ограниченной ответственностью «Самараволгомаш» (ООО «Самараволгомаш")
Св-08А | 15 | 3 | КСМ, НГДО, ОХНВП, СК | Акционерное общество «Благовещенский завод МЖБК» (АО «Благовещенский завод МЖБК»); Общество с ограниченной ответственностью «ТМК Трубопроводные решения»; Публичное акционерное общество «Трубная Металлургическая Компания»
GeKa ELIFLUX BFPV | 15 | 3 | НГДО, ОХНВП, СК | Общество с ограниченной ответственностью «ТМК Стальные технологии»; Общество с ограниченной ответственностью «ТМК Трубопроводные решения»; Публичное акционерное общество «Трубная Металлургическая Компания»
S2Mo | 15 | 2 | НГДО, ОХНВП, СК | Общество с ограниченной ответственностью «ТМК Трубопроводные решения»; Публичное акционерное общество «Трубная Металлургическая Компания»
S3MoTiB | 15 | 2 | НГДО, ОХНВП, СК | Общество с ограниченной ответственностью «ТМК Трубопроводные решения»; Публичное акционерное общество «Трубная Металлургическая Компания»
S3TiB | 15 | 2 | НГДО, ОХНВП, СК | Общество с ограниченной ответственностью «ТМК Трубопроводные решения»; Публичное акционерное общество «Трубная Металлургическая Компания»
Tigrod 12.60 | 14 | 3 | ОХНВП, СК | АО «ЭлектраСтрой Хэви Индастрис»; ОБЩЕСТВО С ОГРАНИЧЕННОЙ ОТВЕТСТВЕННОСТЬЮ "РЕНКОНС ХЭВИ ИНДАСТРИС"; ООО «Иннова Констракшн Групп»
OK Autrod 13.64 | 14 | 3 | НГДО, ОХНВП, СК | ЗАО "Лискимонтажконструкция"; Общество с ограниченной ответственностью «ТМК Трубопроводные решения»; Публичное акционерное общество «Трубная Металлургическая Компания»
OK Autrod 13.27 | 14 | 4 | КО, НГДО, ОХНВП, СК | ООО "АСМ"; Общество с ограниченной ответственностью «Самараволгомаш» (ООО «Самараволгомаш"); Общество с ограниченной ответственностью «ТМК Трубопроводные решения»; Публичное акционерное общество «Трубная Металлургическая Компания»
МР-3 | 13 | 10 | НГДО, ОХНВП, ПТО, СК | АКЦИОНЕРНОЕ ОБЩЕСТВО "ГАЛИЧСКИЙ АВТОКРАНОВЫЙ ЗАВОД"; АО "Ай-Теко"; АО «Объединенная энергостроительная корпорация» (АО «ОЭК»); АО «ЭлектраСтрой Хэви Индастрис»; ОБЩЕСТВО С ОГРАНИЧЕННОЙ ОТВЕТСТВЕННОСТЬЮ "РЕНКОНС ХЭВИ ИНДАСТРИС"; ООО "РЕМСЕРВИС"; ООО «ИТЦ»; ООО «Иннова Констракшн Групп»; ООО «ПКФ СТС»; Общество с ограниченной ответственностью «НефтеГазоТехнологии» (ООО «НГТ»)
Св-08ГСМТ | 13 | 12 | ГДО, КО, КСМ, НГДО, ОХНВП, ПТО, СК | АО "ФНПЦ "Титан-Баррикады"; Акционерное общество «Благовещенский завод МЖБК» (АО «Благовещенский завод МЖБК»); ООО "Краснокамский РМЗ"; ООО "ПК "СВ-ТЕХ"; ООО "Проминвест"; ООО «БТ СВАП»; ООО «К.Т.Р. ИНЖИНИРИНГ»; Общество с ограниченной ответственностью "Иркутский завод металлоконструкций" (ООО "ИрЗМК"); Общество с ограниченной ответственностью "СМК ОРСК"; Общество с ограниченной ответственностью "Сибмонтажавтоматика" (ООО "Сибма"); ПАО НПО "Искра"; Публичное акционерное общество «Научно-производственное объединение «ИСКРА» (ПАО НПО «ИСКРА»)
Nittetsu-16W | 13 | 4 | ГО, НГДО, ОХНВП, СК | ООО "ВЕЛЕССТРОЙ-СМУ"; ООО "ГСП-1"; ООО "ГСП-2"; ООО «ГСП-2»
OK Flux 10.77 | 13 | 2 | НГДО, ОХНВП, СК | Общество с ограниченной ответственностью «ТМК Трубопроводные решения»; Публичное акционерное общество «Трубная Металлургическая Компания»
OK Flux 10.62 | 12 | 11 | КО, НГДО, ОХНВП, ПТО, СК | АО «Усть-Каменогорский арматурный завод»; Акционерное общество «Инжиниринговая компания «АЭМ-технологии»; ОБЩЕСТВО С ОГРАНИЧЕННОЙ ОТВЕТСТВЕННОСТЬЮ "РЕНКОНС ХЭВИ ИНДАСТРИС"; ООО "АСМ"; ООО "СММ-ТЯЖМАШ"; ООО «Велесстрой-СМУ»; ООО «Московский Трубопрокатный завод»; Общество с ограниченной ответственностью «Восточная Арматурная Компания»; Общество с ограниченной ответственностью «Нефтегазовая Промышленная Арматура»; Общество с ограниченной ответственностью «Самараволгомаш» (ООО «Самараволгомаш"); ПАО ТКЗ «Красный Котельщик»
ULTRA 70S-G | 12 | 2 | ГО, КО, НГДО, ОХНВП, СК | ООО «ССК «Газрегион»; ООО НПО "ТУРБУЛЕНТНОСТЬ-ДОН"
Weld T W4Si1 | 11 | 7 | НГДО, ОХНВП | АКЦИОНЕРНОЕ ОБЩЕСТВО "ТРЕСТ КОКСОХИММОНТАЖ"; ООО "АРКТИК ИНТЕРНЕШНЛ ФАБРИКАТОРС"; ООО "СМНМ-ВИКО, Инженерно-строительная компания"; ООО «ИНКОМСТРОЙ»; ООО Завод «БУММАШ»; Общество с ограниченной ответственностью "Интра Инжиниринг"; Общество с ограниченной ответственностью «Самараволгомаш» (ООО «Самараволгомаш")
ЛБ-52TRU | 11 | 3 | ПТО, СК | АО "МРТС"; ООО "МРТС-Строймонтаж"; ООО "СУПЕРСТРОЙ XXI"
SELLER TIG ER | 11 | 1 | ГО, КО, ОХНВП, СК | ООО "Газпром переработка Благовещенск"
УОНИ-13/45 | 10 | 10 | НГДО, ОХНВП, ПТО, СК | АКЦИОНЕРНОЕ ОБЩЕСТВО "ГАЛИЧСКИЙ АВТОКРАНОВЫЙ ЗАВОД"; АО "Ай-Теко"; АО «Объединенная энергостроительная корпорация» (АО «ОЭК»); Акционерное общество «Белорецкий металлургический комбинат»; ООО "РЕМСЕРВИС"; ООО «ВИТЦГрупп»; ООО «ИТЦ»; Общество с ограниченной ответственностью "РЕМЭКС"; Общество с ограниченной ответственностью «НефтеГазоТехнологии» (ООО «НГТ»); Общество с ограниченной ответственностью Управление механизации "Стерлитамакское"
Nittetsu L-60LT | 10 | 5 | ГО, НГДО, ОХНВП, СК | ООО "ВЕЛЕССТРОЙ-СМУ"; ООО "ГСП-1"; ООО «ГСП-2»; ООО «СВАРГА»; Общество с ограниченной ответственностью «Научно-производственная фирма «ВИСМА»
ОЗС-12 | 9 | 6 | НГДО, ОХНВП, ПТО, СК | АКЦИОНЕРНОЕ ОБЩЕСТВО "ГАЛИЧСКИЙ АВТОКРАНОВЫЙ ЗАВОД"; АО "Ай-Теко"; АО «ЭлектраСтрой Хэви Индастрис»; ОБЩЕСТВО С ОГРАНИЧЕННОЙ ОТВЕТСТВЕННОСТЬЮ "РЕНКОНС ХЭВИ ИНДАСТРИС"; ООО "РЕМСЕРВИС"; Общество с ограниченной ответственностью «НефтеГазоТехнологии» (ООО «НГТ»)
Super Arc L-56 | 9 | 2 | НГДО, ОХНВП | АО «Усть-Каменогорский арматурный завод»; ООО «ССК «Газрегион»
WT-20 | 9 | 3 | ОХНВП, СК | АО «ЭлектраСтрой Хэви Индастрис»; ОБЩЕСТВО С ОГРАНИЧЕННОЙ ОТВЕТСТВЕННОСТЬЮ "РЕНКОНС ХЭВИ ИНДАСТРИС"; ООО «Иннова Констракшн Групп»
E7018-G | 9 | 2 | ГО, КО, ОХНВП, СК | ООО "Газпром переработка Благовещенск"; Филиал АО "ИЛК ИНШААТ"
T Union SA | 9 | 2 | НГДО, ОХНВП, СК | Общество с ограниченной ответственностью «ТМК Трубопроводные решения»; Публичное акционерное общество «Трубная Металлургическая Компания»
Св-08ГС | 8 | 6 | ГДО, ГО, КО, НГДО, ОХНВП, СК | АКЦИОНЕРНОЕ ОБЩЕСТВО "ТРЕСТ КОКСОХИММОНТАЖ"; АО «АЗПТ»; Акционерное общество "Управление механизации Востокнефтезаводмонтаж"; ОБЩЕСТВО С ОГРАНИЧЕННОЙ ОТВЕТСТВЕННОСТЬЮ "ПРОФЕССИОНАЛ"; Общество с ограниченной ответственностью НПП "НефтеМодульКомплект"; ПАО ТКЗ «Красный Котельщик»
WL-20 | 8 | 5 | КО, НГДО, ОХНВП, СК | АО "ЗАВКОМ"; ООО "Велесстрой-СМУ"; ООО "ГСП-НЕФТЕГАЗПЕРЕРАБОТКА"; ООО «ГСП-2»; ООО «Иннова Констракшн Групп»
E7016 | 8 | 1 | ГО, КО, ОХНВП, СК | ООО "Газпром переработка Благовещенск"
ULTRA 327 | 8 | 1 | ОХНВП, СК | ООО «ССК «Газрегион»
Bohler Fox EV60 | 8 | 2 | НГДО, ОХНВП, СК | Общество с ограниченной ответственностью «ТМК Трубопроводные решения»; Публичное акционерное общество «Трубная Металлургическая Компания»
Ligans SG 62TP | 8 | 2 | НГДО, ОХНВП, СК | Общество с ограниченной ответственностью «ТМК Трубопроводные решения»; Публичное акционерное общество «Трубная Металлургическая Компания»
OK Autrod 13.49 | 8 | 2 | НГДО, ОХНВП, СК | Общество с ограниченной ответственностью «ТМК Трубопроводные решения»; Публичное акционерное общество «Трубная Металлургическая Компания»
AC H5 | 7 | 3 | ГО, КО, НГДО, ОХНВП, СК | ZHEJIANG BOTELI TECHNOLOGY CO., LTD; Акционерное общество "Изоляционный трубный завод" (АО "ИТЗ"); Общество с ограниченной ответственностью "РМА Рус" (ООО "РМА Рус")
LB-52NS | 7 | 2 | МО, НГДО, ОХНВП, СК | АКЦИОНЕРНОЕ ОБЩЕСТВО "ТРЕСТ КОКСОХИММОНТАЖ"; ОБЩЕСТВО С ОГРАНИЧЕННОЙ ОТВЕТСТВЕННОСТЬЮ "РЕНКОНС ХЭВИ ИНДАСТРИС"
GER-N28 | 7 | 3 | НГДО, ОХНВП | АО «СОТ»; Общество с ограниченной ответственностью «ТМК Стальные Технологии»; Общество с ограниченной ответственностью «ТМК Стальные технологии»
OK Autrod 12.32 | 7 | 6 | КО, КСМ, НГДО, ОХНВП, СК | АО «Усть-Каменогорский арматурный завод»; Акционерное общество «Благовещенский завод МЖБК» (АО «Благовещенский завод МЖБК»); Акционерное общество «Инжиниринговая компания «АЭМ-технологии»; ОБЩЕСТВО С ОГРАНИЧЕННОЙ ОТВЕТСТВЕННОСТЬЮ "РЕНКОНС ХЭВИ ИНДАСТРИС"; ООО «Велесстрой-СМУ»; ООО «Металлпро»
OK Flux 10.71Р | 7 | 5 | КО, НГДО, ОХНВП, СК | Акционерное общество "Изоляционный трубный завод" (АО "ИТЗ"); Акционерное общество "СоюзГидроТранс" (АО "СГТ"); Акционерное общество «Пермский завод «Машиностроитель» (АО "ПЗ "Маш"); Общество с ограниченной ответственностью Научно-Производственное Предприятие "Гермес Арматура"; Публичное акционерное общество «Научно-производственное объединение «ИСКРА» (ПАО НПО «ИСКРА»)
Conarc 53 | 7 | 2 | НГДО, ОХНВП, СК | Общество с ограниченной ответственностью «ТМК Трубопроводные решения»; Публичное акционерное общество «Трубная Металлургическая Компания»
Weld CF 80S-Ni1 | 6 | 5 | КО, НГДО, ОХНВП, СК | ZHEJIANG BOTELI TECHNOLOGY CO., LTD; АО «ПТПА»; ООО "Велесстрой-СМУ"; ООО «К.Т.Р. ИНЖИНИРИНГ»; ООО «Московский Трубопрокатный завод»
OK Aristorod 12.50 | 6 | 4 | КО, НГДО, ОХНВП | АКЦИОНЕРНОЕ ОБЩЕСТВО "КАЗАНСКИЙ ЗАВОД КОМПРЕССОРНОГО МАШИНОСТРОЕНИЯ" (АО "КАЗАНЬКОМПРЕССОРМАШ"); АО "Борхиммаш"; АО "КХМ-2"; Акционерное общество «Акционерная компания ОЗНА»
DW-A55L | 6 | 4 | ОХНВП, СК | АКЦИОНЕРНОЕ ОБЩЕСТВО "ТРЕСТ КОКСОХИММОНТАЖ"; АО «ЭлектраСтрой Хэви Индастрис»; ОБЩЕСТВО С ОГРАНИЧЕННОЙ ОТВЕТСТВЕННОСТЬЮ "РЕНКОНС ХЭВИ ИНДАСТРИС"; ООО «Ренконс Хэви Индастрис»
OK 48Р | 6 | 1 | НГДО, ОХНВП, СК | АКЦИОНЕРНОЕ ОБЩЕСТВО "ТРЕСТ КОКСОХИММОНТАЖ"
OK 46.00 | 6 | 3 | ОХНВП, СК | АО «ЭлектраСтрой Хэви Индастрис»; ОБЩЕСТВО С ОГРАНИЧЕННОЙ ОТВЕТСТВЕННОСТЬЮ "РЕНКОНС ХЭВИ ИНДАСТРИС"; ООО «Иннова Констракшн Групп»
Filarc PZ6114 | 6 | 4 | ОХНВП, СК | АО «ЭлектраСтрой Хэви Индастрис»; ОБЩЕСТВО С ОГРАНИЧЕННОЙ ОТВЕТСТВЕННОСТЬЮ "РЕНКОНС ХЭВИ ИНДАСТРИС"; ООО «Ренконс Хэви Индастрис»; ООО «ЦТИ»
Weld T 80S-Ni1 | 6 | 4 | НГДО, ОХНВП, СК | АО «ЭлектраСтрой Хэви Индастрис»; ООО "СМНМ-ВИКО, Инженерно-строительная компания"; ООО «Р-СТРОЙ»; Общество с ограниченной ответственностью «Самараволгомаш» (ООО «Самараволгомаш")
ЭА-395/9 | 6 | 5 | ОХНВП, СК | АО «ЭлектраСтрой Хэви Индастрис»; ООО "ГАЗПРОМ ПЕРЕРАБОТКА"; ООО "ГОРИЗОНТ"; ООО "СИНОПЕК ИНЖИНИРИНГ ГРУП РУС"; ООО "Си Эн Жи Эс Инжениринг"
Pipecored 81 | 6 | 3 | ГО, КО, ОХНВП, СК | ООО "МО-69"; ООО «ССК «Газрегион»; ООО «ТехСтрой»
OK Flux 10.62Р | 6 | 4 | НГДО, ОХНВП, СК | ООО «БТ СВАП»; ООО «НИИЦ СТНК «СПЕКТР»; Общество с ограниченной ответственностью «Самараволгомаш» (ООО «Самараволгомаш"); Общество с ограниченной ответственностью «ТМК Стальные технологии»
NSSW SF-50AR | 6 | 1 | ГО, ОХНВП, СК | ООО «ССК «Газрегион»
AKEM4 | 6 | 2 | НГДО, ОХНВП, СК | Общество с ограниченной ответственностью "СПК-Чимолаи"; Публичное акционерное общество «Трубная Металлургическая Компания»
SM-70 | 5 | 4 | КСМ, НГДО, ОХНВП, СК | АО «Мостострой-11»; Акционерное общество «Благовещенский завод МЖБК» (АО «Благовещенский завод МЖБК»); Общество с ограниченной ответственностью "Сибмонтажавтоматика" (ООО "Сибма"); Общество с ограниченной ответственностью «ТМК Стальные технологии»
DW-100 | 5 | 3 | ОХНВП, СК | АО «ЭлектраСтрой Хэви Индастрис»; ОБЩЕСТВО С ОГРАНИЧЕННОЙ ОТВЕТСТВЕННОСТЬЮ "РЕНКОНС ХЭВИ ИНДАСТРИС"; ООО «Ренконс Хэви Индастрис»
ULTRA 500 | 5 | 2 | КСМ, СК | Закрытое акционерное общество "Курганстальмост"; ООО "Белэнергомаш-БЗЭМ"
E8018-G | 5 | 2 | КО, ОХНВП, СК | ООО "АРГОС-Строй"; ООО "Газпром переработка Благовещенск"
ESAB Weld T | 5 | 1 | ОХНВП, СК | ООО «ССК «Газрегион»
Autrod 12.51 | 5 | 3 | НГДО, ОХНВП, ПТО, СК | ООО «ЦТИ»; Общество с ограниченной ответственностью "Региональный Инженерно-Консультативный Центр "Кран-Парк" (ООО "РИКЦ "Кран-Парк"); Общество с ограниченной ответственностью «Восточная Арматурная Компания»
Boehler FOX EV | 5 | 2 | НГДО, ОХНВП | Общество с ограниченной ответственностью «ТМК Стальные Технологии»; Общество с ограниченной ответственностью «ТМК Стальные технологии»
AS SG2 | 4 | 4 | КСМ | АКЦИОНЕРНОЕ ОБЩЕСТВО "МОСТОСТРОЙ-11"; ООО "У-УСМ"; Общество с ограниченной ответственностью "Иркутский завод металлоконструкций" (ООО "ИрЗМК"); Общество с ограниченной ответственностью "Сибмонтажавтоматика" (ООО "Сибма")
OK Flux 10.71P | 4 | 3 | НГДО, ОХНВП, СК | АКЦИОНЕРНОЕ ОБЩЕСТВО "ОБЪЕДИНЕННАЯ ЭНЕРГОСТРОИТЕЛЬНАЯ КОРПОРАЦИЯ"; ООО «ПО «КМЗ»; Общество с ограниченной ответственностью "СМК ОРСК"
AristoRod 12.50 | 4 | 4 | КО, КСМ, НГДО, ОХНВП, СК | АКЦИОНЕРНОЕ ОБЩЕСТВО "ТРЕСТ КОКСОХИММОНТАЖ"; Акционерное общество "Красноярское монтажное управление "Гидромонтаж"; Акционерное общество «ГМС Нефтемаш»; ООО «Венталл Стальные Решения»
TiO2 | 4 | 4 | КСМ | АО "БТС-МОСТ"; ООО "ПОРТКОМПЛЕКТИМПЕКС"; ООО «ВИС Строй»; ООО «ТоннельЮжСтрой»
Filarc PZ6138 | 4 | 3 | ОХНВП, СК | АО "Южный центр судостроения и судоремонта" (АО "ЮЦСС"); АО «ЭлектраСтрой Хэви Индастрис»; ООО «Ренконс Хэви Индастрис»
Fox EV 65 | 4 | 3 | КО, СК | АО «Газпром шельфпроект»; ООО «НИИЦ СТНК «СПЕКТР»; ПАО ТКЗ «Красный Котельщик»
OK Autrod 12.66 | 4 | 1 | НГДО, ОХНВП | АО «Усть-Каменогорский арматурный завод»
SC-71MJ | 4 | 3 | ОХНВП, СК | АО «ЭлектраСтрой Хэви Индастрис»; ОБЩЕСТВО С ОГРАНИЧЕННОЙ ОТВЕТСТВЕННОСТЬЮ "РЕНКОНС ХЭВИ ИНДАСТРИС"; ООО «Ренконс Хэви Индастрис»
ОЗС-4 | 4 | 4 | НГДО, ОХНВП, ПТО | Акционерное общество «Белорецкий металлургический комбинат»; ООО "РЕМСЕРВИС"; ООО «ИТЦ»; Общество с ограниченной ответственностью «НефтеГазоТехнологии» (ООО «НГТ»)
Lincoln SG2 | 4 | 4 | КСМ | Акционерное общество «Благовещенский завод МЖБК» (АО «Благовещенский завод МЖБК»); ООО "Краснокамский РМЗ"; Общество с ограниченной ответственностью "Иркутский завод металлоконструкций" (ООО "ИрЗМК"); Общество с ограниченной ответственностью "Сибмонтажавтоматика" (ООО "Сибма")
ASF Flux-710 | 4 | 3 | НГДО, ОХНВП, СК | Акционерное общество «ЗОК»; Общество с ограниченной ответственностью "ПРОМИЗДЕЛИЯ"; Общество с ограниченной ответственностью «ТМК Стальные технологии»
WS F 101 | 4 | 1 | КСМ, СК | Закрытое акционерное общество "Курганстальмост"
OK 48.08L | 4 | 4 | НГДО, ОХНВП, ПТО, СК | ОБЩЕСТВО С ОГРАНИЧЕННОЙ ОТВЕТСТВЕННОСТЬЮ "РЕНКОНС ХЭВИ ИНДАСТРИС"; ООО "ГСП-2"; ООО «ГСП-2»; Филиал АО "ИЛК ИНШААТ"
OK 74.86 | 4 | 2 | ОХНВП | ООО "ГСП-НЕФТЕГАЗПЕРЕРАБОТКА"; ООО «ССК «Газрегион»
Supercored 71Н | 4 | 2 | СК | ООО "Кливер"; ООО "Си Эн Жи Эс Инжениринг"
Flux 10.71 | 4 | 4 | КО, КСМ, НГДО, СК | ООО "МО-69"; ООО «Металлпро»; ООО «ТехСтрой»; ПАО НПО "Искра"
WL20 | 4 | 2 | НГДО, ОХНВП | Общество с ограниченной ответственностью "Интра Инжиниринг"; Общество с ограниченной ответственностью коммерческая организация с иностранными инвестициями "КРОНЕ-Автоматика" (ООО "КРОНЕ-Автоматика")
SA FB 1 | 4 | 1 | ГО, НГДО, ОХНВП | Общество с ограниченной ответственностью "РМА Рус" (ООО "РМА Рус")
UV 309 P | 4 | 1 | НГДО, ОХНВП, СК | Публичное акционерное общество «Трубная Металлургическая Компания»
JQ.MG50-6 | 3 | 3 | ГО, КО, НГДО, ОХНВП, СК | Jiangsu Oilway Machinery Co., Ltd; Акционерное общество "ЗАВОД ДОРМАШ"; Общество с ограниченной ответственностью "Литейно-механический завод"
ER80S-Ni1 | 3 | 2 | НГДО, ОХНВП | ZHEJIANG BOTELI TECHNOLOGY CO., LTD; ООО "АРКТИК ИНТЕРНЕШНЛ ФАБРИКАТОРС"
OK AristoRod 69 | 3 | 3 | ПТО | АКЦИОНЕРНОЕ ОБЩЕСТВО "ГАЛИЧСКИЙ АВТОКРАНОВЫЙ ЗАВОД"; АО "Агростромсервис"; Общество с ограниченной ответственностью "Спецремонт" (ООО "Спецремонт")
АНО-4 | 3 | 3 | НГДО, ОХНВП, ПТО | АКЦИОНЕРНОЕ ОБЩЕСТВО "ГАЛИЧСКИЙ АВТОКРАНОВЫЙ ЗАВОД"; ООО "РЕМСЕРВИС"; Общество с ограниченной ответственностью «НефтеГазоТехнологии» (ООО «НГТ»)
OK 48.00 | 3 | 3 | НГДО, ОХНВП, ПТО, СК | АКЦИОНЕРНОЕ ОБЩЕСТВО "ГАЛИЧСКИЙ АВТОКРАНОВЫЙ ЗАВОД"; ООО "Си Эн Жи Эс Инжениринг"; Общество с ограниченной ответственностью "Проминбург"
Power Bridge 60MZ | 3 | 2 | КСМ | АКЦИОНЕРНОЕ ОБЩЕСТВО "МОСТОСТРОЙ-11"; ООО «ТоннельЮжСтрой»
UV C 418 | 3 | 1 | КО, ОХНВП | АО "ЗАВКОМ"
EWC NiMo1 | 3 | 2 | ОХНВП, СК | АО "ЗАВКОМ"; АО «ЭлектраСтрой Хэви Индастрис»
OK Tubrod 15.19 | 3 | 2 | НГДО, ОХНВП | АО «Усть-Каменогорский арматурный завод»; ООО «ССК «Газрегион»
Elgatig 162 | 3 | 2 | КО, ОХНВП, СК | АО «ЭлектраСтрой Хэви Индастрис»; ООО «Велесстрой-СМУ»
S A AB | 3 | 1 | КО, НГДО, ОХНВП, СК | Акционерное общество "Изоляционный трубный завод" (АО "ИТЗ")
WL-15 | 3 | 3 | НГДО, ОХНВП | Акционерное общество "Управление механизации Востокнефтезаводмонтаж"; ООО «ТЕХНОСЕРВИС»; Публичное акционерное общество «Научно-производственное объединение «ИСКРА» (ПАО НПО «ИСКРА»)
Св-10ГА | 3 | 2 | ПТО | Акционерное общество «ТЯЖМАШ» (АО «ТЯЖМАШ»); ЗАО "КУРГАНСТАЛЬМОСТ"
NITTETSU-16W | 3 | 3 | НГДО, ОХНВП, СК | ОБЩЕСТВО С ОГРАНИЧЕННОЙ ОТВЕТСТВЕННОСТЬЮ "РЕНКОНС ХЭВИ ИНДАСТРИС"; ООО "ГСП-НЕФТЕГАЗПЕРЕРАБОТКА"; ООО «КХМ Арктик»
LB-62D | 3 | 2 | ГО, НГДО, ОХНВП | ООО "ВЕЛЕССТРОЙ-СМУ"; ООО «Строймонтаж»
E9016-G | 3 | 1 | ГО, СК | ООО "ГСП-1"
OK 55.00Р | 3 | 3 | НГДО, ОХНВП, ПТО, СК | ООО "ГСП-2"; ООО «ГСП-2»; ПАО "АКРОН"
OK 73.68 | 3 | 2 | ОХНВП, СК | ООО "Марин Текнолоджис энд Консалтинг Сервисис"; ООО "Си Эн Жи Эс Инжениринг"
ENi2 | 3 | 2 | НГДО, ОХНВП, СК | ООО «БТ СВАП»; Общество с ограниченной ответственностью «ТМК Стальные технологии»
Св-08ГСНТ | 3 | 1 | НГДО, ОХНВП | ООО «Гусар»
Св-08ГА-О | 3 | 3 | КО, НГДО, ОХНВП, ПТО, СК | ООО Завод «Буммаш»; Общество с ограниченной ответственностью "ПРОМИЗДЕЛИЯ"; Открытое акционерное общество "Балткран"
Weld EM12K | 2 | 2 | СК | АКЦИОНЕРНОЕ ОБЩЕСТВО "ОБЪЕДИНЕННАЯ ЭНЕРГОСТРОИТЕЛЬНАЯ КОРПОРАЦИЯ"; Акционерное общество "СоюзГидроТранс" (АО "СГТ")
Ok Tigrod 12.64 | 2 | 1 | КО, НГДО, ОХНВП | АО "Борхиммаш"
Ok Tigrod 13.26 | 2 | 1 | КО, НГДО, ОХНВП | АО "Борхиммаш"
Union S 3 | 2 | 2 | КО, НГДО, ОХНВП | АО "ЗАВКОМ"; Публичное акционерное общество «Трубная Металлургическая Компания»
OK Autrod 13.40 | 2 | 2 | КО, ОХНВП | АО "ЗАВКОМ"; Общество с ограниченной ответственностью «Нефтегазовая Промышленная Арматура»
EWC S3Ni1Mo | 2 | 1 | КО, ОХНВП | АО "ЗАВКОМ"
UF-22 | 2 | 2 | КСМ, СК | АО "КЗМК"; ООО "МЕТАЛЛОКОНСТРУКЦИЯ"
Св-08Г2С-О | 2 | 2 | КО, НГДО, ОХНВП | АО "Технология"; ПАО НПО "Искра"
PITTARC GTH | 2 | 1 | СК | АО «Мостострой-11»
AristoRod 13.26 | 2 | 2 | КО, ОХНВП | АО «Сибнефтемаш»; ПАО ТКЗ «Красный Котельщик»
Power Pipe 60R | 2 | 1 | НГДО, ОХНВП | АО «Усть-Каменогорский арматурный завод»
Pipeliner Autoweld G70M | 2 | 1 | НГДО, ОХНВП | АО «Усть-Каменогорский арматурный завод»
Boehler Ti 60 | 2 | 1 | НГДО, ОХНВП | АО «Усть-Каменогорский арматурный завод»
OK Autrod OK | 2 | 1 | НГДО, ОХНВП | АО «Усть-Каменогорский арматурный завод»
Autrod 12.66 | 2 | 1 | НГДО, ОХНВП | АО «Усть-Каменогорский арматурный завод»
Pipeliner L-61 | 2 | 1 | НГДО, ОХНВП | АО «Усть-Каменогорский арматурный завод»
OK Tigrod 309L/LSi | 2 | 2 | ОХНВП | АО «ЭлектраСтрой Хэви Индастрис»; ОБЩЕСТВО С ОГРАНИЧЕННОЙ ОТВЕТСТВЕННОСТЬЮ "РЕНКОНС ХЭВИ ИНДАСТРИС"
OK Tigrod 309MoL | 2 | 2 | ОХНВП | АО «ЭлектраСтрой Хэви Индастрис»; ОБЩЕСТВО С ОГРАНИЧЕННОЙ ОТВЕТСТВЕННОСТЬЮ "РЕНКОНС ХЭВИ ИНДАСТРИС"
Weld T 309L | 2 | 2 | ОХНВП | АО «ЭлектраСтрой Хэви Индастрис»; ОБЩЕСТВО С ОГРАНИЧЕННОЙ ОТВЕТСТВЕННОСТЬЮ "РЕНКОНС ХЭВИ ИНДАСТРИС"
ER-309 LSi | 2 | 2 | ОХНВП | АО «ЭлектраСтрой Хэви Индастрис»; ОБЩЕСТВО С ОГРАНИЧЕННОЙ ОТВЕТСТВЕННОСТЬЮ "РЕНКОНС ХЭВИ ИНДАСТРИС"
Св-08ГНМ-П | 2 | 1 | КО, НГДО, ОХНВП, СК | Акционерное общество "Изоляционный трубный завод" (АО "ИТЗ")
ЛБ-52У | 2 | 2 | ГО, КО | Акционерное общество "Норильсктрансгаз"; Общество с ограниченной ответственностью "СТЭП"
Св-10Г2 | 2 | 1 | ПТО | Акционерное общество «ТЯЖМАШ» (АО «ТЯЖМАШ»)
OK Flux 10.71M | 2 | 2 | КСМ, СК | Закрытое акционерное общество "Курганстальмост"; Общество с ограниченной ответственностью «СТС» (ООО «СТС»)
OK 55.00 | 2 | 2 | ГДО, СК | ОБЩЕСТВО С ОГРАНИЧЕННОЙ ОТВЕТСТВЕННОСТЬЮ "ПРОФЕССИОНАЛ"; ОБЩЕСТВО С ОГРАНИЧЕННОЙ ОТВЕТСТВЕННОСТЬЮ "РЕНКОНС ХЭВИ ИНДАСТРИС"
PZ6138 | 2 | 1 | ОХНВП, СК | ОБЩЕСТВО С ОГРАНИЧЕННОЙ ОТВЕТСТВЕННОСТЬЮ "РЕНКОНС ХЭВИ ИНДАСТРИС"
OK Autrod 13.24 | 2 | 2 | СК | ОБЩЕСТВО С ОГРАНИЧЕННОЙ ОТВЕТСТВЕННОСТЬЮ "РЕНКОНС ХЭВИ ИНДАСТРИС"; ООО «Московский Трубопрокатный завод»
Weld ENi1K | 2 | 2 | НГДО, ОХНВП, СК | ОБЩЕСТВО С ОГРАНИЧЕННОЙ ОТВЕТСТВЕННОСТЬЮ "РЕНКОНС ХЭВИ ИНДАСТРИС"; Общество с ограниченной ответственностью «Самараволгомаш» (ООО «Самараволгомаш")
S-7016.O | 2 | 2 | НГДО, ОХНВП, ПТО, СК | ООО "АВ-СТРОЙ"; ООО «СТПС-НВ»
SFA/AWS A5.5 | 2 | 1 | СК | ООО "АРГОС-Строй"
E8018-C3H4R | 2 | 1 | НГДО, ОХНВП | ООО "АРКТИК ИНТЕРНЕШНЛ ФАБРИКАТОРС"
BOEHLER FOX EV60 | 2 | 1 | НГДО, ОХНВП | ООО "АРКТИК ИНТЕРНЕШНЛ ФАБРИКАТОРС"
SFA/AWS A5.28 | 2 | 2 | НГДО, ОХНВП | ООО "АРКТИК ИНТЕРНЕШНЛ ФАБРИКАТОРС"; ООО "СМНМ-ВИКО, Инженерно-строительная компания"
E7016-G | 2 | 1 | ГО, СК | ООО "ГСП-1"
Nittetsu L-55SN | 2 | 2 | НГДО, ОХНВП, СК | ООО "ГСП-2"; ООО «ГСП-2»
SG2 | 2 | 2 | ПТО | ООО "КЗГПМ"; ООО «СтальСтройТехнологии»
Autrod 12.32 | 2 | 2 | СК | ООО "МО-69"; ООО «ТехСтрой»
Aristorod 12.50 | 2 | 2 | КСМ | ООО "ПК "СВ-ТЕХ"; Общество с ограниченной ответственностью "ТехПрогресс"
TS-6 | 2 | 1 | СК | ООО "Р-СТРОЙ"
TENACITO 100 | 2 | 1 | ПТО, СК | ООО "СМНМ-ВИКО, Инженерно-строительная компания"
E11018-GH4R | 2 | 1 | ПТО, СК | ООО "СМНМ-ВИКО, Инженерно-строительная компания"
FOX EV 85 | 2 | 1 | ПТО, СК | ООО "СМНМ-ВИКО, Инженерно-строительная компания"
EWC FLUX 780 | 2 | 1 | ОХНВП | ООО "СМП "ЮТМ"
E7016-1 | 2 | 2 | НГДО, ОХНВП, ПТО | ООО "Си Эн Жи Эс Инжениринг"; Общество с ограниченной ответственностью "Подъемсервис" (ООО "Подъемсервис")
ULTRA 700 | 2 | 2 | ПТО, СК | ООО "УТЦ"; Общество с ограниченной ответственностью "СПК-Чимолаи"
OK Tigrod 13.28 | 2 | 2 | КО, ОХНВП, СК | ООО «Велесстрой-СМУ»; Общество с ограниченной ответственностью «Нефтегазовая Промышленная Арматура»
Nittetsu-L60LT | 2 | 1 | НГДО, ОХНВП | ООО «ГСП-2»
OK Tigrod12.64 | 2 | 1 | НГДО, ОХНВП | ООО «ГСП-2»
ESAB AristoRod 12.50 | 2 | 2 | КО, НГДО, ОХНВП | ООО «Завод специального машиностроения»; Общество с ограниченной ответственностью «Завод специального машиностроения»
HW 816H | 2 | 1 | НГДО, ОХНВП | ООО «Иждрил Холдинг»
Fabshield 71К6-NP | 2 | 1 | СК | ООО «МОРСКИЕ ТЕХНОЛОГИИ»
WELD EH12K | 2 | 1 | НГДО, ОХНВП | ООО «ПО «КМЗ»
Weld T80S-NiL | 2 | 1 | ОХНВП | ООО «ССК «Газрегион»
UF-1071 | 2 | 1 | КО, НГДО, ОХНВП | ООО Завод «Буммаш»
Ni 1-IG | 2 | 1 | НГДО, ОХНВП | Общество с ограниченной ответственностью "Интра Инжиниринг"
FOX EV 60 | 2 | 1 | НГДО, ОХНВП | Общество с ограниченной ответственностью "Интра Инжиниринг"
Weld CF 80S-Ni2 | 2 | 1 | КО, НГДО, ОХНВП | Общество с ограниченной ответственностью "Курганский завод химического машиностроения"
УОНИ-13/55К | 2 | 2 | ПТО | Общество с ограниченной ответственностью "РЕМЭКС"; Общество с ограниченной ответственностью Управление механизации "Стерлитамакское"
Св-10ГН1МА | 2 | 2 | НГДО, ОХНВП | Общество с ограниченной ответственностью «Восточная Арматурная Компания»; Общество с ограниченной ответственностью «Самараволгомаш» (ООО «Самараволгомаш")
Weld EA2 | 2 | 2 | НГДО, ОХНВП | Общество с ограниченной ответственностью «Завод специального машиностроения»; Общество с ограниченной ответственностью «Самараволгомаш» (ООО «Самараволгомаш")
УОНИ-13/65 | 2 | 1 | НГДО, ОХНВП | Общество с ограниченной ответственностью «Научно-производственная фирма «ВИСМА»
EWC Ni2 | 2 | 1 | НГДО, ОХНВП | Общество с ограниченной ответственностью «ТМК Стальные технологии»
MY-16 | 2 | 1 | НГДО, ОХНВП | Общество с ограниченной ответственностью «ТМК Стальные технологии»
Ligans SG 52 | 2 | 1 | НГДО, ОХНВП | Общество с ограниченной ответственностью «ТМК Стальные технологии»
K-8018G | 2 | 1 | НГДО, ОХНВП | Общество с ограниченной ответственностью «ТМК Стальные технологии»
UV-309P | 2 | 2 | СК | Общество с ограниченной ответственностью «ТМК Трубопроводные решения»; Публичное акционерное общество «Трубная Металлургическая Компания»
WL15 | 2 | 1 | НГДО, ОХНВП | Общество с ограниченной ответственностью коммерческая организация с иностранными инвестициями "КРОНЕ-Автоматика" (ООО "КРОНЕ-Автоматика")
Св-10Х16Н25АМ6 | 2 | 1 | НГДО, ОХНВП | Общество с ограниченной ответственностью коммерческая организация с иностранными инвестициями "КРОНЕ-Автоматика" (ООО "КРОНЕ-Автоматика")
WC-20 | 2 | 1 | КО, НГДО | ПАО НПО "Искра"
ОЗС-18 | 2 | 1 | КО | ПАО ТКЗ «Красный Котельщик»
Pittarc S2Mo | 2 | 1 | НГДО, ОХНВП, СК | Публичное акционерное общество «Трубная Металлургическая Компания»
Pittarc S3MoTiB | 2 | 1 | НГДО, ОХНВП, СК | Публичное акционерное общество «Трубная Металлургическая Компания»
Pittarc S3TiB | 2 | 1 | НГДО, ОХНВП, СК | Публичное акционерное общество «Трубная Металлургическая Компания»
MagWire MS700 | 2 | 1 | НГДО, ОХНВП, СК | Публичное акционерное общество «Трубная Металлургическая Компания»
MagWire MS 700 | 2 | 1 | НГДО, ОХНВП, СК | Публичное акционерное общество «Трубная Металлургическая Компания»
SA AB 1 | 1 | 1 | НГДО, ОХНВП | ZHEJIANG BOTELI TECHNOLOGY CO., LTD
Weld CF 89 | 1 | 1 | ПТО | АКЦИОНЕРНОЕ ОБЩЕСТВО "ГАЛИЧСКИЙ АВТОКРАНОВЫЙ ЗАВОД"
E81T1-M21A8-Ni1-H4 AWS A5.36 | 1 | 1 | СК | АКЦИОНЕРНОЕ ОБЩЕСТВО "ТРЕСТ КОКСОХИММОНТАЖ"
FILARC PZ6138 | 1 | 1 | СК | АКЦИОНЕРНОЕ ОБЩЕСТВО "ТРЕСТ КОКСОХИММОНТАЖ"
AristoRod 12.63 | 1 | 1 | СК | АКЦИОНЕРНОЕ ОБЩЕСТВО "ТРЕСТ КОКСОХИММОНТАЖ"
EWC SG2 | 1 | 1 | СК | АКЦИОНЕРНОЕ ОБЩЕСТВО "ТРЕСТ КОКСОХИММОНТАЖ"
EWC SG3 | 1 | 1 | НГДО, ОХНВП | АКЦИОНЕРНОЕ ОБЩЕСТВО "ТРЕСТ КОКСОХИММОНТАЖ"
УОНИ-13/85 | 1 | 1 | ПТО | АКЦИОНЕРНОЕ ОБЩЕСТВО «УСТАЙ УЛУСЛАРАРАСЫ ЙАПЫ ТААХХЮТ ВЕ ТИДЖАРЕТ АНОНИМ ШИРКЕТИ»
OK 75.78 | 1 | 1 | ПТО | АКЦИОНЕРНОЕ ОБЩЕСТВО «УСТАЙ УЛУСЛАРАРАСЫ ЙАПЫ ТААХХЮТ ВЕ ТИДЖАРЕТ АНОНИМ ШИРКЕТИ»
KOY 1002/1 | 1 | 1 | ПТО | АКЦИОНЕРНОЕ ОБЩЕСТВО «УСТАЙ УЛУСЛАРАРАСЫ ЙАПЫ ТААХХЮТ ВЕ ТИДЖАРЕТ АНОНИМ ШИРКЕТИ»
ОЗС-6 | 1 | 1 | СК | АО "Ай-Теко"
Ok Autrod 13.26 | 1 | 1 | КО, НГДО, ОХНВП | АО "Борхиммаш"
NiMo 1 | 1 | 1 | КО | АО "ЗАВКОМ"
K-71TLF | 1 | 1 | КО | АО "ЗАВКОМ"
SM T Rod | 1 | 1 | КО | АО "ЗАВКОМ"
SM T-ROD ER70S-6 | 1 | 1 | КО | АО "ЗАВКОМ"
Corgon 18/Коргон 18 | 1 | 1 | КО | АО "ЗАВКОМ"
SD1-22 | 1 | 1 | СК | АО "КЗМК"
SD1-25 | 1 | 1 | СК | АО "КЗМК"
UF-25 | 1 | 1 | СК | АО "КЗМК"
POWER BRIDGE 60MZ | 1 | 1 | КСМ | АО "Стальмост"
Supercored 71H | 1 | 1 | СК | АО "Южный центр судостроения и судоремонта" (АО "ЮЦСС")
NORDWELD ER70S-6 | 1 | 1 | ГО, КО, НГДО, ОХНВП | АО «АЗПТ»
OK Aristrorod 12.50 | 1 | 1 | НГДО, ОХНВП | АО «Димитровградхиммаш»
OK Aristorod 55 | 1 | 1 | ОХНВП | АО «СОТ»
OK 50.40 | 1 | 1 | ОХНВП, СК | АО «ЭлектраСтрой Хэви Индастрис»
Tigrod 13.23 | 1 | 1 | ОХНВП, СК | АО «ЭлектраСтрой Хэви Индастрис»
OK 67.75 | 1 | 1 | ОХНВП, СК | АО «ЭлектраСтрой Хэви Индастрис»
Capilla 309 L | 1 | 1 | ОХНВП, СК | АО «ЭлектраСтрой Хэви Индастрис»
ОЗЛ-6 | 1 | 1 | ОХНВП, СК | АО «ЭлектраСтрой Хэви Индастрис»
KST-309L-15 | 1 | 1 | ОХНВП, СК | АО «ЭлектраСтрой Хэви Индастрис»
ER 309 L | 1 | 1 | НГДО, ОХНВП | Акционерное общество "Акционерная компания "Корвет"
INCONEL Filler Metal | 1 | 1 | НГДО, ОХНВП | Акционерное общество "Акционерная компания "Корвет"
DEKA ER70S-6 | 1 | 1 | СК | Акционерное общество "ЗАВОД ДОРМАШ"
Св-08ГНМ-О | 1 | 1 | НГДО, ОХНВП, СК | Акционерное общество "Изоляционный трубный завод" (АО "ИТЗ")
AC H45 | 1 | 1 | НГДО, ОХНВП, СК | Акционерное общество "Изоляционный трубный завод" (АО "ИТЗ")
Св-08ГА/UF-02 | 1 | 1 | СК | Акционерное общество "Южноуральский завод металлических конструкций Металлинвест"
Weldo SG2 | 1 | 1 | КСМ | Акционерное общество «Благовещенский завод МЖБК» (АО «Благовещенский завод МЖБК»)
P230 | 1 | 1 | КСМ | Акционерное общество «Благовещенский завод МЖБК» (АО «Благовещенский завод МЖБК»)
POWER WET 60M | 1 | 1 | КСМ | Закрытое акционерное общество "Курганстальмост"
Св-О8ГА | 1 | 1 | КСМ | Закрытое акционерное общество "Курганстальмост"
Flux 10.71Р | 1 | 1 | СК | ОБЩЕСТВО С ОГРАНИЧЕННОЙ ОТВЕТСТВЕННОСТЬЮ "АСТРОН БИЛДИНГС"
Autrod OK 12.51 | 1 | 1 | ГДО | ОБЩЕСТВО С ОГРАНИЧЕННОЙ ОТВЕТСТВЕННОСТЬЮ "ПРОФЕССИОНАЛ"
ESB 42 | 1 | 1 | СК | ОБЩЕСТВО С ОГРАНИЧЕННОЙ ОТВЕТСТВЕННОСТЬЮ "РЕНКОНС ХЭВИ ИНДАСТРИС"
ESB 52 | 1 | 1 | СК | ОБЩЕСТВО С ОГРАНИЧЕННОЙ ОТВЕТСТВЕННОСТЬЮ "РЕНКОНС ХЭВИ ИНДАСТРИС"
AS B-257 Pipe | 1 | 1 | СК | ОБЩЕСТВО С ОГРАНИЧЕННОЙ ОТВЕТСТВЕННОСТЬЮ "РЕНКОНС ХЭВИ ИНДАСТРИС"
FCW 17 | 1 | 1 | СК | ОБЩЕСТВО С ОГРАНИЧЕННОЙ ОТВЕТСТВЕННОСТЬЮ "РЕНКОНС ХЭВИ ИНДАСТРИС"
MEGAFIL 713 R | 1 | 1 | СК | ОБЩЕСТВО С ОГРАНИЧЕННОЙ ОТВЕТСТВЕННОСТЬЮ "РЕНКОНС ХЭВИ ИНДАСТРИС"
CS-71MJ | 1 | 1 | СК | ОБЩЕСТВО С ОГРАНИЧЕННОЙ ОТВЕТСТВЕННОСТЬЮ "РЕНКОНС ХЭВИ ИНДАСТРИС"
Tigrod 309LSi | 1 | 1 | СК | ОБЩЕСТВО С ОГРАНИЧЕННОЙ ОТВЕТСТВЕННОСТЬЮ "РЕНКОНС ХЭВИ ИНДАСТРИС"
OK Tigrod 13.24 | 1 | 1 | ОХНВП, СК | ОБЩЕСТВО С ОГРАНИЧЕННОЙ ОТВЕТСТВЕННОСТЬЮ "РЕНКОНС ХЭВИ ИНДАСТРИС"
OK Autrod 13.23 | 1 | 1 | ОХНВП, СК | ОБЩЕСТВО С ОГРАНИЧЕННОЙ ОТВЕТСТВЕННОСТЬЮ "РЕНКОНС ХЭВИ ИНДАСТРИС"
M-308L | 1 | 1 | КО, ОХНВП | ОБЩЕСТВО С ОГРАНИЧЕННОЙ ОТВЕТСТВЕННОСТЬЮ "СВАРОЧНО-МОНТАЖНАЯ КОМПАНИЯ"
OK Autrod 308LSi | 1 | 1 | КО, ОХНВП | ОБЩЕСТВО С ОГРАНИЧЕННОЙ ОТВЕТСТВЕННОСТЬЮ "СВАРОЧНО-МОНТАЖНАЯ КОМПАНИЯ"
SMT-316LSi Inox | 1 | 1 | КО, ОХНВП | ОБЩЕСТВО С ОГРАНИЧЕННОЙ ОТВЕТСТВЕННОСТЬЮ "СВАРОЧНО-МОНТАЖНАЯ КОМПАНИЯ"
M-347 | 1 | 1 | КО, ОХНВП | ОБЩЕСТВО С ОГРАНИЧЕННОЙ ОТВЕТСТВЕННОСТЬЮ "СВАРОЧНО-МОНТАЖНАЯ КОМПАНИЯ"
Alfa Mag SG2 | 1 | 1 | СК | ОБЩЕСТВО С ОГРАНИЧЕННОЙ ОТВЕТСТВЕННОСТЬЮ "СТИЛВОРК"
ESAB Welding Products | 1 | 1 | НГДО, ОХНВП | ООО "АРКТИК ИНТЕРНЕШНЛ ФАБРИКАТОРС"
Bohler Welding Austria | 1 | 1 | НГДО, ОХНВП | ООО "АРКТИК ИНТЕРНЕШНЛ ФАБРИКАТОРС"
ER-70S-6 | 1 | 1 | НГДО, ОХНВП | ООО "АРКТИК ИНТЕРНЕШНЛ ФАБРИКАТОРС"
SFA/AWS A 5.18 | 1 | 1 | НГДО, ОХНВП | ООО "АРКТИК ИНТЕРНЕШНЛ ФАБРИКАТОРС"
The Lincoln Electrik | 1 | 1 | НГДО, ОХНВП | ООО "АРКТИК ИНТЕРНЕШНЛ ФАБРИКАТОРС"
Weld T 80S-Ni | 1 | 1 | ОХНВП | ООО "ГСП-НЕФТЕГАЗПЕРЕРАБОТКА"
OK 61.35 | 1 | 1 | СК | ООО "ГСП-НЕФТЕГАЗПЕРЕРАБОТКА"
Supercored 81-К2 | 1 | 1 | СК | ООО "Кливер"
S235J2G3 | 1 | 1 | КСМ | ООО "МЕТАЛЛОКОНСТРУКЦИЯ"
C450 | 1 | 1 | КСМ | ООО "МЕТАЛЛОКОНСТРУКЦИЯ"
NR-208XP | 1 | 1 | СК | ООО "МРТС-Строймонтаж"
Pipeweld SGC-ST 70S-6 | 1 | 1 | СК | ООО "МРТС-Строймонтаж"
Geka TEMPO B | 1 | 1 | ОХНВП | ООО "Марин Текнолоджис энд Консалтинг Сервисис"
H4 | 1 | 1 | ОХНВП | ООО "Марин Текнолоджис энд Консалтинг Сервисис"
E 8018-C1 | 1 | 1 | ОХНВП | ООО "Марин Текнолоджис энд Консалтинг Сервисис"
X80-O | 1 | 1 | СК | ООО "Морские технологии"
E81T8-Ni2 | 1 | 1 | СК | ООО "Морские технологии"
SRT SFC 81Ni1M | 1 | 1 | НГДО, ОХНВП | ООО "Нова"
Fabshield K54 | 1 | 1 | СК | ООО "Р-СТРОЙ"
Pipeliner NR-208-XP | 1 | 1 | СК | ООО "Р-СТРОЙ"
LB-52TRU | 1 | 1 | НГДО, ОХНВП | ООО "РН-ВАНКОР"
E8018-C1 | 1 | 1 | ОХНВП | ООО "СИНОПЕК ИНЖИНИРИНГ ГРУП РУС"
W707Ni | 1 | 1 | ОХНВП | ООО "СИНОПЕК ИНЖИНИРИНГ ГРУП РУС"
OK 92.55 | 1 | 1 | ОХНВП, СК | ООО "СИНОПЕК ИНЖИНИРИНГ ГРУП РУС"
ENiCrMo-6 | 1 | 1 | ОХНВП, СК | ООО "СИНОПЕК ИНЖИНИРИНГ ГРУП РУС"
NYLOID 2 | 1 | 1 | ОХНВП, СК | ООО "СИНОПЕК ИНЖИНИРИНГ ГРУП РУС"
SFA/AWS A5.18 | 1 | 1 | НГДО, ОХНВП | ООО "СМНМ-ВИКО, Инженерно-строительная компания"
ER80S-Nil | 1 | 1 | НГДО, ОХНВП | ООО "СМНМ-ВИКО, Инженерно-строительная компания"
I1 | 1 | 1 | НГДО, ОХНВП | ООО "Си Эн Жи Эс Инжениринг"
Ar100 | 1 | 1 | НГДО, ОХНВП | ООО "Си Эн Жи Эс Инжениринг"
E 42 5 | 1 | 1 | НГДО, ОХНВП | ООО "Си Эн Жи Эс Инжениринг"
B 12 H5 | 1 | 1 | НГДО, ОХНВП | ООО "Си Эн Жи Эс Инжениринг"
E 42 4 | 1 | 1 | НГДО, ОХНВП | ООО "Си Эн Жи Эс Инжениринг"
B 4 2 | 1 | 1 | НГДО, ОХНВП | ООО "Си Эн Жи Эс Инжениринг"
E7018 | 1 | 1 | НГДО, ОХНВП | ООО "Си Эн Жи Эс Инжениринг"
OK Aristorod 69 | 1 | 1 | ПТО | ООО "Стройбезопасность-Н"
POWER BRIDGE 60M | 1 | 1 | КСМ | ООО "У-УСМ"
S EMK 6 | 1 | 1 | КО, ОХНВП, СК | ООО «Велесстрой-СМУ»
Elgatig 100 | 1 | 1 | КО, ОХНВП, СК | ООО «Велесстрой-СМУ»
ST-1N | 1 | 1 | КО, ОХНВП, СК | ООО «Велесстрой-СМУ»
M-12K | 1 | 1 | КО, ОХНВП, СК | ООО «Велесстрой-СМУ»
CHW-50C6SM | 1 | 1 | СК | ООО «ЕВРАЗ Стил Билдинг»
OK FLUX 10.71Р | 1 | 1 | КСМ | ООО «Завод металлоконструкций 41»
ESAB OK AristoRod | 1 | 1 | КО, НГДО, ОХНВП | ООО «Завод специального машиностроения»
EWC WE-3 | 1 | 1 | НГДО, ОХНВП | ООО «ИНКОМСТРОЙ»
ОК-46 | 1 | 1 | ПТО | ООО «ИТЦ»
АНО-21 | 1 | 1 | ПТО | ООО «ИТЦ»
OKTigrod 12.64 | 1 | 1 | ОХНВП, СК | ООО «Иннова Констракшн Групп»
K-7018G | 1 | 1 | ГО, ОХНВП, СК | ООО «Иннова Констракшн Групп»
Fabshield X80 | 1 | 1 | СК | ООО «МОРСКИЕ ТЕХНОЛОГИИ»
Weld EH12K | 1 | 1 | СК | ООО «НИИЦ СТНК «СПЕКТР»
Tubrod 15. 17 | 1 | 1 | СК | ООО «НИИЦ СТНК «СПЕКТР»
Tubrod 15.19 | 1 | 1 | СК | ООО «НИИЦ СТНК «СПЕКТР»
SuperArc L-56 | 1 | 1 | СК | ООО «НИИЦ СТНК «СПЕКТР»
OK AristoRod 13.12А | 1 | 1 | СК | ООО «НИИЦ СТНК «СПЕКТР»
JQ.MG80-G | 1 | 1 | ПТО | ООО «РУСКОМТРАНС»
JC-30 | 1 | 1 | СК | ООО «СП ВИС-МОС»
Bohler FOX EV | 1 | 1 | СК | ООО «ССК «Газрегион»
Св-10НМА-О | 1 | 1 | ОХНВП | ООО «ССК «Газрегион»
UF-02M | 1 | 1 | ОХНВП | ООО «ССК «Газрегион»
E 42 3 | 1 | 1 | КСМ | ООО «ССК «Газрегион»
B 2 2 | 1 | 1 | КСМ | ООО «ССК «Газрегион»
H10 | 1 | 1 | КСМ | ООО «ССК «Газрегион»
Cartel 625 | 1 | 1 | НГДО, ОХНВП | ООО «ТЕХНОСЕРВИС»
ULTRA 550 | 1 | 1 | КСМ | ООО «ТоннельЮжСтрой»
Power Arc 60R | 1 | 1 | КСМ | ООО «ТоннельЮжСтрой»
Weld T 308LSi | 1 | 1 | НГДО, ОХНВП | ООО Завод «БУММАШ»
Св-08-ГА-О | 1 | 1 | СК | Общество с ограниченной ответственностью "Завод Строительных Конструкций"
Св-08Г2С-П | 1 | 1 | СК | Общество с ограниченной ответственностью "Завод Строительных Конструкций"
OK Tigrod 13.08 | 1 | 1 | НГДО, ОХНВП | Общество с ограниченной ответственностью "Интра Инжиниринг"
OK 74.86 TENSITRODE | 1 | 1 | НГДО, ОХНВП | Общество с ограниченной ответственностью "Интра Инжиниринг"
WL 20 | 1 | 1 | НГДО, ОХНВП | Общество с ограниченной ответственностью "Интра Инжиниринг"
SM-70. WELDO SG2 | 1 | 1 | КСМ | Общество с ограниченной ответственностью "Иркутский завод металлоконструкций" (ООО "ИрЗМК")
E7015-G | 1 | 1 | ГО, НГДО, ОХНВП | Общество с ограниченной ответственностью "РМА Рус" (ООО "РМА Рус")
Autrod 12.64 | 1 | 1 | ПТО | Общество с ограниченной ответственностью "Региональный Инженерно-Консультативный Центр "Кран-Парк" (ООО "РИКЦ "Кран-Парк")
OK Flux 10.62P | 1 | 1 | СК | Общество с ограниченной ответственностью "СПК-Чимолаи"
WELDO SG2 | 1 | 1 | КСМ | Общество с ограниченной ответственностью "Сибмонтажавтоматика" (ООО "Сибма")
ER110S-G | 1 | 1 | ПТО | Общество с ограниченной ответственностью "Спецремонт" (ООО "Спецремонт")
AH-47 | 1 | 1 | КСМ | Общество с ограниченной ответственностью «АВТОБАН - МОСТ» (ООО «А-Мост»)
TiO2 0 | 1 | 1 | КСМ | Общество с ограниченной ответственностью «АВТОБАН - МОСТ» (ООО «А-Мост»)
JQ.SJ101 | 1 | 1 | НГДО, ОХНВП | Общество с ограниченной ответственностью «Восточная Арматурная Компания»
OK Autrod 13.28 | 1 | 1 | КО | Общество с ограниченной ответственностью «Нефтегазовая Промышленная Арматура»
Weld-SG 80 | 1 | 1 | НГДО, ОХНВП | Общество с ограниченной ответственностью «Самараволгомаш» (ООО «Самараволгомаш")
Св-18ХМА | 1 | 1 | НГДО, ОХНВП | Общество с ограниченной ответственностью «Самараволгомаш» (ООО «Самараволгомаш")
Weld ENi2 | 1 | 1 | НГДО, ОХНВП | Общество с ограниченной ответственностью «Самараволгомаш» (ООО «Самараволгомаш")
SM-110 | 1 | 1 | ПТО | Общество с ограниченной ответственностью Группа компаний "Уральский машиностроительный завод"
Ferroline C18 | 1 | 1 | ПТО | Открытое акционерное общество "Балткран"
Св-06Х15Н60М15 | 1 | 1 | КО, ОХНВП | ПАО НПО "Искра"
Св-03Х12Н9М2С-ВИ | 1 | 1 | НГДО, ОХНВП | ПАО НПО "Искра"
FOX DMO Kb | 1 | 1 | КО | ПАО ТКЗ «Красный Котельщик»
ЦЛ-20 | 1 | 1 | КО | ПАО ТКЗ «Красный Котельщик»
OK AristoRod 13.26 | 1 | 1 | КО | ПАО ТКЗ «Красный Котельщик»
UV309P | 1 | 1 | СК | Публичное акционерное общество «Трубная Металлургическая Компания»
Pittarc S3Ni2 | 1 | 1 | НГДО, ОХНВП | Публичное акционерное общество «Трубная Металлургическая Компания»
MagWire P80 | 1 | 1 | НГДО, ОХНВП | Публичное акционерное общество «Трубная Металлургическая Компания»
UV 309P | 1 | 1 | НГДО, ОХНВП | Публичное акционерное общество «Трубная Металлургическая Компания»
Conarc 74 | 1 | 1 | НГДО, ОХНВП | Публичное акционерное общество «Трубная Металлургическая Компания»
Pipeliner 18P | 1 | 1 | НГДО, ОХНВП | Публичное акционерное общество «Трубная Металлургическая Компания»

## Организации
Организация | Свидетельств ВП | Карточек загружено | Марки СМ (по загруженным) | Способы | Группы ТУ | Основные материалы (примеры)
ООО «ССК «Газрегион» | 158 | 37 | OK 74.70, OK Tigrod 12.64, ULTRA 70S-G, OK 53.70, ULTRA 327, UF-07.01, NSSW SF-50AR, ESAB Weld T | ААДП+МАДП, АФ, МП+АПИ, МП+АФ, МП+МПИ, МП+МПИ+АФ, МП+МПС, РАД, РАД+АФ, РАД+РД, РАД+РД+АФ, РД, РД+АФ | ГО, КО, КСМ, НГДО, ОХНВП, СК | 1(М01)+2(М03); 1(М01), 1(М01)+2(М03), 2(М03); 1(М01), 2(М03); 1(М01), 2(М03), 1(М01)+2(М03); 1(М01), 2(М03), 1(М01)классапрочностидоК54включительно+2(М03; 1(М01), 2(М03), 2(М03)+1(М01); 1(М01), 2(М03), 2(М03)классапрочностивышеК54доК60включительн; 1(М01), 2(М03), 2+1(М03+М01); 1(М01), 2(М03), 3(М03)
Публичное акционерное общество «Трубная Металлургическая Компания» | 39 | 27 | Св-08Г2С, Св-08ГА, Св-08ГНМ, S2Ni2, UF-02, OK Flux 10.74, GeKa ELIFLUX PIPE, Св-10НМА | АПГ+АФ, АПГ+Л+АФ, АФ, МП, МП+АФ, МФ, РД | НГДО, ОХНВП, СК | 1 – сталь 20 + 3 – 32Г1 (А), 32Г2 (У), 32ХГ(А), 26ХМФА, 3 – ; 1(М01), 2(М03); 1(М01), 2(М03), 3(М03); 2(М03); 3(М03)
Закрытое акционерное общество "Курганстальмост" | 22 | 22 | WS F 101, ULTRA 500, Св-08ГА, Св-10НМА, UF-02, УОНИ-13/55, POWER WET 60M, Св-О8ГА | АПГ, АФ, КСО, МП, МПГ, РД, РД+АФ | КСМ, СК | 1(М01), 2(М03); 2(М03), 1(М01)
АО «ЭлектраСтрой Хэви Индастрис» | 20 | 20 | OK Tigrod 13.23, Tigrod 12.60, OK Tigrod 12.64, OK 48.08, УОНИ-13/55, OK 53.70, WT-20, OK 46.00 | МПГ, РАД, РАД+РД, РД, РД+МПГ, РДН | ОХНВП, СК | 1(М01), 2(М03); 1(М01), 2(М03), 2+1(М03+М01); 2(М03), 1(М01); 2(М03), 1(М01), 2+1(М03+М01); 2(М03), 2+1(М03+М01), 1(М01); 9(М11), 9+2(М11+М03); 9+1(М11+М01), 9+2(М11+М03)
ООО "Газпром переработка Благовещенск" | 15 | 15 | ER70S-6, SELLER TIG ER, E7016, LB-52U, E7018-G, OK 48.08, E8018-G, OK 74.70 | РАД, РАД+РД, РД, РДН | ГО, КО, ОХНВП, СК | 1(М01), 2(М03), 2+1(М03+М01); 1(М01), 2(М03), 9(М11); 1(М01), 2+1(М03+М01); 1(М01), 2+1(М03+М01), 2(М03); 1(М01), 2+1(М03+М01), 9(М11); 1(М01), 9(М11), 2+1(М03+М01), 9+1(М11+М01); 1(М01)2(М03), 1(М01); 2(М03); 2(М03), 1(М01)2(М03), 1(М01); 2+1(М03+М01), 1(М01)
АО "ЗАВКОМ" | 12 | 12 | UV C 418, WL-20, EWC S3Ni1Mo, Св-08Г2С, Union S 3, NiMo 1, OK Autrod 13.40, SM T Rod | АФ, МПГ, РАД | КО, ОХНВП | 1(М01)+2(М03), 1(М01); 1(М01), 1+2 (М01+М03); 2(М03); 2(М03), 1(М01)+2(М03), 1(М01), 4(М02); 2(М03), 1(М01), 2+1(М03+М01); 2(М03), 1+2 (М01+М03), 1(М01); 2(М03), 2+1(М03+М01), 1(М01); 2+1(М03+М01), 1(М01)
АКЦИОНЕРНОЕ ОБЩЕСТВО "ТРЕСТ КОКСОХИММОНТАЖ" | 12 | 12 | OK 53.70, LB-52U, LB-52NS, OK 48Р, OK 48.08, Св-08ГС, Св-08Г2С, OK Autrod 12.51 | МП, МПГ, РАД+РД, РД | МО, НГДО, ОХНВП, СК | 1(М01)+2(М03), 1(М01); 1(М01), 2(М03); 2(М03)+1(М01), 1(М01); 2(М03), 1(М01)+2(М03), 1(М01); 2(М03), 1(М01), 2(М03)+1(М01); 2(М03), 2(М03)+1(М01); 2(М03), 2(М03)+1(М01), 1(М01)
АКЦИОНЕРНОЕ ОБЩЕСТВО "МОСТОСТРОЙ-11" | 12 | 12 | Св-10НМА, Св-08Г2С, Power Bridge 60MZ, OK 53.70, AS SG2 | АФ, МП, МПГ, РД | КСМ, ПТО | 1(М01), 2(М03); 2(М03), 1(М01)
ООО "Белэнергомаш-БЗЭМ" | 13 | 10 | Св-08Г2С, Св-10НМА, UF-02, ULTRA 500 | АФ, КСО, МАДП, РАД+МАДП | НГДО, СК | 1 (09Г2С (класс прочности - К52)), 2 (10Г2ФБЮ (класс прочнос; 1 (Ст3, Ст3кп2, Ст3пс5, Ст3сп5, Ст3Гпс, Ст3Гсп, Ст3сп, 12Г2С; 1 (Ст3, Ст3кп2, Ст3пс5, Ст3сп5, Ст3Гпс, Ст3Гсп, Ст3сп, 17Г1С; 2 (10Г2ФБЮ (класс прочности - К60)); 2 (10ХСНД, 14Г2АФ, С390, 10Г2С1, С375), 1 (Ст3, Ст3кп2, Ст3п; 2 (16Г2АФ, С440
ОБЩЕСТВО С ОГРАНИЧЕННОЙ ОТВЕТСТВЕННОСТЬЮ "РЕНКОНС ХЭВИ ИНДАСТРИС" | 10 | 10 | WT-20, OK 53.70, Tigrod 12.60, OK Tigrod 12.64, Filarc PZ6114, PZ6138, DW-100, DW-A55L | АФ, МПГ, МПГН, РАД, РАД+АФ, РАД+РД, РД, РДН | ОХНВП, ПТО, СК | 1(М01), 2(М03); 1(М01), 2(М03), 2+1(М03+М01); 2(М03), 1(М01), 2+1(М03+М01); 2(М03), 2+1(М03+М01), 1(М01); 9(М11), 9+2(М11+М03); 9+1(М11+М01), 9+2(М11+М03)
АО «Усть-Каменогорский арматурный завод» | 10 | 10 | OK Autrod 12.64, Super Arc L-56, OK Autrod 12.66, OK Tubrod 15.19, Power Pipe 60R, Pipeliner Autoweld G70M, Boehler Ti 60, Св-08Г2С | МП, МП+АПИ, МП+АФ | НГДО, ОХНВП | 1(М01), 2(М03)+1(М01); 2(М03)+1(М01)
ПАО "Северсталь" | 10 | 10 |  | АФ, МП, МПГ, РД | КО, МО, ПТО, СК | 1(М01), 2(М03), 1+2 (М01+М03); 1(М01), 2(М03), 1+2(М01+М03); 1(М01), 2(М03), 1+2(М01+М03), 1+2(М01+М03)); 1(М01), 2(М03), 9(М11)
АО "КХМ-2" | 10 | 10 | Св-08Г2С, OK Aristorod 12.50 | АФ, МП, РД | КО, МО, ОХНВП, ПТО, СК | 1(М01), 2(М03)
ООО "Си Эн Жи Эс Инжениринг" | 19 | 9 | OK 53.70, Supercored 71Н, OK 73.68, ЭА-395/9, E 42 5, B 12 H5, E7016-1, OK 48.00 | МПГ, РАД, РАД+РД, РД, РД+МПГ | НГДО, ОХНВП, СК | 1(М01)+1(М01), 1(М01)+2(М03); 1(М01)+1(М01), 2(М03)+2(М03), 2(М03)+1(М01); 1(М01)+1(М01), 2(М03)+2(М03), 2+1(М03+М01); 1(М01), 1(М01)+1(М01), 1(М01)+2(М03), 2(М03)+2(М03); 1(М01), 2(М03), 1(М01)+2(М03); 1(М01), 2(М03), 2+1(М03+М01); 9+1(М11+М01), 9+2(М11+М03)
ООО «Гусар» | 10 | 9 | Св-08Г2С, Св-08ГСНТ, Св-10НМА, UF-02 | ААДН, АПГ, АФ, МП, РАД | КО, НГДО, ОХНВП | 1(М01)+2(М03); 1(М01)+3(М03); 1(М01), 3(М03); 1(М01), 3(М03), 6(М04); 2(М03)+1(М01); 3(М03)+1(М01); 3+1(М03+М01)
ООО «ГСП-2» | 82 | 8 | Nittetsu-16W, WL-20, Nittetsu-L60LT, OK Tigrod12.64, Nittetsu L-60LT, OK Tigrod 12.64, УОНИ-13/55, OK 48.08L | ААДП, МП+АПИ, РАД, РАД+РД, РД, РД+АПИ, РД+МПС | НГДО, ОХНВП, СК | 1(М01), 2(М03); 1(М01), 2(М03), 2+1(М03+М0; 1(М01), 2(М03), 2+1(М03+М01); 1(М01), 2+1(М03+М01); 1(М01), 3(М03); 2(М03); 2(М03), 1(М01); 2(М03), 2+1(М03+М01); 2(М03), 2+1(М03+М01), 1(М01); 2+1(М03+М01); 3(М03); 3(М03), 3(М03)+2(М03); 3(М03), 3+2 (М03+М03)*
ООО «НИИЦ СТНК «СПЕКТР» | 23 | 8 | LB-52U, OK 53.70, OK 74.70, Fox EV 65, Tubrod 15. 17, Tubrod 15.19, Weld EH12K, OK Flux 10.62Р | ААДП, АФ, МАДП, МП, РД, РД+МПГ | НГДО, ОХНВП, СК | 1(М01), 2(М03); 1(М01), 2(М03), 1(М01)+2(М03); 1(М01), 2(М03), 1(М01)классапрочностидоК54включительно+2(М03; 2(М03); 2(М03)+1(М01); 3(М03), 3(М03)классапрочностиК70+2(М03)
ООО "СУПЕРСТРОЙ XXI" | 14 | 8 | ЛБ-52TRU, OK 74.70 | РД | НГДО, ПТО, СК | 1(М01), 2+1(М03+М01); 2 (свыше К54 до К60 включительно), марки согласно ПТД; 2(М03); 2+1(М03+М01), 1(М01)
Общество с ограниченной ответственностью «ТМК Стальные технологии» | 8 | 8 | LB-52U, OK 53.70, GER-N28, Boehler FOX EV, S2Ni2, ENi3, Св-10НМА, UF-01 | АФ, МП, РД | НГДО, ОХНВП | 1(М01), 1(М01)+2(М03), 2(М03); 1(М01), 2(М03), 1(М01)+2(М03), 3(М03), 2(М03)+3(М03), 1(М01); 1(М01), 2(М03), 2(М03)+1(М01); 1(М01), 2(М03), 2(М03)+1(М01), 3(М03), 3(М03)+1(М01), 3(М03); 1(М01), 2(М03), 3(М03)
АО "Воронежстальмост" | 12 | 7 | Св-08ГА, UF-02, Св-08Г2С | АФ, КСО, МП, МПГ, РД | КСМ, ПТО, СК | 1(М01), 1 + 2 (М01 + М03), 2(М03); 1(М01), 2(М03); 1(М01), 2(М03), 2(М03; 1-14ХГНДЦ, 2-14ХГНДЦ
ООО "МРТС-Строймонтаж" | 12 | 7 | ЛБ-52TRU, OK 74.70, Pipeweld SGC-ST 70S-6, Св-08Г2С, NR-208XP | ААДП, МП, МПС, РД | НГДО, СК | 1(М01), 2(М03), 2+1(М03+М01); 1(М01), 2+1(М03+М01); 2 (свыше К54 до К60 включительно), марки согласно ПТД; 2 (свыше К54 до К60 включительно), марки согласно ПТД, 1 (до; 2(М03); 2(М03), 1(М01), 2+1(М03+М01); 2(М03), 2+1(М03+М01), 1(М01); 2+1 (свыше К54 до К60 включительно + до К54 включительно), м; 2
ПАО ТКЗ «Красный Котельщик» | 7 | 7 | ОЗС-18, Св-08ГС, OK Flux 10.62, Св-10НМА, FOX DMO Kb, Fox EV 65, OK AristoRod 13.26, Св-08Г2С | АФ, МАДП, РД, РДН | КО | 1(М01), 2(М03); 1(М01), 2(М03), 2+1(М03+М01), 4(М02); 2(М03); 2(М03), 2+1(М03+М01); 2+1(М03+М01)
АКЦИОНЕРНОЕ ОБЩЕСТВО "КАЗАНСКИЙ ЗАВОД КОМПРЕССОРНОГО МАШИНОСТРОЕНИЯ" (АО "КАЗАНЬКОМПРЕССОРМАШ") | 6 | 6 | Св-08Г2С, OK Aristorod 12.50, OK 53.70 | МАДП, РД | НГДО, ОХНВП | 1 (Ст3сп, Ст3пс, 10, 20, 20К, 22К, 20Л, 25Л, 20ЮЧ) и другие ; 1 (Ст3сп, Ст3пс, 10, 20, 20К, 22К, 20Л, 25Л, 20ЮЧ, 16ГС, 10Г
ООО "Строй +" | 6 | 6 | LB-52U | МП, РД | КО, ОХНВП, ПТО, СК | 1(М01), 2(М03); 1(М01), 2(М03), 9(М11), 1+9(М01+М11)
ООО "ПОРТКОМПЛЕКТИМПЕКС" | 19 | 5 | OK 53.70, OK 74.70, Св-10НМА, TiO2 | АФ, МПГ, РД | КСМ, НГДО, ОХНВП, СК | 1(М01)+2(М03), 1(М01); 1(М01)+2(М03), 2(М03), 1(М01); 1(М01), 1(М01)+2(М03), 2(М03); 1(М01), 2(М03); 1(М01), 2(М03), 1(М01)+2(М03); 1(М01), 2(М03), 1(М01)+2(М03), 2(М03)+1(М01); 1(М01)1(М01), 1(М01)2(М03); 2(М03), 1(М01), 1(М01)+2(М03)
Акционерное общество «Акционерная компания ОЗНА» | 12 | 5 | OK Aristorod 12.50, Св-08ГА, UF-02, УОНИ-13/55, LB-52U | ААДН, АФ, МП, МП+АФ, РАД+РД, РД | КО, НГДО | 1(М01), 2(М03); 1(М01), 2(М03), 2+1(М03+М01); 1/11 (М01/М51), 2/11 (М03/М51)
Общество с ограниченной ответственностью «ТМК Трубопроводные решения» | 8 | 5 | Св-08Г2С, Св-08А, Св-08ГА, Св-08ГНМ, Св-10НМА, S2Mo, S3MoTiB, S3TiB | АПГ+АФ, АФ, МП, МП+АФ, МФ, РД | НГДО, ОХНВП, СК | 1(М01), 2(М03); 1(М01), 2(М03), 3(М03)
Акционерное общество «Инжиниринговая компания «АЭМ-технологии» | 6 | 5 | Св-08Г2С, OK Autrod 12.32, OK Flux 10.62 | МАДП, РАД+АФ, РАД+РД, РД, РД+АФ | НГДО, ОХНВП, ПТО | 1(М01)+2(М03); 1(М01)+3(М03); 2(М03); 2(М03), 1(М01)
АКЦИОНЕРНОЕ ОБЩЕСТВО "ГАЛИЧСКИЙ АВТОКРАНОВЫЙ ЗАВОД" | 5 | 5 | Св-08Г2С, OK AristoRod 69, Weld CF 89, АНО-4, МР-3, ОЗС-12, УОНИ-13/45, УОНИ-13/55 | МП, РД | ПТО | 1(М01), 2(М03); 2(М03), 1(М01), 1(М01)+2(М03); 3(М03)
Акционерное общество «ТЯЖМАШ» (АО «ТЯЖМАШ») | 5 | 5 | Св-08Г2С, Св-08ГА, Св-10ГА, Св-10Г2, Св-10НМА | АФ, МАДП | ПТО | 1(М01), 2(М03), 2(М03)+1(М01); 2(М03), 2(М03)+1(М01); 2(М03), 2+1(М03+М01)
ООО «МОРСКИЕ ТЕХНОЛОГИИ» | 5 | 5 | OK 53.70, Fabshield 71К6-NP, OK 74.70, Fabshield X80, LB-52U | МПС, РД, РД+АПС, РД+МПС | СК | 2(М03), 1(М01); 2(М03), 1(М01), 2+1(М03+М01); 2+1(М03+М01)
ПАО НПО "Искра" | 5 | 5 | Св-08Г2С, WC-20, Св-08ГСМТ, OK Tigrod 12.64, Св-10НМА, Flux 10.71, Св-08Г2С-О, Св-06Х15Н60М15 | МПН, РАД, РАД+АФ, РАД+МП | КО, НГДО, ОХНВП | 1(М01), 2(М03); 1+3 (М01+М03); 3(М03), 9(М11)
ООО "У-УСМ" | 5 | 5 | Св-08ГА, UF-02, POWER BRIDGE 60M, AS SG2 | АФ, МП, МПГ | КСМ | 1(М01), 2(М03)
ООО «ПО «КМЗ» | 5 | 5 | Св-08Г2С, WELD EH12K, OK Flux 10.71P, LB-52U, OK 53.70 | АФ, МП, МП+АФ, РД | НГДО, ОХНВП, ПТО, СК | 1(М01), 2(М03); 1(М01), 2(М03), 2+1(М03+М01); 1(М01), 2(М03), 9(М11)
ООО «ТоннельЮжСтрой» | 5 | 5 | Св-10НМА, УОНИ-13/55, TiO2, Power Bridge 60MZ, Power Arc 60R, ULTRA 550 | АФ, МП, МПГ, РД, РД+АФ | КСМ | 1(М01), 2(М03)
Публичное акционерное общество «Научно-производственное объединение «ИСКРА» (ПАО НПО «ИСКРА») | 5 | 5 | Св-08Г2С, Св-10НМА, OK Flux 10.71Р, WL-15, Св-08ГСМТ | АФ, МП, РАД, РАД+АФ, РАД+МП | НГДО, ОХНВП | 1(М01), 2(М03), 2+1(М03+М01); 1+3 (М01+М03); 2+1(М03+М01), 1(М01), 2(М03); 3(М03), 3+1(М03+М01), 1(М01)
ООО "ГСП-1" | 77 | 4 | Nittetsu-16W, Nittetsu L-60LT, E9016-G, ER70S-6, OK Tigrod 12.64, E7016-G | ААДП, ААДП+МАДП, МП+АПИ, РАД, РАД+РД, РД, РД+АПИ | ГО, НГДО, СК | 1(М01)+2(М03); 1(М01)+2(М03), 2(М03), 1(М01); 1(М01), 1(М01)+2(М03); 1(М01), 1(М01)+2(М03), 2(М03); 1(М01), 1(М01)+2(М03), 2(М03), 2(М03)+1(М01); 1(М01), 1+2 (М01+М03)*, 2(М03), 2+1(М03+М01); 1(М01), 2(М03); 1(М01), 2(М03), 1(М01)+2(М03), 2(М03)+1(М01); 1(М01), 2(М03), 2(М03)+1(М01); 1(М01), 2+1(М03
АО "ЦС "Звездочка" | 14 | 4 | Св-08Г2С, УОНИ-13/55 | МП, МПГ, РАД, РД | НГДО, ПТО, СК | 13+2 (М33+М03), марки согласно ПТД; 2(М03), 1(М01); 2(М03), 2+1(М03+М01), 1(М01)
ООО "СЛК" | 11 | 4 | OK 53.70, Св-08Г2С, OK 74.70 | МП+РД, РД, Т | НГДО, ОХНВП, СК | 1(М01), 1(М01)+2(М03), 2(М03); 1(М01), 1(М01)2(М03); 1(М01), 1(М01)2(М03), 2(М03); 1(М01), 2(М03); 1+13(М01+М31), 2+13 (М03+М31)
АО «ПТПА» | 11 | 4 | Св-10НМА, LB-52U, UF-02, Weld CF 80S-Ni1, UF-01 | АФ, МП, РД, РД+АПИ, РД+АФ | НГДО, ОХНВП | 1(М01), 2(М03); 1(М01), 2(М03), 1+2 (М01+М03); 1(М01), 2(М03), 2+1(М03+М01)
Общество с ограниченной ответственностью "СПК-Чимолаи" | 4 | 4 | Св-10НМА, UF-02, Св-08Г2С, AKEM4, OK Flux 10.62P, ULTRA 700 | АФ, МП | МО, СК | 1 - С345, 09Г2С, С355, 1 - С345, 09Г2С, С355С, 2 – С440, 10Х; 1 - С345, 09Г2С, С355, 2 - С390, С440, 10ХСНД, 1+2 - С345, 0; 3(М03), 1+3 (М01 + М03) - 09Г2С + С590, S690, W700, 2+3 (М03
Акционерное общество "Изоляционный трубный завод" (АО "ИТЗ") | 4 | 4 | S A AB, Св-08ГНМ-П, OK Flux 10.71Р, AC H5, Св-08ГНМ-О, OK Flux 10.71, AC H45, Св-08Г2С | АФ, МП | КО, НГДО, ОХНВП, СК | 1(М01), 2(М03)
Общество с ограниченной ответственностью «Нефтегазовая Промышленная Арматура» | 4 | 4 | OK Autrod 13.40, OK Flux 10.62, Св-08Г2С, OK Tigrod 13.28, OK Autrod 13.28 | АФ, МП, РАД | КО, ОХНВП | 1(М01), 2(М03), 1(М01)+2(М03); 1(М01), 2(М03), 1(М01)2(М03), 1(М01)1(М01), 2(М03)1(М01); 1(М01), 2(М03), 2(М03)1(М01), 1(М01)1(М01)
ООО «АКТИВ - ПЛЮС» | 4 | 4 | LB-52U, OK 53.70, Св-08Г2С, УОНИ-13/55 | МП, РД | НГДО, ОХНВП, СК | 1(М01), 2(М03), 2+1(М03+М01); 1(М01), 2(М03), 2+1(М03+М01), 9(М11), 9+1(М11+М01)
ООО «Иннова Констракшн Групп» | 4 | 4 | OK 53.70, LB-52U, Tigrod 12.60, OK Tigrod 12.64, OK Tigrod 13.23, WT-20, OK 46.00, OK 48.08 | РАД, РАД+РД, РД | ГО, ОХНВП, СК | 1(М01), 2(М03), 2(М03)+1(М01); 1(М01), 2(М03), 2+1(М03+М01); 2(М03), 1(М01), 2+1(М03+М01)
ЗАО "КУРГАНСТАЛЬМОСТ" | 4 | 4 | Св-08Г2С, Св-10ГА, Св-08ГА, UF-02 | АФ, МП, РД | КСМ, ПТО | 1(М01), 2(М03)
ООО "КЗМ" | 4 | 4 | Св-08ГА, OK AristoRod 12.50 | АФ, МП | КСМ, СК | 1(М01), 2(М03); 2(М03), 1(М01)
ООО "Велесстрой-СМУ" | 4 | 4 | OK Tigrod 13.23, OK 74.70, Weld CF 80S-Ni1, OK Autrod 12.51, OK 48.08, WL-20 | ААДП, РАД, РАД+РД, РД | КО, ОХНВП | 1(М01), 9(М11), 2(М03), 2+1(М03+М01); 2(М03), 1(М01), 2+1(М03+М01); 2(М03), 2+1(М03+М01); 2(М03), 2+1(М03+М01), 1(М01)
ООО "СИНОПЕК ИНЖИНИРИНГ ГРУП РУС" | 4 | 4 | ЭА-395/9, E8018-C1, W707Ni, OK 92.55, ENiCrMo-6, NYLOID 2 | РД | ОХНВП, СК | 0(М00)+9(М11), 2(М03), 9+2(М11+М03), 1(М01)+2(М03); 2(М03); 9(М11)+1(М01), 0(М00)+1(М01), 9(М11)+2(М03), 2(М03)+1(М01), ; 9+2(М11+М03)
ООО "Стройбезопасность-Н" | 4 | 4 | OK Autrod 12.64, УОНИ-13/55, OK Aristorod 69 | МП, РД | ПТО | 1(М01), 2(М03); 1(М01), 2(М03), 3(М03)
Общество с ограниченной ответственностью "РМА Рус" (ООО "РМА Рус") | 4 | 4 | Св-10НМА, UF-01, SA FB 1, AC H5, ER70S-6, E7015-G | АФ, МП+АФ, МП+РД+АФ | ГО, НГДО, ОХНВП | 1(М01), 2(М03), 1(М01)+2(М03)
ООО "МЕТАЛЛОКОНСТРУКЦИЯ" | 4 | 4 | OK AristoRod 12.50, Св-08ГА, OK Flux 10.71, S235J2G3, C450, UF-22 | АФ, КСО, МП | КСМ | 1(М01), 2(М03)
АО «СГТ» | 4 | 4 | Св-08Г2С, УОНИ-13/55, LB-52U | МП, РД | СК | 1(М01), 2(М03), 1(М01)+2(М03); 29(М07)+2(М03)
ООО "АРГОС-Строй" | 4 | 4 | OK 74.70, SFA/AWS A5.5, E8018-G, УОНИ-13/55, LB-52U, OK 53.70, Св-08Г2С | МП, РД | СК | 1(М01), 2(М03), 1(М01)+1(М01), 2(М03)+2(М03), 1(М01)+2(М03); 1(М01), 2(М03), 1+1 (М01+М01), 2+1(М03+М01), 2+2 (М03+М03); 2(М03); 3(М03)
Общество с ограниченной ответственностью "Интра Инжиниринг" | 4 | 4 | Weld T W4Si1, FOX EV 60, Ni 1-IG, WL20, OK Tigrod 13.08, OK 74.86 TENSITRODE, WL 20 | РАД, РАД+РД | НГДО, ОХНВП | 1(М01), 2(М03), 1(М01)+2(М03); 3(М03), 3(М03)+1(М01)
ОБЩЕСТВО С ОГРАНИЧЕННОЙ ОТВЕТСТВЕННОСТЬЮ "АСТРОН БИЛДИНГС" | 4 | 4 | Св-08Г2С, OK AristoRod 12.50, OK Autrod 12.64, OK Autrod 12.51, Св-08ГА, Св-10НМА, Flux 10.71Р | АПГ, АФ, МП | СК | 1(М01), 2(М03), 1(М01)+2(М03)
ООО «ВИС Строй» | 4 | 4 | Св-10НМА, УОНИ-13/55, TiO2 | АФ, МПГ, РД, РД+АФ | КСМ | 1(М01), 2(М03)
ООО "Р-СТРОЙ" | 34 | 3 | TS-6, LB-52U, Fabshield K54, Pipeliner NR-208-XP | ААДП, АПГ+АФ, АФ, МАДП+ААДП, МП, МП+МПС, РАД, РД, РД+МПС | НГДО, СК | 1(М01), 1(М01)+2(М03), 2(М03); 1(М01), 2(М03); 1(М01), 2(М03), 1(М01)+2(М03); 1(М01), 2(М03), 1+2 (М01+М03); 2(М03); Группа 1 (до К54 вкл.) + Группа 2 (от К55 до К60 вкл.); Группа 1 (до К54 вкл.), Группа 1 (до К54 вкл.) + Группа 2 (о; Группа 1 (до К54 вкл.), Группа 2 (от К55 до К60 вкл.); Группа 1 (
ООО "ВЕЛЕССТРОЙ-СМУ" | 17 | 3 | OK 53.70, LB-52U, Nittetsu-16W, OK 74.70, Nittetsu L-60LT, LB-62D | РД | НГДО, ОХНВП, СК | 1(М01)+2(М03), 2(М03), 1(М01); 1(М01), 1(М01)+2(М03); 1(М01), 1(М01)+2(М03), 2(М03); 1(М01), 2(М03), 1(М01)+2(М03); 1(М01), 2(М03), 1(М01)+2(М03), 2(М03)+1(М01); 2(М03); 2(М03), 1(М01); 2(М03), 1(М01), 1(М01)+2(М03); 2(М03), 2+1(М03+М01), 1(М01)
АО «СОТ» | 12 | 3 | OK 53.70, GER-N28, Св-08Г2С, OK Aristorod 55 | МП, МП+АПИ, РД, РД+АПИ | НГДО, ОХНВП | 1(М01), 1(М01)+2(М03), 2(М03), 2(М03)+1(М01); 1(М01), 2(М03), 2(М03)+1(М01); 1(М01), 2(М03), 2(М03)+1(М01), 1(М01)+2(М03); 1(М01)3(М03), 2(М03)3(М03)
АО "Южный центр судостроения и судоремонта" (АО "ЮЦСС") | 7 | 3 | Supercored 71H, Filarc PZ6138 | МПГ, РАД, РД | НГДО, СК | 1(М01), 2(М03), 1(М01)+2(М03); 1(М01), 2(М03), 2+1(М03+М01)
ООО "АРКТИК ИНТЕРНЕШНЛ ФАБРИКАТОРС" | 6 | 3 | Weld T W4Si1, ER70S-6, OK Tigrod 12.64, E8018-C3H4R, BOEHLER FOX EV60, ESAB Welding Products, Bohler Welding Austria, ER-70S-6 | РАД, РАД+РД, РД+РАД | НГДО, ОХНВП | 1(М01), 2(М03), 2+1(М03+М01)
Общество с ограниченной ответственностью Сервисная компания "Дельта" | 5 | 3 |  | РД | КО, НГДО, ОХНВП | 1(М01), 1(М01)+2(М03), 2(М03); 1(М01), 2(М03); 1(М01), 2(М03), 2+1(М03+М01), 1+2 (М01+М03)
ООО "Нова" | 5 | 3 | LB-52U, УОНИ-13/55, OK 53.70, OK 74.70, SRT SFC 81Ni1M | РД, РД+МПИ, РД+МПС | НГДО, ОХНВП | 1(М01), 1(М01)2(М03), 9(М11); 1(М01), 2(М03); 1(М01), 2(М03), 2+1(М03+М01); Группа 1+2 (М01+М03), марки согласно ПТД
ООО Завод «Буммаш» | 4 | 3 | Св-08Г2С, UF-1071, Св-08ГА, Св-08ГА-О | АФ, МП, МП+АФ | КО, НГДО, ОХНВП | 1(М01), 2(М03); 1(М01), 2(М03), 2+1(М03+М01)
ООО "СМНМ-ВИКО, Инженерно-строительная компания" | 4 | 3 | TENACITO 100, E11018-GH4R, FOX EV 85, ER70S-6, SFA/AWS A5.18, Weld T W4Si1, ER80S-Nil, SFA/AWS A5.28 | РАД, РД | НГДО, ОХНВП, ПТО, СК | 1(М01), 2(М03), 1+2(М01+М03); 3(М03)
АО "Стальмост" | 3 | 3 | POWER BRIDGE 60MZ, UF-02, Св-08ГА | АФ, МПГ, РД | КСМ | 1-09Г2С, 15ХСНД, 15ХСНДА, 2- 10ХСНД, 10ХСНДА, 1-14ХГНДЦ (345; 1-09Г2С, 15ХСНД, 15ХСНДА, 2-10ХСНД, 10ХСНДА, 1-14ХГНДЦ (345)
ООО "АСМ" | 3 | 3 | УОНИ-13/55, OK 53.70, LB-52U, Св-08Г2С, OK Autrod 12.51, Св-08ГА, Св-10НМА, OK Autrod 12.22 | АФ, МП, РД | КО, НГДО, ОХНВП | 1(М01), 2(М03), 2+1(М03+М01)
ООО «Металлпро» | 3 | 3 | OK Autrod 12.32, Flux 10.71, OK AristoRod 12.50, УОНИ-13/55 | АФ, МП, РД | КСМ | 1(М01), 2(М03); 1(М01)2(М03)
Акционерное общество «Челябинский завод металлоконструкций» | 3 | 3 | Св-08Г2С, ER70S-6, Св-08ГА, UF-02 | АФ, МП | СК | 1(М01), 2(М03), 1(М01)+2(М03); 2(М03),1(М01),2(М03)+1(М01); 2(М03),1(М01),2(М03)+1(М01), 1(М01), 1(М01)+2(М03),1(М01)
АО «Мостострой-11» | 3 | 3 | SM-70, PITTARC GTH | МП, РД, РД+МП | СК | 2(М03), 1(М01)
Общество с ограниченной ответственностью "Завод Строительных Конструкций" | 3 | 3 | Св-08-ГА-О, UF-02, Св-08Г2С-П, Св-08Г2С | АФ, МП | СК | 1(М01), 2(М03); 2(М03)
Акционерное общество "Управление механизации Востокнефтезаводмонтаж" | 3 | 3 | Св-08Г2С, УОНИ-13/55, WL-15, Св-08ГС, OK Tigrod 12.64 | МП, РАД, РД | НГДО, ОХНВП | 1(М01), 9(М11), 2+1(М03+М01); 2(М03)
ООО «ПМК «ПРОФМЕТ» | 3 | 3 | Св-08Г2С, OK AristoRod 12.50 | МП | КСМ, СК | 1(М01), 2(М03), 2(М03)+1(М01); 2(М03), 1(М01), 2(М03)+1(М01)
Открытое акционерное общество "Балткран" | 3 | 3 | УОНИ-13/55, Св-08ГА-О, UF-02, Св-08Г2С, Ferroline C18 | АФ, МП, РД | ПТО | 1(М01), 2(М03); 2(М03)
Общество с ограниченной ответственностью Научно-Производственное Предприятие "Гермес Арматура" | 3 | 3 | Св-08Г2С, УОНИ-13/55, LB-52U, OK 53.70, OK Flux 10.71Р | МП, РД, РД+АФ | НГДО, ОХНВП | 1(М01), 2(М03); 1(М01), 2(М03), 2+1(М03+М01), 9(М11)
Общество с ограниченной ответственностью "Стальстроймонтаж" | 3 | 3 | Св-10НМА, UF-02, Св-08Г2С, УОНИ-13/55 | МП, РД, РД+АФ | СК | 1(М01), 2(М03)
ООО "Северсталь Стальные Конструкции" | 3 | 3 |  | АФ, МП | СК | 1(М01), 2(М03), 1+2 (М01+М03); 1(М01), 2(М03), 1+2(М01+М03)
ООО фирма "Прокатмонтаж-3" | 3 | 3 |  | РД | МО, ПТО, СК | 1(М01), 2(М03), 1+2 (М01+М03)
Общество с ограниченной ответственностью «Корпорация Уралтехнострой» | 3 | 3 | Св-08Г2С, LB-52U | МП, РД | НГДО, ОХНВП | 1(М01), 2(М03)
ООО "ГСП-НЕФТЕГАЗПЕРЕРАБОТКА" | 3 | 3 | NITTETSU-16W, OK 74.70, OK 61.35, Weld T 80S-Ni, OK 74.86, ER70S-6, OK Tigrod 13.23, WL-20 | РАД, РАД+РД, РД | ОХНВП, СК | 2(М03); 2(М03), 2+1(М03+М01); 2(М03), 9(М11)
ООО "Новоком" | 3 | 3 |  | МПГ, РД, РД+МПГ | СК | 1(М01), 1(М01)+2(М03), 2(М03); 1(М01), 2(М03), 1(М01)+2(М03)
Акционерное общество "Мурманский морской торговый порт" (АО "ММТП") | 3 | 3 | УОНИ-13/55, Св-08Г2С | МП, РД | ПТО, СК | 1(М01), 2(М03)
ООО "СМП "ЮТМ" | 3 | 3 | Св-08Г2С, Св-10НМА, EWC FLUX 780 | МП, МП+АФ | ОХНВП | 2(М03); 2(М03), 2+1(М03+М01); 2(М03), 2+1(М03+М01), 1(М01)
ООО "СММ-ТЯЖМАШ" | 3 | 3 | Св-08Г2С, OK Flux 10.62, Св-08ГА | АФ, МП | МО, ПТО, СК | Группа 1, марки согласно ПТД, Группа 3, марки согласно ПТД; Группа 1, марки согласно ПТД, Группа 3, марки согласно ПТД,
ООО "Газпром трансгаз Чайковский" | 18 | 2 | УОНИ-13/55 | РАД, РД, РД+МПС | НГДО, ПТО | 1(М01), 2(М03); 1(М01), 2(М03), 3(М03); 2(М03); 2(М03), 1(М01); 2(М03)классапрочностиК60+1(М01)
ООО "Газпром трансгаз Краснодар" | 16 | 2 | УОНИ-13/55 | РАД+РД, РД | НГДО, ПТО | 1(М01), 2(М03); 2(М03); 3(М03)
ООО «Газпром трансгаз Краснодар» | 14 | 2 | УОНИ-13/55 | РАД, РАД+РД, РД, Т | НГДО, ПТО | 1(М01), 2(М03); 1(М01), 2(М03), 2(М03)классапрочностисвышеК54доК60включитель; 1(М01)13(М31), 2(М03)13(М31); 2(М03); 2(М03), 3(М03)
ООО «Р-СТРОЙ» | 11 | 2 | Weld T 80S-Ni1 | РАД, РАД+РД, РД | НГДО, ОХНВП, СК | 1(М01), 2(М03); 1(М01), 2(М03), 1(М01)классапрочностидоК54включительно+2(М03; 1(М01), 2(М03), 2(М03)+1(М01); 2(М03), 1(М01)классапрочностидоК54включительно+2(М03)
Общество с ограниченной ответственностью "ТЕХПРОММОНТАЖ" | 10 | 2 | OK 53.70, LB-52U, OK 74.70 | РД | НГДО, ОХНВП, СК | 1(М01), 1+2 (М01+М03); 1(М01), 2(М03)
ООО «СП ВИС-МОС» | 10 | 2 | JC-30, OK 53.70, LB-52U, OK 74.70 | МП+МПС, РД | НГДО, СК | 1(М01)+2(М03), 2(М03), 1(М01); 1(М01), 1(М01)+2(М03), 2(М03); 1(М01), 2(М03); 1(М01), 2(М03), 1(М01)+2(М03); 1(М01), 2(М03), 2(М03)1(М01), 1(М01)2(М03); 1(М01)1(М01), 1(М01)2(М03); 1(М01)2(М03), 1(М01)1(М01); 2(М03); 2(М03), 2(М03)+1(М01), 1(М01)
ООО "МРС" | 8 | 2 | Св-08Г2С, OK 53.70, OK 74.70 | МП, РАД, РД, РД+МПС | НГДО, СК | 1 (до К54 включительно), марки согласно ПТД, 1+2 (до К54 вкл; 1 (до К54 включительно), марки согласно ПТД, 2 (от К55 до К6; 1 (до К54 включительно), марки согласно ПТД, 2+1 (от К55 до ; 1(М01), 1+2 (М01+М03), марки согласно ПТД; 2(М03), 2+1(М03+М01), 1(М01)
ООО "Кливер" | 6 | 2 | Supercored 71Н, Supercored 81-К2, OK 48.08 | АФ, МПГ, РД | НГДО, СК | 1(М01), 2(М03), 1+2 (М01+М03); 1(М01), 2(М03), 1+2 (М01+М03), 1+9 (М01+М11), 2+9 (М03+М11)
Общество с ограниченной ответственностью «ТМК Стальные Технологии» | 5 | 2 | LB-52U, Boehler FOX EV, GER-N28, OK 74.70, Св-08Г2С, S2Ni2, ENi3, Св-10НМА | АФ, МП+АФ, РД | НГДО, ОХНВП | 1(М01), 2(М03), 1(М01)+2(М03); 1(М01), 2(М03), 2(М03)+1(М01)
ООО «ИНКОМСТРОЙ» | 5 | 2 | УОНИ-13/55, OK 53.70, LB-52U, OK 74.70, Weld T W4Si1, EWC WE-3 | РАД, РД, РД+МПС | НГДО, ОХНВП | 1(М01), 1+2 (М01+М03); 1(М01), 2(М03); 2(М03), 1(М01)+2(М03); 2(М03), 1+2 (М01+М03)
АО «СЕРВИС ИНДУСТРИЯ» | 4 | 2 |  | РД, РД+МПС | НГДО, ОХНВП, СК | 1(М01), 2(М03); 1(М01), 2+1(М03+М01), 2(М03); 2(М03); 2(М03), 2+1(М03+М01)
ООО "ГОРИЗОНТ" | 4 | 2 | ЭА-395/9 | МП, РД | ПТО, СК | 1(М01)+1(М01), 2(М03)+2(М03), 2+1(М03+М01); 1(М01), 2(М03); 9+1(М11+М01), 9+2(М11+М03)
ОБЩЕСТВО С ОГРАНИЧЕННОЙ ОТВЕТСТВЕННОСТЬЮ "АРГОС-СТРОЙ" | 4 | 2 | OK 53.70, LB-52U, OK 74.70, УОНИ-13/55 | РД | ГО, НГДО | 1(М01), 2(М03); 2(М03); 2(М03), 1(М01)+2(М03)
Общество с ограниченной ответственностью "АртМеталл" | 3 | 2 | Св-08Г2С | МП, РАД+МП | МО, НГДО, СК | 1(М01), 2(М03); 2+4 – X65, X56, A694F65 + 15ХМА, A182, F22
ООО «Газпром трансгаз Москва» | 3 | 2 | LB-52U, УОНИ-13/55 | РД, РД+МПС | КО, НГДО | 1(М01), 2(М03)
Акционерное общество «ГМС Нефтемаш» | 3 | 2 | UF-02, OK Flux 10.71, Св-08ГА, Св-10НМА, Св-08Г2С, AristoRod 12.50 | АФ, МП+АФ | КО, НГДО, ОХНВП | 1(М01), 2(М03), 9(М11)
ООО «Уралмаш НГО Холдинг» | 3 | 2 | Св-08Г2С | МП | НГДО, ПТО, СК | 1(М01), 2(М03); 1(М01), 2(М03), 2(М03)+1(М01)
АО "Агростромсервис" | 2 | 2 | OK AristoRod 69 | МАДП, РД | ПТО | 1(М01), 2(М03); 3(М03)
АО "Кировский машзавод 1 Мая" | 2 | 2 | Св-08Г2С, УОНИ-13/55 | МП, РД | ПТО | 1(М01), 2(М03); 1(М01), 2(М03), 3(М03)
АО "Мостострой-11" | 2 | 2 | OK AristoRod 12.50 | МП | КСМ, СК | 1(М01), 2(М03)
ЗАО "Лискимонтажконструкция" | 2 | 2 | OK 53.70, OK 74.70, Св-08Г2С, Св-08ГНМ, OK Flux 10.74, OK Autrod 13.64 | АПГ+АФ, РД | НГДО, СК | 1(М01), 2(М03)
Общество с ограниченной ответственностью "ПРОМИЗДЕЛИЯ" | 2 | 2 | Св-08ГА-О, ASF Flux-710, Св-08Г2С | АФ, МП | СК | 1(М01), 2(М03)
Акционерное общество "Инман" | 2 | 2 | Св-08Г2С | АПГ, МП | ПТО | 1(М01), 2(М03), 3(М03), 2+1(М03+М01), 3+1(М03+М01), +2(М0); 1(М01), 3(М03)
АО "Борхиммаш" | 2 | 2 | Ok Tigrod 12.64, Ok Tigrod 13.26, OK Aristorod 12.50, Св-08Г2С, Ok Autrod 13.26 | РАД, РАД+МАДП | КО, НГДО, ОХНВП | 1+2 (М01+М03); 1+2 (М01+М03), 1(М01)
ООО "РМП" | 2 | 2 |  | РД | МО, ПТО, СК | 1(М01), 2(М03)
ООО ОСФ "Стройспецмонтаж" | 2 | 2 | LB-52U | РД | НГДО, ОХНВП | 1(М01), 1(М01)+2(М03)
Акционерное общество «ЗОК» | 2 | 2 | Св-08ГА, ASF Flux-710, Св-08Г2С | АФ, МП | СК | 2(М03), 1(М01), 1(М01)+2(М03)
Общество с ограниченной ответственностью «Научно-производственная фирма «ВИСМА» | 2 | 2 | УОНИ-13/55, LB-52U, УОНИ-13/65, Nittetsu L-60LT | РД | НГДО, ОХНВП | 1+2 (М01+М03), 2(М03)
Общество с ограниченной ответственностью "СМК ОРСК" | 2 | 2 | Св-08ГА, OK Flux 10.71P, Св-08ГСМТ, OK AristoRod 12.50 | АФ, МП | СК | 1(М01), 2(М03)
ООО "Платинум-сервис" | 2 | 2 | Св-08Г2С | МП | КО, НГДО | 1(М01), 2(М03), 2+1(М03+М01)
ООО "ВолгаГазРемонт" | 2 | 2 |  | РД | НГДО, ОХНВП | 1(М01), 2+1(М03+М01), 2(М03); 1+1 (М01+М01), 2+2 (М03+М03), 2+1(М03+М01), 1(М01)+1(М01)
ООО «ПРОТОС» | 2 | 2 | Св-08Г2С, Св-08ГА | АФ, МП | СК | 1(М01), 2(М03), 2+1(М03+М01)
ООО «ЦТИ» | 2 | 2 | Autrod 12.51, Filarc PZ6114 | МП, МП+МПГ | СК | 1(М01), 1(М01)+2(М03), 2(М03); 2(М03)+3(М03)
Акционерное общество "Хабаровский радиотехнический завод" (АО "ХРТЗ") | 2 | 2 | LB-52U | РД | ПТО | 2(М03)
ОБЩЕСТВО С ОГРАНИЧЕННОЙ ОТВЕТСТВЕННОСТЬЮ "ПРОФЕССИОНАЛ" | 2 | 2 | Св-08ГС, Св-08Г2С, Autrod OK 12.51, LB-52U, OK 55.00 | МАДП, РД | ГДО | 1(М01), 2(М03)
ООО «Волгостальконструкция» | 2 | 2 | ER70S-6, УОНИ-13/55, LB-52U | МП, РД | СК | 2(М03)
ООО «СтальСтройТехнологии» | 2 | 2 | Св-08Г2С, SG2, ER70S-6 | МП | ПТО, СК | 1(М01), 2(М03)
Общество с ограниченной ответственностью коммерческая организация с иностранными инвестициями "КРОНЕ-Автоматика" (ООО "КРОНЕ-Автоматика") | 2 | 2 | WL15, WL20, OK Tigrod 13.23, Св-10Х16Н25АМ6, Св-08Г2С | РАД | НГДО, ОХНВП | 2(М03)+1(М01), 2(М03)+9(М11); 2(М03), 1(М01), 9(М11)
Общество с ограниченной ответственностью «Восточная Арматурная Компания» | 2 | 2 | Св-08Г2С, Autrod 12.51, Св-08ГА, Св-10ГН1МА, OK Flux 10.62, OK Flux 10.71, UF-02, JQ.SJ101 | МП, МП+АФ | НГДО, ОХНВП | 2+1(М03+М01)
ООО "КЗГПМ" | 2 | 2 | SG2, ER70S-6 | МП | ПТО | 2(М03), 1(М01)
ООО "МО-69" | 2 | 2 | Flux 10.71, UF-02, Св-08ГА, Autrod 12.32, Pipecored 81 | АФ, МПС | СК | 1(М01), 2(М03)
ООО "Проминвест" | 2 | 2 | Св-08Г2С, Св-08ГСМТ, OK Flux 10.71 | МП, МП+АФ | ГДО | 2(М03)
ООО "СМН" | 2 | 2 |  | МП | ОХНВП, СК | 1(М01), 2(М03)
ООО «БТ СВАП» | 2 | 2 | Св-08ГСМТ, ENi2, OK Flux 10.62Р | АФ, МП | СК | 2(М03)
ООО «Завод специального машиностроения» | 2 | 2 | ESAB OK AristoRod, ESAB AristoRod 12.50, Св-10НМА, UF-02 | МАДП, МАДП+АФ | КО, НГДО, ОХНВП | 1(М01), 2(М03); 1(М01), 2(М03), 2+1(М03+М01)
ООО «МС-СТРОЙСЕРВИС» | 2 | 2 | OK 53.70, LB-52U, УОНИ-13/55 | РД | НГДО, ОХНВП, СК | 1(М01), 2(М03), 2+1(М03+М01)
ООО «ТехСтрой» | 2 | 2 | Flux 10.71, UF-02, Св-08ГА, Autrod 12.32, Pipecored 81 | АФ, МПС | СК | 1(М01), 2(М03)
АО "БТС-МОСТ" | 2 | 2 | TiO2 | АФ, РД | КСМ | 1(М01), 2(М03)
АО "МРТС" | 2 | 2 | ЛБ-52TRU, OK 74.70 | РД | СК | 2(М03); 2+1(М03+М01), 1(М01)
АО "ПО "Севмаш" | 2 | 2 | Св-08Г2С, УОНИ-13/55 | МП, РД | ПТО | 2(М03), 1(М01)
АО «СтальМост» | 2 | 2 | Св-08ГА, UF-02, Св-08Г2С | АФ, МП | СК | 1(М01), 2(М03)
ООО «Московский Трубопрокатный завод» | 2 | 2 | Св-08Г2С, Св-08ГА, UF-02, Weld CF 80S-Ni1, OK Autrod 13.24, OK Flux 10.62 | МП, МП+АФ | СК | 1(М01), 2(М03), 1(М01)+2(М03)
Общество с ограниченной ответственностью "Хабаровское Мостостроительное Общество" (ООО "ХМО") | 2 | 2 | Св-10НМА | АФ, РД | КСМ | 1(М01), 2(М03)
ООО "Уралдомноремонт-Екатеринбург" | 2 | 2 |  | МПГ | МО, СК | 1(М01), 2(М03), 1+2 (М01+М03)
Акционерное общество «Благовещенский завод МЖБК» (АО «Благовещенский завод МЖБК») | 2 | 2 | Св-08ГА, UF-02, OK Flux 10.71, P230, Св-08А, OK Autrod 12.32, Св-08ГСМТ, OK AristoRod 12.50 | АФ, МП | КСМ | 1(М01), 2(М03)
ООО "РЕМСЕРВИС" | 2 | 2 | УОНИ-13/45, АНО-4, МР-3, ОЗС-4, ОЗС-12, УОНИ-13/55, LB-52U | РД | ПТО | 1(М01), 2(М03); 2(М03)
Филиал АО "ИЛК ИНШААТ" | 2 | 2 | OK 48.08L, E7018-G, Св-08Г2С | МП, РД | ОХНВП | 1(М01), 2(М03), 2+1(М03+М01); 2(М03), 1(М01)+2(М03)
Акционерное общество "МОВЕН" (АО "МОВЕН") | 2 | 2 | Св-08Г2С | МП | ПТО, СК | 1(М01), 2(М03)
ООО "ИНТЕРСТРОЙ" | 2 | 2 |  | МП, РД | ПТО, СК | 1(М01), 2(М03), 1(М01)+2(М03); 3(М03)
ZHEJIANG BOTELI TECHNOLOGY CO., LTD | 2 | 2 | ER80S-Ni1, Weld CF 80S-Ni1, Св-10НМА, SA AB 1, AC H5, UF-02 | РАД, РАД+АФ | НГДО, ОХНВП | 2(М03)
АО «Сибнефтемаш» | 2 | 2 | Св-08Г2С, Св-10НМА, UF-02, AristoRod 13.26 | МП, МП+АФ | ОХНВП | 2(М03); 2(М03), 2+1(М03+М01)
Общество с ограниченной ответственностью НПП "НефтеМодульКомплект" | 2 | 2 | Св-08Г2С, OK Autrod 12.51, Св-08ГС, OK Tigrod 12.64 | МП, РАД | НГДО, ОХНВП | 1(М01), 2(М03)
Общество с ограниченной ответственностью «Самараволгомаш» (ООО «Самараволгомаш") | 2 | 2 | Weld-SG 80, Св-18ХМА, OK Flux 10.62, OK Flux 10.71, Св-08Г2С, Weld T W4Si1, Weld T 80S-Ni1, Св-10ГН1МА | АФ, РАД+АФ | НГДО, ОХНВП | 1(М01)+2(М03); 3(М03)
ООО "НОВОРОСТЕХФЛОТ" | 2 | 2 |  | МП, РД | СК | 2(М03)+1(М01), 1(М01)+2(М03)
Акционерное общество «Пермский завод «Машиностроитель» (АО "ПЗ "Маш") | 2 | 2 | Св-08Г2С, Св-10НМА, OK Flux 10.71Р | МП, МП+АФ | КО, НГДО, ОХНВП | 1(М01), 2(М03), 2+1(М03+М01)
Акционерное общество "Красноярское монтажное управление "Гидромонтаж" | 2 | 2 | AristoRod 12.50, Св-08ГА | АФ, МП | КСМ | 1(М01), 2(М03)
ООО "УТЦ" | 2 | 2 | УОНИ-13/55, ULTRA 700 | МАДП, РД | ПТО | 1(М01), 2(М03); 3(М03)
ООО «Иждрил Холдинг» | 2 | 2 | Св-10НМА, HW 816H, ER70S-6 | АФ, МП+АФ | НГДО, ОХНВП | 1(М01), 2(М03), 2+1(М03+М01), 9(М11)
КФ ООО "Механик" | 2 | 2 | УОНИ-13/55, Св-08Г2С | МП, РД | ГДО | Группа 3+1, марки согласно ПТД/Группа 1, марки согласно ПТД,; Группа 3, марки согласно ПТД, Группа 3+1, марки согласно ПТД
Общество с ограниченной ответственностью "Курганский завод химического машиностроения" | 2 | 2 | OK AristoRod 12.50, Weld CF 80S-Ni2 | МП | КО, НГДО, ОХНВП | 1-Ст3сп, 10, 20, 09Г2С, 2-10Г2ФБЮ, К60, 1+2-09Г2С+10Г2ФБЮ, К; 2 - 10Г2ФБЮ, К60, 1+2 - Ст3сп, 10, 20, 09Г2С + 10Г2ФБЮ, К60
АО "СТНГ" | 157 | 1 | LB-52U, OK 74.70 | ААДП, АПГ, МП+АПИ, РАД, РАД+РД, РД, РД+АПИ, РД+АФ, Т | ГО, НГДО, ОХНВП, СК | 1(М01)+2(М03); 1(М01), 1(М01)+2(М03); 1(М01), 1(М01)+2(М03), 2(М03); 1(М01), 2(М03); 1(М01), 2(М03), 1(М01)+2(М03); 1(М01), 2(М03), 1(М01)2(М03); 1(М01), 2(М03), 1(М01)классапрочностидоК54вкл.+2(М03); 1(М01), 2(М03), 2+1(М03+М01); 1(М01)13(М31), 2(М03)13(М31); 1(М01)2(М03); 1(М01)2(М03), 1(М01); 2(М
Акционерное общество "Трубодеталь" | 54 | 1 | Св-08Г2С | АФ, МП, МП+АФ, МП+МПГ, РД, РД+АФ | НГДО, СК | 1 - 09Г2С, К48, К52, 2 – 10Г2ФБЮ, К56, К60, 1 - 09Г2С, К48, ; 1 - 09Г2С, К52, 1+2 - 09Г2С, К52+10Г2ФБЮ, К56, К60, 2 - 10Г2; 1 - 09Г2С, К52, 2 - 10Г2ФБЮ, К60; 1 - 09Г2С, К52, 2 - 10Г2ФБЮ, К60, 1+2 - 09Г2С, К52+10Г2ФБЮ, ; 1 – 09Г2C, К52, 13ХФА, 1+2 – 09Г2C, К52, 13ХФА+10Г2ФБЮ, К60; 1 – 09Г2С, К48, К52
АО "Черномортранснефть" | 19 | 1 |  | РАД, РД | НГДО, СК | 1(М01)+2(М03), 1(М01); 1(М01)+2(М03), 2(М03), 1(М01); 1(М01), 1(М01)+2(М03), 2(М03); 1(М01), 2(М03); 1(М01), 2(М03), 1(М01)+2(М03); 1(М01), 2(М03), 1(М01)+2(М03), 2(М03)+1(М01); 1(М01)1(М01), 1(М01)2(М03); 2(М03), 1(М01)+2(М03), 1(М01); 2(М03), 1(М01), 1(М01)+2(М03)
ООО «БЛОК» | 19 | 1 | OK 53.70, OK 74.70 | МП+МПС, РД | НГДО, СК | 1(М01), 1(М01)+2(М03), 2(М03); 1(М01), 2(М03); 1(М01), 2(М03)+1(М01), 2(М03); 1(М01), 2(М03), 1(М01)+2(М03); 1(М01), 2(М03), 2(М03)+1(М01); 1(М01), 2(М03), 2+1(М03+М01)
ООО "ГАЗПРОМ ТРАНСГАЗ СУРГУТ" | 18 | 1 | OK 53.70 | РАД, РД, РД+МПС | КО, НГДО, СК | 1(М01), 2(М03); 1(М01), 2(М03), 2+1(М03+М01); 1(М01), 2+1(М03+М01), 2(М03); 2(М03), 1(М01), 2+1(М03+М01)
ООО «ГСП-7» | 14 | 1 | OK 53.70, LB-52U, OK 74.70 | МП+МПС, РАД, РД | НГДО, СК | 1(М01), 2(М03); 1(М01), 2(М03), 2+1(М03+М01); 1(М01)1(М01), 1(М01)2(М03); 2(М03)
ООО НПО "ТУРБУЛЕНТНОСТЬ-ДОН" | 14 | 1 | ULTRA 70S-G | МАДП, РАД, РД | ГО, НГДО | 1(М01)+2(М03); 1(М01)+2(М03), 2(М03); 1(М01), 2+1(М03+М01), 2(М03); 2(М03); 9(М11)+2(М03)
ООО "Газпром трансгаз Югорск" | 12 | 1 | LB-52U, OK 53.70 | КТС, МПС, РАД, РД | ГО, НГДО | 1(М01), 1(М01)2(М03); 1(М01), 2(М03); 1(М01)13(М31), 2(М03)13(М31)
ООО "Газпром добыча Уренгой" | 10 | 1 | LB-52U, УОНИ-13/55 | РД, Т | КО, НГДО | 1(М01), 2(М03); 1(М01), 2(М03), 1(М01)2(М03); 1(М01)13(М31), 2(М03)13(М31)
Общество с ограниченной ответственностью «НефтеГазоТехнологии» (ООО «НГТ») | 10 | 1 | УОНИ-13/45, АНО-4, МР-3, ОЗС-4, ОЗС-12, УОНИ-13/55 | МП+МПС, РД, РД+МПС | НГДО, ОХНВП | 1(М01), 1(М01)+2(М03); 1(М01), 1(М01)+2(М03), 2(М03); 1(М01), 2(М03); 1(М01), 2(М03), 2(М03)+1(М01); 2(К55-К60)
ООО «Газпром трансгаз Югорск» | 9 | 1 | LB-52U, OK 53.70 | РД, РД+МПС, Т | ГО, НГДО | 1(М01), 1(М01)+2(М03); 1(М01), 2(М03); 1(М01), 2(М03), 1(М01)2(М03); 1(М01), 2(М03), 2(М03)классапрочностисвышеК54доК60включитель; 1(М01)13(М31), 2(М03)13(М31)
ООО «Транснефть – Порт Козьмино» | 9 | 1 |  | РД | НГДО, СК | 1(М01), 2(М03); 2(М03), 1(М01); 2(М03), 2+1(М03+М01), 1(М01)
ЗАО «Завод Сибгазстройдеталь» | 8 | 1 | Св-08Г2С | МАДП, МАДП+АФ | НГДО, ОХНВП | 1(М01)+2(М03); 1(М01)+2(М03), 2(М03); 1(М01), 2(М03); 1(М01), 2(М03), 1(М01)+2(М03); 1(М01), 2(М03), 1(М01)+2(М03), 2(М03)+1(М01)
АО "ЧНГ Газификация" | 7 | 1 | LB-52U, OK 53.70, OK 74.70 | МП+МПС, РД, РД+МПС, Т | НГДО, СК | 1(М01)+13(М31), 2(М03)+13(М31); 1(М01), 2(М03); 2(М03)
ООО «СВАРГА» | 7 | 1 | OK 53.70, LB-52U, Nittetsu L-60LT, OK 74.70 | РД | НГДО, СК | 1(М01), 2(М03); 1(М01), 2(М03), 2+1(М03+М01); 1(М01)2(М03); 2(М03), 1(М01)
ООО "ГАЗПРОМ ПЕРЕРАБОТКА" | 6 | 1 | ЭА-395/9 | РД | НГДО, ОХНВП | 1(М01), 2(М03); 3(М03), 1(М01)+3(М03), 9(М11)+3(М03)
ООО "Газпром трансгаз Уфа" | 6 | 1 | OK 53.70 | РД, Т | НГДО, ПТО | 1(М01), 2(М03); 1(М01)13(М31), 2(М03)13(М31)
ООО «Производственный комплекс «КНГ» | 4 | 1 |  | ААДН, РАД, РАД+АПГ, РД | НГДО, ОХНВП | 1(М01), 2(М03); 2(М03); 3(М03)
Общество с ограниченной ответственностью «ПРОМСТРОЙМОНТАЖ» | 4 | 1 | OK 53.70, LB-52U, OK 74.70 | РД | НГДО, ОХНВП | 2(М03), 2+1(М03+М01)
ООО «Запсибтрансгаз» | 4 | 1 | УОНИ-13/55, OK 53.70, LB-52U | РД | НГДО, ОХНВП, СК | 1(М01), 2(М03); 1(М01), 2(М03), 1(М01)+2(М03)
Акционерное общество "Акционерная компания "Корвет" | 4 | 1 | ER 309 L, INCONEL Filler Metal | ААД, ААДН, МП, РД | НГДО, ОХНВП | 1(М01), 2(М03), 2+1(М03+М01); 1(М01), 2(М03), 9(М11); 1(М01), 2+1(М03+М01), 2(М03); 2(М03)
ООО «ЮГРАНЕФТЕСТРОЙ» | 4 | 1 |  | РД, Т | НГДО, ОХНВП, СК | 1 (М01) + 13 (М31), 2 (М03) + 13 (М31); 1(М01), 2(М03); 1(М01), 2(М03)+1(М01), 2(М03)
Общество с ограниченной ответственностью "МЦЭ-СК" | 4 | 1 | Св-08Г2С | МП, РД | НГДО, ПТО | 1 (класс прочности до К54 вкл.) + 2 (класс прочности свыше К; 1(М01), 2(М03); 2 (класс прочности свыше К54 до К60 вкл.); 2 (класс прочности свыше К54 до К60 вкл.), 1 (класс прочност
ООО «Велесстрой-СМУ» | 3 | 1 | OK Tigrod 12.64, OK Tigrod 13.23, OK Tigrod 13.28, S EMK 6, Elgatig 100, Elgatig 162, ST-1N, OK Autrod 12.22 | РАД+АФ, РД | КО, НГДО, ОХНВП, СК | 1(М01), 2(М03); 1(М01), 2(М03), 2+1(М03+М01), 9(М11)
ООО "Транснефть - Порт Козьмино" | 3 | 1 |  | РД | НГДО, СК | 1(М01), 2(М03), 1(М01)+2(М03)
ООО "РН-ВАНКОР" | 3 | 1 | OK 53.70, УОНИ-13/55, LB-52TRU | РД | НГДО, ОХНВП | 1(М01), 2(М03); 1(М01), 2(М03), 2+1(М03+М01); 1(М01), 2(М03), 2+1(М03+М01), 1+2(М01+М03)
ООО «ЯМАЛГАЗСТРОЙ» | 3 | 1 |  | РД, РД+МПС | НГДО, СК | 1(М01), 2(М03), 2(М03)+1(М01); 2(М03)
ООО "ОСК РАЙТ" | 3 | 1 | LB-52U, OK 74.70 | РД | НГДО, СК | 1(М01), 2(М03)
ООО "ГСП-2" | 3 | 1 | OK 48.08L, OK 53.70, OK 55.00Р, Nittetsu-16W, Nittetsu L-55SN | РД | НГДО, ОХНВП | 1(М01), 1(М01)2(М03); 1(М01), Группа 1+2 (М01+М03), марки согласно ПТД
ООО «Байкал-2000» | 3 | 1 | LB-52U | РД | НГДО, ОХНВП | 1(М01), 2(М03); 1(М01), 2(М03), 9(М11)
ООО «ИнСет» | 3 | 1 |  | РД | НГДО, СК | 1(М01), 2(М03); 1(М01), 2(М03), 2+1(М03+М01); 2(М03)
ООО "Газпром трансгаз Ухта" | 2 | 1 | LB-52U, УОНИ-13/55 | РД | КО, НГДО | 1(М01), 2(М03)
ООО "ЛУКОЙЛ-Транс" | 2 | 1 | LB-52U, OK 74.70 | РД | НГДО, ОХНВП | 1(М01), 2(М03)
ООО «КапиталСтрой» | 2 | 1 |  | РД | НГДО, СК | 1(М01), 2(М03); 1(М01), 2(М03), 2+1(М03+М01)
ООО «Квалитет-Строй» | 2 | 1 | LB-52U | РД | НГДО, ПТО, СК | 1(М01), 2(М03), 2+1(М03+М01)
АО «Ямалтрансстрой» | 2 | 1 |  | РД | КСМ, НГДО | 1(М01), 2(М03); 1(М01), 2(М03), 2+1(М03+М01)
ООО «КОНТАКТ ИНТЕРНЭШНЛ» | 2 | 1 | OK 53.70, LB-52U, OK 74.70 | РД | НГДО, ОХНВП, СК | 1(М01)+2(М03); 1(М01), 2(М03)
ООО «СТПС-НВ» | 2 | 1 | S-7016.O, OK 74.70 | РД | НГДО, ОХНВП, СК | 1(М01), 2(М03)
Общество с ограниченной ответственностью «Научно-производственное предприятие ОЗНА-Инжиниринг» | 2 | 1 | УОНИ-13/55 | МП, РД | НГДО, ОХНВП | 2(М03); 2(М03), 2+1(М03+М01)
АКЦИОНЕРНОЕ ОБЩЕСТВО "ИНТЕР РАО-ЭЛЕКТРОГЕНЕРАЦИЯ" | 2 | 1 | УОНИ-13/55, LB-52U | РД | НГДО, ПТО | 1(М01), 2(М03)
АО «Газпром трубинвест» | 2 | 1 |  | ВЧС | НГДО, СК | 1(М01), 2(М03)
ООО "РЕНОВАЦИЯ" | 2 | 1 | OK 53.70, LB-52U, OK 74.70 | РД | НГДО, ОХНВП, СК | 1(М01), 2(М03)
АО "ФНПЦ "Титан-Баррикады" | 2 | 1 | Св-08ГСМТ | МП | НГДО, ПТО | 1(М01), 2(М03)
Акционерное общество "Норильсктрансгаз" | 2 | 1 | ЛБ-52У, OK 53.70, УОНИ-13/55 | РД | ГО, НГДО | 1(М01), 2(М03), 1(М01)+2(М03); 1(М01), 2(М03), 1+2 (М01+М02)
АО "Технология" | 1 | 1 | Св-08Г2С-О | МП | ОХНВП | 1- 09Г2С и другие +3-30ХГСА и другие
ООО "Промышленная механика" | 1 | 1 |  | РДН | МО | 3-40Х
Общество с ограниченной ответственностью "ДОРХАН СПК - КАЗАНЬ" (ООО "ДОРХАН СПК - КАЗАНЬ") | 1 | 1 | Св-08Г2С | МП | СК | 2 (С375, С390, С440 и другие по ПТД.)
АО "КЗМК" | 1 | 1 | SD1-22, SD1-25, UF-22, UF-25 | КСО | СК | 1-С235-С355, 2-С375-С440
Общество с ограниченной ответственностью Группа компаний "Уральский машиностроительный завод" | 1 | 1 | SM-110 | МП | ПТО | 3 - MAGSTRONG S700MC
Общество с ограниченной ответственностью "Проминбург" | 1 | 1 | УОНИ-13/55, OK 48.00 | РД | СК | 1 – Ст3(сп, пс), 09Г2C, 10ХНДП, 2 – 10ХСНД, 16Г2АФ, 10Г2ФБЮ,
ООО "КЗЭ "ДИМАЛ" | 1 | 1 | Св-08Г2С | МП | ПТО | 1(М01), 2(М03), 10ХСНД
Акционерное общество "Объединенная Энергостроительная корпорация" | 1 | 1 | Св-08Г2С | МП | СК | 2(М03)
АКЦИОНЕРНОЕ ОБЩЕСТВО «УСТАЙ УЛУСЛАРАРАСЫ ЙАПЫ ТААХХЮТ ВЕ ТИДЖАРЕТ АНОНИМ ШИРКЕТИ» | 1 | 1 | УОНИ-13/55, УОНИ-13/85, OK 75.78, KOY 1002/1 | РД | ПТО | 2(М03)
Общество с ограниченной ответственностью "СТЭП" | 1 | 1 | УОНИ-13/55, ЛБ-52У | РД | КО | 2(М03), 2+1(М03+М01)
Общество с ограниченной ответственностью «АВТОБАН - МОСТ» (ООО «А-Мост») | 1 | 1 | Св-10НМА, AH-47, TiO2 0 | АФ | КСМ | 1(М01), 2(М03), 1(М01)+2(М03)
Общество с ограниченной ответственностью «Варта-кран» | 1 | 1 | УОНИ-13/55 | РД | ПТО | 1(М01), 2(М03), 2+1(М03+М01)
ООО "Морские технологии" | 1 | 1 | X80-O, E81T8-Ni2 | МПС | СК | 2(М03), 2+1(М03+М01), 1(М01)
ООО "ПТФ "Крансервис" | 1 | 1 | OK 53.70, LB-52U | РД | ПТО | 1(М01), 2(М03)
ООО "УралСтальМонтаж" | 1 | 1 | УОНИ-13/55, LB-52U | РД | СК | 2(М03)
ООО «ВИТЦГрупп» | 1 | 1 | УОНИ-13/45, УОНИ-13/55 | РД | ПТО | 1(М01), 2(М03)
Организация с ограниченной ответственностью "Профессионал" | 1 | 1 | OK Autrod 12.51 | МП | ПТО | 1(М01), 2(М03), 3(М03)
Акционерное общество "Набережночелнинский трубный завод "ТЭМ-ПО" (АО "НТЗ "ТЭМ-ПО") | 1 | 1 |  | ВЧС | НГДО, ОХНВП, СК | 1(М01), 2(М03)
ОАО «Белтрубопроводстрой» | 1 | 1 |  | РД | СК | 1(М01), 2(М03)
ОБЩЕСТВО С ОГРАНИЧЕННОЙ ОТВЕТСТВЕННОСТЬЮ "МСГ" | 1 | 1 | Св-08Г2С, OK Autrod 12.64, OK Autrod 12.51, OK AristoRod 12.50 | МП | ПТО | 1(М01), 2(М03), 2+1(М03+М01), 1+2(М01+М03)
Общество с ограниченной ответственностью "СМС-Липецк" | 1 | 1 |  | РД | ПТО | 2(М03)
ООО ИТЦ "ПЕНЗАКРАНПРИБОР" | 1 | 1 | УОНИ-13/55 | РД | ПТО | 1(М01), 2(М03)
ООО «Арина – эксперт» | 1 | 1 | УОНИ-13/55, OK 53.70 | РД | ПТО | 1(М01), 2(М03)
ООО «ГСП-Нефтегазпереработка» | 1 | 1 |  | РД | НГДО, ОХНВП | 2(М03), 2+1(М03+М01)
Публичное акционерное общество "Уфаоргсинтез" | 1 | 1 | Св-08Г2С | МПН | ОХНВП | 1(М01), 3(М03), 6(М04), 9(М11)
АО "Омский ЭМЗ" | 1 | 1 | Св-08Г2С | МП | СК | 1(М01), 2(М03)
ЗАО «КУРГАНСТАЛЬМОСТ» | 1 | 1 | Св-08ГА, UF-02 | РД+АФ | КСМ | 2(М03), 1(М01)
ОБЩЕСТВО С ОГРАНИЧЕННОЙ ОТВЕТСТВЕННОСТЬЮ "ИВАНОВСКИЙ ЗАВОД МЕТАЛЛИЧЕСКИХ КОНСТРУКЦИЙ" | 1 | 1 | Св-08Г2С, OK Autrod 12.64, OK Autrod 12.51, OK AristoRod 12.50 | МП | ПТО | 1(М01), 2(М03), 3+2 (М03+М03), 3(М03)
ООО "Спецремонт" | 1 | 1 |  | РД | ПТО | 1(М01), 2(М03)
ООО "СтальСтройТехнологии" | 1 | 1 | LB-52U | РД | СК | 1(М01), 2(М03)
ООО «ПКФ СТС» | 1 | 1 | МР-3 | РД | ПТО | 1(М01), 2(М03)
ПАО "АКРОН" | 1 | 1 | OK 55.00Р, OK 74.70 | РД | ПТО | 2(М03), 3(М03)
Общество с ограниченной ответственностью Управление механизации "Стерлитамакское" | 1 | 1 | УОНИ-13/45, УОНИ-13/55К | РД | ПТО | 1(М01), 2(М03)
ООО "Краснокамский РМЗ" | 1 | 1 | Lincoln SG2, Св-08ГСМТ, Св-08Г2С | МП | КСМ | 1(М01), 2(М03), 2+1(М03+М01)
ООО "НордКранСервис" | 1 | 1 | УОНИ-13/55 | РД | ПТО | 1(М01), 2(М03), 2+1(М03+М01)
ООО "РЕАЛ ИНВЕСТ" | 1 | 1 | LB-52U, OK 53.70 | РД | СК | 1(М01), 2(М03)
ООО "РЕГУЛ" | 1 | 1 |  | РД | КО, СК | 1(М01), 2(М03), 1+2(М01+М03)
ООО СЦ "КОНТЭКС-Кран" | 1 | 1 |  | РД | ПТО | 1(М01), 2(М03), 1+2 (М01+М03)
ООО «СпецКом» | 1 | 1 | УОНИ-13/55, OK 53.70, LB-52U | РД | НГДО, ПТО, СК | 1(М01), 2(М03)
Общество с ограниченной ответственностью "Техносервис Пром" | 1 | 1 | Св-08Г2С, OK Autrod 12.51 | МП | ПТО | 1(М01), 2(М03)
Общество с ограниченной ответственностью «Строительная компания Севзапэнергомонтаж» | 1 | 1 | OK 53.70, OK 74.70 | РД | НГДО, ОХНВП | 2+1(М03+М01)
ООО "ОРИОН" | 1 | 1 | УОНИ-13/55 | РД | СК | 1(М01), 2(М03), 2+1(М03+М01)
ООО "СМС" | 1 | 1 | LB-52U, OK 53.70, OK 74.70 | РД | НГДО, ОХНВП | 1(М01), 2+1(М03+М01), 2(М03)
ООО "ЧММ" | 1 | 1 |  | РД | ПТО | 1(М01), 2(М03)
ООО «Венталл Стальные Решения» | 1 | 1 | Св-08Г2С, AristoRod 12.50, ER70S-6 | МП | СК | 1(М01), 2(М03), 2+1(М03+М01)
ПАО "МОСТОТРЕСТ" | 1 | 1 |  | РД | КСМ | 1(М01), 2(М03)
Акционерное общество «Белорецкий металлургический комбинат» | 1 | 1 | УОНИ-13/45, ОЗС-4, УОНИ-13/55 | РД | ПТО | 1(М01), 2(М03)
АО "КЭМЗ" | 1 | 1 | Св-08Г2С | МП | ПТО | 1(М01), 2(М03)
АО "Промышленные технологии" | 1 | 1 |  | МПГ | ПТО | 2(М03), 1(М01), 2+1(М03+М01)
АО «Газпром шельфпроект» | 1 | 1 | LB-52U, Fox EV 65 | РД | СК | 2(М03)
ОАО "КАМРЕ" | 1 | 1 |  | РД | ПТО | 1(М01), 2(М03)
Общество с ограниченной ответственностью "РЕМЭКС" | 1 | 1 | УОНИ-13/45, УОНИ-13/55К | РД | ПТО | 1(М01), 2(М03)
ООО "БакорМаш" | 1 | 1 |  | МП | МО, СК | 1(М01), 2(М03)
ООО «Завод металлоконструкций 41» | 1 | 1 | OK FLUX 10.71Р, Св-08ГА | АФ | КСМ | 1(М01), 2(М03)
ООО «Завод Металлоконструкций 41» | 1 | 1 | Св-08Г2С | МП | КСМ | 1(М01), 2(М03)
ООО «Ренконс Хэви Индастрис» | 1 | 1 | Filarc PZ6114, Filarc PZ6138, DW-100, DW-A55L, SC-71MJ | МПГ | ОХНВП, СК | 2(М03), 1(М01), 2+1(М03+М01)
ООО «Строймонтаж» | 1 | 1 | OK 53.70, LB-52U, OK 74.70, LB-62D | РД | ГО | 2(М03)
Акционерное общество «Челябинский завод металлоконструкций» (АО "ЧЗМК") | 1 | 1 | Св-10НМА, UF-02 | АФ | СК | 1(М01), 2(М03), 2(М03)+1(М01)
Закрытое акционерное общество «Курганстальмост» | 1 | 1 | Св-08ГА, UF-02 | РД+АФ | КСМ | 1(М01), 2(М03)
Общество с ограниченной ответственностью "АВАНГАРД МЕТАЛЛУРГ МОНТАЖ" | 1 | 1 | УОНИ-13/55 | РД | ПТО | 2(М03)
Общество с ограниченной ответственностью "Инжиниринг Строительство Обслуживание" | 1 | 1 | Св-08ГА | АФ | МО, ПТО, СК | 2(М03)
Общество с ограниченной ответственностью "Подъемсервис" (ООО "Подъемсервис") | 1 | 1 | E7016-1, LB-52U | РД | ПТО | 1(М01), 2(М03)
Общество с ограниченной ответственностью «Гидроремсервис» | 1 | 1 | УОНИ-13/55 | РД | ПТО | 2(М03), 2+1(М03+М01)
Общество с ограниченной ответственностью «СТС» (ООО «СТС») | 1 | 1 | Св-08ГА, OK Flux 10.71M | АФ | КСМ | 1(М01), 2(М03)
ООО "Благовещенский Ремонтно-Механический Завод" | 1 | 1 | Св-08Г2С | МП | ГДО, ОХНВП, ПТО, СК | 1(М01), 2(М03)
ООО Завод «БУММАШ» | 1 | 1 | Weld T W4Si1, Weld T 308LSi | РАДН | НГДО, ОХНВП | 1(М01), 2(М03), 9(М11)
ООО «Велдфит» | 1 | 1 | Св-08Г2С | МП | НГДО, ОХНВП | 1(М01), 2(М03)
ООО «ТехноСфера-Урал» | 1 | 1 | OK 74.70 | РД | ПТО | 2(М03)
Публичное акционерное общество "Трубная Металлургическая Компания" | 1 | 1 | Св-08Г2С | МП | НГДО, ОХНВП | 1(М01), 2(М03), 3(М03)
АО «АЗПТ» | 1 | 1 | Св-08ГС, Св-08Г2С, NORDWELD ER70S-6 | МП | ГО, КО, НГДО, ОХНВП | 1(М01), 2(М03), 1(М01)+2(М03)
ОБЩЕСТВО С ОГРАНИЧЕННОЙ ОТВЕТСТВЕННОСТЬЮ "СВАРОЧНО-МОНТАЖНАЯ КОМПАНИЯ" | 1 | 1 | M-308L, OK Autrod 308LSi, SMT-316LSi Inox, M-347 | ААДП | КО, ОХНВП | 9(М11), 1(М01), 2(М03), 2+1(М03+М01)
ООО "Гелиос" | 1 | 1 |  | РД | ПТО | 1(М01), 2(М03)
ООО "КМ-СТРОЙ" | 1 | 1 |  | МП | СК | 1(М01), 2(М03)
ООО «НОВАПРОМ» | 1 | 1 | ER70S-6 | МП | ОХНВП | 2(М03), 1+2 (М01+М03) согласно ПТД
ООО «Приокский механический завод» | 1 | 1 | Св-10НМА, UF-02 | АФ | ОХНВП | 1(М01), 2(М03), 9(М11)
ООО «ТЕХНОСЕРВИС» | 1 | 1 | Cartel 625, WL-15 | ААДН | НГДО, ОХНВП | 1(М01), 2(М03)
ООО «Тюменский экспертный центр» | 1 | 1 | Св-08Г2С | МП | ПТО | 1(М01), 2(М03)
Акционерное общество «Строммашина-Щит» (АО «Строммашина-Щит») | 1 | 1 | Св-08Г2С | МП | ПТО | 1(М01), 2(М03)
АО "Ай-Теко" | 1 | 1 | УОНИ-13/45, МР-3, ОЗС-6, ОЗС-12, УОНИ-13/55 | РД | СК | 1(М01), 2(М03)
Общество с ограниченной ответственностью "СКЛ" | 1 | 1 | УОНИ-13/55 | РД | ПТО | 2(М03)
Общество с ограниченной ответственностью "Спецремонт" (ООО "Спецремонт") | 1 | 1 | Св-08Г2С, ER110S-G, OK AristoRod 69 | МП | ПТО | 1(М01), 3(М03)
ООО "Марин Текнолоджис энд Консалтинг Сервисис" | 1 | 1 | Geka TEMPO B, H4, OK 73.68, E 8018-C1 | РДН | ОХНВП | 3(М03)
ООО "ПРОМ ЭКСПЕРТ" | 1 | 1 | УОНИ-13/55 | РД | ПТО | 1(М01), 2(М03)
ООО «ГидроПромАппарат» | 1 | 1 |  | РД | ПТО | 1(М01), 2+1(М03+М01)
ООО «КХМ Арктик» | 1 | 1 | OK 53.70, LB-52U, NITTETSU-16W | РД | НГДО, ОХНВП, СК | 1(М01), 2(М03), 2+1(М03+М01)
Jiangsu Oilway Machinery Co., Ltd | 1 | 1 | ER70S-6, JQ.MG50-6 | МП | ГО, КО, НГДО, ОХНВП | 1(М01), 1(М01)+2(М03)
АО "Котласский ЭМЗ" | 1 | 1 | Св-08Г2С | РАД+ААД | КО | 2(М03)
ЗАКРЫТОЕ АКЦИОНЕРНОЕ ОБЩЕСТВО "КОМЗ-ЭКСПОРТ" | 1 | 1 |  | МП | ПТО | 3(М03)
ОБЩЕСТВО С ОГРАНИЧЕННОЙ ОТВЕТСТВЕННОСТЬЮ "ВЕТРОСТРОЙДЕТАЛЬ" | 1 | 1 | Св-08Г2С | МП | СК | 1(М01), 2+1(М03+М01)
Общество с ограниченной ответственностью "Монолитпрокатмонтаж" | 1 | 1 |  | РД | ПТО | 2(М03)
Общество с ограниченной ответственностью "Политехник" | 1 | 1 |  | РД | ПТО | 2(М03)
ООО "ПК "СВ-ТЕХ" | 1 | 1 | Св-08ГСМТ, Aristorod 12.50, Св-08Г2С | МП | КСМ | 1(М01), 2(М03), 2+1(М03+М01)
ООО "СК СЗЭМ" | 1 | 1 | LB-52U | РД | НГДО, ОХНВП | 1(М01), 2(М03), 2+1(М03+М01)
ООО «ГПМ-Партнер» | 1 | 1 | LB-52U | РД | ПТО | 2(М03)
ООО «МежРегионГазСтрой» (ООО «МРГС») | 1 | 1 |  | РД | СК | 1(М01), 2(М03), 2(М03)+1(М01)
АО «Уралметаллургмонтаж 2» | 1 | 1 |  | РД | ГДО, СК | 1(М01), 2(М03), 2+1(М03+М01)
Общество с ограниченной ответственностью "Научно-производственное предприятие Уралнефтегаздиагностика" | 1 | 1 | УОНИ-13/55, LB-52U, OK 53.70 | РД | ПТО | 1(М01), 2(М03)
Общество с ограниченной ответственностью "ЧЕЛЯБКРАНСЕРВИС" | 1 | 1 | Св-08Г2С | МП | ПТО | 1(М01), 2(М03)
ООО "ГТ Север" | 1 | 1 | УОНИ-13/55 | РД | СК | 2(М03), 1(М01)
ООО "НТИК" | 1 | 1 | Св-08Г2С | РАД | КО, НГДО, ОХНВП | 2(М03)
ООО "ПМО" | 1 | 1 | LB-52U, OK 74.70 | РД | КО | 2(М03)
ООО "Стальмастер" | 1 | 1 |  | МП | СК | 1(М01), 2(М03)
ООО «СпецпромКонструкция» | 1 | 1 | Св-08Г2С | МП | СК | 1(М01), 2(М03)
АКЦИОНЕРНОЕ ОБЩЕСТВО "ОБЪЕДИНЕННАЯ ЭНЕРГОСТРОИТЕЛЬНАЯ КОРПОРАЦИЯ" | 1 | 1 | УОНИ-13/55, Weld EM12K, OK Flux 10.71P | РД+АФ | СК | 2(М03)
Общество с ограниченной ответственностью "Спецкранмонтаж" | 1 | 1 | УОНИ-13/55 | РД | МО, СК | 1(М01), 2(М03)
Общество с ограниченной ответственностью "Стройконтроль" | 1 | 1 |  | РД | ПТО | 1(М01), 2(М03)
Общество с ограниченной ответственностью "ТехПрогресс" | 1 | 1 | Aristorod 12.50 | МП | КСМ | 1(М01), 2(М03)
Общество с ограниченной ответственностью Завод металлоконструкций "Келан" | 1 | 1 | Св-10НМА, UF-02 | АФ | СК | 1(М01), 2(М03)
Общество с ограниченной ответственностью «Завод СтропКомплект» | 1 | 1 | Св-08Г2С | МП | ПТО | 1(М01), 2(М03)
ООО "Абинский ЭлектроМеталлургический завод" | 1 | 1 |  | РД | ПТО | 1(М01), 2(М03)
ООО "АВ-СТРОЙ" | 1 | 1 | S-7016.O, OK 53.70, LB-52U | РД | ПТО, СК | 1(М01), 2(М03)
ООО "Эста Констракшен" | 1 | 1 |  | РД | МО, СК | 1(М01), 2(М03), 1+2 (М01+М03)
ООО «КранРемонтМонтаж» | 1 | 1 |  | РД | ПТО | 1(М01), 2(М03)
ТПП «Лангепаснефтегаз» ООО «ЛУКОЙЛ-Западная Сибирь» | 1 | 1 | УОНИ-13/55, OK 53.70, LB-52U, OK 74.70 | РД | НГДО, ОХНВП | 2(М03), 2+1(М03+М01), 9(М11), 1(М01)
Акционерное общество "ЗАВОД ДОРМАШ" | 1 | 1 | Св-08Г2С, JQ.MG50-6, DEKA ER70S-6 | МП | СК | 1(М01), 2(М03)
Акционерное общество "Южноуральский завод металлических конструкций Металлинвест" | 1 | 1 | Св-08ГА/UF-02 | АФ | СК | 1(М01), 2(М03)
АО "Уралмостострой" | 1 | 1 | Св-08ГА, UF-02 | РД+АФ | КСМ | 1(М01), 2(М03)
АО «НСРЗ» | 1 | 1 | УОНИ-13/55 | РД | ПТО | 2(М03)
АО «Объединенная энергостроительная корпорация» (АО «ОЭК») | 1 | 1 | УОНИ-13/55, УОНИ-13/45, МР-3 | РД | СК | 1(М01), 2(М03)
Общество с ограниченной ответственностью "Иркутский завод металлоконструкций" (ООО "ИрЗМК") | 1 | 1 | Св-08ГСМТ, Lincoln SG2, AS SG2, OK AristoRod 12.50, SM-70. WELDO SG2, ER70S-6 | МП | КСМ | 2(М03), 1(М01)
Общество с ограниченной ответственностью "Литейно-механический завод" | 1 | 1 | JQ.MG50-6 | МП | СК | 1(М01), 2(М03)
Общество с ограниченной ответственностью "Техсервис кран" | 1 | 1 |  | РД | ПТО | 1(М01), 2(М03)
Общество с ограниченной ответственностью «Завод специального машиностроения» | 1 | 1 | ESAB AristoRod 12.50, ER70S-6, Weld EA2, OK Flux 10.71 | МАДП+АФ | НГДО, ОХНВП | 2+1(М03+М01)
ООО "АСГАРД" | 1 | 1 |  | РД | ПТО | 1(М01), 2(М03), 3(М03)
ООО "Композит" | 1 | 1 | Св-08Г2С | АФПН | ГДО, МО | 3(М03)
ООО "СТ" | 1 | 1 | Св-08Г2С | АФПН | ГДО, МО | 3(М03)
ООО "Топ Шип" | 1 | 1 | УОНИ-13/55 | РД | СК | 2(М03)1(М01)2+1(М03+М01)маркисогласноПТД
ООО «ИТЦ» | 1 | 1 | УОНИ-13/45, ОК-46, АНО-21, МР-3, ОЗС-4, УОНИ-13/55, LB-52U | РД | ПТО | 1(М01), 2(М03)
ООО «РУСКОМТРАНС» | 1 | 1 | Св-08Г2С, JQ.MG80-G | МП | ПТО | 3(М03)
Акционерное общество "СоюзГидроТранс" (АО "СГТ") | 1 | 1 | Weld EM12K, OK Flux 10.71Р | АФ | СК | 2(М03), 1(М01)
Акционерное общество «СМК Шадринск» | 1 | 1 | Св-08Г2С | МП | СК | 1(М01), 2(М03)
АО «Димитровградхиммаш» | 1 | 1 | Св-08Г2С, OK Aristrorod 12.50 | МАДП | НГДО, ОХНВП | 1(М01), 2(М03), 2+1(М03+М01), 2 (М03
Общество с ограниченной ответственностью "Нижнетагильский завод металлических конструкций" | 1 | 1 |  | МДС | СК | 1(М01)+2(М03)
Общество с ограниченной ответственностью "ОГПМ" | 1 | 1 |  | МПГ | ПТО | 1(М01), 2(М03)
Общество с ограниченной ответственностью "Региональный Инженерно-Консультативный Центр "Кран-Парк" (ООО "РИКЦ "Кран-Парк") | 1 | 1 | Св-08Г2С, ER70S-6, Autrod 12.51, Autrod 12.64 | МП | ПТО | 1(М01), 2(М03), 2+1(М03+М01)
Общество с ограниченной ответственностью "Сибмонтажавтоматика" (ООО "Сибма") | 1 | 1 | Св-08ГСМТ, Lincoln SG2, AS SG2, OK AristoRod 12.50, SM-70, WELDO SG2, ER70S-6 | МП | КСМ | 2(М03), 1(М01)
ОБЩЕСТВО С ОГРАНИЧЕННОЙ ОТВЕТСТВЕННОСТЬЮ "СТИЛВОРК" | 1 | 1 | Св-08Г2С, OK Autrod 12.64, OK Autrod 12.51, OK AristoRod 12.50, Alfa Mag SG2 | МП | СК | 1(М01), 2(М03)
ООО "ВольтЛюмен" | 1 | 1 |  | РАД+РД | КО | 1(М01), 2(М03), 4(М02), 5(М05)
ООО "МФФ ЭДЕЛЬВЕЙС" | 1 | 1 | УОНИ-13/55 | РД | КО, ПТО, СК | 2(М03)
ООО "ПК "Сфера синтез" | 1 | 1 |  | МП | СК | 1(М01), 2(М03)
ООО «ЕВРАЗ Стил Билдинг» | 1 | 1 | Св-08Г2С, CHW-50C6SM | МП | СК | 2(М03)
ООО «К.Т.Р. ИНЖИНИРИНГ» | 1 | 1 | Св-08Г2С, Св-08ГСМТ, Weld CF 80S-Ni1, OK Autrod 12.64 | МП | КО, НГДО | 1(М01), 2(М03), 9(М11), 2+1(М03+М01), 9+1(М11+М01)
ООО «МРК УРАЛ» | 1 | 1 | УОНИ-13/55, LB-52U | РД | СК | 2(М03), 1(М01)+2(М03)
ООО «ПК «Реконструкция» | 1 | 1 | LB-52U | РД | ПТО | 1(М01), 2(М03), 2+1(М03+М01)
ООО «Строительно-монтажное управление КСК-1» | 1 | 1 |  | РД | ПТО | 2(М03)
ПАО "Корпорация ВСМПО-АВИСМА" | 1 | 1 |  | РД | ПТО | 2(М03), 3(М03)
ПАО «ВМТП» | 1 | 1 |  | РД | ПТО | 1(М01)2(М03)1+2(М01+М03)
ООО "ПСК" | 1 | 1 | УОНИ-13/55 | РД | ПТО | Группа 1, марки согласно ПТД, Группа 2, марки согласно ПТД,
Акционерное общество «Газпром шельфпроект» | 51 | 0 |  | ААДП, ПАК, РД | НГДО | 2(М03); 2(М03)13(М31); 2(М03):5.ТрубыпоТУ14-3Р-176-2021(АОВТЗ); 2(М03):5.ТрубыпоТУ:ТУ24.20.21-217-05757848-2019(АОВМЗ)
ООО "ГСП-7" | 34 | 0 |  | ААДП, РАД, РАД+РД, РД | НГДО | 1(М01)+2(М03), 2(М03); 1(М01), 2(М03); 1(М01), 2(М03), 2(М03)1(М01); 2(М03); Группа 1 (до К54 вкл.), марки согласно ПТД, Группа 2 (св. К5; Группа 3 (К65), марки согласно ПТД, Группа 3 (К65)+2 (св. К5
АО "Ленгазспецстрой" | 31 | 0 |  | ААДП, АФ, МАДП, МП+АПИ, РД | НГДО | 1(М01)+2(М03); 1(М01), 2(М03), 2(М03)+1(М01); 2(М03); 2(М03), 2(М03)+1(М01)
ООО "ГСП-4" | 29 | 0 |  | ААДП, РАД, РАД+РД, РД, РД+АФ | НГДО | 1(М01), 1(М01)+2(М03); 2(М03); Группа 1 (до К54 вкл.)+ 2 (св. К54 до К60 вкл.), марки согла; Группа 1 (до К54 вкл.)+Группа 2 (св. К54 до К60 вкл.) марки ; Группа 1 (до К54 вкл.), марки согласно ПТД, Группа 2 (св. К5; Группа 2 (св. К54 до К60 вкл.), марки согласно ПТД; Группа 2 (св. К54 до К60 вкл.),
ООО "СК СЕВЕРНАЯ ГАВАНЬ" | 27 | 0 |  | ААДП, ПАК, РД | НГДО | 2(М03); 2(М03), ВТЗ", ); 2(М03)13(М31)
ООО "Газпром трансгаз Москва" | 26 | 0 |  | АПС, МАД, МАД+РД, МПС+АПС, ПАК, РАД, РД, Т | НГДО | 1(М01), 2(М03); 1(М01), 2(М03), 1(М01)2(М03); 1(М01), 2(М03), 2(М03)классапрочностисвышеК54доК60включитель; 1(М01)13(М31), 2(М03)13(М31); 2(М03), 1(М01)
Акционерное общество "Ленгазспецстрой" | 25 | 0 |  | ААДП, АФ, КТС, МАДП, РАД, РД | НГДО, СК | 1(М01)+2(М03); 1(М01), 2(М03); 1(М01)2(М03), 2(М03)2(М03); 1(М01, +13(М31), 2(М03; 2(М03); 2(М03), 1(М01)+2(М03), 1(М01); 2(М03), 2(М03)+1(М01); 2(М03), 2+1(М03+М01); 2(М03), 2+1(М03+М01), 1(М01); 2+1(М03+М01); 3(М03); 3(М03), 3+2 (М03+М03), 3+1(М03+М01)
ООО "СТРОИТЕЛЬНЫЕ СИСТЕМЫ" | 24 | 0 |  | МП+МПС, РАД, РД, Т | НГДО | 1(М01)+13(М31), 2(М03)+13(М31); 1(М01)+2(М03), 1(М01), 2(М03); 1(М01), 1(М01)+2(М03), 2(М03); 1(М01), 1(М01)2(М03); 1(М01), 1(М01)2(М03), 2(М03); 1(М01), 1(М01)2(М03), 2(М03)1(М01), 2(М03); 1(М01), 2(М03); 1(М01), 2(М03), 1(М01)+2(М03); 1(М01), 2(М03), 1(М01)+2(М03), 2(М03)+1(М01); 1(М01)2(М03), 1(М
АО "СМТ" | 22 | 0 |  | МП+АПИ, РАД, РД, РД+АПИ, Т | НГДО | 1(М01)+13(М31), 2(М03)+13(М31); 1(М01), 1(М01)+2(М03); 1(М01), 2(М03); 1(М01), 2(М03), 1(М01)+2(М03); 1(М01), 2(М03), 2(М03)+1(М01); 2(М03); 2(М03), 1(М01); 2(М03), 1(М01), 2(М03)+1(М01); 2(М03), 2(М03)+1(М01), 1(М01)
АО «Газстройдеталь» | 22 | 0 |  | АФ, МП, МП+АФ, РАД+МП, РД | ГО, КО, НГДО, ОХНВП, СК | 1(М01)+2(М03); 1(М01)+2(М03), 2(М03); 1(М01), 1(М01)+2(М03); 1(М01), 1(М01)2(М03)1(М01)+2(М03); 1(М01), 2(М03); 1(М01), 2(М03), 1(М01)+2(М03); 1(М01)1(М01)+2(М03), 1(М01)2(М03)1(М01)+2(М03); 1(М01)2(М03)1(М01)+2(М03); 1(М01)2(М03)1(М01)+2(М03), 9(М11), 9(М11)+1(М01); 2(М03)
Общество с ограниченной ответственностью "ТехноСпецСтрой" | 22 | 0 |  | РД | НГДО | 1(М01)+2(М03); 1(М01)+2(М03), 2(М03); 1(М01), 1+2 (М01+М03); 1(М01), 2(М03); 1(М01), 2(М03), 2+1(М03+М01), 1+2 (М01+М03); 2(М03)
ООО "Газпром трансгаз Самара" | 22 | 0 |  | РАД, РД, РД+МПС, Т | НГДО | 1(М01), 2(М03); 1(М01), 2(М03), 1(М01)2(М03); 1(М01)13(М31), 2(М03)13(М31)
ОАО "БЕЛТРУБОПРОВОДСТРОЙ" | 22 | 0 |  | РАД, РД, РД+МПС | НГДО | 1(М01)+2(М03); 1(М01)+2(М03), 1(М01); 1(М01)+2(М03), 2(М03), 1(М01); 1(М01), 1(М01)+2(М03), 2(М03); 1(М01), 2(М03), 1(М01)+2(М03), 2(М03)+1(М01); 1(М01), 2(М03), 2+1(М03+М01), 2(М03)1(М01), 1(М01)2(М03); 1(М01), 2(М03)1(М01), 2(М03), 1(М01)2(М03); 1(М01), 2+1(М03+М01), 2(М03); 1(М01)1(М01), 1(М01)2(
ООО «СПК-Магистраль» | 21 | 0 |  | РД | НГДО | 1(М01), 1(М01)+2(М03); 1(М01), 1(М01)2(М03), 2(М03); 1(М01), 2(М03); 1(М01), 2(М03), 2(М03)+1(М01); 1(М01), 2(М03), 2(М03)1(М01); 2(М03); 2(М03), 2(М03)+1(М01)
ООО "НЕФТЬ-ГАЗ" | 19 | 0 |  | МП+АПИ, РД, РД+АПИ | НГДО | 1(М01), 2(М03), 2+1(М03+М01); 2(М03); Группа 1 (до К54 вкл.), марки согласно ПТД, Группа 2 (св. К5; Группа 3 (К65), марки согласно ПТД; Группа 3 (К65), марки согласно ПТД+ Группа 2 (св. К54 до К60; Группа 3 (К65), марки согласно ПТД, Группа 3 (К65), марки со
ООО "СПЕЦНЕФТЕГАЗСТРОЙ" | 19 | 0 |  | МП+МПС, РД | НГДО | 1(М01)+2(М03), 1(М01); 1(М01)+2(М03), 2(М03); 1(М01)+2(М03), 2(М03), 1(М01); 1(М01), 1(М01)+2(М03), 2(М03); 1(М01), 2(М03), 1(М01)+2(М03); 1(М01), 2(М03), 1(М01)+2(М03), 2(М03)+1(М01); 1(М01)1(М01), 1(М01)2(М03); 2(М03); 2(М03), 1(М01), 1(М01)+2(М03)
Общество с ограниченной ответственностью «СПЕЦТЕХТРАНС» | 18 | 0 |  | МП+МПС, РАД, РД, РД+МПС | НГДО | 1(М01), 1+2 (М01+М03) - сочетание материалов класса прочност; 1(М01), 1+2 (М01+М03), сочетание материалов класса прочности; 1(М01), 2(М03); 1(М01), 2(М03), 2+1(М03+М01); 1(М01), 2+1(М03+М01), 2(М03); 1(М01)1(М01), 1(М01)2(М03)
ООО "ТЕХИНВЕСТ" | 18 | 0 |  | РД | НГДО | 1(М01)+2(М03), 1(М01); 1(М01)+2(М03), 2(М03), 1(М01); 1(М01), 1(М01)+2(М03), 2(М03); 1(М01), 2(М03), 1(М01)+2(М03), 2(М03)+1(М01); 1(М01)1(М01), 1(М01)2(М03); 2(М03); 2(М03), 1(М01), 1(М01)+2(М03)
ООО "НОВА" | 18 | 0 |  | МП+АПИ, РАД, РАД+РД, РД, РД+АПИ, РД+АФ | КО, НГДО, ОХНВП | 1(М01)+2(М03); 1(М01), 1(М01)+2(М03); 1(М01), 2(М03); 1(М01), 2(М03), 1(М01)+2(М03); 1(М01), 2(М03), 1(М01)+2(М03), 9(М11), 9(М11)+1(М01); 1(М01), 2(М03), 1(М01)+2(М03), 9(М11), 9(М11)+1(М01), 1(М01); 1(М01), 2(М03), 2(М03)+1(М01); 2(М03); 2(М03), 1(М01)+2(М03)
ООО «Газпром трансгаз Ухта» | 18 | 0 |  | КТС, РД, РД+МПС, Т | НГДО | 1(М01), 2(М03); 1(М01), 2(М03), 1(М01)2(М03); 1(М01), 2(М03), 1(М01)2(М03), 3(М03); 1(М01), 2(М03), 2(М03)1(М01); 1(М01), 2(М03), 3(М03); 1(М01)13(М31), 2(М03)13(М31), 3(М03)13(М31)
АО «СМТ» | 17 | 0 |  | МП+АПИ, МП+АППГ, МП+МПИ+АФ, МП+МПС, МП+РД+АПИ, РД, РД+АПИ, РД+АППГ | НГДО | 2(М03); 2(М03), 1(М01); 2(М03), 2(М03)+1(М01); 3(М03)
ООО «Газпром трансгаз Ставрополь» | 17 | 0 |  | МПС, РАД, РД, РД+МПС, Т | НГДО | 1(М01), 2(М03); 1(М01), 2(М03), 1(М01)1(М01); 1(М01), 2(М03), 1(М01)2(М03); 1(М01), 2(М03), 2(М03)классапрочностисвышеК54доК60включитель; 1(М01)13(М31), 2(М03)13(М31)
ООО «Монолит-Строй» | 16 | 0 |  | МП+МПС, РАД, РД | НГДО | 1(М01), 2(М03); 2(М03); 2(М03), 1(М01); 2(М03), 1(М01), 2(М03)1(М01), 1(М01)2(М03)
ООО "ГСП Ремонт" | 16 | 0 |  | РД, РД+МПС, Т | НГДО | 1(М01)+13(М31), 2(М03)+13(М31); 1(М01), 2(М03); 1(М01), 2(М03), 2(М03)+1(М01); 2(М03), 1(М01); 2(М03), 2(М03)+1(М01); 2(М03), 2(М03)+1(М01), 1(М01)
ООО "МАГМА" | 16 | 0 |  | МП+МПС, РД, РД+МПС | НГДО | 1(М01)+2(М03), 1(М01); 1(М01)+2(М03), 2(М03), 1(М01); 1(М01), 1(М01)+2(М03), 2(М03); 1(М01), 2(М03), 1(М01)+2(М03), 2(М03)+1(М01); 1(М01)1(М01), 1(М01)2(М03); 2(М03), 1(М01), 1(М01)+2(М03)
ООО «Газпром трансгаз Томск» | 16 | 0 |  | МП+МПС, РД, Т | НГДО | 1(М01), 2(М03); 1(М01), 2(М03), 1(М01)2(М03); 1(М01), 2(М03), 2(М03)классапрочностисвышеК54доК60включитель; 1(М01), 2(М03), 3(М03); 1(М01)13(М31), 2(М03)13(М31)
ООО "ЮГТЕХИМПЕРИАЛ" | 16 | 0 |  | МП+МПС, РД, РД+МПС | НГДО | 1(М01)+2(М03), 1(М01); 1(М01)+2(М03), 2(М03), 1(М01); 1(М01), 1(М01)+2(М03), 2(М03); 1(М01), 2(М03), 1(М01)+2(М03), 2(М03)+1(М01); 1(М01)1(М01), 1(М01)2(М03); 2(М03), 1(М01), 1(М01)+2(М03)
Акционерное общество "КОНАР" | 15 | 0 |  | ААДН, МП, МП+АППГ, МП+АФ | НГДО | 1 - 09Г2С, 20ГЛ, 17Г1С, 2 – 20ГЛ, 10Г2ФБЮ, 10ХСНД, К56, 2+1 ; 1 - 09Г2С, 20ГЛ, 2 – 20ГЛ, 10Г2ФБЮ, К56, 2+1 – 09Г2С, 20ГЛ+2; 1 - 09Г2С, 20ГЛ, P355NL2, 2 – 20ГЛ, 10Г2ФБЮ, К56, 2+1 – 09Г2; 1 – 09Г2С, 17Г1С, P355NL2, 2 – 10Г2ФБЮ, К60, К56, 1+2 – 09Г2; 1 – 09Г2С, 20ГЛ, 17ГС, 2 – 20ГЛ, 10ХСНД, 10Г2ФБЮ, К5
ООО "РЕМСПЕЦМОНТАЖ" | 15 | 0 |  | РД | НГДО | 1(М01)+2(М03), 1(М01); 1(М01)+2(М03), 2(М03), 1(М01); 1(М01), 1(М01)+2(М03), 2(М03); 1(М01), 2(М03), 1(М01)+2(М03); 1(М01), 2(М03), 1(М01)+2(М03), 2(М03)+1(М01); 1(М01)1(М01), 1(М01)2(М03); 2(М03), 1(М01); 2(М03), 1(М01), 1(М01)+2(М03)
Общество с ограниченной ответственностью «Премиум» (ООО «Премиум») | 15 | 0 |  | МП+МПС, РД, РД+МПС | НГДО | 1(М01)+2(М03); 1(М01)+2(М03), 2(М03); 1(М01), 1(М01)+2(М03), 2(М03); 1(М01), 2(М03); 1(М01), 2(М03), 1(М01)+2(М03); 1(М01), 2(М03), 2(М03)+1(М01); 2(М03)
ОАО «СУ №2» | 14 | 0 |  | МП+АПИ, МП+МПС, РАД, РД, РД+АФ | НГДО | 1(М01), 1(М01)2(М03); 1(М01), 2(М03); 1(М01), 2(М03), 1(М01)классапрочностидоК54включительно+2(М03; 1(М01), 2(М03), 2(М03)классапрочностивышеК54доК60включительн; 2(М03)
ООО "СТРЕЛА" | 14 | 0 |  | РД | НГДО | 1(М01)+2(М03), 1(М01); 1(М01)+2(М03), 2(М03), 1(М01); 1(М01), 1(М01)+2(М03), 2(М03); 1(М01), 2(М03), 1(М01)+2(М03), 2(М03)+1(М01); 1(М01)1(М01), 1(М01)2(М03); 2(М03), 1(М01), 1(М01)+2(М03)
ООО "ТЕХСТРОЙГРУПП" | 14 | 0 |  | РД | НГДО | 1(М01)+2(М03), 1(М01); 1(М01)+2(М03), 2(М03), 1(М01); 1(М01), 1(М01)+2(М03), 2(М03); 1(М01), 2(М03), 1(М01)+2(М03), 2(М03)+1(М01); 1(М01)1(М01), 1(М01)2(М03); 2(М03), 1(М01), 1(М01)+2(М03)
ООО "ГПСИ" | 14 | 0 |  | РД, РД+МПС, Т | НГДО | 1(М01)+13(М31), 2(М03)+13(М31); 1(М01), 1(М01)+2(М03), 2(М03); 1(М01), 1(М01)2(М03), 2(М03); 1(М01), 2(М03); 1(М01), 2(М03)+1(М01), 2(М03); 1(М01), 2(М03), 1(М01)+2(М03); 1(М01), 2(М03), 2(М03)1(М01); 1(М01)2(М03); 1(М01)2(М03), 2(М03), 1(М01); 2(М03), 2(М03)+1(М01); 2(М03), 2(М03)+1(М01), 1(М01)
ООО "СтройИнвестКомплект" | 14 | 0 |  | МП+АППГ, РД, РД+АППГ | НГДО | 1(М01)+1(М01), 1(М01)+2(М03); 1(М01), 2(М03); 1(М01), 2(М03), 2(М03)+1(М01); 2(М03); 2(М03), 1(М01), 1(М01)+2(М03); 2(М03), 2(М03)+1(М01)
ООО "Ликвидатор" | 14 | 0 |  | МП+МПС, РД, Т | НГДО | 1(М01)+2(М03), 1(М01); 1(М01)+2(М03), 2(М03), 1(М01); 1(М01), 1(М01)+2(М03), 2(М03); 1(М01), 2(М03); 1(М01), 2(М03), 1(М01)+2(М03), 2(М03)+1(М01); 1(М01)1(М01), 1(М01)2(М03); 2(М03), 1(М01), 1(М01)+2(М03)
АО "Татнефтепроводстрой" | 14 | 0 |  | МП+МПС, РД, РД+МПС | НГДО | 1(М01)+2(М03), 1(М01); 1(М01)+2(М03), 2(М03), 1(М01); 1(М01), 1(М01)+2(М03), 2(М03); 1(М01), 2(М03), 1(М01)+2(М03), 2(М03)+1(М01); 1(М01)1(М01), 1(М01)2(М03); 2(М03), 1(М01), 1(М01)+2(М03)
ООО «Р.О.С.СТРОЙ» | 13 | 0 |  | МП+МПС, РАД, РД, РД+МПС | НГДО | 1(М01), 2(М03); 1(М01), 2(М03), 1(М01)+2(М03); 2(М03), 1(М01); 2(М03), 1(М01)+2(М03), 1(М01); 2(М03), 1(М01), 1(М01)+2(М03)
ООО «РОСС-Эксперт» | 13 | 0 |  | МП+МПС, РАД, РД, РД+МПС | НГДО | 1(М01), 2(М03); 2(М03), 1(М01); 2(М03), 1(М01)+2(М03), 1(М01); 2(М03), 1(М01), 1(М01)+2(М03)
ООО «РОССбилдинг» | 13 | 0 |  | МП+МПС, РАД, РД, РД+МПС | НГДО | 1(М01), 2(М03); 1(М01), 2(М03), 1(М01)+2(М03); 2(М03), 1(М01); 2(М03), 1(М01)+2(М03), 1(М01); 2(М03), 1(М01), 1(М01)+2(М03)
ООО «Нефтегазстрой» | 13 | 0 |  | МП+МПС, РАД, РД | НГДО | 1(М01)+2(М03); 1(М01), 1(М01)+2(М03); 1(М01), 1(М01)+2(М03), 2(М03); 1(М01), 2(М03); 2(М03), 1(М01)+2(М03), 1(М01); 2(М03), 1(М01), 2(М03)+1(М01); Группа 2 (св. К54 до К60 вкл.), марки согласно ПТД; Группа 2 (св. К54 до К60 вкл.), марки согласно ПТД, Группа 1
Общество с ограниченной ответственностью Инженерная Компания «Современные Технологические Решения» | 13 | 0 |  | РД | НГДО | 1(М01), 2(М03); 1(М01), 2(М03), 1(М01)+2(М03)
ООО "ЭСК "ЭНЕРГОМОСТ" | 13 | 0 |  | МП+АППГ, РД, РД+АППГ | НГДО | 1(М01)+2(М03), 1(М01); 1(М01)+2(М03), 2(М03), 1(М01); 1(М01), 1(М01)+2(М03), 2(М03); 1(М01), 2(М03), 1(М01)+2(М03); 1(М01)1(М01), 1(М01)2(М03); 2(М03); 2(М03), 1(М01)+2(М03), 1(М01); 2(М03), 1(М01), 1(М01)+2(М03); 2(М03), 2(М03)+1(М01), 1(М01)
ООО «Газпром трансгаз Екатеринбург» | 13 | 0 |  | РД, РД+МПС, Т | НГДО | 1(М01), 2(М03); 1(М01), 2(М03), 1(М01)2(М03); 1(М01)13(М31), 2(М03)13(М31)
ООО "СПТПС" | 13 | 0 |  | МП+МПС, РД, РД+МПС | НГДО | 1(М01), 1(М01)+2(М03); 1(М01), 1(М01)+2(М03), 2(М03); 1(М01), 2(М03), 1(М01)+2(М03); 2(М03)
ООО "СИБСТРОЙСНАБ" | 13 | 0 |  | РД | НГДО | 1(М01)+2(М03), 1(М01); 1(М01)+2(М03), 2(М03), 1(М01); 1(М01), 1(М01)+2(М03), 2(М03); 1(М01), 2(М03), 1(М01)+2(М03), 2(М03)+1(М01); 1(М01)1(М01), 1(М01)2(М03); 2(М03), 1(М01), 1(М01)+2(М03)
Акционерное Общество "Ленгазспецстрой" | 12 | 0 |  | ААДП, МАДП, МП+АПИ, РД | НГДО | 1+2 (М01+М03); 2(М03)+1(М01); 2(М03), 1(М01)+2(М03); 2(М03), 2(М03)+1(М01); 2+1(М03+М01); 3(М03), 3(М03)+2(М03), 3(М03)+1(М01)
Общество с ограниченной ответственностью «Евроремстрой» | 12 | 0 |  | МП+МПС, РД | НГДО | 1(М01), 2(М03); 1(М01), 2(М03), 2+1(М03+М01); 2(М03), 1(М01); 2(М03), 1(М01)+2(М03), 1(М01)
ООО «Газпром трансгаз Нижний Новгород» | 12 | 0 |  | РД, РД+АПИ, Т | НГДО | 1(М01), 2(М03); 1(М01), 2(М03), 2(М03)классапрочностисвышеК54доК60включитель; 1(М01)13(М31), 2(М03)13(М31); 2(М03); 2(М03)классапрочностиК60+1(М01)
ООО "МОНТЕРРА" | 12 | 0 |  | РД | НГДО | 1(М01)+2(М03), 1(М01); 1(М01), 1(М01)+2(М03); 1(М01), 2(М03), 1(М01)+2(М03), 2(М03)+1(М01); 1(М01)1(М01), 1(М01)2(М03); 2(М03), 1(М01), 1(М01)+2(М03)
ООО "ПРОМСТРОЙ" | 12 | 0 |  | РД | НГДО | 1(М01)+2(М03), 1(М01); 1(М01)+2(М03), 2(М03), 1(М01); 1(М01), 2(М03), 1(М01)+2(М03), 2(М03)+1(М01); 1(М01)1(М01), 1(М01)2(М03); 2(М03), 1(М01), 2(М03)+1(М01)
ООО "АХМАДИЕВ ТОНАПО ИНЖИНИРИНГ" | 12 | 0 |  | РД | НГДО | 1(М01)+2(М03), 1(М01); 1(М01)+2(М03), 2(М03), 1(М01); 1(М01), 1(М01)+2(М03), 2(М03); 1(М01), 2(М03), 1(М01)+2(М03), 2(М03)+1(М01); 1(М01)1(М01), 1(М01)2(М03)
Акционерное общество "Транснефть - Дружба" | 12 | 0 |  | РД | НГДО | 1+2: до К54 включительно + от К55 до К60 включительно, 2: от; 1: до К54 включительно, 1+2: до К54 включительно + от К55 до; 1: до К54 включительно, 2: К55...К60 включительно, 1+2: до К; 1: до К54 включительно, 2: от К55 до К60 включительно; 2: К55...К60 включительно, 1+2: до К54 включительно + К55..
АО «Газстройпроект» | 11 | 0 |  | ААДП, ААДП+МАДП+Л, МАДП, РД | НГДО | 1(М01), 2(М03); 1(М01), 2(М03), 1(М01)+2(М03); 2(М03); 2(М03), 1(М01)+2(М03), 1(М01); 2(М03), 2(М03)+1(М01), 1(М01); 2(М03), 2+1(М03+М01), 1(М01)
ЗАО "СМУ-3" | 11 | 0 |  | МП+МПС, РД, РД+МПС | НГДО | 1(М01)+2(М03), 2(М03), 1(М01); 1(М01), 1(М01)+2(М03), 2(М03); 1(М01), 2(М03), 1(М01)+2(М03), 2(М03)+1(М01); 1(М01)1(М01), 1(М01)2(М03); 2(М03); 2(М03), 1(М01); 2(М03), 1(М01), 1(М01)+2(М03)
ООО «Нефтегазстроймонтаж» | 11 | 0 |  | МП+МПС, РД | НГДО | 1(М01), 1(М01)2(М03); 1(М01), 2(М03); 1(М01), 2(М03), 1(М01)классапрочностидоК54включительно+2(М03; 1(М01), 2(М03), 2(М03)классапрочностивышеК54доК60включительн; 1(М01), 2(М03), 2+1(М03+М01); 1(М01), 2+1(М03+М01); 2+1(М03+М01), 2(М03)
ООО "ГДС" | 11 | 0 |  | КТС, РД | НГДО | 1(М01)13(М31), 2(М03)13(М31); Группа 1 (до К54 вкл.), марки согласно ПТД, Группа 2 (св. К5; Патрубок/основная труба: Группа 1 (до К54 вкл.) марки соглас
ООО "КУБАНЬГАЗПРОМСТРОЙ" | 10 | 0 |  | МП+МПС, РД | НГДО | 1(М01)+2(М03), 1(М01); 1(М01)+2(М03), 2(М03), 1(М01); 1(М01), 1(М01)+2(М03), 2(М03); 1(М01), 2(М03), 1(М01)+2(М03); 1(М01), 2(М03), 1(М01)+2(М03), 2(М03)+1(М01); 1(М01)1(М01), 1(М01)2(М03); 2(М03), 1(М01), 1(М01)+2(М03)
ООО «Газпром добыча Ямбург» | 10 | 0 |  | РАД, РД, Т | НГДО | 1(М01), 2(М03); 1(М01), 2(М03), 1(М01)2(М03); 1(М01), 2(М03), 2(М03)1(М01); 1(М01)13(М31), 2(М03)13(М31); 3(М03)
Общество с ограниченной ответственностью «СтройСервисКонсалтинг» | 10 | 0 |  | РД | НГДО | 1(М01), 1+2 (М01+М03), сочетание материалов класса прочности; 1(М01), 2(М03); 1(М01), 2(М03), 2+1(М03+М01)
ООО «Газпром добыча Иркутск» | 10 | 0 |  | РД | НГДО | 1(М01), 2(М03); 1(М01), 2(М03), 2(М03)1(М01)
АО "Транснефть-Север" | 10 | 0 |  | РД | НГДО | 1(М01), 2(М03); 1(М01), 2(М03), 1(М01)+2(М03)
АО «Транснефть - Верхняя Волга» | 10 | 0 |  | РД | НГДО | 1(М01), 1(М01)2(М03), 2(М03), 2(М03)2(М03), 2(М03)1(М01); 1(М01), 2(М03); 1(М01)1(М01), 1(М01)2(М03)
Общество с ограниченной ответственностью "СТРОЙПРОЕКТГРУПП" | 10 | 0 |  | РД | НГДО | 1(М01)+2(М03); 1(М01), 2(М03); 1(М01), 2(М03), 1(М01)+2(М03)
Общество с ограниченной ответственностью «НеваСтройКомплекс» | 10 | 0 |  | МП+МПС, РД | НГДО | 1(М01)2(М03), 1(М01)1(М01); 2(М03); 2(М03), 1(М01)
АО "ГК "ЕКС" | 10 | 0 |  | РАД, РАД+РД, РД, Т | НГДО, СК | 1(М01), 1(М01)+2(М03); 1(М01), 1(М01)2(М03); 1(М01), 2(М03); 1(М01), 2(М03), 1(М01)+2(М03); 1(М01), 2(М03), 1(М01),класспрочностидоК54включительно+2(М03; 1(М01)13(М31), 2(М03)13(М31)
ООО "ПГС" | 10 | 0 |  | РД | НГДО | 1(М01)+2(М03); 1(М01), 1(М01)+2(М03); 1(М01), 2(М03); Группа 2 (от К55 до К60 вкл.)
ООО "Энергия ОМ" | 10 | 0 |  | ПАК, РД | НГДО | 1(М01)+13(М31), 2(М03)+13(М31); 1(М01), 2(М03), 2(М03)+1(М01); 2(М03), 1(М01); 2(М03), 1(М01), 2(М03)+1(М01)
ООО «ГАЗ ПРОЕКТ СТРОЙ» | 10 | 0 |  | РД, РД+МПС | НГДО | 1(М01), 2(М03), 1(М01)+2(М03); Группа 1 (до К54 вкл.), Группа 2 (от К55 до К60 вкл.), Групп
Общество с ограниченной ответственностью «Югорская строительная компания» | 10 | 0 |  | МП+МПС, РД | НГДО | 1(М01), 1(М01)+2(М03), 2(М03); 1(М01), 2(М03); 2(М03), 1(М01); 2(М03), 1(М01)+2(М03), 1(М01); 2(М03), 1(М01), 1(М01)+2(М03)
ООО "СТРОЙИНДУСТРИЯ" | 10 | 0 |  | РД | НГДО | 1(М01)+2(М03), 1(М01); 1(М01)+2(М03), 2(М03), 1(М01); 1(М01), 1(М01)+2(М03), 2(М03); 1(М01), 2(М03), 1(М01)+2(М03), 2(М03)+1(М01); 1(М01)1(М01), 1(М01)2(М03)
АО «Транснефть-Сибирь» | 9 | 0 |  | МП, РД | НГДО | 1(М01), 1(М01)+2(М03), 2(М03); 1(М01), 2(М03); 2(М03), 1(М01); 2(М03), 1(М01), 1(М01)+2(М03)
ООО "РЫЖКОВ и Кº*¦" | 9 | 0 |  | МП+МПС, РД | НГДО | 1(М01), 1(М01)+2(М03), 2(М03); 1(М01), 2(М03); 2(М03), 1(М01)+2(М03), 1(М01); 2(М03), 1(М01), 1(М01)+2(М03)
ООО "Сибрегионгазстрой" | 9 | 0 |  | МП+МПС, РД | НГДО | 2(М03)
ООО "СТАРСТРОЙ" | 9 | 0 |  | РД, РДН | НГДО | 1(М01)+2(М03); 1(М01)+2(М03), 2(М03); 1(М01), 1(М01)+2(М03), 2(М03); 1(М01), 2(М03); 1(М01), 2(М03), 1(М01)+2(М03); 2(М03)
ООО «ЮгПром» | 9 | 0 |  | АФ, МП+АФ, МП+РД, РД, РД+АФ | НГДО | 2(М03), 2(М03)+1(М01), 1(М01)
ООО "СК РусВелдинг" | 9 | 0 |  | ААДП, РД | НГДО, ОХНВП | 1(М01)+2(М03), 1(М01)+3(М03), 2(М03)+3(М03); 1(М01), 2(М03), 1(М01)+2(М03), 9(М11); 1(М01), 2(М03), 3(М03), 2(М03)+3(М03), 1(М01)+2(М03), 1(М01); 3(М03)
ООО СПХ "СИНЕРГИЯ" | 9 | 0 |  | РД | НГДО | 1(М01), 2(М03); 1(М01), 2(М03), 2(М03)1(М01); 1(М01), 2(М03), 2+1(М03+М01); 1(М01), 2+1(М03+М01), 2(М03)
ООО "ГСМ" | 9 | 0 |  | РД | НГДО | 1(М01), 2(М03), 2(М03)+1(М01); 2(М03), 2(М03)1(М01), 1(М01)
Общество с ограниченной ответственностью «ТехноСтройГрупп1» (ООО «ТСГ1») | 9 | 0 |  | РД | НГДО | 1(М01), 1(М01)+2(М03), 2(М03); 1(М01), 2(М03); 1(М01), 2(М03), 1(М01)+2(М03); 1(М01), 2(М03), 2(М03)+1(М01); 2(К55-К60), 1(до К54 вкл)+ 2(К55-К60)
ООО «ГСП-1» | 9 | 0 |  | ААДП, ААДП+МАДП, РД | НГДО | 1(М01), 1(М01)+2(М03), 2(М03); 2(М03); 2(М03), 2(М03)+1(М01); 2(М03), 2+1(М03+М01); 3(М03)
ООО «Газпром трансгаз Санкт-Петербург» | 8 | 0 |  | КТС, РД, Т | НГДО | 1(М01), 2(М03); 1(М01), 2(М03), 2(М03)классапрочностисвышеК54доК60включитель; 1(М01)13(М31), 2(М03)13(М31)
ОАО "Волгограднефтемаш" | 8 | 0 |  | МП+АФ, РАД+РД, РАД+РД+АФ, РД, РД+АФ | НГДО, ОХНВП | 1(М01)+2(М03), 1(М01)+3(М03), 1(М01); 1(М01)+3(М03); 2(М03)+1(М01), 2(М03); 2(М03), 1(М01)+2(М03); 2(М03), 1(М01), 2(М03)+1(М01), 9(М11); 2(М03), 2(М03)+1(М01), 1(М01)+2(М03), 9(М11); 2(М03), 2(М03)+1(М01), 9(М11)
ООО «Газпром трансгаз Саратов» | 8 | 0 |  | РД | НГДО | 1(М01), 2(М03); 1(М01), 2(М03), 1(М01)2(М03); 1(М01), 2(М03), 2(М03)классапрочностисвышеК54доК60включитель
АО "Лискимонтажконструкция" | 8 | 0 |  | АПГ+АФ, МАДП+АФ, МАДП+МПИ, РД | НГДО | 1(М01), 2(М03); 1(М01), 2(М03), 2+1(М03+М01); 2(М03), 1(М01); 2(М03), 2+1(М03+М01)
ООО "СФ СМУ-6" | 8 | 0 |  | МП+МПС, РД, РД+МПС | НГДО | 1(М01)+2(М03), 2(М03); 1(М01)+2(М03), 2(М03)+2(М03), 1(М01); 1(М01), 2(М03); 1(М01), 2(М03), 1(М01)+2(М03); 1(М01), 2+1(М03+М01), 2(М03); Группа 2 (от К55 до К60 вкл.)
Общество с ограниченной ответственностью «Энергия ОМ» | 8 | 0 |  | МП+МПС, РАД, РД, РД+МПС | НГДО | 1(М01), 1(М01)2(М03); 1(М01), 2(М03); 1(М01), 2(М03), 2(М03)+1(М01); 1(М01), 2(М03)2(М03)+1(М01)
ООО "Газпром трансгаз Волгоград" | 8 | 0 |  | РАД, РД | НГДО | 1(М01), 2(М03)
АО "Дороги и Мосты" | 8 | 0 |  | АФ, МП, МПГ, МПГ+АФ, РД, РД+АФ | КСМ, СК | 1(М01), 2(М03)
АО "Транснефть - Север" | 8 | 0 |  | РД | НГДО | 1(М01), 1(М01)2(М03), 2(М03), 2(М03)2(М03), 2(М03)1(М01); 1(М01), 2(М03); 1(М01)1(М01), 1(М01)2(М03)
Общество с ограниченной ответственностью "ГСП-2" (ООО "ГСП-2") | 8 | 0 |  | ААДП+МАДП, АФ, МП+АПИ, РД | НГДО | 2(М03); 2(М03), 2(М03)+1(М01)
АО "СМК "ЧЕРМЕТЭКОЛОГИЯ" | 8 | 0 |  | МП, РД | МО, ОХНВП, СК | 1(М01), 2(М03); 1(М01), 2(М03), 1(М01)+2(М03)
ООО «ЛМК-ИНЖИНИРИНГ» | 8 | 0 |  | МАДП+АФ, МАДП+МПИ, МП, МПИ | НГДО, ОХНВП | 1(М01), 2(М03); 1(М01), 2(М03), 2+1(М03+М01); 2(М03), 1(М01), 2+1(М03+М01); 3(М03)+2(М03), 2(М03)
ООО "ГАЗПРОМНЕФТЬ-ЗАПОЛЯРЬЕ" | 8 | 0 |  | РД | НГДО | 1(М01), 2(М03)
ООО «Газпром трансгаз Чайковский» | 8 | 0 |  | МАД, ПАК, РД, Т | НГДО | 1(М01), 2(М03); 1(М01), 2(М03), 1(М01)1(М01); 1(М01), 2(М03), 2(М03)+1(М01); 1(М01)13(М31), 2(М03)13(М31)
ООО "ПРОМПРОЕКТСТРОЙ-СЕВЕР" | 8 | 0 |  | РД | НГДО | 1(М01), 1(М01)+2(М03), 2(М03); 1(М01), 1(М01)2(М03), 2(М03), 2(М03)2(М03), 2(М03)1(М01); 1(М01), 2(М03); 1(М01), 2(М03), 1(М01)+2(М03)
ООО «СК «Вектор» | 8 | 0 |  | РД | НГДО | 1(М01), 2(М03); 1(М01), 2(М03)+1(М01)
ООО "РБСТРОЙ" | 8 | 0 |  | РД | НГДО | 1(М01)+2(М03), 1(М01); 1(М01)+2(М03), 2(М03), 1(М01); 1(М01), 2(М03), 1(М01)+2(М03), 2(М03)+1(М01); 1(М01)1(М01), 1(М01)2(М03)
ООО "СК ССМ" | 8 | 0 |  | РД | НГДО | 1(М01), 2(М03), 1(М01)+2(М03)
Общество с ограниченной ответственностью "Нефтепроводстройинвест" (ООО "Нефтепроводстройинвест") | 7 | 0 |  | РД | НГДО | 1(М01), 2(М03); 1(М01), 2(М03), 2(М03)+1(М01); 1(М01)1(М01), 1(М01)2(М03)
ООО "Газпром трансгаз Казань" | 7 | 0 |  | РАД, РД, Т | НГДО | 1(М01), 2(М03); 1(М01)13(М31), 2(М03)13(М31)
ООО "СУРГУТСКОЕ РСУ" | 7 | 0 |  | МП+АППГ, РД | НГДО | 1(М01), 2(М03); 1(М01), 2(М03), 2+1(М03+М01); 2(М03), 1(М01); 2(М03), 2+1(М03+М01), 1(М01)
ООО "СМУ-7" | 7 | 0 |  | МП+АПИ, РД | НГДО | 1(М01), 2(М03); 2(М03); 2(М03), 1(М01)
ООО «СтройПроектСервис» | 7 | 0 |  | МП, РД, РД+МП, РД+МПС | НГДО | 1(М01), 1 (М01, 2(М03); 1(М01), 2(М03); 1(М01), 2(М03), 2(М03)+1(М01); 2(М03)
Общество с Ограниченной Ответственностью «ПромГазСтрой» (ООО «ПромГазСтрой») | 7 | 0 |  | РД, РД+МПС | НГДО | 1(М01), 1(М01)2(М03); 1(М01), 2(М03)
ООО "Газпром трансгаз Саратов" | 7 | 0 |  | РД, Т | НГДО | 1(М01), 2(М03); 1(М01)13(М31), 2(М03)13(М31)
ООО "КУБАНЬСПЕЦСТРОЙ" | 7 | 0 |  | МП+МПС, РД | НГДО | 1(М01)+2(М03), 1(М01); 1(М01)+2(М03), 2(М03), 1(М01); 1(М01), 2(М03), 1(М01)+2(М03), 2(М03)+1(М01); 1(М01)1(М01), 1(М01)2(М03); 2(М03), 1(М01), 1(М01)+2(М03)
ООО «Газпром трансгаз Грозный» | 7 | 0 |  | РД, Т | НГДО | 1(М01), 2(М03); 1(М01)13(М31), 2(М03)13(М31)
ООО «Корвет» | 7 | 0 |  | ААДП, РД | НГДО | 1(М01), 2(М03); 2(М03), 1(М01)
ООО «Транснефть-Балтика» | 7 | 0 |  | РД | НГДО | 1(М01), 1(М01)+2(М03), 2(М03); 1(М01), 2(М03); 1(М01), 2(М03), 1(М01)+2(М03); 1(М01)1(М01), 1(М01)2(М03); 2(М03), 1(М01), 1(М01)+2(М03)
Общество с ограниченной ответственностью СК «СпецСтройНефть» (ООО СК «СпецСтройНефть») | 7 | 0 |  | МП+МПС, РД, РД+МПС | НГДО | 1(М01)+2(М03); 1(М01)+2(М03), 2(М03); 1(М01), 2(М03), 1(М01)+2(М03); 1(до К54 вкл), 2 (св. К54 до К60 вкл.)
ООО «СПЕЦТЕХПОДРЯД» | 7 | 0 |  | МП+МПС, РД | НГДО | 1(М01), 1(М01)2(М03); 1(М01), 2(М03); 1(М01), 2(М03), 1(М01)классапрочностидоК54включительно+2(М03; 1(М01), 2(М03), 2(М03)классапрочностивышеК54доК60включительн
ООО "ТехноСфера" | 7 | 0 |  | РД | НГДО | 1(М01)+2(М03), 1(М01); 1(М01)+2(М03), 2(М03), 1(М01); 1(М01), 2(М03), 1(М01)+2(М03), 2(М03)+1(М01); 1(М01)1(М01), 1(М01)2(М03)
Общество с ограниченной ответственностью «УРАЛКОМ» | 7 | 0 |  | РД | НГДО | 1(М01), 1+2 (М01+М03), сочетание материалов класса прочности; 1(М01), 2(М03), 2+1(М03+М01)
АО "НЗ 70-летия Победы" | 6 | 0 |  | ААДН, МП, МПН, РАД+РД | НГДО | 1(М01), 2(М03); 4(М02), 2(М03); 4(М02)2(М03); Группа 2(M03): марка S460 (группа 1.3 по ISO 15608) и другие
АО «Краснодарстройтрансгаз» | 6 | 0 |  | РД, РД+МПС | НГДО | 1(М01), 2(М03); 2(М03); 2(М03), 2+1(М03+М01); 2+1(М03+М01)
Общество с ограниченной ответственностью «Подводник» (ООО «Подводник») | 6 | 0 |  | МП+МПС, РД | НГДО | 1(М01)+2(М03), 2(М03); 1(М01), 2(М03); 1(М01), 2(М03), 2(М03)+1(М01); 2(М03)
ООО "БТ СВАП" | 6 | 0 |  | АФ, МП, РД, РД+АФ | СК | 1(М01), 2(М03); 1(М01), 2(М03), 1(М01)+2(М03); 2(М03)
ООО "Газпром добыча Ноябрьск" | 6 | 0 |  | КТС, РД | НГДО | 1(М01), 2(М03); 1(М01), 2(М03), 1(М01)2(М03); 1(М01)13(М31), 2(М03)13(М31); 2(М03)
ООО «Газпром трансгаз Волгоград» | 6 | 0 |  | РД, РД+МПС, Т | НГДО | 1(М01), 2(М03); 1(М01), 2(М03), 2(М03)+1(М01); 1(М01), 2(М03), 2(М03)1(М01); 1(М01)13(М31), 2(М03)13(М31)
АО «ПремьерСтрой» | 6 | 0 |  | РАД, РД, РД+АПС | НГДО | 1(М01), 2(М03); 1(М01), 2(М03)+1(М01), 2(М03); 1(М01), 2(М03), 2+1(М03+М01); 1(М01), 2+1(М03+М01)
Общество с ограниченной ответственностью строительная компания "БИН" | 6 | 0 |  | РД | НГДО | 1(М01), 2(М03); 1(М01), 2(М03), 2+1(М03+М01)
ООО «Газстройинжиниринг» | 6 | 0 |  | МП+РД+АПИ, РД | НГДО | 1(М01), 2(М03); 2(М03)
Общество с ограниченной ответственностью "Инкомнефтеремонт" (ООО "Инкомнефтеремонт") | 6 | 0 |  | РД | НГДО | 1(М01), 1(М01)+2(М03), 2(М03); 1(М01), 1(М01)+2(М03), 2(М03)+2(М03); 1(М01), 2(М03); 1(М01), 2(М03), 1(М01)+2(М03); 1(М01), 2(М03), 2(М03)+1(М01)
ООО "СГС" | 6 | 0 |  | МП+МПС, РД | НГДО | 1(М01), 1(М01)+2(М03); 1(М01), 1(М01)+2(М03), 2(М03)+1(М01), 2(М03); 1(М01), 2(М03); 2(М03)
ООО СК "А-Групп" | 6 | 0 |  | РД | НГДО | 1(М01), 2(М03)
АО "ЗТЗ" | 6 | 0 |  | АПГ+АФ, МП, МП+АФ, РД | НГДО, СК | 1(М01), 2(М03); 3(М03)
Общество с ограниченной ответственностью «СтройТрубопроводСервис» (ООО «СТС») | 6 | 0 |  | РД, РД+МПС | НГДО | 1(М01), 1+2 (М01+М03), 2(М03); 1(М01), 1+2 (М01+М03), 2(М03), 2+1(М03+М01); 1(М01), 2+1(М03+М01), 2(М03)
Общество с ограниченной ответственностью «Энергия» (ООО «Энергия») | 6 | 0 |  | МП+МПС, РД | НГДО | 1(М01), 2(М03); 1(М01), 2(М03), 1(М01)+2(М03); 1(М01), 2(М03), 2(М03)+1(М01)
ОАО «БЕЛТРУБОПРОВОДСТРОЙ» | 6 | 0 |  | МП+АПИ, РД | НГДО | 1(М01), 2(М03); 2(М03)
ООО СК «КОНСОЛЬ» | 6 | 0 |  | РД | НГДО | 1(М01), 2(М03); 1(М01), 2(М03), 1(М01)+2(М03)
Общество с ограниченной ответственностью «Энергия М» | 6 | 0 |  | МП+МПС, РД | НГДО | 1(М01), 2(М03); 1(М01), 2(М03), 2(М03)1(М01); 1(М01), 2(М03), 2(М03)классапрочностисвышеК54доК60включитель
Общество с ограниченной ответственностью «МобилБетон» | 6 | 0 |  | РД | НГДО | 1(М01), 1+2 (М01+М03), сочетание материалов класса прочности; 1(М01), 2(М03), 2+1(М03+М01); 2(М03)
Общество с ограниченной ответственностью «Строй Инвест» | 6 | 0 |  | РД, РД+МПС | НГДО | 1(М01), 2(М03); 1(М01), 2(М03), 1(М01)+2(М03); 2(М03), 1(М01); 2(М03), 2(М03)+1(М01), 1(М01)
ООО «СТНГ» | 6 | 0 |  | МП+МПС, РД, Т | НГДО | 1(М01), 2(М03); 2(М03)+13(М31); 2(М03), 1(М01), 1(М01)+2(М03)
ООО «Сервисная Компания ИНТРА» | 6 | 0 |  | РД | НГДО | 1(М01), 2(М03); Группа 1 (до К54 вкл.), марки согласно ПТД, Группа 2 (св. К5; Группа 1 (до К54 включительно), марки согласно ПТД, Группа 2
ООО «СП-СЕВЕР» | 6 | 0 |  | РД | НГДО | 1(М01), 2(М03), 1(М01)+2(М03); 1(М01), 2(М03), 2+1(М03+М01)
ООО "Руф Профи" | 6 | 0 |  | РД | НГДО | 1(М01)+2(М03), 2(М03), 1(М01); 1(М01), 2(М03), 1(М01)+2(М03), 2(М03)+1(М01); 1(М01)1(М01), 1(М01)2(М03)
Общество ограниченной ответственностью "МЦЭ-Инжиниринг" | 6 | 0 |  | РАД, РД | НГДО | 1 (класс прочности до К54 вкл.) + 2 (класс прочности свыше К; 1 (класс прочности до К54 вкл.), 2 (класс прочности свыше К5; 2 (класс прочности свыше К54 до К60 вкл.)
Общество с ограниченной ответственностью "Спецрегионстрой" | 6 | 0 |  | РД | НГДО | 1: до К54 включительно, 1+2: до К54 включительно + от К55 до; 1: до К54 включительно, 2: К55...К60 включительно, 1+2: до К; 1: до К54 включительно, 2: К55...К60 включительно, 2+1: К55.; 1: до К54 включительно, 2: от К55 до К60 включительно, 2+1: ; 2: от К55 до К60 включительно, 2+1: от К55 до К60 вк
ООО «НГСС» | 6 | 0 |  | РД, РД+МПС | НГДО | Группа 1 (до К54 вкл.), Группа 2 (от К55 до К60 вкл.), Групп; Группа 2 (от К55 до К60 вкл.), Группа 1 (до К54 вкл.) + Груп
ООО "Мост" | 5 | 0 |  | АФ, МПГ, РД | КСМ, СК | 1(М01), 2(М03), 1(М01)+2(М03); 1(М01), 2(М03), 1(М01)+2(М03), 1(М01)2(М03); 1,(М01): 09Г2С, 09Г2СД, 15ХСНД, 15ХСНДА и другие марки, проп
ООО "Газпром ПХГ" | 5 | 0 |  | РД | НГДО | 1(М01), 2(М03)
ООО "Стройтрансгаз Трубопроводстрой" | 5 | 0 |  | ААДП+МАДП, РД | НГДО | 2(М03); 2(М03), 2(М03)+1(М01)
ООО «Газпром трансгаз Казань» | 5 | 0 |  | РД | НГДО | 1(М01), 2(М03)
ООО «Строительно-монтажное управление №7» | 5 | 0 |  | РД | НГДО | 1(М01), 2(М03); 1(М01), 2(М03), 2+1(М03+М01)
Публичное акционерное общество "Северсталь" | 5 | 0 |  | АПГ+АФ | НГДО | 1(М01), 2(М03); 3(М03)
ООО "ГАЗСТРОЙМОНТАЖ" | 5 | 0 |  | РД | НГДО | 1(М01)+2(М03); 2(М03)
ООО "НПО "Вымпел" | 5 | 0 |  | МП, РАД+РД, РД | НГДО | 1(М01), 1(М01)+2(М03), 2(М03); 1(М01), 2(М03); 1(М01), 2(М03), 1(М01)+2(М03); 9(М11), 1(М01), 1(М01)2(М03)
ООО "СПЕЦМОНТАЖСТРОЙ" | 5 | 0 |  | РД | НГДО | 1(М01), 2(М03); 2(М03)
Общество с ограниченной ответственностью «Нова» (ООО «Нова») | 5 | 0 |  | МП+МПС, РД, РД+МПИ, РД+МПС | НГДО | 1(М01), 1(М01)+2(М03), 2(М03); 1(М01), 2(М03); 1(М01), 2(М03), 1(М01)+2(М03)
ООО "АИС" | 5 | 0 |  | МП+МПС, РД | НГДО | 1(М01)+2(М03), 1(М01); 1(М01), 1(М01)+2(М03); 1(М01), 2(М03), 1(М01)+2(М03), 2(М03)+1(М01); 2(М03), 1(М01), 1(М01)+2(М03)
ООО "СПК" | 5 | 0 |  | МП+МПС, РД | НГДО | 1(М01), 2(М03); 2(М03), 1(М01); 2(М03), 2(М03)+1(М01), 1(М01)
ООО "ЮСА" | 5 | 0 |  | РАД, РД, Т | НГДО | 1(М01), 1(М01)+2(М03); 1(М01), 2(М03); 2(М03), 2(М03)+1(М01)
Общество с ограниченной ответственностью «ПОЛИСТРОЙ+» | 5 | 0 |  | РД | НГДО | 2(М03); 2(М03)+1(М01)
Общество с ограниченной ответственностью «СпецМонтаж» | 5 | 0 |  | МП+МПС, РД | НГДО, ОХНВП | 1(М01), 2(М03); 1(М01), 2(М03), 1(М01)+2(М03); 2(М03); 2(М03), 1(М01)+2(М03); 2(М03), 2(М03)+1(М01), 1(М01)
ООО "Газпром трансгаз Махачкала" | 5 | 0 |  | РД | НГДО | 1(М01), 2(М03)
ООО "Профессиональные технологии" | 5 | 0 |  | РД | НГДО | 1(М01), 2(М03); 2(М03)
ООО «НГС» | 5 | 0 |  | РД | НГДО | 2(М03); 2(М03), 2(М03)+1(М01); Группа 1 (до К54 вкл.), марки согласно ПТД, Группа 2 (св. К5
Общество с ограниченной ответственностью «Волга» (ООО «Волга») | 5 | 0 |  | РД | НГДО | 1(М01), 1(М01)+2(М03); 1(М01), 1(М01)+2(М03), 2(М03); 1(М01), 2(М03), 2(М03)+1(М01)
ООО "Газпром добыча Краснодар" | 5 | 0 |  | РД | НГДО | 1(М01), 2(М03); 1(М01), 2(М03), 2(М03)1(М01)
ООО "Газпром переработка" | 5 | 0 |  | РД | НГДО | 1(М01), 2(М03); 1(М01), 2(М03), 2+1(М03+М01); 1(М01), 2+1(М03+М01), 2(М03)
ООО "Сфера" | 5 | 0 |  | РД, РД+МПС | НГДО | 1(М01)+2(М03), 1(М01); 1(М01)+2(М03), 2(М03); 1(М01), 2(М03), 1(М01)+2(М03), 2(М03)+1(М01); 2(М03), 1(М01), 1(М01)+2(М03); 2(М03), 1(М01), 2(М03)+1(М01)
ООО "ФракДжет-Строй" | 5 | 0 |  | РД | НГДО | 1(М01), 1(М01)+2(М03); 1(М01), 2(М03); 1(М01), 2(М03), 2(М03)+1(М01)
ООО "Ямалнефтегазстрой" | 5 | 0 |  | РД | НГДО | 1(М01), 2(М03); 2(М03)
ООО «КИТ» | 5 | 0 |  | АФ, КСО, МП | КСМ, СК | 1(М01), 2(М03)
ОБЩЕСТВО С ОГРАНИЧЕННОЙ ОТВЕТСТВЕННОСТЬЮ "АГРОИНВЕСТСТРОЙ" | 5 | 0 |  | МП+МПС, РД | НГДО | 1(М01), 2(М03); 1(М01), 2(М03), 2+1(М03+М01); 2(М03), 1(М01); 2(М03), 2+1(М03+М01), 1(М01)
ООО «СЕВЕР ДИЗЕЛЬ» | 5 | 0 |  | РД | НГДО | 2(М03), 1(М01)
Акционерное общество «Транснефть-Урал» | 5 | 0 |  | РД | НГДО | 1(М01), 1+2 (М01+М03), сочетание материалов класса прочности; 1(М01), 2(М03); 1(М01), 2(М03), 1+2 (М01+М03), сочетание материалов класса п
ООО "СП ВИС-МОС" | 5 | 0 |  | РД | НГДО | 1(М01)+2(М03), 1(М01); 1(М01), 1(М01)2(М03); 1(М01)2(М03), 1(М01), 2(М03); 2(М03), 1(М01), 1(М01)+2(М03)
ООО «НГСИ» | 5 | 0 |  | РД | НГДО | 1(М01), 1(М01)2(М03); 1(М01), 2(М03), 1(М01)+2(М03)
ПАО "СУРГУТНЕФТЕГАЗ" | 5 | 0 |  | АФПН, РД, РД+АФ | НГДО | 1(М01), 2(М03); 2(М03); 3(М03)
ООО «ТК «Алиса» | 5 | 0 |  | РД | НГДО | 1(М01), 1(М01)+2(М03), 2(М03); 1(М01), 2(М03), 1(М01)+2(М03)
Общество с ограниченной ответственностью «Уральская строительная компания» (ООО «УСК») | 5 | 0 |  | МП+МПС, РД | НГДО | 1(М01)+2(М03); 1(М01)+2(М03), 2(М03); 1(М01), 2(М03), 1(М01)+2(М03); 1(М01), 2(М03), 2(М03)+1(М01)
ООО ПКФ «ПРОМТЕХСЕРВИС» | 5 | 0 |  | МП+МПС, РД | НГДО | 1(М01), 2(М03); 1(М01), 2(М03), 2+1(М03+М01); 2(М03), 2+1(М03+М01), 1(М01)
Акционерное общество «Сварочно-монтажный трест" (АО "СМТ") | 5 | 0 |  | РАД, РД | НГДО | 1(М01), 1(М01)2(М03); 1(М01), 2(М03); 2(М03)1(М01)
ООО "ГАЗПРОМ ДОБЫЧА НАДЫМ" | 5 | 0 |  | РД | НГДО | 1(М01), 2(М03); 1(М01), 2(М03), 2+1(М03+М01)
ООО "КОНТАКТ ИНТЕРНЭШНЛ" | 5 | 0 |  | РД | НГДО | 1(М01)+2(М03), 1(М01); 1(М01)+2(М03), 2(М03), 1(М01); 1(М01), 2(М03), 1(М01)+2(М03), 2(М03)+1(М01); 1(М01)1(М01), 1(М01)2(М03)
ООО "Нефтегазовые технологии и инженерные изыскания" | 5 | 0 |  | РД | НГДО | 1(М01), 2(М03)
ООО "Нефтегазстрой" | 5 | 0 |  | РД | НГДО | 1(М01)+1(М01), 1(М01)+2(М03); 1(М01), 2(М03); 1(М01), 2(М03), 2(М03)+1(М01)
ООО "Стройиндустрия" | 5 | 0 |  | МП+МПС, РД | НГДО | 1(М01), 1(М01)+2(М03), 2(М03)
Совместное общество с ограниченной ответственностью "Новополоцкий завод технологических металлоконструкций" | 5 | 0 |  | АФ, КСО, МП | ГДО, КСМ, СК | 1(М01), 2(М03)
China Petroleum Pipeline Bureau Company Limited | 5 | 0 |  | ААДП, МАДП, РАД+РД, РД+АПИ | НГДО | 2(М03)
ООО "СПЕЦСТРОЙСЕРВИС" | 5 | 0 |  | РД | НГДО | 1(М01), 2(М03); 2(М03), 1(М01), 2(М03)+1(М01); 2(М03), 1(М01), 2(М03)1(М01); 2(М03), 2(М03)+1(М01), 1(М01)
ООО «Транснефть – Порт Приморск» | 5 | 0 |  | РД | НГДО | 1(М01), 2(М03); 1(М01), 2(М03)+1(М01), 2(М03); 1(М01), 2(М03), 2(М03)+1(М01)
ООО «Газпром добыча Оренбург» | 5 | 0 |  | РД | НГДО | 1(М01), 2(М03); 1(М01), 2(М03), 1(М01)2(М03); 1(М01), 2(М03), 2(М03)1(М01)
ООО "ГАЗИНЖСЕТИ-ТЕХНО" | 5 | 0 |  | МП+МПС, РД | НГДО | 1(М01), 1(М01)+2(М03), 2(М03); Группа 1 (до К54 вкл.), Группа 2 (от К55 до К60 вкл.), Групп
ООО "ТехноСпецСтрой" | 5 | 0 |  | РД | НГДО | 1(М01), 1(М01)+2(М03), 2(М03); 1(М01), 2(М03), 1(М01)+2(М03); 1(М01)2(М03), 1(М01)1(М01); 1(М01)2(М03), 2(М03)
ООО «ГЭС-Строй» | 5 | 0 |  | РД | НГДО | 1(М01), 1(М01)2(М03), 2(М03); 1(М01), 2(М03); 1(М01), 2(М03), 1(М01)классапрочностидоК54включительно+2(М03
АО «Выксунский металлургический завод» | 5 | 0 |  | АПГ+АФ, ВЧС, РД | НГДО | 1 (до К54 включительно), 2 (К55-К60 включительно); 1 (до К54 включительно), 2 (от К55 до К60 включительно); 1 (до К54), 2 (К55-К60); 2 (от К55 до К60 включительно); 3 (свыше К60)
Общество с ограниченной ответственностью «ИНК-СтройНефтеГаз» (ООО «ИНК-СтройНефтеГаз») | 5 | 0 |  | РД | НГДО | 1(до К54 вкл) + 2(К55-К60); 1(до К54 вкл), 2 (св. К54 до К60 вкл.), 1(до К54 вкл)+ 2 (св; 1(до К54 вкл), 2(К55-К60), 1(до К54 вкл) + 2(К55-К60)
ООО "СЕВЕР-СТРОЙ" | 5 | 0 |  | РД | НГДО | Группа 1 (до К54 вкл.), марки согласно ПТД, Группа 2 (св. К5; Патрубок/основная труба: Группа 1 (до К54 вкл.) марки соглас
ООО "ТСП" | 5 | 0 |  | РД | НГДО | Группа 1 (до К54 вкл.), марки согласно ПТД, Группа 2 (св. К5; Патрубок/основная труба: Группа 1 (до К54 вкл.) марки соглас
Общество с ограниченной ответственностью «Научно-производственное предприятие Спецтех» | 4 | 0 |  | МП | НГДО | 1(М01), 2(М03); 1(М01), 2(М03), 1(М01)+2(М03); 1(М01), плоские детали: 2(M03); 2(М03), 1(М01)+2(М03)
ООО "БалтМостСтрой" | 4 | 0 |  | МП, МПГ, РД | КСМ, СК | 1(М01), 2(М03), 1(М01)+2(М03); 1,(М01): 09Г2С, 09Г2СД, 15ХСНД, 15ХСНДА и другие марки, проп
ООО "Стальмонтаж" | 4 | 0 |  | АФ, МПГ | КСМ, СК | 1(М01), 15ХСНД, 15ХСНДА и другие марки согласно НТД), 2(М03); 1(М01), 2(М03), 1(М01)+2(М03); 1,(М01): 09Г2С, 09Г2СД, 15ХСНД, 15ХСНДА и другие марки согла
АО «Транснефть-Сибирь», филиал «Тюменский ремонтно-механический завод» | 4 | 0 |  | МП, МП+РД, РД | НГДО | 1(М01), 2(М03); 1(М01), 2+1(М03+М01); 2+1(М03+М01), 2(М03)
Общество с ограниченной ответственностью «Регионстрой» | 4 | 0 |  | РД, РД+МПС | НГДО | 1(М01), 2(М03)
ООО "АНТ ЯПЫ" | 4 | 0 |  | РД | НГДО | 1(М01), 2(М03)2(М03)+1(М01); 2(М03), 1(М01)
ООО "СтройГазИнвест" | 4 | 0 |  | РД | НГДО | 1(М01), 2(М03)+1(М01); 1(М01), 2(М03), 2(М03)+1(М01)
ООО «Газпром ПХГ» | 4 | 0 |  | РД, Т | НГДО | 1(М01), 2(М03); 1(М01)13(М31), 2(М03)13(М31)
ООО «ГСП-5» | 4 | 0 |  | МП+МПС, РД | НГДО | 2(М03)
ООО «Некст Трейд» | 4 | 0 |  | ААД, РАД | НГДО | 1(М01), 2(М03), 2+1(М03+М01)
АО "Загорский трубный завод" | 4 | 0 |  | АПГ+АФ, АФ, МП+АФ, МПГ | НГДО | 1(М01), 2(М03); 3(М03)
АО НПО «ТЯЖПРОМАРМАТУРА» | 4 | 0 |  | МП+АПИ, МП+АФ, РД | НГДО, ОХНВП | 1 - класса прочности до К54 включительно, 2+1 - (класса проч; 2(М03)+1(М01)
Общество с ограниченной ответственностью ООО "ГСП-4" (ООО "ГСП-4") | 4 | 0 |  | ААДП+МАДП, РД | НГДО | 1(М01)+2(М03); 2(М03)
Общество с ограниченной ответственностью «ЛЮКС» (ООО «ЛЮКС») | 4 | 0 |  | МП+МПС, РД | НГДО | 1(М01)+2(М03), 2(М03); 1(М01), 1(М01)+2(М03); 2(М03)
Общество с ограниченной ответственностью «СтройГаз Северо-Запад» | 4 | 0 |  | РД | НГДО, СК | 1(М01)2(М03)1(М01)+2(М03); 2(М03)
ООО "ГСП-5" | 4 | 0 |  | РД | НГДО | 2(М03)
ООО "Дюкер" | 4 | 0 |  | РД | НГДО | 2(М03); 2(М03), 1(М01); 2(М03), 1(М01)+2(М03); 2(М03), 1(М01), 1М01)+2М03),свышеК54доК60включительно))*
ООО "ЛУКОЙЛ - Западная Сибирь" ТПП "Ямалнефтегаз" | 4 | 0 |  | РД | НГДО, ОХНВП, СК | 1(М01), 1(М01)+2(М03), 2(М03)+2(М03); 1(М01), 2(М03); 2(М03)
ООО "СК "Северная гавань" | 4 | 0 |  | РД | НГДО | 1(М01), 2(М03); 2(М03); 2(М03), 1(М01)+2(М03)
ООО "СПК-Магистраль" | 4 | 0 |  | РД | НГДО | 1(М01), 2(М03)
ООО "Стройкомплектмонтаж" | 4 | 0 |  | РД | НГДО | 2(М03); 2(М03), 2(М03)+1(М01)
ООО ПСК «Маяк» | 4 | 0 |  | АФ, МП | КСМ, СК | 1(М01), 2(М03), 2(М03)+1(М01)
ООО «ГДС» | 4 | 0 |  | РД | НГДО | 2(М03)
АО "СУ-7 СМТ" | 4 | 0 |  | РД | НГДО | 1(М01), 2(М03)
АО «ЕВРАКОР» | 4 | 0 |  | РД, РД+МПС | НГДО | 1(М01), 2(М03); 1(М01), 2(М03), 2(М03)+1(М01)
Общество с ограниченной ответственностью "МКТ-НН" | 4 | 0 |  | РД | НГДО | 1(М01), 2(М03)
ООО " ТК "Алиса" | 4 | 0 |  | РД | НГДО | 1(М01), 2(М03); 2(М03); 2(М03)+1(М01)
ООО «Юпитер» | 4 | 0 |  | МП+МПС, РД, РД+МПС | НГДО | 1(М01), 2(М03); 2(М03); 2(М03), 1(М01)+3(М03)
АО "Конструкторское бюро химавтоматики" | 4 | 0 |  | МП, РАД, РАДН | НГДО, ОХНВП | 1(М01)+1(М01), 1+3 (М01+М03); 1(М01), 3+1(М03+М01); 1(М01), 9(М11), 3(М03); 3(М03), 6(М04)
Общество с ограниченной ответственностью "Кливер" | 4 | 0 |  | МПГ, РАД, РД | НГДО | 1(М01), 1+9 (М01+М03), 9(М11), 13(М33); 1(М01), 2(М03), 1(М01)+2(М03); 1(М01), 2(М03), 1+2 (М01+М03); 9(М11), 1+9 (М01+М11), 13 (М33, М34), 13 (М33+М32), 13+2 (М3
ООО "А-5" | 4 | 0 |  | МП+МПС, РД | НГДО | 1(М01), 2(М03), 1(М01)+2(М03), 2(М03)+1(М01); 2(М03), 1(М01), 1(М01)+2(М03)
ООО "Спецподводтрубопроводстрой" | 4 | 0 |  | РД | НГДО | 3(М03)
ООО "ССК "Газрегион" | 4 | 0 |  | ААДП+МАДП, АФ | НГДО | 2(М03); 3(М03)
ООО «Геоинформ» | 4 | 0 |  | МП+АППГ, РД | НГДО | 1(М01), 2(М03); 1(М01), 2(М03), 2+1(М03+М01); 1(М01), 2+1(М03+М01), 2(М03)
ООО «Сфера» | 4 | 0 |  | РД | НГДО | 1(М01), 2(М03); 1(М01), 2(М03), 2+1(М03+М01); 2(М03), 1(М01); 2(М03), 2+1(М03+М01), 1(М01)
ЗАО «СУ-ТГС» | 4 | 0 |  | МП+МПС, РД | НГДО | 2(М03); 2(М03), 1(М01); 2(М03), 2+1(М03+М01), 1(М01)
ООО "ГЭС-Строй" | 4 | 0 |  | РД | ГО, НГДО | 1(М01)+2(М03)
ООО СМУ «ЭКО-СТРОЙ» | 4 | 0 |  | РД | НГДО | 1(М01), 2(М03)
ООО «ВЕК» | 4 | 0 |  | РД | НГДО | 1(М01), 2(М03); 2(М03), 1(М01); 2(М03), 1(М01)+2(М03), 1(М01)
ООО «Дальтрансстрой» | 4 | 0 |  | МП+МПС, РД | НГДО | 1(М01)+2(М03), 2(М03); 1(М01), 2(М03), 2+1(М03+М01); 2(М03), 1(М01)+2(М03), 1(М01); 2+1(М03+М01)
АО "Спецмашмонтаж" | 4 | 0 |  | АФ, МП, РД | ПТО, СК | 1(М01), 2(М03); 1(М01), 2(М03), 9(М11)
ООО "СНК" | 4 | 0 |  | РД | НГДО | 1(М01)+2(М03), 2(М03), 1(М01); 1(М01), 2(М03), 1(М01)+2(М03), 2(М03)+1(М01); 2(М03), 1(М01), 1(М01)+2(М03)
ООО «ЗМК МАЯК» | 4 | 0 |  | АФ, МП | КСМ, СК | 1(М01), 2(М03), 2(М03)+1(М01)
ООО «Север-Строй» | 4 | 0 |  | РД | НГДО | 1(М01), 2(М03); 1(М01), 2(М03), 2+1(М03+М01)
ООО «СМК №7» | 4 | 0 |  | РД | НГДО | 1(М01), 2(М03); 1(М01), 2(М03), 2+1(М03+М01)
АО "ТСТ" | 4 | 0 |  | АФ, МП, МП+АФ | НГДО | 1(М01), 1(М01)+2(М03), 2(М03); 1(М01), 2(М03); 1(М01), 2(М03)+1(М01)
Общество с ограниченной ответственностью "ИНТРАФИТ" | 4 | 0 |  | МП | НГДО | 1(М01), 2(М03); 1(М01), 2(М03), 1 + 2 (М01 + М03); 1(М01), 2(М03), 1(М01)+2(М03)
ООО "ПромСистемы" | 4 | 0 |  | РД | НГДО | 1(М01), 2(М03); 1(М01), 2(М03), 2(М03)+1(М01); 1(М01), 9(М11), 2(М03)
ООО "Строительная компания "Автодор" | 4 | 0 |  | АФ, МПГ, РД | КСМ, СК | 1(М01), 2(М03)
ООО «Альянс Недвижимость» | 4 | 0 |  | РД | НГДО | 2(М03), 1(М01), 2+1(М03+М01); 2(М03), 2+1(М03+М01), 1(М01)
Общество с ограниченной ответственностью "ГСП-7" (ООО "ГСП-7") | 4 | 0 |  | ААДП, РД | НГДО | 1(М01), 2(М03); 2(М03)
ООО "Газстройдеталь" | 4 | 0 |  | РД | НГДО | 1(М01), 2(М03); 1(М01), 2(М03), 2+1(М03+М01); 1(М01), 2+1(М03+М01)
ООО "КМС" | 4 | 0 |  | РД, РД+МПС | НГДО | 1(М01), 1(М01)+2(М03), 2(М03); 2(М03)
ООО "ТОПСМР" | 4 | 0 |  | АФ, МПГ, РД | КСМ, СК | 1(М01), 2(М03), 2(М03)+1(М01)
ООО "Энергия Тепла" | 4 | 0 |  | РД | НГДО | 1(М01), 2(М03); 1(М01), 2(М03), 2(М03)+1(М01)
ООО «ГЭС-Урал» | 4 | 0 |  | РД | НГДО | 1(М01), 2(М03); 1(М01), 2(М03), 1(М01)классапрочностидоК54включительно+2(М03
Акционерное общество «Уфа-АвиаГаз» | 4 | 0 |  | РД | НГДО | 1(М01), 2(М03); 1(М01), 2+1(М03+М01), 2(М03); 2+1(М03+М01), 2(М03)
АО «Лискимонтажконструкция» | 4 | 0 |  | МАДП, МАДП+МПИ, МПИ | НГДО | 1(М01), 2(М03), 2(М03)+1(М01); 2(М03)+1(М01); 2(М03), 2(М03)+1(М01); 2(М03)1(М01)
АО «Тверьгазстрой» | 4 | 0 |  | РД | НГДО | 1(М01), 2(М03)+1(М01), 2(М03); 1(М01), 2(М03), 2(М03)+1(М01); 2(М03), 2(М03)+1(М01), 1(М01)
Общество с ограниченной ответственностью «НИВА-СТРОЙ» (ООО «НИВА-СТРОЙ») | 4 | 0 |  | РД | НГДО | 1(М01), 2(М03); 1(М01), 2(М03), 1(М01)+2(М03); 1(М01), 2(М03), 2(М03)+1(М01)
ООО "ПРОМСТРОЙИНЖИНИРИНГ" | 4 | 0 |  | РД | НГДО | 1(М01), 2(М03), 1(М01)+2(М03); 1(М01), 2(М03), 2(М03)1(М01); 1(М01), 2(М03), 2+1(М03+М01)
ООО «НСК» | 4 | 0 |  | РАД, РД | НГДО | 1(М01), 1(М01)+2(М03), 2(М03); 1(М01), 2(М03); 2(М03), 1(М01); 2(М03), 2(М03)+1(М01), 1(М01)
Общество с ограниченной ответственностью "СтройГаз Северо-Запад" | 4 | 0 |  | РД | НГДО | 1(М01), 2(М03); 1(М01), 2(М03), 1(М01)+2(М03); 1(М01), 2(М03), 2(М03)+1(М01); 1(М01), 2(М03), 2+1(М03+М01)
Общество с ограниченной ответственностью «Волга Строй-проект» (ООО «ВСП») | 4 | 0 |  | РД | НГДО | 1(М01), 2(М03); 1(М01), 2(М03), 1(М01)+2(М03); 1(М01), 2(М03), 2(М03)+1(М01)
ООО «Югра Транс Строй Лес» | 4 | 0 |  | РД | НГДО | 1(М01), 2(М03), 1(М01)+2(М03); 1(М01), 2(М03), 2+1(М03+М01); 2(М03), 2+1(М03+М01)
Общество с ограниченной ответственностью "Интэко Тюбинг" | 4 | 0 |  | ВЧС, П, РАД | НГДО | 2(М03), 3(М03); 2+1(М03+М01), 3+1(М03+М01)
ООО "ПАЛЬМИРА ГРУП" | 4 | 0 |  | КСО, МП, МП+АФ, РД | СК | 1(М01), 2(М03), 3(М03); 1(М01), 2(М03), 3(М03), 2(М03)+1(М01), 3(М03)+1(М01), 3(М03)
ООО "Сварочные технологии" | 4 | 0 |  | АФ, МП, МПГ+АФ, РД+АФ | КСМ | 1(М01), 2(М03); 1(М01), 2(М03), 2(М03)+1(М01)
ООО "СИРИУС" | 4 | 0 |  | РД | НГДО | 1(М01), 2(М03), 1(М01)+2(М03)
ООО "СТУ" | 4 | 0 |  | РД | НГДО | 1(М01), 1(М01)2(М03), 2(М03), 2(М03)1(М01), 2(М03)2(М03); 1(М01), 1(М01)2(М03), 2(М03), 2(М03)2(М03), 2(М03)1(М01); 1(М01), 2(М03)
ООО «Профессиональные технологии» | 4 | 0 |  | РД | НГДО | 1(М01), 2(М03)
Общество с ограниченной ответственностью ЗАВОД МЕТАЛЛОКОНСТРУКЦИЙ «АДАМАНТ» (ООО ЗМК «АДАМАНТ») | 4 | 0 |  | РД | НГДО | 1(М01)+2(М03); 1(М01)+2(М03), 2(М03); 1(М01), 2(М03), 2(М03)+1(М01)
Общество с ограниченной ответственностью «АМК Технологии» | 4 | 0 |  | РД | НГДО | 1(М01), 2(М03), 2+1(М03+М01)
ООО "СТРОЙГАЗИНВЕСТ" | 4 | 0 |  | РД | НГДО | 1(М01), 2(М03), 1(М01)+2(М03)
ООО «СБМ» | 4 | 0 |  | МП+МПС, РД, РД+МПС | НГДО | 2(М03)
АО "Выксунский металлургический завод" | 4 | 0 |  | МП+АФ | НГДО | 2(К55-К60); 3 (свыше К60)
АО "НВБ Энергия" | 4 | 0 |  | РД | НГДО | Группа 1 (до К54 вкл.), марки согласно ПТД, Группа 1 (до К54; Группа 1 (до К54 вкл.), марки согласно ПТД, Группа 2 (св. К5
АО "Транснефть - Западная Сибирь" | 4 | 0 |  | РД | НГДО | 1: до К54 включ., 1: до К54 включ. + 2: от К55 до К60 включ.; 1: до К54 включ., 2: от К55 до К60 включ.; 1: до К54 включ., 2: от К55 до К60 включ., 1+2: до К54 включ; 1: до К54 включ., 2: от К55 до К60 включ., 1: до К54 включ.
ООО "СМТ" | 4 | 0 |  | РД | НГДО | Группа 2 (св. К54 до К60 вкл.), марки согласно ПТД
ООО "СПЕЦМОНТАЖ" | 4 | 0 |  | РД | НГДО | Группа 2 (св. К54 до К60 вкл.), марки согласно ПТД; Патрубок и основная труба: Группа 1 (до К54 вкл.), марки сог
ООО «СТИМУЛ» | 4 | 0 |  | РД | НГДО | Группа 1 (до К54 вкл.), марки согласно ПТД, Группа 2 (св. К5
АО НПО "ТЯЖПРОМАРМАТУРА" | 3 | 0 |  | МП+АФ, РД | НГДО | 1 - класса прочности до К54 включительно, 2+1 - класса прочн; 1+1 - (класса прочности до К54 вкл.) + (класса прочности до ; 3+1 - (класса прочности свыше К65) + (класса прочности до К5
Общество с ограниченной ответственностью "ЕвроТрансСтрой" | 3 | 0 |  | АФ, МПГ, РД | КСМ | 1,(М01): 09Г2С, 09Г2СД, 15ХСНД, 15ХСНДА и другие марки, проп
ООО "БАЗИС" | 3 | 0 |  | АФ, МПГ, РД | КСМ | 1,(М01): 09Г2С, 09Г2СД, 15ХСНД, 15ХСНДА и другие марки, проп
ООО «Дорожная Строительная Компания» | 3 | 0 |  | АФ, МПГ, РД | КСМ | 1,(М01): 09Г2С, 09Г2СД, 15ХСНД, 15ХСНДА и другие марки, проп
АО "Воткинский завод" | 3 | 0 |  | РАД, РД, РД+АФ | КО, ОХНВП, ПТО | 1(М01), 2(М03); 1(М01), 3(М03), 3+1(М03+М01); 2+1(М03+М01)
Общество с ограниченной ответственностью «СеверПодводСтрой» (ООО «СеверПодводСтрой») | 3 | 0 |  | РД | НГДО | 1(М01), 2(М03); 2(М03)
ООО "Газпром добыча Ямбург" | 3 | 0 |  | РД | НГДО | 1(М01), 2(М03)
ООО "Газпром трансгаз Санкт-Петербург" | 3 | 0 |  | РД | НГДО | 1(М01), 2(М03)
ООО "Трубострой" | 3 | 0 |  | РД | НГДО | 1(М01), 2(М03); 1(М01), 2(М03), 2(М03)+1(М01)
ПАО «Сургутнефтегаз» | 3 | 0 |  | АФ, РД | НГДО | 1(М01), 2(М03); 2(М03)
Акционерное общество «Соединительные отводы трубопроводов» | 3 | 0 |  | МП, РД | НГДО | 1(М01)+2(М03); 1(М01), 1(М01)2(М03), 1(М01)3(М03), 2(М03), 2(М03)3(М03), 3(
АО "Метрострой Северной Столицы" | 3 | 0 |  | РД | ПТО, СК | 1(М01), 2(М03), 2+1(М03+М01); 2(М03)
Общество с ограниченной ответственностью «НКМЗ-Групп» | 3 | 0 |  | РД | НГДО | 3(М03)
ООО "Транснефть - Восток" | 3 | 0 |  | РД | НГДО | 1(М01), 2(М03); 2(М03), 3(М03), 2(М03)+3(М03)
Филиал АО "МИСК"-МОСТОТРЯД №7 | 3 | 0 |  | АФ, МПГ, РД | КСМ | 1(М01), 2(М03)
ОБЩЕСТВО С ОГРАНИЧЕННОЙ ОТВЕТСТВЕННОСТЬЮ "ГАЗСТРОЙМЕХАНИЗАЦИЯ" | 3 | 0 |  | РД | НГДО | 1(М01)+2(М03); 1(М01), 2(М03)
Общество с ограниченной ответственностью "Строительно-монтажное управление-7" (ООО "СМУ-7") | 3 | 0 |  | РД | НГДО | 1(М01)+2(М03), 2(М03); 1(М01), 1(М01)+2(М03), 2(М03)
ООО "Ремонтно-механические мастерские" | 3 | 0 |  | МП, РД, РДН | НГДО | 1(М01), 2(М03), 3(М03); 2(М03), 3(М03)
ООО "СТМ-ЦЕНТР" | 3 | 0 |  | АФ, МПГ, РД | КСМ | 1(М01), 2(М03)
ООО "Ямалстройинвест" | 3 | 0 |  | РД | НГДО | 1(М01), 2(М03); 2(М03)
ООО «Трансстройподряд плюс» | 3 | 0 |  | МП+МПС, РД | НГДО | 1(М01), 2(М03); 1(М01), 2(М03), 2+1(М03+М01); 2(М03)
ОАО "Белтрубопроводстрой" | 3 | 0 |  | РД, РД+МПС | НГДО, СК | 1(М01), 2(М03); 2(М03)
Общество с ограниченной ответственностью "НИК" | 3 | 0 |  | РД | НГДО | 1(М01), 2(М03)
Общество с ограниченной ответственностью «Квазар» (ООО «Квазар») | 3 | 0 |  | РД | НГДО | 1(М01), 1(М01)+2(М03); 1(М01), 1(М01)+2(М03), 2(М03); 1(М01), 2(М03)
ООО "ТЕРМИНАЛ-ЮГ" | 3 | 0 |  | РД | НГДО | 2(М03), 2(М03)+1(М01)
ООО ГК "Альянс" | 3 | 0 |  | АФ, МПГ, РД | КСМ | 1(М01), 2(М03)
ООО «Газпром трансгаз Самара» | 3 | 0 |  | РАД, РД | НГДО | 1(М01), 1(М01)2(М03); 1(М01), 2(М03), 1(М01)1(М01)
Акционерное общество "Транснефть-Приволга" (АО "Транснефть-Приволга") | 3 | 0 |  | РД | НГДО | 1(М01), 2(М03)
АО "РОСПАН ИНТЕРНЕШНЛ" | 3 | 0 |  | РД | НГДО | 1(М01), 2(М03), 1(М01)+2(М03); М01, М03, М01+М03
Общество с ограниченной ответственностью Инжиниринговый Центр «УГНТУ» | 3 | 0 |  | РД | НГДО | 2(М03)
Общество с ограниченной ответственностью «НЕФТЕГАЗСТРОЙ» | 3 | 0 |  | МП+МПС, РД | НГДО | 2(М03), 2(М03)+1(М01)
ООО СК "РусТрест" | 3 | 0 |  | РД | НГДО | 1(М01), 1(М01)2(М03), 2(М03); 1(М01), 2(М03)
ООО «Арктик СПГ 2» | 3 | 0 |  | РД | НГДО | 1(М01), 1(М01)+2(М03); 1(М01), 2(М03), 1(М01)+2(М03); 1(М01), 2(М03), 2(М03)+1(М01)
ООО «Газпром добыча Краснодар» | 3 | 0 |  | РД, Т | НГДО | 1(М01), 2(М03); 1(М01)13(М31), 2(М03)13(М31)
ООО «ПКФ «Сибметалл-Омск» | 3 | 0 |  | МП, МП+АФ | НГДО | 1(М01), 2(М03), 2+1(М03+М01); 2(М03), 1(М01); 2(М03), 2+1(М03+М01)
Общество с ограниченной ответственностью Строительная Компания «Перспектива» (ООО СК «Перспектива») | 3 | 0 |  | РД | НГДО | 1(М01), 1(М01)+2(М03), 2(М03); 1(М01), 2(М03)
Общество с ограниченной ответственностью «Уфимский универсальный механический завод» | 3 | 0 |  | МП | НГДО | 1(М01)+2(М03); 2(М03)
ООО ФИРМА "ИМПУЛЬС-2" | 3 | 0 |  | РД | НГДО | 1(М01), 2(М03); 1(М01), 2(М03), 1(М01)+2(М03); 1(М01)2(М03), 2(М03)
ООО ФСК "Мостоотряд-47" | 3 | 0 |  | АФ, МПГ, РД | КСМ | 1(М01), 2(М03)
Акционерное общество «Ямалдорстрой» | 3 | 0 |  | РД, РД+МПС | НГДО | 1(М01), 1+2 (М01+М03), сочетание материалов класса прочности; 1(М01), 2(М03)
ООО "Сервисная Компания ИНТРА" | 3 | 0 |  | РД | НГДО | 1(М01), 2(М03); Группа 1 (до К54 включительно), марки согласно ПТД, Группа 1; Группа 1 (до К54 включительно), марки согласно ПТД, Группа 2
Акционерное общество «Транснефть-Приволга» (АО «Транснефть-Приволга») | 3 | 0 |  | РД | НГДО | 1(М01), 1(М01)+2(М03); 1(М01), 1(М01)+2(М03), 2(М03)
Общество с ограниченной ответственностью «ФортКомплект» (ООО «ФортКомплект») | 3 | 0 |  | РД | НГДО | 1(М01), 2(М03), 2(М03)+1(М01)
Общество с ограниченной ответственностью «ЮГОРСКАЯ СТРОИТЕЛЬНАЯ КОМПАНИЯ» | 3 | 0 |  | МП+МПС, РД, РД+МПС | НГДО | 1(М01), 2(М03); 1(М01), 2(М03), 1(М01)+2(М03)
ООО "ГазНефтеХолдинг" | 3 | 0 |  | РД | НГДО | 2(М03)
ООО "РусКапСтрой" | 3 | 0 |  | АФ, МПГ, РД | КСМ | 1(М01), 2(М03)
ООО "СКМ" | 3 | 0 |  | РД | НГДО | 1(М01), 2(М03); 1(М01), 2(М03), 1(М01)+2(М03)
ООО "Трубопроводстрой" | 3 | 0 |  | МП+МПС, РД | НГДО | 1(М01)1(М01), 1(М01)2(М03); 1(М01)2(М03), 2(М03); 2(М03)
ООО ХК «Новолекс» | 3 | 0 |  | РД | НГДО, ОХНВП, СК | 1(М01), 2(М03); 1(М01), 2(М03), 1(М01)+2(М03)
ООО «СК-Строй» | 3 | 0 |  | РД | НГДО | 1(М01), 1(М01)+2(М03); 1(М01), 2(М03), 1(М01)+2(М03)
Общество с ограниченной ответственностью "ГазЭнергоСтрой" (ООО "ГЭС-Строй") | 3 | 0 |  | РД | НГДО | 1(М01)+2(М03), 2(М03); 2(М03), 2(М03)+1(М01)
ООО "ГК Магистраль" | 3 | 0 |  | АФ, МПГ, РД | КСМ | 1(М01), 2(М03)
ООО "Ленмонтаж" | 3 | 0 |  | АФ, МП, РД | СК | 1(М01), 2(М03); 1(М01), 2(М03), 1(М01)+2(М03)
ООО "Спецэнергогаз" | 3 | 0 |  | РД | НГДО, ОХНВП | 1(М01), 2(М03); 1(М01), 2(М03), 2+1(М03+М01); 2(М03), 2+1(М03+М01)
ООО "ЧТГ" | 3 | 0 |  | РД | НГДО | 1(М01)+1(М01), 1(М01)+2(М03); 1(М01), 2(М03); 2(М03)
ООО "Газпромнефть-Заполярье" | 3 | 0 |  | РД | НГДО, СК | 1(М01), 1(М01)+2(М03); 1(М01), 2(М03), 1(М01)+2(М03)
ООО "ЛУКОЙЛ-Нижневолжскнефть-Калмыкия" | 3 | 0 |  | РАД, РД | НГДО | 2(М03); 9+1(М11+М01), 9+2(М11+М03)
ООО «Интэк» | 3 | 0 |  | РД | НГДО | 1(М01), 2(М03); 1(М01), 2(М03)+1(М01)
ООО «ТеплоИнжиниринг» | 3 | 0 |  | РД | НГДО | 1(М01), 2(М03); 2(М03)
Акционерное общество "СТРОЙМЕТАЛКОНСТРУКЦИЯ" | 3 | 0 |  | АФ, КСО, МП | КСМ, СК | 1(М01)+1(М01), 1(М01)+2(М03); 1(М01), 2(М03); 1(М01), 2(М03), 1(М01)+2(М03)
Общество с ограниченной ответственностью «Иркутская нефтяная компания» (ООО «ИНК») | 3 | 0 |  | РД, РДН | НГДО | 1(М01), 2(М03); 1(М01), 2(М03), 2+1(М03+М01)
Общество с ограниченной ответственностью «ТехноСпецСтрой» | 3 | 0 |  | МП+МПС, РД+МПС | НГДО | 1(М01), 2(М03), 2+1(М03+М01)
ООО "ИТГАЗ" | 3 | 0 |  | РАД, РД | НГДО | 1(М01), 1+2 (М01+М03); 1(М01), 2(М03), 1(М01)+2(М03)
ООО «ЛАДОМ» | 3 | 0 |  | РД | НГДО | 1(М01), 2(М03), 2+1(М03+М01)
ООО «Трансстроймеханизация» | 3 | 0 |  | РД | НГДО | 1(М01), 2(М03), 1(М01)+2(М03)
ООО "Газтурботэк" | 3 | 0 |  | РД | НГДО | 1(М01), 2(М03); 1(М01), 2(М03), 1(М01)+2(М03); 1(М01), 2(М03), 2(М03)+1(М01)
ООО "КОМОКС" | 3 | 0 |  | РД | НГДО | 1(М01), 2(М03), 1(М01)+2(М03)
ООО "НПО "Эталон" | 3 | 0 |  | РАД, РД | НГДО, ОХНВП | 1(М01), 2(М03), 2+1(М03+М01); 1(М01), 9(М11), 9+1(М11+М01), 2(М03), 2+1(М03+М01)
ООО "РАЯНА" | 3 | 0 |  | РД | НГДО | 1(М01), 2(М03), 1(М01)+2(М03)
ООО "СК "МАСТЕР МЕТАЛЛ" | 3 | 0 |  | МПГ, РД | КСМ, СК | 1(М01), 2(М03)
ООО «Дорожник» | 3 | 0 |  | РД | НГДО | 1(М01), 2(М03), 2+1(М03+М01); 2+1(М03+М01), 2(М03)
Общество с ограниченной ответственностью «ВТОРМЕТ» (ООО «ВТОРМЕТ») | 3 | 0 |  | РД | НГДО | 1(М01)+2(М03); 1(М01)+2(М03), 2(М03); 1(М01), 2(М03)
Общество с ограниченной ответственностью «ТРАНССТРОЙОБЪЕКТ» (ООО «ТСО») | 3 | 0 |  | МП+МПС, РД | НГДО | 1(М01)+2(М03); 1(М01)+2(М03), 2(М03); 2(М03)
ООО «ГАРАНТ» | 3 | 0 |  | РД | НГДО | 1(М01), 2(М03), 2+1(М03+М01)
ООО "ГТПС" | 3 | 0 |  | РД | НГДО | 1(М01), 2(М03); 1(М01), 2(М03), 1(М01)+2(М03); 1(М01)1(М01)+2(М03), 2(М03)
ООО "Кирус" | 3 | 0 |  | РД, РД+МПС | НГДО | 1(М01), 2(М03), 1(М01)+2(М03)
АКЦИОНЕРНОЕ ОБЩЕСТВО "ИСКРА-Р" | 3 | 0 |  | РД | НГДО | Группа 1 (до К54 вкл.), марки согласно ПТД, Группа 2 (св. К5
Акционерное общество "Сварочно-монтажный трест" | 3 | 0 |  | РД | НГДО | 2 (класс прочности свыше К54 до К60 вкл.)
АО "Транснефть-Подводсервис" | 3 | 0 |  | РД | НГДО | 1 (до К54 включительно), 2 (от К55 до К60 включительно)
Общество с ограниченной ответственностью "АСТЭК" | 3 | 0 |  | РД | НГДО | 1 – (до К54 включительно) К52, 09Г2С, Ст3(сп, пс), 2 – (свыш; 1 – Ст3(сп,пс), 20, 17Г1С-У, 09Г2С, 2 - 10Г2ФБЮ, 09Г2ФБ, 12Г
Общество с ограниченной ответственностью "Стройнефтегазинжиниринг" | 3 | 0 |  | МП+МПС, РД | НГДО | 2 (09ГБЮ, 10Г2ФБЮ, 10Г2ФБ, 13Г1С-У и др.) Гарантированный ми; 2 (09ГБЮ, 10Г2ФБЮ, 10Г2ФБ, 13Г1С-Уи др.) Гарантированный мин
Общество с ограниченной ответственностью «СтройПроектСервис» (ООО «СтройПроектСервис») | 3 | 0 |  | АПГ, РД+АПС, РД+АФ | НГДО | 1(до К54 вкл), 2(К55-К60); 2 (свыше К54 до К60 включительно)
ООО "ДОРТРАНССТРОЙ" | 2 | 0 |  | РД, РД+АФ | КСМ | 1, (09Г2С, 09Г2СД, 15ХСНД, 15ХСНДА)*, 2, (10ХСНД, 10ХСНДА)*,; 1, (09Г2С, 15ХСНД, 15ХСНДА)*, 2, (10ХСНД, 10ХСНДА)*, 1, (14Х
АО "ПО "ВОЗРОЖДЕНИЕ" | 2 | 0 |  | МП | КСМ, СК | 1(М01), 2(М03), 1(М01)+2(М03); 1,(М01): 09Г2С, 09Г2СД, 15ХСНД, 15ХСНДА и другие марки, проп
АО "ПО "Возрождение" | 2 | 0 |  | РД | КСМ, СК | 1(М01), 2(М03), 1(М01)+2(М03); 1,(М01): 09Г2С, 09Г2СД, 15ХСНД, 15ХСНДА и другие марки, проп
АО "СЕВЕРСТАЛЬ СТАЛЬНЫЕ РЕШЕНИЯ" | 2 | 0 |  | АФ, МП | СК | 1 - Ст3пс, Ст3сп, Ст3Гпс, Ст3Гсп, 09Г2С, 2 - 10ХСНД, 14Г2АФ,; 1-Ст3пс, Ст3сп, Ст3Гпс, Ст3Гсп, 09Г2С, 2-10ХСНД, 14Г2АФ, 16Г
ООО "Венталл Стальные Решения" | 2 | 0 |  | АФ, МП | СК | 1 - Ст3пс, Ст3сп, Ст3Гпс, Ст3Гсп, 09Г2С, 2 - 10ХСНД, 14Г2АФ,; 1-Ст3пс, Ст3сп, Ст3Гпс, Ст3Гсп, 09Г2С, 2-10ХСНД, 14Г2АФ, 16Г
ООО "Восток" | 2 | 0 |  | МПГ, РД | КСМ | 1,(М01): 09Г2С, 09Г2СД, 15ХСНД, 15ХСНДА и другие марки, проп
ООО "Мытищинский трубный завод" | 2 | 0 |  | МП, МП+АФ | КО, НГДО, ОХНВП, СК | 1(М01), Марки: Ст3сп, Ст3пс 20,09Г2С,17Г1С и их аналоги указ
ООО «ЭкспрессСтрой» | 2 | 0 |  | РД | КСМ, СК | 1(М01), 2(М03); 1,(М01): 09Г2С, 09Г2СД, 15ХСНД, 15ХСНДА и другие марки, проп
АО "Нижегородский завод 70-летия Победы" | 2 | 0 |  | МП | НГДО | 2(М03); 4(М02), 2(М03):маркаF65поASTMA694(3.1поISO15608)
АО "Транснефть - Верхняя Волга" | 2 | 0 |  | РД | НГДО | 1(М01)1(М01), 1(М01), 2(М03)1(М01)
Закрытое акционерное общество «Завод Сибгазстройдеталь» | 2 | 0 |  | МАДП+АФ, РД | НГДО | 1(М01), 2(М03), 2(М03)+1(М01); 1(М01)2(М03)
Общество с ограниченной ответственностью "Инновационная Промышленная Компания" | 2 | 0 |  | МП, РД | НГДО | 1(М01), 2(М03)
Общество с ограниченной ответственностью «НефтеГазоТехнологии» (ООО «НефтеГазоТехнологии») | 2 | 0 |  | МП+МПС, РД+МПС | НГДО | 1(М01), 2(М03), 2(М03)+1(М01)
ООО "БРЯНСКТРУБОПРОВОДСТРОЙ" | 2 | 0 |  | Т | НГДО | 2(М03)
ООО "Газпром трансгаз Томск" | 2 | 0 |  | РД | НГДО | 1(М01), 2(М03); 2(М03)
ООО "Завод НГО "Техновек" | 2 | 0 |  | ААДН, РД | НГДО | 1(М01), 2(М03); 1(М01), 3(М03)
ООО "Р.О.С.СТРОЙ" | 2 | 0 |  | РД | НГДО | 1(М01), 2(М03); 1(М01), 2(М03), 1+2 (М01+М03) марки, согласно ПТД
ООО "СИБСТРОЙНЕФТЕГАЗ" | 2 | 0 |  | РД | НГДО | 1(М01), 2(М03)
ООО "ТСМ" | 2 | 0 |  | АФ, РД | КСМ | 1(М01), 2(М03); 1(М01), 2(М03), 2(М03)+1(М01)
ООО ГСИ Волгоградская фирма "НЗМ" | 2 | 0 |  | РД | ПТО, СК | 1(М01), 2(М03), 1(М01)+2(М03); 1(М01), 2(М03), 1(М01)+2(М03), 3(М03)
ООО Фирма "Импульс-2" | 2 | 0 |  | РД | НГДО | 1(М01), 2(М03)
ООО «НЕФТЬ-ГАЗ» | 2 | 0 |  | РД | НГДО | 1(М01), 2(М03)
ООО «ПСК «Тюменьстроймонтаж» | 2 | 0 |  | РД | НГДО | 1(М01), 2(М03), 2+1(М03+М01); 2+1(М03+М01), 2(М03)
ООО «Строительная Компания 7683» | 2 | 0 |  | МПГ, РД | КСМ | 1(М01), 2(М03), 2(М03)+1(М01)
АО «Строительно-монтажное управление №30» | 2 | 0 |  | РД | НГДО | 1(М01), 2(М03), 2+1(М03+М01)
ОБЩЕСТВО С ОГРАНИЧЕННОЙ ОТВЕТСТВЕННОСТЬЮ "БРЯНСКТРУБОПРОВОДСТРОЙ" | 2 | 0 |  | РД | НГДО | 2(М03)
Общество с ограниченной ответственностью "ГСП-1" (ООО "ГСП-1") | 2 | 0 |  | РД | НГДО | 1(М01)+2(М03)
Общество с ограниченной ответственностью «ГазЭнергоСервис-Урал» | 2 | 0 |  | РД | НГДО | 1(М01)2(М03), 2(М03); 1+2 (М01+М03) - сочетание материалов класса прочности не бол
Общество с ограниченной ответственностью «РН-Уватнефтегаз» | 2 | 0 |  | РД | НГДО | 1(М01), 1(М01)+2(М03), 2(М03); 1(М01), 2(М03), 1(М01)+2(М03)
Общество с ограниченной ответственностью «Трубострой» | 2 | 0 |  | РД | НГДО | 1(М01), 2(М03)
ООО "НЭО" | 2 | 0 |  | РД | НГДО | 1(М01), 1+2 (М01+М03)
ООО «Газпром ВНИИГАЗ» | 2 | 0 |  | РД | НГДО | 1(М01), 2(М03)
ООО «Гермес» | 2 | 0 |  | РД | НГДО | 1(М01), 2(М03); 1(М01), 2(М03), 2+1(М03+М01)
Общество с ограниченной ответственностью Строительная Компания «Горизонт» (ООО СК «Горизонт») | 2 | 0 |  | РД | НГДО | 2(М03), 2(М03)+1(М01)
Общество с ограниченной ответственностью «Северная Компания» | 2 | 0 |  | МП | СК | 1(М01), 2(М03); 9(М11)+2(М03)
ООО "РАЙТ" | 2 | 0 |  | РД | НГДО | 1(М01), 2(М03); 1(М01), 2(М03), 1(М01)+2(М03)
ООО "Связь Энерго" | 2 | 0 |  | МП, МП+АФ | НГДО | 1(М01), 2(М03), 1(М01)+2(М03)
ООО «ЛМЗ «МашСталь» | 2 | 0 |  | РД | НГДО | 1(М01), 2(М03); 1(М01), 2(М03), 9(М11)
ООО «ОСК-Центр» | 2 | 0 |  | РД | НГДО | 2(М03)
ООО «СМК Орск» | 2 | 0 |  | АФ, МП | КСМ | 1(М01), 2(М03)
ООО «Стройсервис» | 2 | 0 |  | РД | НГДО | 1(М01), 2(М03); 2(М03)
ОАО "Ямал СПГ" | 2 | 0 |  | РД | НГДО, ОХНВП | 1(М01)+2(М03), 2(М03); 1(М01), 1(М01)+2(М03), 2(М03)
Общество с ограниченной ответственностью "Башнефть-Строй" | 2 | 0 |  | РД | НГДО | 1(М01), 2(М03)
ООО "КРАНКОМ" | 2 | 0 |  | МП, РД | ПТО | 1(М01), 2(М03); 3(М03)
ООО «А-Строй» | 2 | 0 |  | МП+МПС, РД | НГДО | 1(М01), 2(М03); 2(М03), 1(М01)
ООО «Газпромнефть-Ямал» | 2 | 0 |  | РД | НГДО | 1(М01), 2(М03); 2(М03)
Общество с ограниченной ответственностью "Велдинг констракшинс" | 2 | 0 |  | РД | НГДО | 1(М01), 2(М03); 2(М03), 1(М01)
Общество с ограниченной ответственностью "Производственное объединение "ТРАНСГАЗ" | 2 | 0 |  | РД | НГДО | 1(М01), 2(М03), 1(М01)+2(М03)
Общество с Ограниченной Ответственностью «ФЕНИКС» (ООО «ФЕНИКС») | 2 | 0 |  | МП+МПС, РД | НГДО | 1(М01), 2(М03)
ООО "Авангард" | 2 | 0 |  | РАД+РД, РД | НГДО | 1(М01), 2(М03)
ООО "АТОМНЕФТЕГАЗДЕТАЛЬ" | 2 | 0 |  | АФ, МП+АФ | КО, НГДО, ОХНВП, СК | 1(М01), 2(М03)
ООО "Ачим Девелопмент" | 2 | 0 |  | РД | НГДО | 1(М01), 2(М03)
ООО НПК "Нефтегаздеталь" | 2 | 0 |  | РАД | НГДО | 3(М03), 9(М11); 3+1(М03+М01)
ООО «ИНТРАФИТ» | 2 | 0 |  | МП | НГДО | 1(М01), 2(М03)
Общество с ограниченной ответственностью "ГСП-4" (ООО "ГСП-4") | 2 | 0 |  | ААДП | НГДО | 2(М03)
ООО "Газпром трансгаз Ставрополь" | 2 | 0 |  | РД+МПС | НГДО | 1(М01), 2(М03)
ООО "Севернефтегазпром" | 2 | 0 |  | РД | НГДО | 1(М01), 2(М03), 1(М01)+2(М03); 3(М03)
ООО «Сибремстроймонтаж» | 2 | 0 |  | РД | НГДО | 1(М01), 2(М03), 2+1(М03+М01); 2(М03)
ПАО "Газпром автоматизация" | 2 | 0 |  | МП+АФ, РД | НГДО | 1(М01), 2(М03), 2(М03)+1(М01)
АО "МИСК" | 2 | 0 |  | МП, РД | СК | 1(М01), 2(М03), 2(М03)+1(М01)
ООО "Велдинг Эксперт" | 2 | 0 |  | РД | НГДО | 1(М01), 2(М03)+1(М01), 2(М03); 1(М01), 2(М03), 2(М03)+1(М01)
ООО "НПСИ" | 2 | 0 |  | МП+МПС, РД+МПС | НГДО | 2(М03), 1(М01), 1(М01)+2(М03)
ООО "Синергия-Лидер" | 2 | 0 |  | МП, РАД | НГДО, ОХНВП | 1(М01), 2(М03); 1(М01), 2(М03), 2+1(М03+М01)
ООО «Завод БУММАШ» | 2 | 0 |  | МП, МП+АФ | НГДО | 1(М01), 2(М03), 2+1(М03+М01); 9(М11), 1(М01), 2(М03), 2+1(М03+М01)
ООО «ПУРПЕСТРОЙКОНТРОЛЬ» | 2 | 0 |  | РД | НГДО | 1(М01), 2(М03)
Акционерное общество "Транснефть-Урал" | 2 | 0 |  | РД | НГДО | 1(М01), 1+2 (М01+М03), сочетание материалов класса прочности
АО "АРКТИКГАЗ" | 2 | 0 |  | РД | НГДО, ОХНВП | 1(М01), 2(М03); 1(М01), 2(М03), 1(М01)+2(М03)
АО "Газстройдеталь" | 2 | 0 |  | МП, МП+АФ | НГДО | 2(М03)
Общество с ограниченной ответственностью "Транспортно Строительная Компания" (ООО "ТСК") | 2 | 0 |  | РД, РД+МПС | НГДО | 1 (До К54 вкл.), 2 (от К55 до К60 вкл.), 1 (До К54 вкл.) + 2; 1(М01), 2(М03)
Общество с ограниченной ответственностью "Юпитер" | 2 | 0 |  | МП+АПС, РД+АПС | НГДО | 2(М03)
Общество с ограниченной ответственностью «Криптон» | 2 | 0 |  | РД | НГДО | 1(М01), 1+2 (М01+М03), сочетание материалов класса прочности; 1(М01), 2(М03)
ООО "СК МПС" | 2 | 0 |  | АФ, МПГ | КСМ | 1(М01), 2(М03)
ООО "СТРОЙРЕГИОНГАЗ" | 2 | 0 |  | РД, РД+МПС | НГДО | 2(М03)
ООО "ЭСТМ" | 2 | 0 |  | ВЧС, П | НГДО | 2(М03), 3(М03)
ООО «ЕвроСтрой72» | 2 | 0 |  | РД | НГДО | 1(М01), 2(М03), 2+1(М03+М01)
ООО «ЛИДЕРГРУПП» | 2 | 0 |  | РД | НГДО | 1(М01), 2(М03), 2+1(М03+М01)
ООО «НОВАТЭК-ЮРХАРОВНЕФТЕГАЗ» | 2 | 0 |  | РД | НГДО | 1(М01), 2(М03); 2(М03), 1(М01)+2(М03)
ООО «НОРД» | 2 | 0 |  | РД | НГДО | 1(М01), 2(М03); 2(М03), 1(М01)
Общество с ограниченной ответственностью "Металло-Механический Завод" | 2 | 0 |  | АФПН | МО, ПТО | 1(М01), 2(М03), 3(М03)
Общество с ограниченной ответственностью «Аванта-групп» | 2 | 0 |  | РД | НГДО | 1(М01), 1+2 (М01+М03), сочетание материалов класса прочности; 1(М01), 2(М03), 2+1(М03+М01)
Общество с ограниченной ответственностью «НефтеСтройСервис» (ООО «НефтеСтройСервис») | 2 | 0 |  | РД | НГДО | 1(М01), 2(М03), 2(М03)+1(М01)
Общество с ограниченной ответственностью «Феникс» | 2 | 0 |  | РД | НГДО | 1(М01), 2(М03), 2+1(М03+М01)
ООО "ЭНЕРГОТРАНССТРОЙ" | 2 | 0 |  | РД | НГДО | 1(М01), 1(М01)+2(М03), 2(М03); 1(М01), 1(М01)1(М01), 1(М01)2(М03), 2(М03)
ООО «ИНВЕСТСТРОЙСЕРВИС» | 2 | 0 |  | РД | НГДО | 1(М01), 2(М03), 2+1(М03+М01)
ООО «СТРОЙГРУППИНЖИНИРИНГ» | 2 | 0 |  | РД | НГДО | 1(М01), 2(М03), 2+1(М03+М01)
ООО «Стройконтракт» | 2 | 0 |  | МП+МПС, РД | НГДО | 1(М01), 2+1(М03+М01), 2(М03); 2(М03), 2+1(М03+М01)
Акционерное общество "Салаватнефтемаш" | 2 | 0 |  | АФ, РД | НГДО | 1(М01), 2(М03), 1+2 (М01+М03); 1(М01), 2(М03), 2+1(М03+М01)
Акционерное общество "Татнефтепроводстрой" (АО "Татнефтепродстрой") | 2 | 0 |  | РД, РД+МПС | НГДО | 1 (До К54 вкл.), 2 (от К55 до К60 вкл.); 1(М01), 2(М03)
Акционерное Общество «Ленгазспецстрой» (АО «ЛГСС») | 2 | 0 |  | ААДП+МАДП | НГДО | 2(М03), 2(М03)1(М01); 3(М03), 3(М03)2(М03)
Общество с ограниченной ответственностью Производственно-коммерческая фирма «БетонСтрой» | 2 | 0 |  | РД | НГДО | 1(М01), 2(М03), 2+1(М03+М01)
Общество с ограниченной ответственностью «ПАРКНЕФТЬ» (ООО «ПАРКНЕФТЬ») | 2 | 0 |  | РД | НГДО | 1(М01), 2(М03)
ООО "Завод "Нефтегазоборудование" | 2 | 0 |  | РАД, РАД+РД | НГДО | 1(М01)+2(М03); 1(М01), 2(М03), 2(М03)+1(М01)
ООО "Скай" | 2 | 0 |  | РД | НГДО | 2(М03), 1(М01), 2(М03)+1(М01); 2(М03), 2(М03)+1(М01), 1(М01)
ООО "ТЕХНОСПЕЦСТРОЙ" | 2 | 0 |  | МП+МПС | НГДО | 1(М01), 2(М03), 2+1(М03+М01)
ООО «Газпром трансгаз Махачкала» | 2 | 0 |  | РД, Т | НГДО | 1(М01), 2(М03); 1(М01)13(М31), 2(М03)13(М31)
ООО «ТЮМЕНЬСПЕЦАВТО» | 2 | 0 |  | РД | НГДО | 1(М01), 2(М03); 2(М03), 1(М01), 1(М01)+2(М03)
ООО «ЮНИСОНСТРОЙ» | 2 | 0 |  | РД | НГДО | 1(М01), 1(М01)+2(М03), 2(М03); 2(М03), 1(М01), 1(М01)+2(М03)
Открытое акционерное общество "БЕЛТРУБОПРОВОДСТРОЙ" | 2 | 0 |  | РД | НГДО | 1(М01), 1(М01)+2(М03), 2(М03); 1(М01), 1+2 (М01+М03)
Акционерное общество «Челябинский завод технологической оснастки имени Виктора Тимофеевича Кушина» | 2 | 0 |  | ААДН, ПНП | НГДО | 1(М01), 3(М03), 6(М04), 9(М11); 3(М03), 9(М11)
Общество с ограниченной ответственностью "Арлиз Курган" | 2 | 0 |  | МП, МПН | НГДО | 1(М01), 3(М03)
Общество с ограниченной ответственностью "Гермес" | 2 | 0 |  | РД | НГДО | 1(М01), 2(М03)
Общество с ограниченной ответственностью "Компания СпецМонтажПроект" (ООО "Компания СпецМонтажПроект") | 2 | 0 |  | РАД, РД | НГДО | 1(М01), 2(М03); 1(М01), 2(М03), 9* (М11)
Общество с ограниченной ответственностью «АрктикЭнергоСтрой» | 2 | 0 |  | РД | НГДО | 1(М01), 2(М03), 1(М01)+2(М03)
ООО "ССК" | 2 | 0 |  | МП+МПС, РД | НГДО | 2(М03)
ООО «Сириус» | 2 | 0 |  | РД | НГДО | 1(М01), 2(М03); 1(М01), 2(М03), 2+1(М03+М01)
АО «Уромгаз» | 2 | 0 |  | МП, МП+АФ | НГДО | 1(М01), 2(М03)
Общество с ограниченной ответственностью «ВОЛГАНЕФТЕСТРОЙ» (ООО «ВОЛГАНЕФТЕСТРОЙ») | 2 | 0 |  | РД | НГДО | 1(М01)+2(М03); 1(М01)+2(М03), 2(М03)
Общество с ограниченной ответственностью «Строй Инжиниринг» (ООО «Строй Инжиниринг») | 2 | 0 |  | РД | НГДО | 1(М01)+2(М03); 1(М01)+2(М03), 2(М03)
ООО «ГИДРОТЕХСЕРВИС» | 2 | 0 |  | РД | НГДО | 1(М01), 1(М01)+2(М03), 2(М03); 1(М01), 2(М03)
ООО «Кузнецкие металлоконструкции» | 2 | 0 |  | АФ, МП | СК | 1(М01), 2(М03)
ООО «Меретояханефтегаз» | 2 | 0 |  | РД | НГДО | 1(М01), 2(М03)
АО "СУ-7" | 2 | 0 |  | РД | НГДО | 1(М01), 1(М01)+2(М03), 2(М03)
Общество с ограниченной ответственностью "СТРОЙИНВЕСТКОМПЛЕКТ" (ООО "СИК") | 2 | 0 |  | РД+АПИ | НГДО | 2(М03), 1(М01), 2+1(М03+М01)
ООО "ТехСтройСервис" | 2 | 0 |  | РД | НГДО | 1(М01)2(М03), 2(М03); Группа 1 (до К54 вкл.), Группа 2 (Св. К54 до К60 вкл.)
ООО «ТРУБОПРОВОДСТРОЙ» | 2 | 0 |  | МП+МПС, РД | НГДО | 2(М03), 1(М01), 1(М01)+2(М03)
АО «Новые технологии» | 2 | 0 |  | РД | НГДО | 1(М01)2(М03), 1(М01)1(М01), 1(М01), 2(М03), 2(М03)2(М03)
Общество с ограниченной ответственностью "СтройПроектСервис" (ООО "СтройПроектСервис") | 2 | 0 |  | РД | НГДО | 1(М01), 2(М03); 1(М01), 2(М03), 2+1(М03+М01)
Общество с ограниченной ответственностью «ПРОИЗВОДСТВЕННОЕ ОБЪЕДИНЕНИЕ «УРАЛНЕФТЕМАШ» (ООО «ПО «УРАЛНЕФТЕМАШ») | 2 | 0 |  | МАДПН, МП | НГДО | 1(М01), 2(М03); 1(М01), 2(М03)+1(М01)
ООО "ГСП-Нефтегазпереработка" | 2 | 0 |  | РД | НГДО | 2(М03), 2(М03)1(М01), 1(М01)
ООО "Завод нефтегазового оборудования "Техновек" | 2 | 0 |  | МАДП | НГДО | 1(М01), 2(М03); 1(М01), 2+1(М03+М01), 9(М11)
ООО "КОГАЛЫМ НПО-СЕРВИС" | 2 | 0 |  | РД | НГДО | 1(М01), 2(М03)
ООО "КРЕЙНС АССИСТАНС" | 2 | 0 |  | РД | ПТО | 1(М01), 2(М03); 3(М03)
ООО "МЕТАЛЛПРОМСЕРВИС" | 2 | 0 |  | МП | ПТО, СК | 1(М01), 2(М03), 2+1(М03+М01)
ООО "Сибэнергомаш - БКЗ" | 2 | 0 |  | АФ, РД+АФ | КО | 1(М01), 2(М03); 2(М03)
АО "Завод соединительных деталей" | 2 | 0 |  | МП, МП+АФ | НГДО | 1: до К54 включительно, 2: от К55 до К60 включительно
Общество с ограниченной ответственностью "Витязь" | 2 | 0 |  | РД | НГДО | 1: до К54 включительно, 2: К55...К60 включительно, 1+2: до К; 1: до К54 включительно, 2: К55...К60 включительно, 2+1: К55.
Общество с ограниченной ответственностью "ТЕСЛА ТЕХНОЛОДЖИ" (ООО "ТТ") | 2 | 0 |  | МП | НГДО | 1 (10, 20, 09Г2С и другие по ПТД классом прочности до К54 вк
Общество с ограниченной ответственностью "ТРУБОПРОВОДСТРОЙ" | 2 | 0 |  | РД | НГДО | 1: до К54 включительно, 2: от К55 до К60 включительно, 2+1:
ООО "ГЭК" | 2 | 0 |  | РД | НГДО | Группа 1 (до К54 вкл.), марки согласно ПТД, Группа 2 (св. К5
ООО "Петон Констракшн" | 2 | 0 |  | РД | НГДО | Группа 1 (до К54 вкл.), марки согласно ПТД, Группа 2 (св. К5
ООО "СТРОЙПРОЕКТСЕРВИС" | 2 | 0 |  | РД | НГДО | Группа 1 (до К54 вкл.), марки согласно ПТД, Группа 2 (св. К5
ООО «ГАЗИНЖСЕТИ-ТЕХНО» | 2 | 0 |  | РД, РД+МПС | НГДО | Группа 1 (до К54 вкл.), Группа 2 (от К55 до К60 вкл.)
ООО «Промтехнологии» | 2 | 0 |  | РД | НГДО | 1 - класс прочности до К54 включительно, 2 - класс прочности
АО "ГАЗЭНЕРГОСЕРВИС" | 1 | 0 |  | РД | НГДО | 3-14Х2ГМР
Общество с ограниченной ответственностью "Корнет" | 1 | 0 |  | МП+АФ | НГДО | 1 – 20ГЛ, 09Г2С, 17ГС, 2 - 10Г2ФБЮ, 10ХСНД, 20ГЛ, К56, 1+2 –
ООО "ЗНСМ" | 1 | 0 |  | РД | НГДО | 2 (свыше К54 до К56 включительно), марки согласно ПТД
ООО "Концерн "Все Краны" | 1 | 0 |  | МП | ПТО | Группа 3 - WELDOX 700E (700), 10ХСНД и другие марки стали из
Общество с ограниченной ответственностью «РЕГУЛ» | 1 | 0 |  | МПГ | КСМ | 1,(М01): 09Г2С, 09Г2СД, 15ХСНД, 15ХСНДА и другие марки, проп
Общество с ограниченной ответственностью «Стилтрейд-Сервис» | 1 | 0 |  | МДС | СК | +1(М01), 1, (стержень) S235J2+C450 + 2,(М03) 10ХСНД(закладна
ООО "СТИМ" | 1 | 0 |  | РД | КСМ | 1,(М01): 09Г2С, 09Г2СД, 15ХСНД, 15ХСНДА и другие марки, проп
Акционерное общество «ЭнергоПроект-Стальконструкция» | 1 | 0 |  | МП | СК | 1(М01), 2(М03)
АО НПСК «Металлостройконструкция» | 1 | 0 |  | МП | НГДО | 2(М03), 1(М01)
Общество с ограниченной ответственностью "Ремстройсервис-2" | 1 | 0 |  | РД | НГДО | 1(М01), 2(М03), 1(М01)2(М03)
Общество с ограниченной ответственностью «ДК- Спецстрой» | 1 | 0 |  | МП | СК | 1(М01), 2(М03)
Общество с ограниченной ответственностью «Русвельт» | 1 | 0 |  | МП | НГДО | 9+2(М11+М03)
ООО "Газпром трансгаз Сургут" | 1 | 0 |  | РД | НГДО | 1(М01), 2(М03)
ООО "ГСИ Юг-Строй" | 1 | 0 |  | РД | НГДО | 1(М01), 2(М03)+1(М01)
ООО "НГКМ" | 1 | 0 |  | РД | НГДО | 2(М03)
ООО "НГТИИ" | 1 | 0 |  | МП+МПС | НГДО | 2(М03)
ООО "СТИМУЛ-СТРОЙСЕРВИС" | 1 | 0 |  | Т | НГДО | 2(М03)
ООО "Строительная компания 7683" | 1 | 0 |  | АФ | КСМ | 1(М01), 2(М03), 2(М03)+1(М01)
ООО "СТРОЙИНЖЕНИРИНГ" | 1 | 0 |  | РД | НГДО | 1(М01), 2(М03)
ООО "Строймонтаж-14" | 1 | 0 |  | КСО | КСМ | 1(М01), 2(М03)
ООО «Газпром добыча Уренгой» | 1 | 0 |  | РД | НГДО | 1(М01), 2(М03)
ООО «ГСП-Технологии» | 1 | 0 |  | РД+АФ | НГДО | 3(М03)
ООО «Монтаж Строй» | 1 | 0 |  | РД | НГДО | 2(М03), 1(М01)
ООО «ПромТехИнжиниринг» | 1 | 0 |  | РД | НГДО | 1(М01), 2(М03), 1(М01)+2(М03)
ООО «ТюменьВторСырье» | 1 | 0 |  | РД | НГДО | 1(М01), 2(М03), 2+1(М03+М01)
ООО «ЭСТМ» | 1 | 0 |  | РАД | НГДО | 1(М01), 2(М03), 3(М03)
АО «Евракор» | 1 | 0 |  | РД | НГДО | 2(М03)
АО «СУ-7 СМТ» | 1 | 0 |  | МП+МПС | НГДО | 2(М03), 1(М01)
Общество с ограниченной ответственностью "Монтехком" | 1 | 0 |  | РД | НГДО | 2(М03), 2+1(М03+М01)
Общество с ограниченной ответственностью "Первая Строительная Компания" | 1 | 0 |  | РД | НГДО | 1(М01), 2(М03), 1(М01)2(М03)
Общество с ограниченной ответственностью "Промышленная строительно-монтажная компания" | 1 | 0 |  | РД | НГДО | 2(М03), 2+1(М03+М01)
ОБЩЕСТВО С ОГРАНИЧЕННОЙ ОТВЕТСТВЕННОСТЬЮ "СКВАЖИННЫЕ ТЕРМОТЕХНОЛОГИИ" | 1 | 0 |  | МП | НГДО | 1(М01), 2+1(М03+М01)
Общество с ограниченной ответственностью "УПТТ и СТ ОМГД" | 1 | 0 |  | РД | НГДО | 2(М03)
ООО "ПромТехИнжиниринг" | 1 | 0 |  | РД | НГДО | 1(М01), 2(М03), 1(М01)+2(М03)
ООО "ТК "Алиса" | 1 | 0 |  | РД | НГДО | 2(М03)
ООО "Тракмеханика" | 1 | 0 |  | МП | КСМ | 1(М01), 2(М03)
ООО ППН «СибБурМаш» | 1 | 0 |  | РАД | НГДО | 2+1(М03+М01), 9+2(М11+М03), 9(М11)
ООО СПХ «Синергия» | 1 | 0 |  | РД | НГДО | 1(М01), 2(М03)
ООО «ЛКЗ» | 1 | 0 |  | МП | ПТО | 1(М01), 2(М03)
ООО «ПРОМДЕТАЛЬМАШ» | 1 | 0 |  | РД | ГДО | 1(М01), 2(М03), 1(М01)+2(М03)
ООО «РЕВЮР» | 1 | 0 |  | РД | НГДО | 1(М01), 2(М03)
ООО «Тракмеханика» | 1 | 0 |  | АФ | КСМ | 1(М01), 2(М03)
ООО «УралТрубопроводСтрой» | 1 | 0 |  | РД | НГДО | 1(М01), 2(М03), 2+1(М03+М01)
АО "Дукс" | 1 | 0 |  | ААД | КО | 3(М03)
АО "Металлургический завод "Электросталь" | 1 | 0 |  | АФПН | ПТО | 1(М01), 3(М03)
ОАО "1019 военный ремонтный завод" | 1 | 0 |  | РД | ПТО | 1(М01), 2(М03)
Общество с ограниченной ответственностью "Нефтепромысловые системы" | 1 | 0 |  | МП | НГДО | 1+2 (М01+М03), 2(М03)
Общество с ограниченной ответственностью «Руф Профи» (ООО «Руф Профи») | 1 | 0 |  | МП+МПС | НГДО | 1(М01), 2(М03), 2(М03)+1(М01)
ООО "АльмакорГруп" | 1 | 0 |  | РД | СК | 1(М01), 2(М03)
ООО "ГСП-Технологии" | 1 | 0 |  | РД+АФ | НГДО | 2(М03)
ООО "Пушкинский машиностроительный завод" | 1 | 0 |  | МП | ПТО | 1(М01), 2(М03), 2(М03)+1(М01)
ООО "Южная Мостовая Компания" | 1 | 0 |  | МПГ | КСМ | 1(М01), 2(М03)
ООО СК «Альянc Строй» | 1 | 0 |  | РД | НГДО | 1(М01), 2(М03)
ООО «АльмакорГруп» | 1 | 0 |  | РД | КСМ | 1(М01), 2(М03)
ООО «Венталл» | 1 | 0 |  | МП | КСМ | 1(М01), 2(М03), 2(М03)+1(М01)
ООО «ГК «ТЗПА» | 1 | 0 |  | МП | СК | 1(М01), 2(М03), 2+1(М03+М01)
ООО «ПРОМСТРОЙКОМПЛЕКТ» | 1 | 0 |  | МП | КСМ | 1(М01), 2(М03)
Lanzhou LS Petroleum Equipment Engineering Co.,Ltd | 1 | 0 |  | МП | НГДО | 1(М01), 2(М03)
АО "СПНУ" | 1 | 0 |  | РД | ПТО | 1(М01), 2(М03)
Общество с ограниченной ответственностью «АРГОС-Строй» | 1 | 0 |  | РД | НГДО | 1(М01), 2(М03)
Общество с ограниченной ответственностью «СК Интеграл» (ООО «СК Интеграл») | 1 | 0 |  | РД | НГДО | 1(М01), 2(М03)
ООО "БКС-Сервис" | 1 | 0 |  | РД | ПТО | 1(М01), 2(М03)
ООО "Газпром трансгаз Нижний Новгород" | 1 | 0 |  | РД | НГДО | 1(М01), 2(М03)
ООО "Гипрогазмонтаж" | 1 | 0 |  | РД | НГДО | 2(М03)
ООО "Организатор" | 1 | 0 |  | МПГ | КСМ | 1(М01), 2(М03)
ООО "Сервисная Компания ИНТРА"" | 1 | 0 |  | РД | НГДО | 2(М03), 2(М03)1(М01)
ООО "ТЭКсвязьинжиниринг" | 1 | 0 |  | РД | НГДО | 1(М01), 2(М03)
ООО "ЮСК" | 1 | 0 |  | РД+МПС | НГДО | 2(М03), 1(М01)
ООО «ГСП-4» | 1 | 0 |  | МП+МПС | НГДО | 2(М03)
ООО «НТЦ БО» | 1 | 0 |  | МП | НГДО | 1(М01), 2(М03)
ООО «ПрофГазСтрой» | 1 | 0 |  | РАД | НГДО | 1(М01), 2(М03)
ООО «Строительная монтажная компания» | 1 | 0 |  | РД | НГДО | 1(М01), 2(М03), 2+1(М03+М01)
ООО «СТРОЙ-ГАЗ-СЕРВИС» | 1 | 0 |  | РД | НГДО | 1(М01), 2(М03), 2(М03)+1(М01)
ООО «СтройГруппИнжиниринг» | 1 | 0 |  | РД | НГДО | 1(М01), 2(М03)
Акционерное общество "Трубопроводные системы и технологии" | 1 | 0 |  | МП | НГДО | 1(М01), 1(М01)+2(М03), 2(М03)
АО "ЮЦСС" | 1 | 0 |  | РАД+МПГ | НГДО | 1(М01), 2(М03), 2+1(М03+М01)
АО «АК «Корвет» | 1 | 0 |  | РДН | НГДО | 1(М01), 2(М03)
АО «НЗ 70-летия Победы» | 1 | 0 |  | РАД | НГДО | 1(М01), 2(М03)
Общество с ограниченной ответственностью "Скважинные термотехнологии" | 1 | 0 |  | ААД | НГДО | 2(М03), 3(М03), +3(М03), +2(М0)
Общество с ограниченной ответственностью "СТРОЙТРАНСНЕФТЕГАЗ" | 1 | 0 |  | РД | НГДО | 1(М01), 2(М03), 2+1(М03+М01)
Общество с ограниченной ответственностью ПП «Нефтькомплект» (ООО ПП «Нефтькомплект») | 1 | 0 |  | МП | НГДО | 9(М11), 9(М11)+1(М01), 9(М11)+2(М03), 1(М01)+2(М03)
Общество с ограниченной ответственностью «ГСП-Нефтегазпереработка» | 1 | 0 |  | РД | НГДО, ОХНВП | 2(М03), 2(М03)+1(М01), 1(М01)
Общество с ограниченной ответственностью «Фирма «ОПЫТ» | 1 | 0 |  | РД | ПТО | 1(М01), 1(М01)+2(М03), 2(М03)
Общество с ограниченной ответственностью «Центр Новых Технологий – Спектр» | 1 | 0 |  | РД | НГДО | 2(М03)
Общество с ограниченной ответственностью «Энергосеть» | 1 | 0 |  | РД | НГДО | 1(М01), 1(М01)2(М03)
ООО "БУЕРЪ" | 1 | 0 |  | РД | НГДО | 1(М01), 2(М03)
ООО "Ижевский крановый завод" | 1 | 0 |  | МП | ПТО | 1(М01), 2(М03)
ООО "Кварц Групп" | 1 | 0 |  | РД | КО | 1(М01), 4(М02), 2(М03)
ООО "ККРЗ" | 1 | 0 |  | МП | ПТО | 2(М03), 3(М03)
ООО «АСМ Группа» | 1 | 0 |  | АФПН | МО | 3(М03)
ООО «НПК «Инструментальный завод» | 1 | 0 |  | МП | НГДО | 1(М01), 2(М03), 2+1(М03+М01)
ООО «ПРОМДЕТАЛЬМАШ СПБ» | 1 | 0 |  | РД | ГДО | 1(М01), 2(М03), 1(М01)+2(М03)
ООО «Россошанское монтажное управление» | 1 | 0 |  | РАД | ОХНВП | 3+1(М03+М01)
Акционерное общество "ННК-Хабаровский нефтеперерабатывающий завод" (АО "ННК-Хабаровский НПЗ") | 1 | 0 |  | РД | НГДО | 1(М01), 2(М03)
АО "ГАЗСТРОЙДЕТАЛЬ" | 1 | 0 |  | МП+АФ | ОХНВП | 1(М01), 2(М03)1(М01)+2(М03), 2(М03)
ЗАО "СМУ-3 | 1 | 0 |  | РД | НГДО | 1(М01)+2(М03), 1(М01)
Общество с ограниченной ответственностью "ЭКСПРЕСС ЛОГИСТИКА ТРАНС" | 1 | 0 |  | РД | НГДО | 1(М01), 2(М03)
Общество с ограниченной ответственностью «Синтез-Производство Разработка Обработка» | 1 | 0 |  | МП | СК | 1(М01)2(М03)1(М01)+2(М03), 1(М01)+2(М03), 2(М03)
ООО "А ГРУПП Стальные Конструкции" | 1 | 0 |  | МП | СК | 2(М03), 1(М01), 1(М01)+2(М03)
ООО "Альтон-Кран" | 1 | 0 |  | РД | ПТО, СК | 1(М01), 2(М03)
ООО "СП КОНСТРУКЦИЯ" | 1 | 0 |  | МП | СК | 1(М01), 2(М03), 2+1(М03+М01)
ООО «КОМПАНИЯ СИНЕРГИЯ» | 1 | 0 |  | РД | НГДО | 1(М01), 2(М03)
ООО «НИИЦ СТНК «Спектр» | 1 | 0 |  | ААДП | НГДО | 2(М03)
ООО «Фрирайдер» | 1 | 0 |  | МП | СК | 1(М01), 1(М01)+2(М03), 2(М03)
Открытое акционерное общество «Специализированное управление №2» | 1 | 0 |  | РД | НГДО | 1(М01), 2(М03)
Акционерное общество "Уфа-АвиаГаз" | 1 | 0 |  | РД | НГДО | 1(М01), 2+1(М03+М01), 2(М03)
ОАО «Искра» | 1 | 0 |  | МП | НГДО | 1(М01), 2(М03), 2+1(М03+М01)
ОБЩЕСТВО С ОГРАНИЧЕННОЙ ОТВЕТСТВЕННОСТЬЮ "ПРОМСТРОЙМОНТАЖ" | 1 | 0 |  | РД | НГДО | 1(М01), 2(М03), 2+1(М03+М01)
ООО "Буксировщик" | 1 | 0 |  | РАД+РД | НГДО | 1(М01), 2(М03), 2+1(М03+М01)
ООО "Велен" | 1 | 0 |  | РД | НГДО | 2(М03)
ООО "Газремстрой" | 1 | 0 |  | Т | НГДО | 1(М01)+13(М31), 2(М03)+13(М31)
ООО "ИНЖИНИРИНГ" | 1 | 0 |  | РД | СК | 1(М01), 2(М03)
ООО "Корпорация АЛЬТОН" | 1 | 0 |  | РД | ПТО | 1(М01), 2(М03)
ООО "Корсунь" | 1 | 0 |  | РД | НГДО | 1(М01), 2(М03)
ООО "СТРОЙКОМПЛЕКТМОНТАЖ" | 1 | 0 |  | РД | НГДО | 1(М01), 1(М01)2(М03), 2(М03)
ООО «МАГИСТРАЛЬЛОГИСТИК» | 1 | 0 |  | РД | НГДО | 2(М03), 1(М01)+2(М03), 1(М01)
ООО «Промавтоматика-Саров» | 1 | 0 |  | ААДН | НГДО | 1(М01), 3(М03)
ООО «ПРОМГАЗИНДУСТРИЯ» | 1 | 0 |  | РД | НГДО | 1(М01), 2(М03)
ООО «САМПЛЕКС» | 1 | 0 |  | МП | НГДО | 1(М01), 2(М03), 2(М03)+1(М01)
ООО «СМУ №7» | 1 | 0 |  | МП+МПС | НГДО | 1(М01), 2(М03), 2+1(М03+М01)
АО "ЭГЕ ЙЕНИ ЭНДУСТРИЕЛЬ ТЕСИСЛЕР ИНШААТ А. Ш." | 1 | 0 |  | РД | СК | 1(М01), 2(М03), 1(М01)+2(М03)
Общество с ограниченной ответственностью "Аквилон" | 1 | 0 |  | РД | НГДО | 1(М01), 2(М03), 2+1(М03+М01)
Общество с ограниченной ответственностью «СибПромСтрой» | 1 | 0 |  | РД | НГДО | 1(М01), 2(М03)
ОБЩЕСТВО С ОГРАНИЧЕННОЙ ОТВЕТСТВЕННОСТЬЮ «СТРОЙРЕЗЕРВ» | 1 | 0 |  | МП+МПС | НГДО | 1(М01), 2(М03), 1(М01)+2(М03)
ООО "Нотекс" | 1 | 0 |  | РД | НГДО | 1(М01), 1(М01)+2(М03), 2(М03)
ООО "ПромТех Инжиниринг" | 1 | 0 |  | МП+МПС | НГДО | 1(М01), 2(М03), 2(М03)+1(М01)
ООО "Сервисный центр "СДС-УГОЛЬ" | 1 | 0 |  | МП | ГДО, СК | 1(М01), 2(М03)
ООО "Строительная компания" Автодор" | 1 | 0 |  | МП | СК | 1(М01), 2(М03)
ООО ИТЦ "КРАН-СЕРВИС" | 1 | 0 |  | РД | ПТО | 1(М01), 2(М03), 1+2 (М01+М03)
ООО «Альянс Сервис» | 1 | 0 |  | РД | ПТО | 1(М01), 1(М01)+2(М03), 2(М03)
ООО «Вега-ГАЗ» | 1 | 0 |  | РД | НГДО | 1(М01), 1(М01)+2(М03)
ООО «ИТС Металлоконструкции» (ООО «ИТС МК») | 1 | 0 |  | МП | НГДО | 1(М01), 2(М03)
ООО «МОНТАЖНЕФТЕКОМПЛЕКС» | 1 | 0 |  | РД | НГДО | 1(М01), 2(М03), 1+2 (М01+М03)
ООО «Октагон» | 1 | 0 |  | РД | НГДО | 1(М01), 2(М03), 2+1(М03+М01)
ООО «Промстройинжиниринг» | 1 | 0 |  | РД | НГДО | 1(М01), 2(М03), 1(М01)+2(М03)
ООО «Элит Рус» | 1 | 0 |  | СТ | НГДО | 3(М03)
АО «Ижевский мотозавод «Аксион-холдинг» | 1 | 0 |  | МП | ПТО | 1(М01), 2(М03), 2+1(М03+М01)
АО «СИБПРОМКОМПЛЕКТ» | 1 | 0 |  | МП | НГДО | 1(М01), 2(М03), 2(М03)+1(М01)
Общество с ограниченной ответственностью "БВК" | 1 | 0 |  | МП | НГДО | 1(М01), 2(М03)
Общество с ограниченной ответственностью "Тихвинский Завод Строительных Металлических Конструкций" | 1 | 0 |  | МП | СК | 1(М01), 2(М03), 1(М01)+2(М03)
Общество с ограниченной ответственностью «Высококачественная Стальная Архитектура» | 1 | 0 |  | МП | СК | 1(М01), 1(М01)+2(М03), 2(М03)
Общество с ограниченной ответственностью «Специализированная Компания «КРАН-ЭКСПЕРТ» | 1 | 0 |  | РД | ПТО | 1(М01), 2(М03)
Общество с ограниченной ответственностью «СтройГазИнвест» (ООО «СтройГазИнвест») | 1 | 0 |  | РД | НГДО | 1(М01), 2(М03), 2(М03)+1(М01)
ООО "СПЕКТР" | 1 | 0 |  | РД | НГДО | 1(М01), 2(М03), 1(М01)+2(М03)
ООО ПСК "ДОН" | 1 | 0 |  | РД | НГДО | 1(М01), 2(М03)
ООО ТК "СИБИРСКИЙ РЕГИОН" | 1 | 0 |  | РД | НГДО | 2(М03)
ООО «КОНТРОЛЬМОНТАЖСЕРВИС» | 1 | 0 |  | РД+МПС | НГДО | 2(М03)
ООО «НЕФТЕГАЗСТРОЙ-ЮГРА» | 1 | 0 |  | РД+МПС | НГДО | 1(М01), 2(М03)
ООО «НОВЫЙ ЗАВОД» | 1 | 0 |  | АПГН | НГДО | 1(М01), 2(М03)
ООО «ПОЖГАЗИНДУСТРИЯ» | 1 | 0 |  | РД | НГДО | 1(М01), 2(М03)
ООО «ТЭКСТРОЙПРОЕКТ» | 1 | 0 |  | МП+МПС | НГДО | 1(М01), 2(М03), 2(М03)+1(М01)
ООО «ЦМЗ» | 1 | 0 |  | МАДП | НГДО | 1(М01), 2(М03)
ПУБЛИЧНОЕ АКЦИОНЕРНОЕ ОБЩЕСТВО "СЛАВНЕФТЬ-ЯРОСЛАВНЕФТЕОРГСИНТЕЗ" | 1 | 0 |  | РД | НГДО | 1(М01), 2(М03)
Акционерное общество "ОЗНА-Измерительные системы" | 1 | 0 |  | МП | НГДО | 3(М03), 3+1(М03+М01)
Акционерное общество «Благовещенский завод МЖБК» | 1 | 0 |  | КСО | КСМ | 1(М01), 2(М03)
АО "Сибнефтегаз" | 1 | 0 |  | РД | НГДО | 1(М01), 2(М03)
Закрытое акционерное общество «Шахта Беловская» | 1 | 0 |  | МП | ГДО | 1(М01), 2(М03)
Индивидуальный предприниматель Рязанов Сергей Викторович | 1 | 0 |  | РАД | НГДО | 1(М01), 2(М03), 2+1(М03+М01)
Общество с ограниченной ответственностью "ГРИНС МАЙНИНГ" | 1 | 0 |  | МП | ГДО | 1(М01), 3+1(М03+М01)
Общество с ограниченной ответственностью "Инженерные Технологии" | 1 | 0 |  | РД | НГДО | 1(М01)+2(М03)
Общество с ограниченной ответственностью "Нева-МеталлТрэйд" | 1 | 0 |  | МП | СК | 1(М01), 1(М01)+2(М03), 2(М03)
Общество с ограниченной ответственностью "НКМЗ-Групп" | 1 | 0 |  | ААД | НГДО | 2(М03), 3(М03), +2(М0)
ООО "ЗАПСИБТРАНСГАЗ" | 1 | 0 |  | РД | НГДО | 2(М03), 2+1(М03+М01)
ООО "ЛУКОЙЛ - Западная Сибирь" | 1 | 0 |  | РД | НГДО | 1(М01), 1(М01)+2(М03), 1(М01)+1(М01)
ООО "ПРОМСОРТ-ТУЛА" | 1 | 0 |  | РД | ПТО | 2(М03)
ООО "СтройСервисГрупп" | 1 | 0 |  | РД | НГДО | 1(М01), 2(М03), 1(М01)+2(М03)
ООО "УпорСпецМонтаж" | 1 | 0 |  | КСО | КСМ | 1(М01), 2(М03)
ООО Завод "Нефтегазкомплект-Урал" | 1 | 0 |  | МП | ПТО | 1(М01), 2(М03)
ООО «Газпром трансгаз Уфа» | 1 | 0 |  | ПАК | НГДО | 1(М01)13(М31), 2(М03)13(М31)
ООО «Сварочные технологии» | 1 | 0 |  | МПГ | КСМ | 1(М01), 2(М03)
ООО «СП ТТС» | 1 | 0 |  | МПГ | КСМ | 1(М01), 2(М03)
ООО «СтройГазКомплект» | 1 | 0 |  | РД | НГДО | 2(М03), 1(М01)+2(М03), 1(М01)
ОАО «Ямал СПГ» | 1 | 0 |  | РД | НГДО, ОХНВП | 1(М01)+2(М03)
Общество с ограниченной ответственностью "НОВАТОР" | 1 | 0 |  | МАДПН | НГДО | 1(М01), 3(М03)
Общество с ограниченной ответственностью "ТехноСпецСтрой" (ООО "ТехноСпецСтрой") | 1 | 0 |  | РД | НГДО | 2(М03)
Общество с ограниченной ответственностью "Эльбрус Дриллинг" | 1 | 0 |  | РД | НГДО | 1(М01), 3(М03)
ООО "НГСИ" | 1 | 0 |  | РД | НГДО | 1(М01)1(М01), 1(М01), 1(М01)2(М03), 2(М03)
ООО "ПЕРМНЕФТЕМАШ" | 1 | 0 |  | МП | НГДО | 1(М01), 2(М03)
ООО "СтройКом" | 1 | 0 |  | РД | НГДО | 1(М01), 1(М01)+2(М03), 2(М03)
ООО "Юг-Центр" | 1 | 0 |  | РД | НГДО | 1(М01), 2(М03)
ПАО "ТМК" | 1 | 0 |  | СТ | НГДО | 3(М03)
Акционерное общество "Сварочно-монтажный трест" (АО "СМТ") | 1 | 0 |  | РД | НГДО | 1(М01), 2(М03), 1(М01)2(М03)
АО «ГК «ЕКС» | 1 | 0 |  | РД | КСМ | 1(М01), 2(М03)
ОБЩЕСТВО С ОГРАНИЧЕННОЙ ОТВЕТСТВЕННОСТЬЮ "СТРОЙРЕЗЕРВ" | 1 | 0 |  | КТС | НГДО | 1(М01, +13(М31), 2(М03
Общество с ограниченной ответственностью "Таас-Юрях Нефтегазодобыча" (ООО "Таас-Юрях Нефтегазодобыча") | 1 | 0 |  | РД | НГДО | 1(М01), 2(М03), 2+1(М03+М01)
Общество с ограниченной ответственностью "ТехноСтройГрупп1" (ООО "ТСГ1") | 1 | 0 |  | РД | НГДО | 1(М01), 2(М03)
ОБЩЕСТВО С ОГРАНИЧЕННОЙ ОТВЕТСТВЕННОСТЬЮ "ТРАНССТРОЙПОДРЯД ПЛЮС" | 1 | 0 |  | РД | НГДО | 1(М01), 2(М03)
Общество с ограниченной ответственностью Промышленная компания "АНЕКО" | 1 | 0 |  | ААДН | НГДО | 2(М03), 3(М03)
Общество с ограниченной ответственностью «СтройТехСервис» | 1 | 0 |  | РД | НГДО | 1(М01), 2(М03)
Общество с ограниченной ответственностью «Уралмаш Нефтегазовое Оборудование Холдинг» | 1 | 0 |  | МП | НГДО | 1(М01), 1(М01)+2(М03), 2(М03)
ООО "ИК Энерпред-Ярдос" | 1 | 0 |  | МП | ГО, НГДО, ОХНВП | 1(М01), 1(М01)+2(М03)
ООО "Мосто-Тоннельная Компания" | 1 | 0 |  | МПГ | КСМ | 1(М01), 2(М03)
ООО "Нолекон-Монтаж" | 1 | 0 |  | РД | СК | 1(М01), 2(М03)
ООО "ПРОМУНИВЕРСАЛ СЕРВИС" | 1 | 0 |  | МП | ГДО | 1(М01), 2(М03)
ООО "Синарастройкомплект" | 1 | 0 |  | РД | НГДО | 1(М01), 2(М03)
ООО "Элсиб" | 1 | 0 |  | АФПН | ПТО | 1(М01), 2(М03), 3(М03)
ООО «БК СТРОЙ» | 1 | 0 |  | РД | НГДО | 1(М01), 2(М03)
ООО «СИБСПЕЦТРАНС» | 1 | 0 |  | РД | НГДО | 2(М03), 1(М01), 1(М01)+2(М03)
Акционерное общество "Транснефть – Приволга" (АО "Транснефть – Приволга") | 1 | 0 |  | РД | НГДО | 1(М01), 2(М03), 2(М03)+1(М01), 1(М01)+2(М03)
АО "Краснодарский завод "Нефтемаш" | 1 | 0 |  | МП | НГДО | 1(М01)+3(М03)
ОАО "ЭЛЕКТРОМЕХАНИКА" | 1 | 0 |  | МП | НГДО | 1(М01), 2(М03)
Общество с ограниченной ответственностью "СЕВМОРПУТЬ-КРАНЫ РУС" | 1 | 0 |  | РД | ПТО | 1(М01), 2(М03)
Общество с ограниченной ответственностью Инжиниринговый центр "УГНТУ" | 1 | 0 |  | МП | НГДО | 1(М01), 2(М03), 2+1(М03+М01)
Общество с Ограниченной Ответственностью «Метрология и Автоматизация» (ООО «Метрология и Автоматизация») | 1 | 0 |  | МП | НГДО | 2(М03)
ООО "МПЗ" | 1 | 0 |  | МП | СК | 1(М01), 2(М03)
ООО "Севзапинвестстрой" | 1 | 0 |  | РД | СК | 1(М01), 2(М03), 1(М01)+2(М03)
ООО Производственная Компания "ТВЕРСКАЯ" | 1 | 0 |  | МПГ | СК | 1(М01), 2(М03), 2(М03)+1(М01)
ООО СК "БИН" | 1 | 0 |  | РД | НГДО | 2(М03), 1(М01)+2(М03), 2(М03)+1(М01)
ООО «ГМЗ» | 1 | 0 |  | МП | СК | 1(М01), 2(М03)
ООО «СФ «СМУ-6» | 1 | 0 |  | ААДП | НГДО | 3(М03)
Акционерное общество "Газкомпозит" | 1 | 0 |  | МП | НГДО | 1(М01), 2(М03)
Акционерное общество "Татнефтепроводстрой" (АО "Татнефтепроводстрой") | 1 | 0 |  | РД | НГДО | 1(М01), 1(М01)+2(М03), 2(М03)
Акционерное общество "Центр судоремонта "Звездочка" (АО "ЦС "Звездочка") | 1 | 0 |  | МПГ | НГДО | 2(М03), 2+1(М03+М01), 1(М01)
АО "БЕЛОВСКИЙ ЭНЕРГОРЕМЗАВОД" | 1 | 0 |  | МП | ГДО | 3(М03)
АО "Новые технологии" | 1 | 0 |  | РД | НГДО | 1(М01)1(М01), 1(М01)2(М03), 2(М03)2(М03), 1(М01), 2(М03)
Общество с ограниченной ответственностью "ИНК-Стройнефтегаз" (ООО "ИНК-Стройнефтегаз") | 1 | 0 |  | РД | НГДО | 1(М01), 2(М03), 2+1(М03+М01)
Общество с ограниченной ответственностью "Коннект Ойл" | 1 | 0 |  | РД | НГДО | 2(М03)
Общество с ограниченной ответственностью "СК Триал" (ООО "СК Триал") | 1 | 0 |  | РД | НГДО | 1(М01), 2(М03)
Общество с ограниченной ответственностью "Уралнефтемаш" | 1 | 0 |  | ААДН | НГДО | 3(М03), 6(М04)
Общество с ограниченной ответственностью "Уфимский универсальный механический завод" | 1 | 0 |  | МП | НГДО | 1(М01), 2(М03), 2+1(М03+М01)
ОБЩЕСТВО С ОГРАНИЧЕННОЙ ОТВЕТСТВЕННОСТЬЮ ”БАЛТИЙСКИЙ ЗАВОД ГРУЗОВОЙ ОСНАСТКИ“ | 1 | 0 |  | МП | ПТО | 1(М01), 2(М03), 1(М01)+2(М03)
Общество с ограниченной ответственностью «МАГИСТРАЛЬЛОГИСТИК» (ООО «МАГИСТРАЛЬЛОГИСТИК») | 1 | 0 |  | РД | НГДО | 2(М03), 2+1(М03+М01)
Общество с ограниченной ответственностью «Нефтестройсервис» (ООО «Нефтестройсервис») | 1 | 0 |  | МП+МПС | НГДО | 2(М03)
ООО «ПП Восход» | 1 | 0 |  | МП | НГДО | 1(М01), 2+1(М03+М01)
ООО "АРМАДА-СИБИРЬ" | 1 | 0 |  | РД | НГДО | 2(М03), 1(М01)
ООО "ИКЦ "Просвет" | 1 | 0 |  | РД | ПТО | 1(М01), 2(М03)
ООО "Инженерно-производственный центр" (ООО "ИПЦ") | 1 | 0 |  | МП | НГДО | 1(М01), 2+1(М03+М01)
ООО "Уралспецмаш" | 1 | 0 |  | МП+АФ | НГДО | 2(М03)
ООО «МПЗ» | 1 | 0 |  | АФ | СК | 1(М01), 2(М03)
ООО «НПП «Тяжпрессмаш-Деталь» | 1 | 0 |  | РАД+РД | НГДО | 2(М03)
ООО «Регионстрой» | 1 | 0 |  | РД | НГДО | 2(М03)
ООО «СеверПодводСтрой» | 1 | 0 |  | РД | НГДО | 1(М01), 2(М03)+1(М01), 2(М03)
ООО «Синергетика» | 1 | 0 |  | РД | НГДО | 1(М01), 2(М03), 2+1(М03+М01)
ООО «Трубострой-Сервис» | 1 | 0 |  | РД | НГДО | 1(М01), 2(М03), 2+1(М03+М01)
ООО "АЛЬФА ГОРИЗОНТ" | 1 | 0 |  | МП | НГДО | Группа 3+9, марки согласно ПТД
ООО «Альфа Горизонт» | 1 | 0 |  | РАД | НГДО | Группа 3+9, марки согласно ПТД, Группа 9, марки согласно ПТД
Акционерное общество "Новые технологии" | 1 | 0 |  | РД | НГДО | 1 – (до К54 включительно) К52, 09Г2С, Ст3(сп, пс), 2 – (свыш
ЗАО "СУ-ТГС" | 1 | 0 |  | РД | НГДО | 2 (класс прочности от К55 до К60 включительно) + 1 (класс пр
Общество с ограниченной ответственностью "Альянснефтегаз" (ООО "АНГ") | 1 | 0 |  | РД | НГДО | 2 (от К55 до К60 вкл.), 1 (До К54 вкл.)+2 (от К55 до К60 вкл
Общество с ограниченной ответственностью "Анализ Энергетических Систем - СИНЕРГИЯ" (ООО "АЭС - СИНЕРГИЯ") | 1 | 0 |  | РД | НГДО | 1 (До К54 вкл.), 2 (от К55 до К60 вкл.), 1 (До К54 вкл.)+2 (
Общество с ограниченной ответственностью "АРТ ЭТАЛОН" | 1 | 0 |  | РД | НГДО | 1 (20, 20А, 20С, 09Г2С, 13ХФА и др.) Класс прочности до К54
Общество с ограниченной ответственностью "Иркутская нефтяная компания" (ООО "ИНК") | 1 | 0 |  | РД | НГДО | 1(до К54 вкл), 2(К55-К60), 1(до К54 вкл) + 2(К55-К60)
Общество с ограниченной ответственностью "Кулонэнергомаш" (ООО "Кулонэнергомаш") | 1 | 0 |  | МП | НГДО | 1 (10, 20, 09Г2С и другие по ПТД классом прочности до К54 вк
Общество с ограниченной ответственностью "СпецСтройИнжиниринг" | 1 | 0 |  | РД | НГДО | 2: от К55 до К60 включительно, 2+1: от К55 до К60 включитель
Общество с ограниченной ответственностью "ЮПИТЕР" (ООО "ЮПИТЕР") | 1 | 0 |  | РД | НГДО | 1 (До К54 вкл.), 1 (До К54 вкл.) + 2 (от К55 до К60 вкл.)
Общество с ограниченной ответственностью «Компания СпецМонтажПроект» (ООО «Компания СпецМонтажПроект») | 1 | 0 |  | РД | НГДО | 1(до К54 вкл), 2(К55-К60), 1(до К54 вкл) + 2(К55-К60)
Общество с ограниченной ответственностью «Научно-производственное объединение «НефтеХимПроект» (ООО «НПО «НХП») | 1 | 0 |  | РД | НГДО | 1(до К54 вкл), 2 (св. К54 до К60 вкл.), 1(до К54 вкл) + 2 (с
Общество с ограниченной ответственностью «Пурэлектромонтаж-2000» | 1 | 0 |  | РД | НГДО | 1 (20, 20А, 20С, 09Г2С, 13ХФА и др.) Класс прочности до К54
ООО "Газпромнефть-Восток" | 1 | 0 |  | РД | НГДО | 2 (класс прочности от К55 до К60 включительно), 2 (класс про
ООО "ПКФ "Сибметалл - Омск" | 1 | 0 |  | МП+АФ | НГДО | 1: до К54 включ., 2: от К55 до К60
ООО "СЕРВИСНАЯ КОМПАНИЯ ИНТРА" | 1 | 0 |  | РД | НГДО | Группа 1 (до К54 вкл.), марки согласно ПТД, Группа 2 (св. К5
ООО "СТС" | 1 | 0 |  | РД | НГДО | 1: до К54, 2: от К55 до К60
ООО «ГСП Ремонт» | 1 | 0 |  | РД | НГДО | Группа 1 (до К54 вкл.), Группа 2 (от К55 до К60 вкл.)
ООО «Новакон» | 1 | 0 |  | РД | НГДО | Группа 2 (от К55 до К60 вкл.)
ООО «Спецмонтажстрой» | 1 | 0 |  | РД | НГДО | 1(до К54 вкл), 2 (св. К54 до К60 вкл.)
ООО «ТААС-ЮРЯХ НЕФТЕГАЗОДОБЫЧА» | 1 | 0 |  | РД | НГДО | 1 (до К54), 2 (К55-К60)
Общество с ограниченной ответственностью «Завод нефтяного оборудования «БУРАН» | 1 | 0 |  | АПГ | НГДО | 1+3 – 20, 20Х+Т-1В, 9+3 – 12Х18Н10Т, AISI304, AISI316L+Т-1В

## Все свидетельства
Организация | СМ: марки | СМ: как в карточке | Основные материалы | Высокопрочные: основание | Способ сварки | Группы ТУ | Толщины, мм | Диаметры, мм | Подогрев | Термообработка | Положения | Технология: шифр, дата | Технология: название | № свидетельства | Вид аттестации | Действует до | АЦСТ | Карточка | Проверить на naks.ru
China Petroleum Pipeline Bureau Company Limited |  |  | 2(М03) | группа 3 (М03) | ААДП | НГДО | [7 empty] | АЦСТ-110-02483 | Пв | 26.08.2029 | АЦСТ-110 | не загружена | открыть
China Petroleum Pipeline Bureau Company Limited |  |  | 2(М03) | группа 3 (М03) | МАДП | НГДО | [7 empty] | АЦСТ-110-02484 | Пв | 26.08.2029 | АЦСТ-110 | не загружена | открыть
China Petroleum Pipeline Bureau Company Limited |  |  | 2(М03) | группа 3 (М03) | РАД+РД | НГДО | [7 empty] | АЦСТ-110-02485 | Пв | 26.08.2029 | АЦСТ-110 | не загружена | открыть
China Petroleum Pipeline Bureau Company Limited |  |  | 2(М03) | группа 3 (М03) | РАД+РД | НГДО | [7 empty] | АЦСТ-110-02486 | Пв | 26.08.2029 | АЦСТ-110 | не загружена | открыть
China Petroleum Pipeline Bureau Company Limited |  |  | 2(М03) | группа 3 (М03) | РД+АПИ | НГДО | [7 empty] | АЦСТ-110-02561 | Пв | 03.02.2030 | АЦСТ-110 | не загружена | открыть
Jiangsu Oilway Machinery Co., Ltd | ER70S-6, JQ.MG50-6 | Проволока сплошного сечения классификации ER70S-6 по AWS A5.18 марки JQ.MG50-6, а также другие аттестованные сварочные материалы в соответствии с ПТД | 1 (М01) | группа 3 (М03) | МП | КО, ГО, НГДО, ОХНВП | свыше 3,0 до 12,0 включительно / свыше 12,0 до 30,0 включительно | свыше 25,0 до 150,0 включительно / свыше 150,0 до 500,0 включительно / свыше 25,0 до 150,0 включительно + плоские детали / свыше 150,0 до 500,0 включительно + плоские детали | без подогрева | без термообработки* | Н1 / Н1; Н2 | OW-ТИ-01 25.10.2024 | Сварка и контроль качества сварных соединений деталей трубопроводной арматуры | АЦСТ-110-02383 | Пв | 12.05.2029 | АЦСТ-110 | да | открыть
Lanzhou LS Petroleum Equipment Engineering Co.,Ltd |  |  | 1(М01), 2(М03) | группа 3 (М03) | МП | НГДО | [7 empty] | АЦСТ-110-02106 | Пв | 09.11.2027 | АЦСТ-110 | не загружена | открыть
ZHEJIANG BOTELI TECHNOLOGY CO., LTD | ER80S-Ni1, Weld CF 80S-Ni1 | Проволока сплошного сечения классификации ER80S-Ni1 по AWS A5.28 марки Weld CF 80S-Ni1, а также другие аттестованные сварочные материалы в соответствии с ПТД | 2 (М03) | группа 3 (М03) | РАД | НГДО, ОХНВП | от 5,0 до 12,0 включительно | свыше 25,0 до 150,0 включительно | без подогрева | без термообработки | Н1 | ТИ-BTL-РАД 01.10.2021 | Технология ручной аргонодуговой сварки неплавящимся электродом (РАД) при изготовлении и ремонте в заводских условиях запорной трубопроводной арматуры (задвижек клиновых и шиберных, кранов шаровых, затворов поворотных, затворов (клапанов) обратных, клапанов запорных) | АЦСТ-110-02504 | Пв | 03.10.2029 | АЦСТ-110 | да | открыть
ZHEJIANG BOTELI TECHNOLOGY CO., LTD | ER80S-Ni1, Weld CF 80S-Ni1, Св-10НМА, SA AB 1, AC H5, UF-02 | Корневой слой: проволока сплошного сечения классификации ER80S-Ni1 по AWS A5.28 марки Weld CF 80S-Ni1; Заполняющие и облицовочный слои: проволока сплошного сечения марки Св-10НМА по ГОСТ 2246-70, сварочный флюс классификации EN ISO 14174: SA AB 1 AC H5 марки UF-02; а также другие аттестованные сварочные материалы в соответствии с ПТД | 2 (М03) | группа 3 (М03) | РАД+АФ | НГДО, ОХНВП | от 5,0 до 12,0 включительно / свыше 12,0 до 25,0 включительно | свыше 25,0 до 150,0 включительно / свыше 150,0 до 500,0 включительно | без подогрева | без термообработки | Н1 | ТИ-BTL-РАД+АФ 01.10.2021 | Технология комбинированной ручной аргонодуговой сварки неплавящимся электродом (РАД) и автоматической сварки под флюсом (АФ) при изготовлении и ремонте в заводских условиях запорной трубопроводной арматуры (задвижек клиновых и шиберных, кранов шаровых, затворов поворотных, затворов (клапанов) обратных, клапанов запорных) | АЦСТ-110-02506 | Пв | 06.10.2029 | АЦСТ-110 | да | открыть
АКЦИОНЕРНОЕ ОБЩЕСТВО "ГАЛИЧСКИЙ АВТОКРАНОВЫЙ ЗАВОД" | OK AristoRod 69 | OK AristoRod 69 | 3 (М03) | группа 3 (М03) | МП | ПТО | свыше 3,0 до 10,0 включительно / 1 и 2 деталь: от 3,0 до 10,0 включительно / от 3,0 до 6,0 включительно / от 4,0 до 16,0 включительно / свыше 16,0 до 60,0 включительно | от 31,0 до 120,0 включительно / 1 деталь труба: от 31,0 до 120,0 включительно; 2 деталь: плоская деталь / плоские детали | с подогревом* | без термообработки | Н1 / Н2 / Н1; В1 | ТТП 82.021-2019 31.05.2019 | Типовой технологический процесс механизированной сварки плавящимся электродом сварных соединений грузоподъемных кранов из сталей класса прочности 640-770 МПа | АЦСТ-151-00057 | Пв | 13.01.2027 | АЦСТ-151 | да | открыть
АКЦИОНЕРНОЕ ОБЩЕСТВО "ГАЛИЧСКИЙ АВТОКРАНОВЫЙ ЗАВОД" | Weld CF 89 | Weld CF 89 | 3 (М03) | группа 3 (М03) | МП | ПТО | от 4,0 до 10,0 включительно / от 4,0 до 60,0 включительно / от 6,0 до 60,0 включительно / от 4,0 до 16,0 включительно | плоские детали | с подогревом* | без термообработки | Н1; В1 / Н2; В1 | ТТП 82.052-2023 05.09.2023 | Типовой технологический процесс механизированной сварки сплошной проволокой в инертной газовой смеси м/конструкций грузоподъемных кранов из стали LG960QT | АЦСТ-151-00070 | Пв | 17.11.2027 | АЦСТ-151 | да | открыть
АКЦИОНЕРНОЕ ОБЩЕСТВО "ГАЛИЧСКИЙ АВТОКРАНОВЫЙ ЗАВОД" | Св-08Г2С | Св-08Г2С | 2 (М03) | группа 3 (М03) | МП | ПТО | от 4,0 до 16,0 включительно / от 12,5 до 50,0 включительно / первая деталь: от 4,0 до 16,0 включительно; вторая деталь: 4,0 до 50,0 включительно | плоские детали | без подогрева | без термообработки | Н1; В1 / Н1 / Н1; Н2; В1 / Н2; В1 | ТТП 82.024-2019 29.05.2019 | Типовой технологический процесс механизированной сварки сплошным плавящимся электродом в активном газе сварных соединений ПТО из сталей групп материалов 1(М01) и 2(М03) | АЦСТ-151-00095 | Пв | 03.12.2028 | АЦСТ-151 | да | открыть
АКЦИОНЕРНОЕ ОБЩЕСТВО "ГАЛИЧСКИЙ АВТОКРАНОВЫЙ ЗАВОД" | Св-08Г2С | Св-08Г2С | 1 (М01) / 2 (М03) | группа 3 (М03) | МП | ПТО | от 2,0 до 4,0 включительно | плоские детали | без подогрева | без термообработки | Н1; В1 | ТТП 82.024-2019 29.05.2019 | Механизированная сварка плавящимся электродом в среде активных газов и смесях | АЦСТ-151-00105 | Пв | 07.03.2029 | АЦСТ-151 | да | открыть
АКЦИОНЕРНОЕ ОБЩЕСТВО "ГАЛИЧСКИЙ АВТОКРАНОВЫЙ ЗАВОД" | АНО-4, МР-3, ОЗС-12, УОНИ-13/45, УОНИ-13/55, LB-52U, OK 48.00, OK 53.70 | Э46* (АНО-4, МР-3, ОЗС-12); Э42А* (УОНИ 13/45); Э50А (УОНИ 13/55, LB-52U, ОК 48.00, ОК 53.70) | 1 (М01) | группа 3 (М03) | РД | ПТО | свыше 3,0 до 12,0 включительно / от 8,0 до 12,0 включительно / свыше 12,0 до 30,0 включительно / 1 и 2 деталь: свыше 3,0 до 12,0 включительно / 1 и 2 деталь: свыше 12,0 до 30,0 включительно | плоские детали / 1 и 2 деталь: плоские детали | без подогрева | без термообработки | Н1; Г; П1; В1 / Н1; Н2; П2; В1 | ТТП 82.020-2009 13.08.2009 | Комплект документов типового технологического процесса ручной дуговой сварки покрытыми электродами грузоподъемных кранов, устройств грузозахватных, металлических конструкций для подъемно-транспортного оборудования | АЦСТ-151-00126 | Пв | 20.04.2030 | АЦСТ-151 | да | открыть
АКЦИОНЕРНОЕ ОБЩЕСТВО "ИНТЕР РАО-ЭЛЕКТРОГЕНЕРАЦИЯ" | УОНИ-13/55, LB-52U | Э50А (УОНИ-13/55, LB-52U)* | 1 (М01) | группа 3 (М03) | РД | ПТО | свыше 3,0 до 12,0 включительно / первая и вторая деталь: свыше 3,0 до 12,0 включительно / свыше 12,0 до 30,0 включительно / первая и вторая деталь: свыше 12,0 до 30,0 включительно | плоские детали | без подогрева | без термообработки | Н1; Г; П1; В1 / Н1; Н2; П2; В1 | ТИ_ПТО_РД_06_2024 21.05.2024 | Технологическая инструкция. Сварка подъемно-транспортного оборудования | АЦСТ-151-00092 | Пв | 21.11.2028 | АЦСТ-151 | да | открыть
АКЦИОНЕРНОЕ ОБЩЕСТВО "ИНТЕР РАО-ЭЛЕКТРОГЕНЕРАЦИЯ" |  |  | 1(М01), 2(М03) | группа 3 (М03) | РД | НГДО | [7 empty] | АЦСТ-151-00098 | Пв | 12.12.2028 | АЦСТ-151 | не загружена | открыть
АКЦИОНЕРНОЕ ОБЩЕСТВО "ИСКРА-Р" |  |  | Группа 1 (до К54 вкл.), марки согласно ПТД, Группа 2 (св. К54 до К60 вкл.), марки согласно ПТД, Группа 2 (св. К54 до К60 вкл.)+ Группа 1 (до К54 вкл.), марки согласно ПТД | марка σт≥420 | РД | НГДО | [7 empty] | АЦСТ-56-04260 | Пв | 19.11.2029 | АЦСТ-56 | не загружена | открыть
АКЦИОНЕРНОЕ ОБЩЕСТВО "ИСКРА-Р" |  |  | Группа 1 (до К54 вкл.), марки согласно ПТД, Группа 2 (св. К54 до К60 вкл.), марки согласно ПТД | марка σт≥420 | РД | НГДО | [7 empty] | АЦСТ-56-04261 | Пв | 19.11.2029 | АЦСТ-56 | не загружена | открыть
АКЦИОНЕРНОЕ ОБЩЕСТВО "ИСКРА-Р" |  |  | Группа 1 (до К54 вкл.), марки согласно ПТД, Группа 2 (св. К54 до К60 вкл.), марки согласно ПТД, Группа 2 (св. К54 до К60 вкл.)+ Группа 1 (до К54 вкл.), марки согласно ПТД | марка σт≥420 | РД | НГДО | [7 empty] | АЦСТ-56-04262 | Пв | 19.11.2029 | АЦСТ-56 | не загружена | открыть
АКЦИОНЕРНОЕ ОБЩЕСТВО "КАЗАНСКИЙ ЗАВОД КОМПРЕССОРНОГО МАШИНОСТРОЕНИЯ" (АО "КАЗАНЬКОМПРЕССОРМАШ") | Св-08Г2С | Св-08Г2С и другие по ПТД. | 1 (Ст3сп, Ст3пс, 10, 20, 20К, 22К, 20Л, 25Л, 20ЮЧ) и другие углеродистые стали по ПТД. / 1 (16ГС, 10Г2, 09Г2С, 17ГС, 17Г1С) и другие низколегированные стали по ПТД. / 1 (Ст3сп, Ст3пс, 10, 20, 20К, 22К, 20Л, 25Л, 20ЮЧ, 16ГС, 10Г2, 09Г2С, 17ГС, 17Г1С) и другие по ПТД. + 2 (14Х2ГМР) / 2 (14Х2ГМР) и другие по ПТД. / 1 (Ст3сп, Ст3пс, 10, 20, 20К, 22К, 20Л, 25Л, 20ЮЧ, 16ГС, 10Г2, 09Г2С, 17ГС, 17Г1С) и другие по ПТД. | марка σт≥420 | МАДП | НГДО, ОХНВП | св. 36 до 50 вкл. / св. 30 до 50 вкл. / св. 50 до 80 вкл. | плоские детали | с подогревом | с термообработкой | Н2; П2; В1 | ТТП 3.111.М 19.06.2018 | Механизированная аргонодуговая сварка плавящимся электродом технологического оборудования (цилиндр) | АЦСТ-1-04722 | Пв | 10.04.2027 | АЦСТ - 1 | да | открыть
АКЦИОНЕРНОЕ ОБЩЕСТВО "КАЗАНСКИЙ ЗАВОД КОМПРЕССОРНОГО МАШИНОСТРОЕНИЯ" (АО "КАЗАНЬКОМПРЕССОРМАШ") | Св-08Г2С | Св-08Г2С и другие по ПТД. | 1 (Ст3сп, Ст3пс, 10, 20, 20К, 22К, 20Л, 25Л, 20ЮЧ, 16ГС, 10Г2, 09Г2С, 17ГС, 17Г1С) и другие по ПТД. / 1 (Ст3сп, Ст3пс, 10, 20, 20К, 22К, 20Л, 25Л, 20ЮЧ) и другие углеродистые стали по ПТД. / 1 (16ГС, 10Г2, 09Г2С, 17ГС, 17Г1С) и другие низколегированные стали по ПТД. | марка σт≥420 | МАДП | НГДО, ОХНВП | св. 3 до 12 вкл. / св. 12 до 30 вкл. / св. 36 до 50 вкл. / св. 30 до 50 вкл. | плоские детали | без подогрева / с подогревом | без термообработки / с термообработкой | Н2; П2; В1 | ТИ 0.002.607 с изм.1 28.09.2012 | Технология механизированной аргонодуговой сварки плавящимся электродом деталей компрессорного оборудования | АЦСТ-1-04723 | Пв | 10.04.2027 | АЦСТ - 1 | да | открыть
АКЦИОНЕРНОЕ ОБЩЕСТВО "КАЗАНСКИЙ ЗАВОД КОМПРЕССОРНОГО МАШИНОСТРОЕНИЯ" (АО "КАЗАНЬКОМПРЕССОРМАШ") | Св-08Г2С | Св-08Г2С и другие по ПТД. | 1 (Ст3сп, Ст3пс, 10, 20, 20К, 22К, 20Л, 25Л, 20ЮЧ, 16ГС, 10Г2, 09Г2С, 17ГС, 17Г1С) и другие по ПТД. / 1 (16ГС, 10Г2, 09Г2С, 17ГС, 17Г1С) и другие низколегированные стали по ПТД. / 1 (Ст3сп, Ст3пс, 10, 20, 20К, 22К, 20Л, 25Л, 20ЮЧ) и другие углеродистые стали по ПТД. | марка σт≥420 | МАДП | НГДО, ОХНВП | св. 12 до 30 вкл. / св. 3 до 12 вкл. / св. 30 до 50 вкл. / св. 36 до 50 вкл. | плоские детали | без подогрева / с подогревом | без термообработки / с термообработкой | Н2; П2; В1 / Н1; Н2; П2; В1 | ТИ 0.002.607 с изм.1 28.09.2012 | Технология механизированной аргонодуговой сварки плавящимся электродом деталей компрессорного оборудования | АЦСТ-1-04739 | Пв | 15.05.2027 | АЦСТ - 1 | да | открыть
АКЦИОНЕРНОЕ ОБЩЕСТВО "КАЗАНСКИЙ ЗАВОД КОМПРЕССОРНОГО МАШИНОСТРОЕНИЯ" (АО "КАЗАНЬКОМПРЕССОРМАШ") | OK 53.70 | Э50А (ОК 53.70) и другие указанного типа согласно ПТД. | 1 (Ст3сп, Ст3пс, 10, 20, 20К, 22К, 20Л, 25Л, 20ЮЧ) и другие углеродистые стали по ПТД. / 1 (16ГС, 10Г2, 09Г2С, 17ГС, 17Г1С) и другие низколегированные стали по ПТД. / 1 (Ст3сп, Ст3пс, 10, 20, 20К, 22К, 20Л, 25Л, 20ЮЧ, 16ГС, 10Г2, 09Г2С, 17ГС, 17Г1С) и другие по ПТД. | марка σт≥420 | РД | НГДО, ОХНВП | св. 36 до 50 вкл. / св. 30 до 50 вкл. / св. 50 до 80 вкл. | плоские детали | с подогревом | с термообработкой | Н2; П2; В1 | ТТП 3.111.Р 19.06.2018 | Технология ручной дуговой сварки покрытыми электродами технологического оборудования | АЦСТ-1-04740 | Пв | 15.05.2027 | АЦСТ - 1 | да | открыть
АКЦИОНЕРНОЕ ОБЩЕСТВО "КАЗАНСКИЙ ЗАВОД КОМПРЕССОРНОГО МАШИНОСТРОЕНИЯ" (АО "КАЗАНЬКОМПРЕССОРМАШ") | Св-08Г2С | Св-08Г2С* / Св-08Г2С*. | 1 (Ст3сп, Ст3пс, 10, 20, 20К, 22К, 20Л, 25Л, 20ЮЧ, 16ГС, 10Г2, 09Г2С, 17ГС, 17Г1С) и другие по ПТД. / 1 (Ст3сп, Ст3пс, 10, 20, 20К, 22К, 20Л, 25Л, 20ЮЧ, 16ГС, 10Г2, 09Г2С, 17ГС, 17Г1С) и другие по ПТД. + 2 (14Х2ГМР) | марка σт≥420 | МАДП | НГДО, ОХНВП | (Штуцер св. 12 до 50 вкл.) + (Корпус сосуда от 50 до 150 вкл.) | (Штуцер от 79,5 до 150 вкл.) + (Корпус сосуда от 325 до 3000 вкл.) / (Штуцер св. 150 до 500 вкл.) + (Корпус сосуда от 325 до 3000 вкл.) | с подогревом | с термообработкой | Н2; П2; В1; Н45 | ТИ 0.002.607 17.08.2023 | Технология механизированной аргонодуговой сварки плавящимся электродом технологического оборудования (корпусов сосудов) | АЦСТ-1-04918 | Пв | 23.10.2027 | АЦСТ - 1 | да | открыть
АКЦИОНЕРНОЕ ОБЩЕСТВО "КАЗАНСКИЙ ЗАВОД КОМПРЕССОРНОГО МАШИНОСТРОЕНИЯ" (АО "КАЗАНЬКОМПРЕССОРМАШ") | OK Aristorod 12.50 | OK Aristorod 12.50 и другие аттестованные сварочные материалы в соответствии с требованиями ПТД. | 1 (Ст3сп, Ст3пс, 10, 20, 20К, 22К, 20Л, 25Л, 20ЮЧ, 16ГС, 10Г2, 09Г2С, 17ГС, 17Г1С и другие по ПТД) / 1 (Ст3сп, Ст3пс, 10, 20, 20К, 22К, 20Л, 25Л, 20ЮЧ, 16ГС, 10Г2, 09Г2С, 17ГС, 17Г1С и другие по ПТД) + 2 (14Х2ГМР, 10ХСНД и другие по ПТД) / 2 (14Х2ГМР, 10ХСНД и другие по ПТД) | марка σт≥420 | МАДП | НГДО, ОХНВП | св. 20 до 40 вкл. |  | с подогревом | с термообработкой | Н1; Г; В1; Н45 | МАДП 1(М01)/2(М03) 02.07.2019 | Технология механизированной аргонодуговой сварки плавящимся электродом технологического оборудования компрессорных установок | АЦСТ-1-05125 | Пв | 16.04.2028 | АЦСТ - 1 | да | открыть
АКЦИОНЕРНОЕ ОБЩЕСТВО "МОСТОСТРОЙ-11" | AS SG2 | Проволока AS SG2. Допускается применение других аттестованных сварочных материалов в соответствии с требованиями ПТД. | 2 (М03): 10ХСНД, 10ХСНДА и др. аналоги, указанные в ПТД. | группа 3 (М03) | МП | КСМ | от 6,0 до 16,0 включительно / свыше 16,0 до 25,0 включительно / свыше 25,0 до 50,0 включительно | плоские детали | с подогревом | без термообработки | Н1; Г; В1 / Н2; Г; В1 | ТС-МП-01-КСМ «монтаж» 04.10.2023 | Технология механизированной сварки плавящимся электродом в среде активных газов и смесях металлических конструкций пролетных строений, опор и пилонов стальных мостов. Технология монтажной сварки | АЦСТ-11-08934 | Пв | 17.11.2027 | АЦСТ-11 | да | открыть
АКЦИОНЕРНОЕ ОБЩЕСТВО "МОСТОСТРОЙ-11" | Св-10НМА | Сварочная проволока Св-10НМА, флюс АН-47. Допускается применение других аттестованных сварочных материалов в соответствии с требованиями ПТД. | 2 (М03) / 1 (М01) | группа 3 (М03) | АФ | КСМ | от 10,0 до 20,0 включительно / свыше 20,0 до 50,0 включительно | плоские детали | с подогревом | без термообработки | Н1 | ТИ-01 10.02.2024 | Технология автоматической сварки под слоем флюса при заводском изготовлении конструкций мостов | АЦСТ-11-09310 | Пв | 13.05.2028 | АЦСТ-11 | да | открыть
АКЦИОНЕРНОЕ ОБЩЕСТВО "МОСТОСТРОЙ-11" | Св-08Г2С | Сварочная проволока Св-08Г2С. Допускается применение других аттестованных сварочных материалов в соответствии с требованиями ПТД. | 1 (М01) | группа 3 (М03) | МП | ПТО | от 5,0 до 12,0 включительно / свыше 12,0 до 25,0 включительно | плоские детали | с подогревом | без термообработки | Н1; Г; В1; П1 / Н1; Н2; В1; П2 | ТИ-05 10.02.2024 | Технология механизированной сварки проволокой сплошного сечения в среде защитных газов подъемно-транспортного оборудования | АЦСТ-11-09311 | Пв | 14.05.2028 | АЦСТ-11 | да | открыть
АКЦИОНЕРНОЕ ОБЩЕСТВО "МОСТОСТРОЙ-11" |  | Проволока СВ-08Г2С. Допускается применение других аттестованных сварочных материалов в соответствии с требованиями ПТД. | 2 (М03) | группа 3 (М03) | МП | КСМ | от 10,0 до 16,0 включительно / свыше 16,0 до 40,0 включительно | плоские детали | с подогревом | без термообработки | Н1 / Н2 | ТИ-03 10.02.2024 | Технология механизированной сварки плавящимся электродом в среде активных газов и смесях металлических конструкций пролетных строений, опор и пилонов стальных мостов в заводских условиях | АЦСТ-11-09321 | Пв | 16.05.2028 | АЦСТ-11 | да | открыть
АКЦИОНЕРНОЕ ОБЩЕСТВО "МОСТОСТРОЙ-11" | Power Bridge 60MZ | Проволока Power Bridge 60MZ. Допускается применение других аттестованных сварочных материалов в соответствии с требованиями ПТД. | 2 (М03) | группа 3 (М03) | МПГ | КСМ | от 8,0 до 16,0 включительно / свыше 16,0 до 25,0 включительно / свыше 25,0 до 40,0 включительно | плоские детали / свыше 500,0 до 1420,0 включительно | с подогревом | без термообработки | Н1; Г; П1; В1 / Н1; Г; В1; Н45 | ТИ-04 10.02.2024 | Технология механизированной сварки порошковой проволокой в среде активных газов и смесях металлических конструкций пролетных строений, опор и пилонов стальных мостов в монтажных условиях | АЦСТ-11-09322 | Пв | 16.05.2028 | АЦСТ-11 | да | открыть
АКЦИОНЕРНОЕ ОБЩЕСТВО "МОСТОСТРОЙ-11" | Св-10НМА | Сварочная проволока Св-10НМА, флюс АН-47. Допускается применение других аттестованных сварочных материалов в соответствии с требованиями ПТД. | 2 (М03) / 1 (М01) | группа 3 (М03) | АФ | КСМ | от 12,0 до 16,0 включительно / свыше 16,0 до 50,0 включительно | плоские детали | с подогревом | без термообработки | Н1 | ТИ-02 10.02.2024 | Технология автоматической сварки под флюсом пролетных строений, опор и пилонов стальных мостов при сборке, сварке и ремонте в монтажных условиях | АЦСТ-11-09323 | Пв | 16.05.2028 | АЦСТ-11 | да | открыть
АКЦИОНЕРНОЕ ОБЩЕСТВО "МОСТОСТРОЙ-11" | Св-10НМА | Сварочная проволока Св-10НМА, флюс АН-47. Допускается применение других аттестованных сварочных материалов в соответствии с требованиями ПТД. | 2 (М03) / 1 (М01) | группа 3 (М03) | АФ | КСМ | от 12,0 до 16,0 включительно / свыше 16,0 до 50,0 включительно | плоские детали | с подогревом | без термообработки | Н1 | ТИ-02 10.02.2024 | Технология автоматической сварки под флюсом пролетных строений, опор и пилонов стальных мостов при сборке, сварке и ремонте в монтажных условиях | АЦСТ-11-09670 | Пв | 22.11.2028 | АЦСТ-11 | да | открыть
АКЦИОНЕРНОЕ ОБЩЕСТВО "МОСТОСТРОЙ-11" | Power Bridge 60MZ | Проволока Power Bridge 60MZ. Допускается применение других аттестованных сварочных материалов в соответствии с требованиями ПТД. | 2 (М03) | группа 3 (М03) | МПГ | КСМ | от 8,0 до 16,0 включительно / свыше 16,0 до 25,0 включительно / свыше 25,0 до 40,0 включительно | плоские детали / свыше 500,0 до 1420,0 включительно | с подогревом | без термообработки | Н1; Г; В1 / Н2; В1 | ТИ-04 10.02.2024 | Технология механизированной сварки порошковой проволокой в среде активных газов и смесях металлических конструкций пролетных строений, опор и пилонов стальных мостов в монтажных условиях | АЦСТ-11-09671 | Пв | 22.11.2028 | АЦСТ-11 | да | открыть
АКЦИОНЕРНОЕ ОБЩЕСТВО "МОСТОСТРОЙ-11" | Св-08Г2С | Проволока Св-08Г2С. Допускается применение других аттестованных сварочных материалов в соответствии с требованиями ПТД. | 2 (М03) | группа 3 (М03) | МП | КСМ | от 8,0 до 16,0 включительно / свыше 16,0 до 25,0 включительно / свыше 25,0 до 50,0 включительно | плоские детали / свыше 500,0 до 1420,0 включительно | с подогревом | без термообработки | Н1; Г; В1 | ТИ-05 10.02.2024 | Технология механизированной сварки плавящимся электродом в среде активных газов и смесях металлических конструкций пролетных строений, опор и пилонов стальных мостов в монтажных условиях | АЦСТ-11-09672 | Пв | 22.11.2028 | АЦСТ-11 | да | открыть
АКЦИОНЕРНОЕ ОБЩЕСТВО "МОСТОСТРОЙ-11" | OK 53.70 | Электроды типа Э50А марок ОК 53.70; УОНИ(И)-13/55. Допускается применение других аттестованных сварочных материалов в соответствии с требованиями ПТД. | 2 (М03) | группа 3 (М03) | РД | КСМ | от 8,0 до 50,0 включительно / свыше 16,0 до 50,0 включительно / от 8,0 до 16,0 включительно | плоские детали / свыше 500,0 до 1420,0 включительно | с подогревом | без термообработки | Н1; Г; П1; В1 / Н2; П2 / Н1 | ТИ-06 10.02.2024 | Технология ручной дуговой сварки электродами с основным покрытием металлических конструкций пролетных строений, опор и пилонов стальных мостов в монтажных условиях | АЦСТ-11-09735 | Пв | 19.12.2028 | АЦСТ-11 | да | открыть
АКЦИОНЕРНОЕ ОБЩЕСТВО "МОСТОСТРОЙ-11" | Св-08Г2С | Проволока Св-08Г2С. Допускается применение других аттестованных сварочных материалов в соответствии с требованиями ПТД. | 2 (М03) / 1 (М01) | группа 3 (М03) | МП | КСМ | от 8,0 до 16,0 включительно | свыше 500,0 до 1420,0 включительно | с подогревом | без термообработки | Н1; Г; В1 | ТИ-05 10.02.2024 | Технология механизированной сварки плавящимся электродом в среде активных газов и смесях металлических конструкций пролетных строений, опор и пилонов стальных мостов в монтажных условиях | АЦСТ-11-09740 | Пв | 19.12.2028 | АЦСТ-11 | да | открыть
АКЦИОНЕРНОЕ ОБЩЕСТВО "МОСТОСТРОЙ-11" | OK 53.70 | Электроды типа Э50А марок ОК 53.70; УОНИ(И)-13/55. Допускается применение других аттестованных сварочных материалов в соответствии с требованиями ПТД. | 2 (М03) / 1 (М01) | группа 3 (М03) | РД | КСМ | от 8,0 до 16,0 включительно | плоские детали / свыше 500,0 до 1420,0 включительно | с подогревом | без термообработки | Н1; Г; В1 / Н1; Г | ТИ-06 10.02.2024 | Технология ручной дуговой сварки электродами с основным покрытием металлических конструкций пролетных строений, опор и пилонов стальных мостов в монтажных условиях | АЦСТ-11-09741 | Пв | 19.12.2028 | АЦСТ-11 | да | открыть
АКЦИОНЕРНОЕ ОБЩЕСТВО "ОБЪЕДИНЕННАЯ ЭНЕРГОСТРОИТЕЛЬНАЯ КОРПОРАЦИЯ" | УОНИ-13/55, Weld EM12K, OK Flux 10.71P | Сварка корня шва и подварка изнутри трубы РД: электроды Э50А (УОНИ-13/55); сварка заполняющих и облицовочных слоев АФ: проволока Weld EM12K, флюс OK Flux 10.71P | 2 (М03) - 10Г2ФБЮ | группа 3 (М03) | РД+АФ | СК | от 28 до 34 включительно | 2520 | без подогрева | без термообработки | Н1 | ТИ-ОЭК-СК1-РД+АФ-001-2025 15.11.2025 | Комбинированная сварка с применением ручной дуговой покрытыми электродами и автоматической под слоем флюса (РД+АФ) при изготовлении строительных металлических конструкций | АЦСТ-59-00558 | Пв | 26.12.2029 | АЦСТ-59 | да | открыть
АКЦИОНЕРНОЕ ОБЩЕСТВО "ТРЕСТ КОКСОХИММОНТАЖ" | E81T1-M21A8-Ni1-H4 AWS A5.36, FILARC PZ6138, DW-A55L | Порошковая проволока типа E81T1-M21A8-Ni1-H4 AWS A5.36 марки FILARC PZ6138 (ESAB); типа Е81Т1-К2М AWS А5.29 марки DW-A55L (Kobelco) | 1 (М01); 2 (М03) | группа 3 (М03) | МПГ | СК | свыше 3,0 до 60,0 включительно / от 6,0 до 120,0 включительно | плоские детали | без подогрева / с подогревом | без термообработки | Н1; Г; П1; В1 | ТК-КХМ-МПГ-СК(1) 14.09.2020 | Технология механизированной сварки порошковой проволокой в среде активных газов и смесях (МПГ) металлических строительных конструкций | АЦСТ-146-00505 | Пв | 13.07.2027 | АЦСТ-146 | да | открыть
АКЦИОНЕРНОЕ ОБЩЕСТВО "ТРЕСТ КОКСОХИММОНТАЖ" | OK 53.70, LB-52U, OK 48.08, LB-52NS | Э50А (УОНИИ-13/55, ОК53.70, АНО-ТМ, LB-52U, ОК48.08, LB-52NS) | 2(М03) | группа 3 (М03) | РД | СК | свыше 3,0 до 12,0 включительно / от 8,0 до 12,0 включительно / свыше 12,0 до 50,0 включительно / первая деталь: свыше 3,0 до 12,0 включительно; вторая деталь: свыше 3,0 до 50,0 включительно / первая и вторая деталь: свыше 12,0 до 50,0 включительно | плоские детали | без подогрева | без термообработки | Н1; Г; П1; В1 / Н1; Н2; П2; В1 | ТК-КХМ-РД-СК1 14.09.2020 | Технология ручной дуговой сварки покрытыми электродами (РД) металлических строительных конструкций | АЦСТ-146-00580 | Пв | 05.04.2028 | АЦСТ-146 | да | открыть
АКЦИОНЕРНОЕ ОБЩЕСТВО "ТРЕСТ КОКСОХИММОНТАЖ" | Св-08ГС, Св-08Г2С, OK Autrod 12.51 | Св-08ГС, Св-08Г2С, OK Autrod 12.51 | 2(М03) | группа 3 (М03) | МП | СК | от 5,0 до 12,0 включительно / от 6,0 до 12,0 включительно / свыше 12,0 до 50,0 включительно / первая деталь: от 5,0 до 12,0 включительно; вторая деталь: от 5,0 до 50,0 включительно / привариваемая труба: свыше 12,0 до 50,0 включительно; плоская деталь: свыше 12,0 до 50,0 включительно / первая и вторая деталь: свыше 12,0 до 50,0 включительно | плоские детали / привариваемая труба: свыше 500,0 до 2500,0 включительно | без подогрева | без термообработки | Н1; Г; П1; В1 / Н1; Н2; П2; В1 / Н2; П2; В1 | ТК-КХМ-МП-СК1 14.09.2020 | Технология механизированной сварки плавящимся электродом в среде активных газов и смесях (МП) металлических строительных конструкций | АЦСТ-146-00581 | Пв | 05.04.2028 | АЦСТ-146 | да | открыть
АКЦИОНЕРНОЕ ОБЩЕСТВО "ТРЕСТ КОКСОХИММОНТАЖ" | OK 53.70, LB-52U, OK 48.08, LB-52NS | Э50А (УОНИИ-13/55, ОК53.70, АНО-ТМ, LB-52U, ОК48.08, LB-52NS) | 2 (М03) | группа 3 (М03) | РД | МО | свыше 3,0 до 12,0 включительно / от 8,0 до 12,0 включительно / свыше 12,0 до 50,0 включительно / первая деталь: свыше 3,0 до 12,0 включительно; вторая деталь: свыше 3,0 до 50,0 включительно / первая и вторая деталь: свыше 12,0 до 50,0 включительно | плоские детали | без подогрева | без термообработки | Н1; Г; П1; В1 / Н1; Н2; П2; В1 | ПТД КХМ-РД-МО(1,3) 16.04.2024 | Технология ручной дуговой сварки покрытыми электродами (РД) металлургического оборудования | АЦСТ-146-00597 | Пв | 03.06.2028 | АЦСТ-146 | да | открыть
АКЦИОНЕРНОЕ ОБЩЕСТВО "ТРЕСТ КОКСОХИММОНТАЖ" | OK 53.70, LB-52U, OK 48.08, LB-52NS | Э50А (УОНИИ-13/55, ОК53.70, АНО-ТМ, LB-52U, ОК48.08, LB-52NS) | 2(М03) / 1 (М01) / 2(М03)+1 (М01) | группа 3 (М03) | РД | СК | первая и вторая деталь: от 20,0 до 80,0 включительно | плоские детали | с подогревом | без термообработки | Н1; Н2; П2; В1 | ТК-КХМ-РД-СК1 14.09.2020 | Технология ручной дуговой сварки покрытыми электродами (РД) металлических строительных конструкций | АЦСТ-146-00649 | Пв | 06.11.2028 | АЦСТ-146 | да | открыть
АКЦИОНЕРНОЕ ОБЩЕСТВО "ТРЕСТ КОКСОХИММОНТАЖ" | Св-08ГС, Св-08Г2С, OK Autrod 12.51, AristoRod 12.50, AristoRod 12.63, EWC SG2 | Св-08ГС, Св-08Г2С, OK Autrod 12.51, OK ПРО 51С, ОК AristoRod 12.50, ОК AristoRod 12.63, OK ПРО 50, EWC SG2 | 2(М03) / 1 (М01) / 2(М03)+1 (М01) | группа 3 (М03) | МП | СК | первая и вторая деталь: от 20,0 до 80,0 включительно | плоские детали | с подогревом | без термообработки | Н1; Н2; П2; В1 | ТК-КХМ-МП-СК1 14.09.2020 | Технология механизированной сварки плавящимся электродом в среде активных газов и смесях (МП) металлических строительных конструкций | АЦСТ-146-00652 | Пв | 11.11.2028 | АЦСТ-146 | да | открыть
АКЦИОНЕРНОЕ ОБЩЕСТВО "ТРЕСТ КОКСОХИММОНТАЖ" | OK 53.70, LB-52U, OK 48.08, LB-52NS, OK 48Р | Э50А (УОНИИ-13/55, ОК53.70, АНО-ТМ, LB-52U, ОК48.08, LB-52NS, ОК 48Р) | 2(М03) | группа 3 (М03) | РД | СК | свыше 12,0 до 50,0 включительно / первая деталь: свыше 3,0 до 12,0 включительно; вторая деталь: свыше 3,0 до 50,0 включительно / первая деталь: свыше 12,0 до 50,0 включительно; вторая деталь: свыше 6,0 до 50,0 включительно / первая деталь: свыше 12,0 до 30,0 включительно; вторая деталь: свыше 3,0 до 50,0 включительно | плоские детали | без подогрева | без термообработки | Н1; Г; П1; В1 / Н1; Н2; П2; В1 | ТК-КХМ-РД-СК1 14.09.2020 | Технология ручной дуговой сварки покрытыми электродами (РД) металлических строительных конструкций | АЦСТ-146-00687 | Пв | 10.03.2029 | АЦСТ-146 | да | открыть
АКЦИОНЕРНОЕ ОБЩЕСТВО "ТРЕСТ КОКСОХИММОНТАЖ" | OK 53.70, LB-52U, OK 48Р, OK 74.70 | корневой слой: Э50А (УОНИИ-13/55, ОК 53.70, АНО-ТМ, LB-52U, ОК 48Р); заполняющие и облицовочный слои: Э60 (ОК 74.70) | 2 (М03) | группа 3 (М03) | РД | НГДО, ОХНВП | свыше 3,0 до 12,0 включительно / от 5,0 до 12,0 включительно / свыше 12,0 до 20,0 включительно / свыше 12,0 до 30,0 включительно | свыше 150,0 до 500,0 включительно / свыше 500,0 до 1420,0 включительно | без подогрева / с подогревом | без термообработки | Н1; Г; В1; Н45 | ТК-КХМ-РД-НГДО-ОХНВП 16.04.2024 | Технология ручной дуговой сварки покрытыми электродами (РД) технологических трубопроводов и деталей трубопроводов | АЦСТ-146-00731 | Пв | 11.06.2029 | АЦСТ-146 | да | открыть
АКЦИОНЕРНОЕ ОБЩЕСТВО "ТРЕСТ КОКСОХИММОНТАЖ" | Св-08Г2С, Св-08ГС, OK Tigrod 12.64, EWC SG3, Weld T W4Si1, OK 53.70, LB-52U, OK 48Р, LB-52NS | корневой слой: Св-08Г2С, Св-08ГС, OK Tigrod 12.64, EWC SG3, Weld T W4Si1; заполняющие и облицовочный слои: Э50А (УОНИИ-13/55, ОК 53.70, АНО-ТМ, LB-52U, OK 48Р, LB-52NS) | 1 (М01)+2 (М03) | группа 3 (М03) | РАД+РД | НГДО, ОХНВП | свыше 3,0 до 12,0 включительно / от 5,0 до 12,0 включительно / свыше 12,0 до 20,0 включительно / свыше 12,0 до 30,0 включительно | свыше 150,0 до 500,0 включительно / свыше 500,0 до 1420,0 включительно | без подогрева / с подогревом | без термообработки | Н1; Г; В1; Н45 | ТК-КХМ-РАД+РД-НГДО-ОХНВП 16.04.2024 | Технология ручной дуговой сварки покрытыми электродами (РД) технологических трубопроводов и деталей трубопроводов | АЦСТ-146-00732 | Пв | 16.06.2029 | АЦСТ-146 | да | открыть
АКЦИОНЕРНОЕ ОБЩЕСТВО "ТРЕСТ КОКСОХИММОНТАЖ" | OK 53.70, LB-52U, OK 48Р, OK 74.70 | корневой слой: Э50А (УОНИИ-13/55, ОК 53.70, АНО-ТМ, LB-52U, ОК 48Р); заполняющие и облицовочный слои: Э60 (ОК 74.70) | 2 (М03) | группа 3 (М03) | РД | НГДО, ОХНВП | привариваемая плоская деталь: свыше 3,0 до 12,0 включительно; основная труба: от 5,0 до 30,0 включительно / привариваемая плоская деталь: свыше 12,0 до 30,0 включительно; основная труба: от 5,0 до 30,0 включительно | привариваемая плоская деталь + основная труба: свыше 150,0 до 500,0 включительно* / привариваемая плоская деталь + основная труба: от 57,0 до 1420,0 включительно** | с подогревом | без термообработки | Н2; П2; В1 | ТК-КХМ-РД-НГДО-ОХНВП 16.04.2024 | Технология ручной дуговой сварки покрытыми электродами (РД) технологических трубопроводов и деталей трубопроводов | АЦСТ-146-00739 | Пв | 10.07.2029 | АЦСТ-146 | да | открыть
АКЦИОНЕРНОЕ ОБЩЕСТВО "ТРЕСТ КОКСОХИММОНТАЖ" | OK 53.70, LB-52U, OK 48Р | Э50А (УОНИИ-13/55, ОК 53.70, АНО-ТМ, LB-52U, ОК 48Р) | 2 (М03)+1 (М01) | группа 3 (М03) | РД | НГДО, ОХНВП | привариваемая плоская деталь: свыше 3,0 до 12,0 включительно; основная труба: свыше 3,0 до 30,0 включительно / привариваемая плоская деталь: свыше 12,0 до 30,0 включительно; основная труба: свыше 3,0 до 30,0 включительно | привариваемая плоская деталь + основная труба: свыше 150,0 до 500,0 включительно* / привариваемая плоская деталь + основная труба: свыше 25,0 до 1420,0 включительно** | без подогрева | без термообработки | Н2; П2; В1 | ТК-КХМ-РД-НГДО-ОХНВП 16.04.2024 | Технология ручной дуговой сварки покрытыми электродами (РД) технологических трубопроводов и деталей трубопроводов | АЦСТ-146-00740 | Пв | 10.07.2029 | АЦСТ-146 | да | открыть
АКЦИОНЕРНОЕ ОБЩЕСТВО "ТРЕСТ КОКСОХИММОНТАЖ" | OK 53.70, LB-52U, OK 48.08, LB-52NS, OK 48Р | Э50А (УОНИИ-13/55, ОК53.70, АНО-ТМ, LB-52U, ОК48.08, LB-52NS, ОК 48Р) | 1 (М01)+2 (М03) / 1 (М01) | группа 3 (М03) | РД | СК | привариваемая труба: свыше 12,0 до 50,0 включительно; плоская деталь: свыше 6,0 до 50,0 включительно / привариваемая труба: свыше 16,0 до 50,0 включительно; плоская деталь: свыше 6,0 до 50,0 включительно | привариваемая труба: свыше 150,0 до 500,0 включительно/плоская деталь | без подогрева | без термообработки | Н2; П2; В1; Н45 | ПТД КХМ-РД-СК 16.04.2024 | Технология ручной дуговой сварки покрытыми электродами (РД) металлических строительных конструкций | АЦСТ-146-00743 | Пв | 24.07.2029 | АЦСТ-146 | да | открыть
АКЦИОНЕРНОЕ ОБЩЕСТВО «УСТАЙ УЛУСЛАРАРАСЫ ЙАПЫ ТААХХЮТ ВЕ ТИДЖАРЕТ АНОНИМ ШИРКЕТИ» | УОНИ-13/55, УОНИ-13/85, OK 75.78, KOY 1002/1 | Электроды покрытые металлические марки УОНИ13/55, УОНИ-13/85, ОК 75.78, KOY 1002/1 | 2(М03) | группа 3 (М03) | РД | ПТО | от 10,0 до 23,0 включительно / от 55,0 до 72,0 включительно |  | с подогревом | без термообработки*** | Н1 | Ustay-Reil-РД 19.05.2022 | Технология сварки подкрановых рельс ручной дуговой сваркой | АЦСТ-118-02514 | Пв | 12.12.2026 | АЦСТ-118 | да | открыть
АО "АРКТИКГАЗ" |  |  | 1(М01), 2(М03), 1(М01)+2(М03) | группа 3 (М03) | РД | НГДО, ОХНВП | [7 empty] | АЦСТ-94-02124 | Пв | 10.01.2029 | АЦСТ-94 | не загружена | открыть
АО "АРКТИКГАЗ" |  |  | 1(М01), 2(М03) | группа 3 (М03) | РД | НГДО | [7 empty] | АЦСТ-94-02125 | Пв | 13.01.2029 | АЦСТ-94 | не загружена | открыть
АО "Агростромсервис" | OK AristoRod 69 | Проволока сплошного сечения марки OK AristoRod 69 и другие марки в соответствии с ПТД + смесь газовая (80 % Ar + 20 % CO2) | 3 (М03): низколегированные конструкционные стали перлитного класса с гарантированным минимальным пределом текучести свыше 500 МПа | группа 3 (М03) | МАДП | ПТО | свыше 3,0 до 10,0 включительно / свыше 3,0 до 12,0 включительно | плоские детали | с подогревом | без термообработки | Н1; Г; П1; В1 / Н1; Н2; П2; В1 | АСС-МАДП-ПТО(1) 14.10.2022 | Механизированная аргонодуговая сварка плавящимся электродом при ремонте и реконструкции подъемно-транспортного оборудования | АЦСТ-12-07602 | Пв | 21.11.2026 | АЦСТ-12 | да | открыть
АО "Агростромсервис" |  | Покрытые электроды марки УОНИИ-13/55 и другие марки в соответствии с ПТД | 1 (М01): углеродистые и низколегированные конструкционные стали перлитного класса с гарантированным минимальным пределом текучести не более 360 МПа | группа 3 (М03) | РД | ПТО | свыше 3,0 до 4,0 включительно* / свыше 3,0 до 40,0 включительно / от 8,0 до 40,0 включительно | плоские детали | без подогрева | без термообработки | Н1, В1, Г, П1 | АСС-РД-ПТО(1,2,3,7,8,12,14) 07.07.2025 | Ручная дуговая сварка покрытыми электродами при изготовлении, ремонте и реконструкции подъемно-транспортного оборудования | АЦСТ-12-07815 | Пв | 14.08.2029 | АЦСТ-12 | да | открыть
АО "Ай-Теко" | УОНИ-13/45, МР-3, ОЗС-6, ОЗС-12, УОНИ-13/55 | Э42А* (УОНИ-13/45); Э46* (МР-3, ОЗС-6, ОЗС-12); Э50А (УОНИ-13/55) и другие аттестованные сварочные материалы указанные в ПТД | 1 (М01) | группа 3 (М03) | РД | СК | от 2.5 до 3,0 включительно / свыше 3,0 до 12,0 включительно / свыше 12,0 до 40,0 включительно / от 2.5 до 3,0 включительно + ¦ свыше 2.5 до 40.0 включительно / свыше 3,0 до 12,0 включительно +свыше 3.0 до 40.0 включительно / свыше 12,0 до 40,0 включительно + свыше 12.0 до 40.0 включительно | плоские детали / плоские детали + плоские детали | без подогрева | без термообработки | Н1; Г; П1; В1 / Н1; Н2; П2; В1 | ТИ-РД-СК 1 17.12.2024 | Ручная дуговая сварка металлических конструкций | АЦСТ-148-02105 | Пв | 31.03.2029 | АЦСТ-148 | да | открыть
АО "БЕЛОВСКИЙ ЭНЕРГОРЕМЗАВОД" |  |  | 3(М03) | группа 3 (М03) | МП | ГДО | [7 empty] | АЦСТ-90-01712 | Пв | 28.08.2030 | АЦСТ-90 | не загружена | открыть
АО "БТС-МОСТ" | TiO2 | Сварочная проволока марки ПСФ-А-0402 в сочетании со сварочным флюсом марки СТ-65 и металлохимической присадкой (МХП) - гранулят (крупка) 2х2 из ПСФ-А-0402 в сочетании с химической добавкой двуокись титана (TiO2) 0,3% от массы крупки. Допускается применение других аттестованных сварочных материалов в соответствии с требованиями ПТД. | 1 (М01): 345-14ХГНДЦ / 2 (М03): 390-14ХГНДЦ | группа 3 (М03) | АФ | КСМ | от 10,0 до 16,0 включительно / от 20,0 до 25,0 включительно / свыше 25,0 до 50,0 включительно | плоские детали | с подогревом | без термообработки | Н1 | ТИ-КСМ2-АФ-2024 10.03.2024 | Технология автоматической сварки под флюсом (АФ) пролетных строений мостовых конструкций из атмосферной стали 14ХГНДЦ | АЦСТ-147-00418 | Пв | 03.07.2028 | АЦСТ-147 | да | открыть
АО "БТС-МОСТ" |  | Электроды типа Э50А по ГОСТ 9467 марки МК-А. Допускается применение других аттестованных сварочных материалов в соответствии с требованиями ПТД. | 1 (М01): 345-14ХГНДЦ | группа 3 (М03) | РД | КСМ | от 10,0 до 16,0 включительно / свыше 16,0 до 25,0 включительно / свыше 25,0 до 50,0 включительно | плоские детали | с подогревом | без термообработки | Н1 / Н1; В1 | ТИ-КСМ2-РД-2024 10.03.2024 | Технология ручной сварки покрытыми электродами (РД) пролетных строений мостовых конструкций из атмосферной стали 14ХГНДЦ | АЦСТ-147-00419 | Пв | 03.07.2028 | АЦСТ-147 | да | открыть
АО "Борхиммаш" | Ok Tigrod 12.64, Ok Tigrod 13.26 | Ok Tigrod 12.64, Ok Tigrod 13.26* + Ar-100% | 1+2 (М01+М03) | группа 3 (М03) | РАД | КО, НГДО, ОХНВП | от 4,0 до 12,0 вкл. + от 4,0 до 50,0 вкл. | свыше 25,0 до 150,0 вкл. + от 50,0 до 2000,0 вкл. | без подогрева | без термообработки | Н2 | АЛЬБОМ технологических карт сварки: РАД+МАДП-2-КО,ОХНВП,НГДО; РАД+МАДП-1+2-КО,ОХНВП,НГДО; РАД-2-КО,ОХНВП,НГДО; РАД-1+2-КО,ОХНВП,НГДО; МАДП-2-КО,ОХНВП,НГДО; МАДП-1+2-КО,ОХНВП,НГДО 23.12.2022 | Ручная аргонодуговая сварка неплавящимся электродом (141) | АЦСТ-76-02006 | Пв | 06.02.2027 | АЦСТ-76 | да | открыть
АО "Борхиммаш" | Ok Tigrod 12.64, Ok Tigrod 13.26, OK Aristorod 12.50, Св-08Г2С, Ok Autrod 13.26 | Для РАД: Ok Tigrod 12.64, Ok Tigrod 13.26* + Ar-100% ¦ Для МАДП: OK Aristorod 12.50, Св-08Г2С, Ok Autrod 13.26* + смесь газов (Ar-75-82% + 25-18% углекислый газ) | 1+2 (М01+М03) / 1 (М01) | группа 3 (М03) | РАД+МАДП | КО, НГДО, ОХНВП | свыше 12,0 до 30,0 вкл. / свыше 12,0 до 30,0 вкл. + от 6,0 до 50,0 вкл. / свыше 12,0 до 50,0 вкл. | свыше 150,0 до 500,0 вкл. / свыше 150,0 до 500,0 вкл. + свыше 150,0 до 2000,0 вкл. / свыше 50,0 до 150,0 вкл. | без подогрева | без термообработки / с термообработкой | Н1; В1 / Н2 / Н1 | АЛЬБОМ технологических карт сварки: РАД+МАДП-2-КО,ОХНВП,НГДО; РАД+МАДП-1+2-КО,ОХНВП,НГДО; РАД-2-КО,ОХНВП,НГДО; РАД-1+2-КО,ОХНВП,НГДО; МАДП-2-КО,ОХНВП,НГДО; МАДП-1+2-КО,ОХНВП,НГДО 23.12.2022 | Ручная аргонодуговая сварка неплавящимся электродом 141 + механизированная аргонодуговая сварка плавящимся электродом (131) | АЦСТ-76-02007 | Пв | 06.02.2027 | АЦСТ-76 | да | открыть
АО "Воронежстальмост" |  | Э50А | 1 (М01) | группа 3 (М03) | РД | КСМ | от 6,0 до 16,0 вкл. + от 6,0 до 16,0 вкл. / от 6,0 до 16,0 вкл. + от 20,0 до 50,0 вкл. / от 20,0 до 50,0 вкл. + от 20,0 до 50,0 вкл. | плоские детали | без подогрева / с подогревом | без термообработки | Н1; Н2 | Карты технологического процесса сварки 07.12.2017 | Ручная дуговая сварка покрытыми электродами | АЦСТ-76-01967 | Пв | 14.11.2026 | АЦСТ-76 | да | открыть
АО "Воронежстальмост" |  | Э50А | 1 (М01) | группа 3 (М03) | РД | ПТО | от 6,0 до 12,0 вкл. + от 6,0 до 16,0 вкл. / свыше 12,0 до 16,0 вкл. + от 6,0 до 16,0 вкл. / от 6,0 до 12,0 вкл. + от 20,0 до 50,0 вкл. / свыше 12,0 до 50,0 вкл. + от 20,0 до 50,0 вкл. | плоские детали | без подогрева / с подогревом | без термообработки | Н1; Н2 | Карты технологического процесса сварки 07.12.2017 | Ручная дуговая сварка покрытыми электродами | АЦСТ-76-01968 | Пв | 14.11.2026 | АЦСТ-76 | да | открыть
АО "Воронежстальмост" |  | Э50А | 1 (М01) | группа 3 (М03) | РД | СК | от 6,0 до 12,0 вкл. + от 6,0 до 16,0 вкл. / свыше 12,0 до 16,0 вкл. + от 6,0 до 16,0 вкл. / от 6,0 до 12,0 вкл. + от 20,0 до 50,0 вкл. / свыше 12,0 до 50,0 вкл. + от 20,0 до 50,0 вкл. | плоские детали | без подогрева / с подогревом | без термообработки | Н1; Н2 | Карты технологического процесса сварки 07.12.2017 | Ручная дуговая сварка покрытыми электродами | АЦСТ-76-01969 | Пв | 14.11.2026 | АЦСТ-76 | да | открыть
АО "Воронежстальмост" | Св-08ГА, UF-02 | проволока Св-08ГА*, флюс UF-02* | 1 (М01) | группа 3 (М03) | АФ | КСМ | от 6,0 до 16,0 вкл. / 20,0 / от 20,0 до 50,0 вкл. / от 6,0 до 16,0 вкл. + от 6,0 до 16,0 вкл. / от 6,0 до 16,0 вкл. + от 20,0 до 50,0 вкл. / от 20,0 до 50,0 вкл. + от 20,0 до 50,0 вкл. | плоские детали | без подогрева / с подогревом | без термообработки | Н1 | Карты технологического процесса сварки, Дата утверждения: 15.09.2017, 07.12.2017 | Автоматическая сварка под флюсом | АЦСТ-76-02000 | Пв | 24.01.2027 | АЦСТ-76 | да | открыть
АО "Воронежстальмост" | Св-08ГА, UF-02 | проволока Св-08ГА*, флюс UF-02* | 1 (М01) | группа 3 (М03) | АФ | ПТО | от 6,0 до 12,0 вкл. / свыше 12,0 до 20,0 / 20,0 / от 20,0 до 50,0 вкл. / от 6,0 до 12,0 вкл. + от 6,0 до 16,0 вкл. / свыше 12,0 до 16,0 вкл. + от 6,0 до 16,0 вкл. | плоские детали | без подогрева / с подогревом | без термообработки | Н1 | Карты технологического процесса сварки, Дата утверждения: 15.09.2017, 07.12.2017 | Автоматическая сварка под флюсом | АЦСТ-76-02001 | Пв | 24.01.2027 | АЦСТ-76 | да | открыть
АО "Воронежстальмост" | Св-08ГА, UF-02 | проволока Св-08ГА*, флюс UF-02* | 1 (М01) | группа 3 (М03) | АФ | СК | от 6,0 до 12,0 вкл. / свыше 12,0 до 20,0 / 20,0 / от 20,0 до 50,0 вкл. / от 6,0 до 12,0 вкл. + от 6,0 до 16,0 вкл. / свыше 12,0 до 16,0 вкл. + от 6,0 до 16,0 вкл. | плоские детали | без подогрева / с подогревом | без термообработки | Н1 | Карты технологического процесса сварки, Дата утверждения: 15.09.2017, 07.12.2017 | Автоматическая сварка под флюсом | АЦСТ-76-02002 | Пв | 24.01.2027 | АЦСТ-76 | да | открыть
АО "Воронежстальмост" | Св-08Г2С | проволока Св-08Г2С*; ¦ смесь защитных газов (Ar-78-82% + СО2-18-22%) | 1 (М01) | группа 3 (М03) | МП | КСМ | от 6,0 до 16,0 вкл. / от 20,0 до 50,0 / от 6,0 до 16,0 вкл. + от 6,0 до 16,0 вкл. / от 6,0 до 16,0 вкл. + от 20,0 до 50,0 вкл. | плоские детали | без подогрева / с подогревом | без термообработки | Н1 | Карты технологического процесса сварки, Дата утверждения: 07.06.2018, 15.04.2020 | Механизированная сварка плавящимся электродом в среде активных газов и смесях | АЦСТ-76-02010 | Пв | 08.02.2027 | АЦСТ-76 | да | открыть
АО "Воронежстальмост" |  |  | 1(М01), 2(М03), 2(М03 | группа 3 (М03) | МП | СК | [7 empty] | АЦСТ-76-02011 | Пв | 08.02.2027 | АЦСТ-76 | не загружена | открыть
АО "Воронежстальмост" |  |  | 1(М01), 2(М03) | группа 3 (М03) | МПГ | КСМ | [7 empty] | АЦСТ-76-02034 | Пв | 17.04.2027 | АЦСТ-76 | не загружена | открыть
АО "Воронежстальмост" |  |  | 1(М01), 1 + 2 (М01 + М03), 2(М03) | группа 3 (М03) | КСО | КСМ | [7 empty] | АЦСТ-76-02058 | Пв | 06.07.2027 | АЦСТ-76 | не загружена | открыть
АО "Воронежстальмост" |  |  | 1-14ХГНДЦ, 2-14ХГНДЦ | марка σт≥420 | МПГ | КСМ | [7 empty] | АЦСТ-76-02067 | Пв | 02.08.2027 | АЦСТ-76 | не загружена | открыть
АО "Воронежстальмост" |  |  | 1-14ХГНДЦ, 2-14ХГНДЦ | марка σт≥420 | АФ | КСМ | [7 empty] | АЦСТ-76-02068 | Пв | 02.08.2027 | АЦСТ-76 | не загружена | открыть
АО "Воткинский завод" |  |  | 1(М01), 3(М03), 3+1(М03+М01) | группа 3 (М03) | РД+АФ | ОХНВП | [7 empty] | АЦСТ-97-00882 | Пв | 17.10.2026 | АЦСТ-97 | не загружена | открыть
АО "Воткинский завод" |  |  | 2+1(М03+М01) | группа 3 (М03) | РАД | КО | [7 empty] | АЦСТ-97-00883 | Пв | 20.10.2026 | АЦСТ-97 | не загружена | открыть
АО "Воткинский завод" |  |  | 1(М01), 2(М03) | группа 3 (М03) | РД | ПТО | [7 empty] | АЦСТ-97-01044 | Пв | 20.12.2028 | АЦСТ-97 | не загружена | открыть
АО "Выксунский металлургический завод" |  |  | 2(К55-К60) | марка σт≥420 | МП+АФ | НГДО | [7 empty] | АЦСТ-17-02079 | Пв | 13.06.2028 | АЦСТ-17 | не загружена | открыть
АО "Выксунский металлургический завод" |  |  | 3 (свыше К60) | группа 3 (М03) + марка σт≥420 | МП+АФ | НГДО | [7 empty] | АЦСТ-17-02084 | Пв | 19.06.2028 | АЦСТ-17 | не загружена | открыть
АО "Выксунский металлургический завод" |  |  | 2(К55-К60) | марка σт≥420 | МП+АФ | НГДО | [7 empty] | АЦСТ-17-02088 | Пв | 01.07.2028 | АЦСТ-17 | не загружена | открыть
АО "Выксунский металлургический завод" |  |  | 3 (свыше К60) | группа 3 (М03) + марка σт≥420 | МП+АФ | НГДО | [7 empty] | АЦСТ-17-02137 | Пв | 25.12.2028 | АЦСТ-17 | не загружена | открыть
АО "ГАЗСТРОЙДЕТАЛЬ" |  |  | 1(М01), 2(М03)1(М01)+2(М03), 2(М03) | группа 3 (М03) | МП+АФ | ОХНВП | [7 empty] | АЦСТ-83-01158 | Пв | 05.06.2028 | АЦСТ-83 | не загружена | открыть
АО "ГАЗЭНЕРГОСЕРВИС" |  |  | 3-14Х2ГМР | группа 3 (М03) + марка σт≥420 | РД | НГДО | [7 empty] | АЦСТ-83-01368 | Пв | 18.09.2030 | АЦСТ-83 | не загружена | открыть
АО "ГК "ЕКС" |  |  | 1(М01), 2(М03) | группа 3 (М03) | РД | СК | [7 empty] | АЦСТ-99-03123 | Пв | 22.04.2028 | АЦСТ-99 | не загружена | открыть
АО "ГК "ЕКС" |  |  | 1(М01), 1(М01)2(М03) | группа 3 (М03) | РАД | НГДО | [7 empty] | АЦСТ-99-03313 | Пв | 07.11.2028 | АЦСТ-99 | не загружена | открыть
АО "ГК "ЕКС" |  |  | 1(М01), 2(М03), 1(М01)+2(М03) | группа 3 (М03) | РД | НГДО | [7 empty] | АЦСТ-99-03831 | Пв | 09.06.2030 | АЦСТ-99 | не загружена | открыть
АО "ГК "ЕКС" |  |  | 1(М01), 2(М03) | группа 3 (М03) | РД | НГДО | [7 empty] | АЦСТ-99-03832 | Пв | 09.06.2030 | АЦСТ-99 | не загружена | открыть
АО "ГК "ЕКС" |  |  | 1(М01), 1(М01)+2(М03) | группа 3 (М03) | РАД | НГДО | [7 empty] | АЦСТ-99-03834 | Пв | 09.06.2030 | АЦСТ-99 | не загружена | открыть
АО "ГК "ЕКС" |  |  | 1(М01), 2(М03), 1(М01),класспрочностидоК54включительно+2(М03) | группа 3 (М03) | РАД+РД | НГДО | [7 empty] | АЦСТ-99-03835 | Пв | 09.06.2030 | АЦСТ-99 | не загружена | открыть
АО "ГК "ЕКС" |  |  | 1(М01)13(М31), 2(М03)13(М31) | группа 3 (М03) | Т | НГДО | [7 empty] | АЦСТ-99-03839 | Пв | 09.06.2030 | АЦСТ-99 | не загружена | открыть
АО "ГК "ЕКС" |  |  | 1(М01), 2(М03) | группа 3 (М03) | РД | НГДО | [7 empty] | АЦСТ-99-03842 | Пв | 10.06.2030 | АЦСТ-99 | не загружена | открыть
АО "ГК "ЕКС" |  |  | 1(М01), 2(М03), 1(М01),класспрочностидоК54включительно+2(М03) | группа 3 (М03) | РД | НГДО | [7 empty] | АЦСТ-99-03845 | Пв | 10.06.2030 | АЦСТ-99 | не загружена | открыть
АО "ГК "ЕКС" |  |  | 1(М01), 2(М03), 1(М01)+2(М03) | группа 3 (М03) | РД | НГДО | [7 empty] | АЦСТ-99-03846 | Пв | 10.06.2030 | АЦСТ-99 | не загружена | открыть
АО "Газстройдеталь" |  |  | 2(М03) | группа 3 (М03) | МП+АФ | НГДО | [7 empty] | АЦСТ-83-01197 | Пв | 11.10.2028 | АЦСТ-83 | не загружена | открыть
АО "Газстройдеталь" |  |  | 2(М03) | группа 3 (М03) | МП | НГДО | [7 empty] | АЦСТ-83-01198 | Пв | 11.10.2028 | АЦСТ-83 | не загружена | открыть
АО "Дороги и Мосты" |  |  | 1(М01), 2(М03) | группа 3 (М03) | МП | КСМ | [7 empty] | АЦСТ-99-03159 | Пв | 17.05.2028 | АЦСТ-99 | не загружена | открыть
АО "Дороги и Мосты" |  |  | 1(М01), 2(М03) | группа 3 (М03) | МПГ | КСМ | [7 empty] | АЦСТ-99-03160 | Пв | 17.05.2028 | АЦСТ-99 | не загружена | открыть
АО "Дороги и Мосты" |  |  | 1(М01), 2(М03) | группа 3 (М03) | МПГ+АФ | КСМ | [7 empty] | АЦСТ-99-03161 | Пв | 17.05.2028 | АЦСТ-99 | не загружена | открыть
АО "Дороги и Мосты" |  |  | 1(М01), 2(М03) | группа 3 (М03) | РД+АФ | КСМ | [7 empty] | АЦСТ-99-03162 | Пв | 17.05.2028 | АЦСТ-99 | не загружена | открыть
АО "Дороги и Мосты" |  |  | 1(М01), 2(М03) | группа 3 (М03) | РД | КСМ | [7 empty] | АЦСТ-99-03643 | Пв | 20.10.2029 | АЦСТ-99 | не загружена | открыть
АО "Дороги и Мосты" |  |  | 1(М01), 2(М03) | группа 3 (М03) | АФ | КСМ | [7 empty] | АЦСТ-99-03644 | Пв | 22.10.2029 | АЦСТ-99 | не загружена | открыть
АО "Дороги и Мосты" |  |  | 1(М01), 2(М03) | группа 3 (М03) | РД | СК | [7 empty] | АЦСТ-99-03645 | Пв | 22.10.2029 | АЦСТ-99 | не загружена | открыть
АО "Дороги и Мосты" |  |  | 1(М01), 2(М03) | группа 3 (М03) | МП | СК | [7 empty] | АЦСТ-99-03952 | Пв | 26.05.2030 | АЦСТ-99 | не загружена | открыть
АО "Дукс" |  |  | 3(М03) | группа 3 (М03) | ААД | КО | [7 empty] | АЦСТ-99-02921 | Пр | 05.07.2027 | АЦСТ-99 | не загружена | открыть
АО "ЗАВКОМ" | Union S 3, NiMo 1, UV C 418 | сварочная проволока Union S 3 NiMo 1; флюс UV C 418 TT ¦ и другие СМ, указанные в ПТД | 2 (М03) | группа 3 (М03) | АФ | КО | свыше 50,0 до 140,0 включительно / (свыше 50,0 до 140,0 включительно) + (свыше 50,0 до 140,0 включительно) |  | с подогревом | с термообработкой | Н1 | ТП-ЗАВКОМ-АФ-2-КО(1,3) 04.06.2018 | Технология автоматической сварки под флюсом при изготовлении котельного оборудования согласно проекту «Котел паровой типа E-320-13,8-555Г БГХК» | АЦСТ-149-00163 | Пв | 18.10.2026 | АЦСТ-149 | да | открыть
АО "ЗАВКОМ" |  | сварочная проволока diamondspark 550 BC, смесь защитных газов Сваргон К 20 ¦ и другие СМ, указанные в ПТД | 2 (М03) | группа 3 (М03) | МПГ | КО | свыше 65,0 до 140,0 включительно |  | с подогревом | с термообработкой | Н1 | ТП-ЗАВКОМ-МПГ-2, 2+1, 1-КО(1,3) 04.06.2018 | Технология механизированной сварки порошковой проволокой в среде активных газов и смесях при изготовлении котельного оборудования согласно проекту «Котел паровой типа E-320-13,8-555Г БГХК» | АЦСТ-149-00221 | Пв | 14.12.2026 | АЦСТ-149 | да | открыть
АО "ЗАВКОМ" | Св-08Г2С | сварочная проволока Св-08Г2С, аргон, вольфрам КЕДР ВЛ-20 ¦ и другие СМ, указанные в ПТД | 1 (М01) | группа 3 (М03) | РАД | КО | свыше 3,0 до 6,0 включительно / от 2,0 до 6,0 включительно |  | без подогрева | без термообработки | Н1; Г; В1 | ТП-ЗАВКОМ-РАД-2, 2+1, 1-КО(1,3) 04.06.2018 | Технология ручной аргонодуговой сварки неплавящимся электродом при изготовлении котельного оборудования согласно проекту «Котел паровой типа E-320-13,8-555Г БГХК» | АЦСТ-149-00222 | Пв | 14.12.2026 | АЦСТ-149 | да | открыть
АО "ЗАВКОМ" | OK Autrod 13.40, UV C 418 | сварочная проволока OK Autrod 13.40; ¦ флюс UV C 418 TT ¦ и другие СМ, указанные в ПТД | 2 (М03) | группа 3 (М03) | АФ | КО | от 25,0 до 100,0 включительно / (от 25,0 до 100,0 включительно) + (от 25,0 до 100,0 включительно) |  | с подогревом | с термообработкой | Н1 | ТП-ЗАВКОМ-АФ-2-КО(1,3) 30.06.2023 | Технология автоматической сварки под флюсом при изготовлении котельного оборудования согласно проекту «Барабан высокого давления с внутренними и сепарационными устройствами». Чертеж 203.8001.00.000СБ | АЦСТ-149-00237 | Пв | 09.11.2027 | АЦСТ-149 | да | открыть
АО "ЗАВКОМ" | K-71TLF | Сварочная проволока diamondspark 550BC, Сварочная смесь 80% Ar + 20% CO2 и другие СМ, указанные в ПТД / Сварочная проволока K-71TLF, Сварочная смесь 80% Ar + 20% CO2 и другие СМ, указанные в ПТД | 2 (М03) / 2+1 (М03+М01) | группа 3 (М03) | МПГ | КО | свыше 12 до 65 включительно / (свыше 12 до 65 включительно) + (от 6 до 100 включительно) / (свыше 3 до 12 включительно) ¦ + (от 6 до 100 включительно) |  | с подогревом | с термообработкой | Н1 / Н1; Г; В1 / Н1; Н2; В1 | ТП-ЗАВКОМ-МПГ-2, 2+1, 1- КО (1,3) 16.10.2023 | Технология механизированной сварки порошковой проволокой в среде активных газов и смесях при изготовлении котельного оборудования согласно проекту «Барабан высокого давления с внутренними и сепарационными устройствами». Чертеж 203.8001.00.000СБ | АЦСТ-149-00267 | Пв | 13.06.2028 | АЦСТ-149 | да | открыть
АО "ЗАВКОМ" | SM T Rod, ER70S-6, WL-20 | Пруток присадочный SM T Rod ER70S-6, Электрод вольфрамовый WL-20, Аргон 100% и другие СМ, указанные в ПТД | 2+1 (М03+М01) | группа 3 (М03) | РАД | КО | от 1 до 3 включительно ¦ + ¦ от 6 до 140,0 включительно / свыше 3 до 12 включительно ¦ + ¦ от 6 до 140,0 включительно / от 8 до 15 ¦ + ¦ от 6 до 140 включительно / свыше 3 до 12 включительно ¦ + ¦ от 6 до 140 включительно |  | с подогревом | с термообработкой | Н1; Н2; В1 | ТП-ЗАВКОМ-РАД- 2+1, 1- КО (1,3) 16.10.2023 | Технология ручной аргонодуговой сварки неплавящимся электродом при изготовлении котельного оборудования согласно проекту «Барабан высокого давления с внутренними и сепарационными устройствами». Чертеж 203.8001.00.000СБ | АЦСТ-149-00268 | Пв | 14.06.2028 | АЦСТ-149 | да | открыть
АО "ЗАВКОМ" | EWC S3Ni1Mo, UV C 418 | Проволока сварочная EWC S3Ni1Mo, флюс сварочный UV C 418 TT и другие СМ, указанные в ПТД | 2 (М03) | группа 3 (М03) | АФ | ОХНВП | свыше 50,0 до 250,0 включительно |  | с подогревом | с термообработкой | Н1 | ТП-ЗАВКОМ-АФ-2, 2+1, 1-ОХНВП(2)ТО 15.07.2024 | Технология автоматической сварки под флюсом при изготовлении оборудования «Отделитель жидкого аммиака поз. 106-F, SA508 CL.2(M) 285 бар» | АЦСТ-149-00335 | Пв | 01.08.2029 | АЦСТ-149 | да | открыть
АО "ЗАВКОМ" |  | Проволока сварочная diamondspark 550 BC, смесь сварочная Евромикс 18 и другие СМ, указанные в ПТД | 2 (М03) | группа 3 (М03) | МПГ | ОХНВП | свыше 12,0 до 50,0 включительно / свыше 50,0 до 250,0 включительно |  | с подогревом | с термообработкой | Н1; Г; В1 | ТП-ЗАВКОМ-МПГ-2, 2+1, 1-ОХНВП(2)ТО 15.07.2024 | Технология механизированной сварки порошковой проволокой в среде активных газов и смесях при изготовлении оборудования «Отделитель жидкого аммиака поз. 106-F, SA508 CL.2(M) 285 бар» | АЦСТ-149-00336 | Пв | 01.08.2029 | АЦСТ-149 | да | открыть
АО "ЗАВКОМ" | EWC NiMo1, WL-20 | Проволока сварочная EWC NiMo1, аргон, вольфрам WL-20 и другие СМ, указанные в ПТД | 2 (М03) | группа 3 (М03) | РАД | ОХНВП | Свыше 3 до 12 включительно / (свыше 3,0 до 12,0 включительно) + (от 3,0 до 200,0 включительно) |  | с подогревом | с термообработкой | Н1; Г; В1 / Н2; В1 | ТП-ЗАВКОМ-РАД-2, 2+1, 1-ОХНВП(2)ТО 15.07.2024 | Технология ручной аргонодуговой сварки неплавящимся электродом при изготовлении оборудования «Отделитель жидкого аммиака поз. 106-F, SA508 CL.2(M) 285 бар» | АЦСТ-149-00337 | Пв | 01.08.2029 | АЦСТ-149 | да | открыть
АО "ЗАВКОМ" | EWC S3Ni1Mo, UF-07.01 | Сварочная проволока EWC S3Ni1Mo, флюс UF-07.01 и другие аттестованные СМ указанные в ПТД | 2 (М03) | группа 3 (М03) | АФ | КО | от 25,0 до 100,0 включительно |  | с подогревом | с термообработкой | Н1 / Н2 | ТП-ЗАВКОМ-АФ-2- КО (1,3) 14.07.2025 | Технология автоматической сварки под флюсом при изготовлении котельного оборудования согласно проекту «Барабан высокого давления с внутрибарабанными устройствами». Чертеж 203.8160.00.000СБ; 203.8165.00.000СБ | АЦСТ-149-00360 | Пв | 16.12.2029 | АЦСТ-149 | да | открыть
АО "ЗАВКОМ" | SM T-ROD ER70S-6 | сварочная проволока SM T-ROD ER70S-6; аргон; электрод вольфрамовый КЕДР ВЛ-20 и другие аттестованные аналоги указанные в ПТД | 1 (М01) + 2 (М03) | группа 3 (М03) | РАД | КО | (от 1,0 до 3,0 включительно) + (от 6,0 до 140,0 включительно) / (свыше 3,0 до 12,0 включительно) + (от 6,0 до 140,0 включительно) / (свыше 6,0 до 40,0 включительно)* + (от 6,0 до 140,0 включительно) |  | с подогревом | с термообработкой | Н2; В1 | ТП-ЗАВКОМ-РАД- 2+1, 1- КО (1,3) 14.07.2025 | Технология ручной аргонодуговой сварки неплавящимся электродом при изготовлении котельного оборудования согласно проекту «Барабан высокого давления с внутрибарабанными устройствами». Чертеж 203.8160.00.000СБ; 203.8165.00.000СБ. «Задание на корпус барабана высокого давления». Чертеж 186.00.17.000 ТЧ. ТП-ЗАВКОМ-РАД- 2+1, 1- КО (1,3) | АЦСТ-149-00372 | Пв | 17.02.2030 | АЦСТ-149 | да | открыть
АО "ЗАВКОМ" | Corgon 18/Коргон 18 | проволока сварочная diamondspark 550 MC; смесь сварочная Corgon 18/Коргон 18 и другие аттестованные аналоги указанные в ПТД | 2 (М03) | группа 3 (М03) | МПГ | КО | свыше 12,0 до 50,0 включительно / (свыше 12,0 до 50,0 включительно) + (от 6,0 до 100,0 включительно) |  | с подогревом | с термообработкой | Н1 / Н2; В1 | ТП-ЗАВКОМ-МПГ-2, 2+1, 1, 4 - КО (1,3) 14.07.2025 | Технология механизированной сварки порошковой проволокой в среде активных газов и смесях при изготовлении котельного оборудования согласно проекту «Барабан высокого давления с внутрибарабанными устройствами». Чертеж 203.8160.00.000СБ; 203.8165.00.000СБ. «Задание на корпус барабана высокого давления». Чертеж 186.00.17.000 ТЧ. ТП-ЗАВКОМ-МПГ-2, 2+1, 1, 4 - КО (1,3) | АЦСТ-149-00373 | Пв | 17.02.2030 | АЦСТ-149 | да | открыть
АО "ЗТЗ" |  |  | 1(М01), 2(М03) | группа 3 (М03) | АПГ+АФ | НГДО | [7 empty] | АЦСТ-99-03138 | Пв | 24.04.2028 | АЦСТ-99 | не загружена | открыть
АО "ЗТЗ" |  |  | 1(М01), 2(М03) | группа 3 (М03) | МП+АФ | НГДО | [7 empty] | АЦСТ-99-03141 | Пв | 25.04.2028 | АЦСТ-99 | не загружена | открыть
АО "ЗТЗ" |  |  | 1(М01), 2(М03) | группа 3 (М03) | МП | НГДО | [7 empty] | АЦСТ-99-03142 | Пв | 25.04.2028 | АЦСТ-99 | не загружена | открыть
АО "ЗТЗ" |  |  | 1(М01), 2(М03) | группа 3 (М03) | АПГ+АФ | НГДО, СК | [7 empty] | АЦСТ-99-03815 | Пв | 07.05.2030 | АЦСТ-99 | не загружена | открыть
АО "ЗТЗ" |  |  | 3(М03) | группа 3 (М03) | АПГ+АФ | НГДО, СК | [7 empty] | АЦСТ-99-03827 | Пв | 03.06.2030 | АЦСТ-99 | не загружена | открыть
АО "ЗТЗ" |  |  | 3(М03) | группа 3 (М03) | РД | НГДО, СК | [7 empty] | АЦСТ-99-03828 | Пв | 03.06.2030 | АЦСТ-99 | не загружена | открыть
АО "Завод соединительных деталей" |  |  | 1: до К54 включительно, 2: от К55 до К60 включительно | марка σт≥420 | МП+АФ | НГДО | [7 empty] | АЦСТ-16-01337 | Пв | 22.06.2027 | АЦСТ-16 | не загружена | открыть
АО "Завод соединительных деталей" |  |  | 1: до К54 включительно, 2: от К55 до К60 включительно | марка σт≥420 | МП | НГДО | [7 empty] | АЦСТ-16-01387 | Пв | 28.11.2027 | АЦСТ-16 | не загружена | открыть
АО "Загорский трубный завод" |  |  | 3(М03) | группа 3 (М03) | АПГ+АФ | НГДО | [7 empty] | АЦСТ-99-02844 | Пв | 10.04.2027 | АЦСТ-99 | не загружена | открыть
АО "Загорский трубный завод" |  |  | 3(М03) | группа 3 (М03) | МПГ | НГДО | [7 empty] | АЦСТ-99-02845 | Пв | 10.04.2027 | АЦСТ-99 | не загружена | открыть
АО "Загорский трубный завод" |  |  | 1(М01), 2(М03) | группа 3 (М03) | МП+АФ | НГДО | [7 empty] | АЦСТ-99-03019 | Пв | 27.11.2027 | АЦСТ-99 | не загружена | открыть
АО "Загорский трубный завод" |  |  | 1(М01), 2(М03) | группа 3 (М03) | АФ | НГДО | [7 empty] | АЦСТ-99-03020 | Пв | 27.11.2027 | АЦСТ-99 | не загружена | открыть
АО "КЗМК" | SD1-22, SD1-25, UF-22, UF-25 | Упор SD1-22×150-А, SD1-25×175-А, SD1-22×200-А, SD1-22×225-А по ГОСТ Р 55738-2013; керамическое кольцо UF-22 по ГОСТ Р 55738-2013, Упор SD1-25×150-А, SD1-25×175-А, SD1-25×200-А, SD1-25×225-А по ГОСТ Р 55738-2013; керамическое кольцо UF-25 по ГОСТ Р 55738-2013 | 1-С235-С355 | марка σт≥420 | КСО | СК |  | от 19 до 24 вкл. / 25 | Без подогрева / Подогрев 100-120ºС | Без термообработки | Н2 | ТИ 02-80-24. Тех. карта: КСО-СК-1 06.02.2024 | Технология контактной стыковой сварки оплавлением устройства упоров в виде круглых стержней с головкой в металлических строительных конструкциях при изготовлении в заводских условиях | АЦСТ-105-00650 | Пв | 24.05.2028 | АЦСТ-105 | да | открыть
АО "КХМ-2" |  | Э42А*, Э46*, Э46А*, Э50А | 1(М01) | группа 3 (М03) | РД | ОХНВП | Свыше 3 до 12 включительно / Свыше 12 до 40 включительно | Плоские детали | без подогрева | без термообработки | Н1; Г; П1; В1 / Н1; Н2; П2; В1 | РД-ОХНВП(4) 11.11.2025 | Ручная дуговая сварка резервуаров оборудования химических, нефтехимических, нефтеперерабатывающих и взрывопожароопасных производств | АЦСТ-20-02718 | Пв | 15.12.2029 | АЦСТ-20 | да | открыть
АО "КХМ-2" |  |  | 1(М01), 2(М03) | группа 3 (М03) | РД | КО, МО, СК | Свыше 3 до 12 включительно / Свыше 12 до 50 включительно | плоские детали | без подогрева / без подогрева** | без термообработки |  | РД-МО(1,3-6);СК(1);КО(5) 11.11.2025 | Ручная дуговая сварка металлических строительных конструкций; металлургического оборудования; металлические конструкции для котельного оборудования | АЦСТ-20-02719 | Пв | 15.12.2029 | АЦСТ-20 | да | открыть
АО "КХМ-2" |  |  | 1(М01), 2(М03) | группа 3 (М03) | РД | ПТО | Свыше 3 до 12 включительно / Свыше 12 до 50 включительно | плоские детали | без подогрева | без термообработки |  | РД-ПТО 11.11.2025 | Ручная дуговая сварка подъемно-транспортного оборудования | АЦСТ-20-02720 | Пв | 15.12.2029 | АЦСТ-20 | да | открыть
АО "КХМ-2" | Св-08Г2С, OK Aristorod 12.50 | Св-08Г2С, OK Aristorod 12.50 | 1(М01) | группа 3 (М03) | МП | ОХНВП | Свыше 3 до 12 включительно / Свыше 12 до 40 включительно | Плоские детали | без подогрева | без термообработки | Н1; Г; П1; В1 / Н1; Н2; П2; В1 | МП-ОХНВП(4) 11.11.2025 | Механизированная сварка плавящимся электродом резервуаров оборудования химических, нефтехимических, нефтеперерабатывающих и взрывопожароопасных производств | АЦСТ-20-02833 | Пв | 24.04.2030 | АЦСТ-20 | да | открыть
АО "КХМ-2" |  |  | 1(М01), 2(М03) | группа 3 (М03) | МП | КО, МО, СК | Свыше 3 до 12 включительно / Свыше 12 до 50 включительно | плоские детали | без подогрева / без подогрева* | без термообработки |  | МП-МО(1;3-6);СК(1); КО(5) 11.11.2025 | Механизированная сварка плавящимся электродом металлических строительных конструкций; металлургического оборудования; металлические конструкции для котельного оборудования | АЦСТ-20-02834 | Пв | 24.04.2030 | АЦСТ-20 | да | открыть
АО "КХМ-2" |  |  | 1(М01), 2(М03) | группа 3 (М03) | МП | ПТО | Свыше 3 до 12 включительно / Свыше 12 до 40 включительно | плоские детали | без подогрева | без термообработки |  | МП-ПТО 11.11.2025 | Механизированная сварка плавящимся электродом подъемно-транспортного оборудования | АЦСТ-20-02835 | Пв | 24.04.2030 | АЦСТ-20 | да | открыть
АО "КХМ-2" |  |  | 1(М01), 2(М03) | группа 3 (М03) | АФ | КО, МО, СК |  |  | без подогрева* / без подогрева | без термообработки |  | АФ-МО(1;3-6); СК(1); КО(5) 03.03.2026 | Автоматическая сварка под слоем флюса металлических строительных конструкций; металлургического оборудования; металлические конструкции для котельного оборудования | АЦСТ-20-02903 | Пв | 06.08.2030 | АЦСТ-20 | да | открыть
АО "КХМ-2" |  |  | 1(М01), 2(М03) | группа 3 (М03) | АФ | ПТО |  |  | без подогрева | без термообработки |  | АФ-ПТО 03.03.2026 | Автоматическая сварка под слоем флюса подъемно-транспортного оборудования | АЦСТ-20-02904 | Пв | 06.08.2030 | АЦСТ-20 | да | открыть
АО "КХМ-2" |  |  | 1(М01), 2(М03) | группа 3 (М03) | АФ | ОХНВП |  |  | без подогрева | без термообработки |  | АФ--ОХНВП резервуары 03.03.2026 | Автоматическая сварка под слоем флюса резервуаров оборудования химических, нефтехимических, нефтеперерабатывающих и взрывопожароопасных производств | АЦСТ-20-02905 | Пв | 06.08.2030 | АЦСТ-20 | да | открыть
АО "КХМ-2" |  |  | 1(М01), 2(М03) | группа 3 (М03) | АФ | КО, ОХНВП |  |  | без подогрева | без термообработки** |  | АФ-ОХНВП(1,3,9,10); КО(3) 03.03.2026 | Автоматическая сварка под слоем флюса оборудования химических, нефтехимических, нефтеперерабатывающих и взрывопожароопасных производств; котельного оборудования | АЦСТ-20-02906 | Пв | 06.08.2030 | АЦСТ-20 | да | открыть
АО "КЭМЗ" | Св-08Г2С | Св-08Г2С* | 1 (М01) | группа 3 (М03) | МП | ПТО | свыше 3,0 до 12,0 включительно / свыше 12,0 до 50,0 включительно / свыше 3,0 до 12,0 включительно+свыше 3,0 до 12,0 включительно / свыше 12,0 до 40,0 включительно+свыше 12,0 до 40,0 включительно / свыше 12,0 до 50,0 включительно+свыше 12,0 до 50,0 включительно | плоские детали | без подогрева | без термообработки | Н1 / Н1; Н2 | ТИ.МП.ПТО-2024 11.03.2024 | Технологическая инструкция механизированной сварки плавящимся электродом в среде активных газов подъемно-транспортного оборудования | АЦСТ-27-02375 | Пв | 15.05.2028 | АЦСТ-27 | да | открыть
АО "Кировский машзавод 1 Мая" | УОНИ-13/55 | УОНИ-13/55 и другие аттестованные аналоги, указанные в ПТД | 1 (М01) / 2 (М03) | группа 3 (М03) | РД | ПТО | деталь 1 (от 5,0 до 12,0 включительно); деталь 2 (от 5,0 до 12,0 включительно) | плоские детали | без подогрева | без термообработки | Н2; П2; В1 | РИ 31-127 10.11.2017 | Технология ручной дуговой сварки покрытыми электродами при изготовлении, монтаже, ремонте и модернизации подъёмно-транспортного оборудования и путевых машин | АЦСТ-46-00580 | Пв | 25.11.2026 | АЦСТ-46 | да | открыть
АО "Кировский машзавод 1 Мая" | Св-08Г2С | Св-08Г2С, СО2 100% | 1 (М01) | группа 3 (М03) | МП | ПТО | от 5,0 до 6,0 включительно / свыше 9,0 до 36,0 / от 6,0 до 50,0 включительно / деталь 1 (от 5,0 до 12,0 включительно); деталь 2 (от 5,0 до 30,0 включительно) | плоские детали | без подогрева | без термообработки | Н1 / Н2 | РИ 31-117 20.05.2022 | Технология механизированной сварки плавящимся электродом в среде активных газов и смесях при изготовлении, ремонте и модернизации подъёмно-транспортного оборудования | АЦСТ-46-00581 | Пв | 25.11.2026 | АЦСТ-46 | да | открыть
АО "Конструкторское бюро химавтоматики" |  |  | 1(М01)+1(М01), 1+3 (М01+М03) | группа 3 (М03) | РАД | НГДО, ОХНВП | [7 empty] | АЦСТ-76-02104 | Пв | 30.10.2027 | АЦСТ-76 | не загружена | открыть
АО "Конструкторское бюро химавтоматики" |  |  | 1(М01), 3+1(М03+М01) | группа 3 (М03) | МП | НГДО, ОХНВП | [7 empty] | АЦСТ-76-02149 | Пв | 25.03.2028 | АЦСТ-76 | не загружена | открыть
АО "Конструкторское бюро химавтоматики" |  |  | 1(М01), 9(М11), 3(М03) | группа 3 (М03) | РАД | НГДО, ОХНВП | [7 empty] | АЦСТ-76-02271 | Пв | 13.01.2029 | АЦСТ-76 | не загружена | открыть
АО "Конструкторское бюро химавтоматики" |  |  | 3(М03), 6(М04) | группа 3 (М03) | РАДН | НГДО | [7 empty] | АЦСТ-76-02424 | Пв | 26.11.2029 | АЦСТ-76 | не загружена | открыть
АО "Котласский ЭМЗ" | Св-08Г2С | Проволока сварочная сплошного сечения Св-08Г2С и другие аттестованные аналоги, указанные в ПТД; Электрод (пруток) неплавящийся для дуговой сварки ЭВИ-1 (СВИ-1) и другие марки, указанные в ПТД | 2 (М03) | группа 3 (М03) | РАД+ААД | КО | свыше 3,0 до 6,5 включительно | от 110,0 до 150,0 включительно / свыше 150,0 до 315,0 включительно | без подогрева | с термообработкой | Н1 | ГТП-090 28.05.1999 | Сборка, сварка корпуса баллона БК-6601-2730...-03, БК-6601-2830...-04, БК-6601-2930...-04, БВД-001-20, -01, -02, -04, -05, -06, -08, БВД-001-110, -01...-05, БЦМ.01... из материала сталь 15ХСНД | АЦСТ-139-00611 | Пв | 17.07.2029 | АЦСТ-139 | да | открыть
АО "Краснодарский завод "Нефтемаш" |  |  | 1(М01)+3(М03) | группа 3 (М03) | МП | НГДО | [7 empty] | АЦСТ-12-08058 | Пв | 17.03.2030 | АЦСТ-12 | не загружена | открыть
АО "Ленгазспецстрой" |  |  | 2(М03) | группа 3 (М03) | ААДП | НГДО | [7 empty] | АЦСТ-110-02088 | Пв | 13.09.2027 | АЦСТ-110 | не загружена | открыть
АО "Ленгазспецстрой" |  |  | 2(М03) | группа 3 (М03) | МАДП | НГДО | [7 empty] | АЦСТ-110-02089 | Пв | 13.09.2027 | АЦСТ-110 | не загружена | открыть
АО "Ленгазспецстрой" |  |  | 2(М03) | группа 3 (М03) | ААДП | НГДО | [7 empty] | АЦСТ-110-02090 | Пв | 13.09.2027 | АЦСТ-110 | не загружена | открыть
АО "Ленгазспецстрой" |  |  | 2(М03) | группа 3 (М03) | РД | НГДО | [7 empty] | АЦСТ-110-02103 | Пв | 20.10.2027 | АЦСТ-110 | не загружена | открыть
АО "Ленгазспецстрой" |  |  | 2(М03) | группа 3 (М03) | РД | НГДО | [7 empty] | АЦСТ-110-02116 | Пв | 14.12.2027 | АЦСТ-110 | не загружена | открыть
АО "Ленгазспецстрой" |  |  | 2(М03) | группа 3 (М03) | РД | НГДО | [7 empty] | АЦСТ-110-02117 | Пв | 14.12.2027 | АЦСТ-110 | не загружена | открыть
АО "Ленгазспецстрой" |  |  | 2(М03) | группа 3 (М03) | РД | НГДО | [7 empty] | АЦСТ-110-02118 | Пв | 14.12.2027 | АЦСТ-110 | не загружена | открыть
АО "Ленгазспецстрой" |  |  | 2(М03) | группа 3 (М03) | РД | НГДО | [7 empty] | АЦСТ-110-02146 | Пв | 14.03.2028 | АЦСТ-110 | не загружена | открыть
АО "Ленгазспецстрой" |  |  | 2(М03), 2(М03)+1(М01) | группа 3 (М03) | РД | НГДО | [7 empty] | АЦСТ-110-02147 | Пв | 14.03.2028 | АЦСТ-110 | не загружена | открыть
АО "Ленгазспецстрой" |  |  | 2(М03), 2(М03)+1(М01) | группа 3 (М03) | РД | НГДО | [7 empty] | АЦСТ-110-02162 | Пв | 12.04.2028 | АЦСТ-110 | не загружена | открыть
АО "Ленгазспецстрой" |  |  | 2(М03), 2(М03)+1(М01) | группа 3 (М03) | МАДП | НГДО | [7 empty] | АЦСТ-110-02200 | Пв | 21.05.2028 | АЦСТ-110 | не загружена | открыть
АО "Ленгазспецстрой" |  |  | 2(М03), 2(М03)+1(М01) | группа 3 (М03) | ААДП | НГДО | [7 empty] | АЦСТ-110-02201 | Пв | 21.05.2028 | АЦСТ-110 | не загружена | открыть
АО "Ленгазспецстрой" |  |  | 2(М03), 2(М03)+1(М01) | группа 3 (М03) | РД | НГДО | [7 empty] | АЦСТ-110-02202 | Пв | 21.05.2028 | АЦСТ-110 | не загружена | открыть
АО "Ленгазспецстрой" |  |  | 2(М03), 2(М03)+1(М01) | группа 3 (М03) | АФ | НГДО | [7 empty] | АЦСТ-110-02203 | Пв | 21.05.2028 | АЦСТ-110 | не загружена | открыть
АО "Ленгазспецстрой" |  |  | 2(М03), 2(М03)+1(М01) | группа 3 (М03) | МП+АПИ | НГДО | [7 empty] | АЦСТ-110-02281 | Пв | 20.09.2028 | АЦСТ-110 | не загружена | открыть
АО "Ленгазспецстрой" |  |  | 2(М03), 2(М03)+1(М01) | группа 3 (М03) | РД | НГДО | [7 empty] | АЦСТ-110-02282 | Пв | 20.09.2028 | АЦСТ-110 | не загружена | открыть
АО "Ленгазспецстрой" |  |  | 2(М03), 2(М03)+1(М01) | группа 3 (М03) | РД | НГДО | [7 empty] | АЦСТ-110-02283 | Пв | 20.09.2028 | АЦСТ-110 | не загружена | открыть
АО "Ленгазспецстрой" |  |  | 2(М03), 2(М03)+1(М01) | группа 3 (М03) | МП+АПИ | НГДО | [7 empty] | АЦСТ-110-02289 | Пв | 05.11.2028 | АЦСТ-110 | не загружена | открыть
АО "Ленгазспецстрой" |  |  | 2(М03), 2(М03)+1(М01) | группа 3 (М03) | РД | НГДО | [7 empty] | АЦСТ-110-02290 | Пв | 05.11.2028 | АЦСТ-110 | не загружена | открыть
АО "Ленгазспецстрой" |  |  | 2(М03), 2(М03)+1(М01) | группа 3 (М03) | РД | НГДО | [7 empty] | АЦСТ-110-02291 | Пв | 05.11.2028 | АЦСТ-110 | не загружена | открыть
АО "Ленгазспецстрой" |  |  | 2(М03) | группа 3 (М03) | РД | НГДО | [7 empty] | АЦСТ-110-02322 | Пв | 04.12.2028 | АЦСТ-110 | не загружена | открыть
АО "Ленгазспецстрой" |  |  | 1(М01)+2(М03) | группа 3 (М03) | РД | НГДО | [7 empty] | АЦСТ-110-02323 | Пв | 04.12.2028 | АЦСТ-110 | не загружена | открыть
АО "Ленгазспецстрой" |  |  | 2(М03) | группа 3 (М03) | РД | НГДО | [7 empty] | АЦСТ-110-02324 | Пв | 05.12.2028 | АЦСТ-110 | не загружена | открыть
АО "Ленгазспецстрой" |  |  | 2(М03) | группа 3 (М03) | РД | НГДО | [7 empty] | АЦСТ-110-02325 | Пв | 05.12.2028 | АЦСТ-110 | не загружена | открыть
АО "Ленгазспецстрой" |  |  | 2(М03) | группа 3 (М03) | РД | НГДО | [7 empty] | АЦСТ-110-02326 | Пв | 05.12.2028 | АЦСТ-110 | не загружена | открыть
АО "Ленгазспецстрой" |  |  | 2(М03) | группа 3 (М03) | РД | НГДО | [7 empty] | АЦСТ-110-02327 | Пв | 05.12.2028 | АЦСТ-110 | не загружена | открыть
АО "Ленгазспецстрой" |  |  | 1(М01), 2(М03), 2(М03)+1(М01) | группа 3 (М03) | РД | НГДО | [7 empty] | АЦСТ-110-02338 | Пв | 04.02.2029 | АЦСТ-110 | не загружена | открыть
АО "Ленгазспецстрой" |  |  | 2(М03) | группа 3 (М03) | РД | НГДО | [7 empty] | АЦСТ-110-02377 | Пв | 21.03.2029 | АЦСТ-110 | не загружена | открыть
АО "Ленгазспецстрой" |  |  | 2(М03) | группа 3 (М03) | РД | НГДО | [7 empty] | АЦСТ-110-02378 | Пв | 21.03.2029 | АЦСТ-110 | не загружена | открыть
АО "Ленгазспецстрой" |  |  | 1(М01), 2(М03), 2(М03)+1(М01) | группа 3 (М03) | ААДП | НГДО | [7 empty] | АЦСТ-110-02537 | Пв | 15.12.2029 | АЦСТ-110 | не загружена | открыть
АО "Ленгазспецстрой" |  |  | 2(М03) | группа 3 (М03) | РД | НГДО | [7 empty] | АЦСТ-110-02563 | Пв | 19.02.2030 | АЦСТ-110 | не загружена | открыть
АО "Лискимонтажконструкция" |  |  | 1(М01), 2(М03) | группа 3 (М03) | АПГ+АФ | НГДО | [7 empty] | АЦСТ-121-03945 | Пв | 08.12.2029 | АЦСТ-121 | не загружена | открыть
АО "Лискимонтажконструкция" |  |  | 2(М03), 1(М01) | группа 3 (М03) | МАДП+АФ | НГДО | [7 empty] | АЦСТ-148-01054 | Пв | 22.09.2027 | АЦСТ-148 | не загружена | открыть
АО "Лискимонтажконструкция" |  |  | 1(М01), 2(М03) | группа 3 (М03) | МАДП+АФ | НГДО | [7 empty] | АЦСТ-148-01055 | Пв | 22.09.2027 | АЦСТ-148 | не загружена | открыть
АО "Лискимонтажконструкция" |  |  | 2(М03), 1(М01) | группа 3 (М03) | МАДП+МПИ | НГДО | [7 empty] | АЦСТ-148-01056 | Пв | 22.09.2027 | АЦСТ-148 | не загружена | открыть
АО "Лискимонтажконструкция" |  |  | 2(М03), 1(М01) | группа 3 (М03) | МАДП+МПИ | НГДО | [7 empty] | АЦСТ-148-01057 | Пв | 22.09.2027 | АЦСТ-148 | не загружена | открыть
АО "Лискимонтажконструкция" |  |  | 2(М03), 2+1(М03+М01) | группа 3 (М03) | МАДП+АФ | НГДО | [7 empty] | АЦСТ-148-01102 | Пв | 27.10.2027 | АЦСТ-148 | не загружена | открыть
АО "Лискимонтажконструкция" |  |  | 1(М01), 2(М03), 2+1(М03+М01) | группа 3 (М03) | РД | НГДО | [7 empty] | АЦСТ-148-01103 | Пв | 27.10.2027 | АЦСТ-148 | не загружена | открыть
АО "Лискимонтажконструкция" |  |  | 1(М01), 2(М03) | группа 3 (М03) | АПГ+АФ | НГДО | [7 empty] | АЦСТ-148-01225 | Пв | 10.01.2028 | АЦСТ-148 | не загружена | открыть
АО "МИСК" |  |  | 1(М01), 2(М03), 2(М03)+1(М01) | группа 3 (М03) | МП | СК | [7 empty] | АЦСТ-99-03260 | Пв | 18.09.2028 | АЦСТ-99 | не загружена | открыть
АО "МИСК" |  |  | 1(М01), 2(М03), 2(М03)+1(М01) | группа 3 (М03) | РД | СК | [7 empty] | АЦСТ-99-03268 | Пв | 24.09.2028 | АЦСТ-99 | не загружена | открыть
АО "МРТС" | ЛБ-52TRU | Электроды покрытые металлические ЛБ-52TRU и другие аттестованные аналоги, указанные в ПТД | 2+1 (М03+М01), марки согласно ПТД; 1 (М01), марки согласно ПТД | группа 3 (М03) | РД | СК | свыше 12,0 до 40,0 включительно | свыше 500,0 до 2840,0 включительно | с подогревом | без термообработки | Н1; Г; В1; Н45 | МРТС-РД-СК1 15.07.2024 | Ручная дуговая сварка покрытыми электродами (РД) металлических строительных конструкций | АЦСТ-139-00515 | Пв | 27.08.2028 | АЦСТ-139 | да | открыть
АО "МРТС" | ЛБ-52TRU, OK 74.70 | Электроды покрытые металлические ЛБ-52TRU (корень шва), ОК 74.70 (заполняющие и облицовочные слои шва) | 2 (М03), марки согласно ПТД | группа 3 (М03) | РД | СК | свыше 12,0 до 40,0 включительно | свыше 500,0 до 2840,0 включительно | с подогревом | без термообработки | Н1; Г; В1; Н45 | МРТС-РД-СК1 15.07.2024 | Ручная дуговая сварка покрытыми электродами (РД) металлических строительных конструкций | АЦСТ-139-00516 | Пв | 27.08.2028 | АЦСТ-139 | да | открыть
АО "Металлургический завод "Электросталь" |  |  | 1(М01), 3(М03) | группа 3 (М03) | АФПН | ПТО | [7 empty] | АЦСТ-99-02886 | Пв | 05.06.2027 | АЦСТ-99 | не загружена | открыть
АО "Метрострой Северной Столицы" |  |  | 1(М01), 2(М03), 2+1(М03+М01) | группа 3 (М03) | РД | ПТО | [7 empty] | АЦСТ-98-09678 | Пв | 17.03.2027 | АЦСТ-98 | не загружена | открыть
АО "Метрострой Северной Столицы" |  |  | 1(М01), 2(М03), 2+1(М03+М01) | группа 3 (М03) | РД | ПТО | [7 empty] | АЦСТ-98-09680 | Пв | 17.03.2027 | АЦСТ-98 | не загружена | открыть
АО "Метрострой Северной Столицы" |  |  | 2(М03) | группа 3 (М03) | РД | СК | [7 empty] | АЦСТ-98-09681 | Пв | 17.03.2027 | АЦСТ-98 | не загружена | открыть
АО "Мостострой-11" | OK AristoRod 12.50 | Сварочная проволока OK AristoRod 12.50 и другие аттестованные марки, указанные в ПТД. Защитный газ Ar(82%)+CO2(18%) | 1 (М01) | группа 3 (М03) | МП | КСМ | от 8,0 до 50,0 включительно | плоские детали | с подогревом | без термообработки | Н1; В1 / Н1; Н2; П2; В1 | Технологический регламент-ТР-А289РД-1/2021-3-ИС-ПК1203-ПС.КМНПЦ 14.10.2021; ППР-ПК1203-МК-1 10.06.2022 | ТТехнология механизированной сварки плавящимся электродом в среде активных газов и смесях (МП) металлических конструкций пролетных строений, опор и пилонов стальных мостов при сборке, сварке и ремонте в монтажных условиях | АЦСТ-12-06390 | Пв | 08.12.2026 | АЦСТ-12 | да | открыть
АО "Мостострой-11" |  |  | 1(М01), 2(М03) | группа 3 (М03) | МП | СК | свыше 3,0 до 50,0 включительно / от 8,0 до 50,0 включительно / свыше 3,0 до 30,0 включительно / свыше 3,0 до 40,0 включительно | плоские детали | с подогревом | без термообработки |  | Технологический регламент-ТР-А289РД-1/2021-3-ИС-ПК1203-ПС.КМНПЦ 14.10.2021; ППР-ПК1203-МК-1 10.06.2022 | Технология механизированной сварки плавящимся электродом в среде активных газов и смесях (МП) металлических строительных конструкций (СК) | АЦСТ-12-06400 | Пв | 12.12.2026 | АЦСТ-12 | да | открыть
АО "НВБ Энергия" |  |  | Группа 1 (до К54 вкл.), марки согласно ПТД, Группа 2 (св. К54 до К60 вкл.), марки согласно ПТД, Группа 1 (до К54 вкл.)+2 (св. К54 до К60 вкл.), марки согласно ПТД | марка σт≥420 | РД | НГДО | [7 empty] | АЦСТ-155-00036 | Пв | 08.12.2026 | АЦСТ-155 | не загружена | открыть
АО "НВБ Энергия" |  |  | Группа 1 (до К54 вкл.), марки согласно ПТД, Группа 2 (св. К54 до К60 вкл.), марки согласно ПТД, Группа 1 (до К54 вкл.)+2 (св. К54 до К60 вкл.), марки согласно ПТД | марка σт≥420 | РД | НГДО | [7 empty] | АЦСТ-155-00037 | Пв | 09.12.2026 | АЦСТ-155 | не загружена | открыть
АО "НВБ Энергия" |  |  | Группа 1 (до К54 вкл.), марки согласно ПТД, Группа 1 (до К54 вкл.)+2 (св. К54 до К60 вкл.), марки согласно ПТД, Группа 2 (св. К54 до К60 вкл.), марки согласно ПТД | марка σт≥420 | РД | НГДО | [7 empty] | АЦСТ-155-00038 | Пв | 16.12.2026 | АЦСТ-155 | не загружена | открыть
АО "НВБ Энергия" |  |  | Группа 1 (до К54 вкл.), марки согласно ПТД, Группа 1 (до К54 вкл.)+2 (св. К54 до К60 вкл.), марки согласно ПТД, Группа 2 (св. К54 до К60 вкл.), марки согласно ПТД | марка σт≥420 | РД | НГДО | [7 empty] | АЦСТ-155-00039 | Пв | 16.12.2026 | АЦСТ-155 | не загружена | открыть
АО "НЗ 70-летия Победы" |  |  | 1(М01), 2(М03) | группа 3 (М03) | МП | НГДО | [7 empty] | АЦСТ-121-03446 | Пв | 13.02.2028 | АЦСТ-121 | не загружена | открыть
АО "НЗ 70-летия Победы" |  |  | 4(М02), 2(М03) | группа 3 (М03) | ААДН | НГДО | [7 empty] | АЦСТ-121-03447 | Пв | 13.02.2028 | АЦСТ-121 | не загружена | открыть
АО "НЗ 70-летия Победы" |  |  | 4(М02), 2(М03) | группа 3 (М03) | ААДН | НГДО | [7 empty] | АЦСТ-121-03448 | Пв | 13.02.2028 | АЦСТ-121 | не загружена | открыть
АО "НЗ 70-летия Победы" |  |  | 4(М02)2(М03) | группа 3 (М03) | РАД+РД | НГДО | [7 empty] | АЦСТ-121-03449 | Пв | 13.02.2028 | АЦСТ-121 | не загружена | открыть
АО "НЗ 70-летия Победы" |  |  | 4(М02)2(М03) | группа 3 (М03) | МП | НГДО | [7 empty] | АЦСТ-121-03450 | Пв | 13.02.2028 | АЦСТ-121 | не загружена | открыть
АО "НЗ 70-летия Победы" |  |  | Группа 2(M03): марка S460 (группа 1.3 по ISO 15608) и другие аналоги согласно ПТД, 1(М01) | группа 3 (М03) + марка σт≥420 | МПН | НГДО | [7 empty] | АЦСТ-17-02167 | Пв | 07.04.2029 | АЦСТ-17 | не загружена | открыть
АО "Нижегородский завод 70-летия Победы" |  |  | 4(М02), 2(М03):маркаF65поASTMA694(3.1поISO15608) | группа 3 (М03) | МП | НГДО | [7 empty] | АЦСТ-121-03080 | Пв | 13.12.2026 | АЦСТ-121 | не загружена | открыть
АО "Нижегородский завод 70-летия Победы" |  |  | 2(М03) | группа 3 (М03) | МП | НГДО | [7 empty] | АЦСТ-121-03183 | Пв | 23.06.2027 | АЦСТ-121 | не загружена | открыть
АО "Новые технологии" |  |  | 1(М01)1(М01), 1(М01)2(М03), 2(М03)2(М03), 1(М01), 2(М03) | группа 3 (М03) | РД | НГДО | [7 empty] | АЦСТ-121-04116 | Пв | 08.07.2030 | АЦСТ-121 | не загружена | открыть
АО "Омский ЭМЗ" | Св-08Г2С | Св-08Г2С* | 1 (М01) | группа 3 (М03) | МП | СК | свыше 3 до 6 включительно / свыше 3 до 12 включительно / свыше 3 до 12 включительно/свыше 3 до 12 включительно / свыше 12 до 20 включительно/свыше 12 до 20 включительно | плоские детали / плоские детали/плоские детали | без подогрева | без термообработки | Н1; Г; В1 / Н1; Н2; В1 | 25 2 90 00 003 31.07.2019 | Механизированная сварка плавящимся электродом в среде активных газов и смесях металлических строительных конструкций | АЦСТ-16-01547 | Пв | 19.05.2027 | АЦСТ-16 | да | открыть
АО "ПО "ВОЗРОЖДЕНИЕ" |  |  | 1(М01), 2(М03), 1(М01)+2(М03) | группа 3 (М03) | МП | СК | [7 empty] | АЦСТ-98-10577 | Пв | 24.02.2029 | АЦСТ-98 | не загружена | открыть
АО "ПО "ВОЗРОЖДЕНИЕ" |  |  | 1,(М01): 09Г2С, 09Г2СД, 15ХСНД, 15ХСНДА и другие марки, прописанные в ПТД, 2,(М03): 10ХСНД, 10ХСНДА и другие марки, прописанные в ПТД | группа 3 (М03) | МП | КСМ | [7 empty] | АЦСТ-98-10584 | Пв | 04.03.2029 | АЦСТ-98 | не загружена | открыть
АО "ПО "Возрождение" |  |  | 1(М01), 2(М03), 1(М01)+2(М03) | группа 3 (М03) | РД | СК | [7 empty] | АЦСТ-98-10131 | Пв | 26.03.2028 | АЦСТ-98 | не загружена | открыть
АО "ПО "Возрождение" |  |  | 1,(М01): 09Г2С, 09Г2СД, 15ХСНД, 15ХСНДА и другие марки, прописанные в ПТД, 2,(М03): 10ХСНД, 10ХСНДА и другие марки, прописанные в ПТД | группа 3 (М03) | РД | КСМ | [7 empty] | АЦСТ-98-10133 | Пв | 26.03.2028 | АЦСТ-98 | не загружена | открыть
АО "ПО "Севмаш" | УОНИ-13/55 | Электроды покрытые металлические УОНИ 13/55 (Э50А) | 2 (М03), марки согласно ПТД; 1 (М01), марки согласно ПТД | группа 3 (М03) | РД | ПТО | от 5,0 до 12,0 включительно / привариваемая деталь: от 5,0 до 12,0 включительно/ основная деталь: от 5,0 до 30,0 включительно | плоские детали | без подогрева | без термообработки | Н1; Г; П1; В1 / Н1; Н2; П2; В1 | ТИ-ПТО-РД-2023 01.10.2023 | Технологическая инструкция на ручную дуговую сварку подъемно-транспортного оборудования из углеродистых и низколегированных сталей | АЦСТ-139-00543 | Пв | 27.09.2028 | АЦСТ-139 | да | открыть
АО "ПО "Севмаш" | Св-08Г2С | Проволока сварочная сплошного сечения Св-08Г2С | 2 (М03), марки согласно ПТД; 1 (М01), марки согласно ПТД | группа 3 (М03) | МП | ПТО | от 5,0 до 12,0 включительно / привариваемая деталь: от 5,0 до 12,0 включительно/ основная деталь: от 5,0 до 30,0 включительно | плоские детали | без подогрева | без термообработки | Н1; Г; П1; В1 / Н1; Н2; П2; В1 | ТИ-ПТО-МП-2023 01.10.2023 | Технологическая инструкция на механизированную сварку в среде углекислого газа подъемно-транспортного оборудования из углеродистых и низколегированных сталей | АЦСТ-139-00544 | Пв | 27.09.2028 | АЦСТ-139 | да | открыть
АО "Промышленные технологии" |  | Проволока порошковая ОК ПРО 71 | 2 (М03), марки согласно ПТД; 1 (М01), марки согласно ПТД; 2+1 (М03+М01), марки согласно ПТД | группа 3 (М03) | МПГ | ПТО | от 5,0 до 12,0 включительно / свыше 12,0 до 50,0 включительно / привариваемая деталь: от 5,0 до 12,0 включительно/ основная деталь: от 5,0 до 30,0 включительно / привариваемая деталь: свыше 12,0 до 50,0 включительно/ основная деталь: свыше 6,0 до 50,0 включительно |  | без подогрева / с подогревом | без термообработки | Н1; Г; В1 / Н1; Н2; П2; В1 | ПТ.ТИ.25202.0039 17.04.2020 | Механизированная сварка порошковой проволокой с флюсовым наполнителем в среде активных газов | АЦСТ-139-00492 | Пв | 06.06.2028 | АЦСТ-139 | да | открыть
АО "РОСПАН ИНТЕРНЕШНЛ" |  |  | 1(М01), 2(М03), 1(М01)+2(М03) | группа 3 (М03) | РД | НГДО | [7 empty] | АЦСТ-94-01916 | Пв | 12.12.2027 | АЦСТ-94 | не загружена | открыть
АО "РОСПАН ИНТЕРНЕШНЛ" |  |  | 1(М01), 2(М03), 1(М01)+2(М03) | группа 3 (М03) | РД | НГДО | [7 empty] | АЦСТ-94-01917 | Пв | 12.12.2027 | АЦСТ-94 | не загружена | открыть
АО "РОСПАН ИНТЕРНЕШНЛ" |  |  | М01, М03, М01+М03 | группа 3 (М03) | РД | НГДО | [7 empty] | АЦСТ-94-01959 | Пв | 19.01.2028 | АЦСТ-94 | не загружена | открыть
АО "СЕВЕРСТАЛЬ СТАЛЬНЫЕ РЕШЕНИЯ" |  |  | 1-Ст3пс, Ст3сп, Ст3Гпс, Ст3Гсп, 09Г2С, 2-10ХСНД, 14Г2АФ, 16Г2АФ | марка σт≥420 | АФ | СК | [7 empty] | АЦСТ-83-01341 | Пв | 16.02.2028 | АЦСТ-83 | не загружена | открыть
АО "СЕВЕРСТАЛЬ СТАЛЬНЫЕ РЕШЕНИЯ" |  |  | 1 - Ст3пс, Ст3сп, Ст3Гпс, Ст3Гсп, 09Г2С, 2 - 10ХСНД, 14Г2АФ, 16Г2АФ | марка σт≥420 | МП | СК | [7 empty] | АЦСТ-83-01342 | Пв | 16.02.2028 | АЦСТ-83 | не загружена | открыть
АО "СМК "ЧЕРМЕТЭКОЛОГИЯ" |  |  | 1(М01), 2(М03), 1(М01)+2(М03) | группа 3 (М03) | МП | СК | [7 empty] | АЦСТ-98-10281 | Пв | 19.07.2028 | АЦСТ-98 | не загружена | открыть
АО "СМК "ЧЕРМЕТЭКОЛОГИЯ" |  |  | 1(М01), 2(М03), 1(М01)+2(М03) | группа 3 (М03) | РД | СК | [7 empty] | АЦСТ-98-10282 | Пв | 19.07.2028 | АЦСТ-98 | не загружена | открыть
АО "СМК "ЧЕРМЕТЭКОЛОГИЯ" |  |  | 1(М01), 2(М03) | группа 3 (М03) | РД | СК | [7 empty] | АЦСТ-98-10283 | Пв | 19.07.2028 | АЦСТ-98 | не загружена | открыть
АО "СМК "ЧЕРМЕТЭКОЛОГИЯ" |  |  | 1(М01), 2(М03), 1(М01)+2(М03) | группа 3 (М03) | РД | МО | [7 empty] | АЦСТ-98-10284 | Пв | 19.07.2028 | АЦСТ-98 | не загружена | открыть
АО "СМК "ЧЕРМЕТЭКОЛОГИЯ" |  |  | 1(М01), 2(М03) | группа 3 (М03) | РД | МО, ОХНВП | [7 empty] | АЦСТ-98-10285 | Пв | 19.07.2028 | АЦСТ-98 | не загружена | открыть
АО "СМК "ЧЕРМЕТЭКОЛОГИЯ" |  |  | 1(М01), 2(М03), 1(М01)+2(М03) | группа 3 (М03) | МП | МО | [7 empty] | АЦСТ-98-10518 | Пв | 15.01.2029 | АЦСТ-98 | не загружена | открыть
АО "СМК "ЧЕРМЕТЭКОЛОГИЯ" |  |  | 1(М01), 2(М03) | группа 3 (М03) | МП | ОХНВП | [7 empty] | АЦСТ-98-10521 | Пв | 15.01.2029 | АЦСТ-98 | не загружена | открыть
АО "СМК "ЧЕРМЕТЭКОЛОГИЯ" |  |  | 1(М01), 2(М03) | группа 3 (М03) | МП | МО, ОХНВП | [7 empty] | АЦСТ-98-10576 | Пв | 22.07.2028 | АЦСТ-98 | не загружена | открыть
АО "СМТ" |  |  | 1(М01), 2(М03) | группа 3 (М03) | РД | НГДО | [7 empty] | АЦСТ-121-03103 | Пв | 11.04.2027 | АЦСТ-121 | не загружена | открыть
АО "СМТ" |  |  | 2(М03) | группа 3 (М03) | РД | НГДО | [7 empty] | АЦСТ-148-01128 | Пв | 09.11.2027 | АЦСТ-148 | не загружена | открыть
АО "СМТ" |  |  | 2(М03) | группа 3 (М03) | РД | НГДО | [7 empty] | АЦСТ-148-01129 | Пв | 09.11.2027 | АЦСТ-148 | не загружена | открыть
АО "СМТ" |  |  | 2(М03), 2(М03)+1(М01), 1(М01) | группа 3 (М03) | РД+АПИ | НГДО | [7 empty] | АЦСТ-148-01220 | Пв | 10.01.2028 | АЦСТ-148 | не загружена | открыть
АО "СМТ" |  |  | 2(М03), 2(М03)+1(М01), 1(М01) | группа 3 (М03) | РД+АПИ | НГДО | [7 empty] | АЦСТ-148-01221 | Пв | 10.01.2028 | АЦСТ-148 | не загружена | открыть
АО "СМТ" |  |  | 2(М03), 1(М01) | группа 3 (М03) | РД+АПИ | НГДО | [7 empty] | АЦСТ-148-01222 | Пв | 10.01.2028 | АЦСТ-148 | не загружена | открыть
АО "СМТ" |  |  | 2(М03), 2(М03)+1(М01), 1(М01) | группа 3 (М03) | МП+АПИ | НГДО | [7 empty] | АЦСТ-148-01223 | Пв | 10.01.2028 | АЦСТ-148 | не загружена | открыть
АО "СМТ" |  |  | 2(М03), 2(М03)+1(М01), 1(М01) | группа 3 (М03) | РД | НГДО | [7 empty] | АЦСТ-148-01228 | Пв | 15.01.2028 | АЦСТ-148 | не загружена | открыть
АО "СМТ" |  |  | 2(М03), 1(М01) | группа 3 (М03) | РД | НГДО | [7 empty] | АЦСТ-148-01229 | Пв | 15.01.2028 | АЦСТ-148 | не загружена | открыть
АО "СМТ" |  |  | 1(М01), 2(М03), 2(М03)+1(М01) | группа 3 (М03) | РД | НГДО | [7 empty] | АЦСТ-148-01230 | Пв | 15.01.2028 | АЦСТ-148 | не загружена | открыть
АО "СМТ" |  |  | 1(М01)+13(М31), 2(М03)+13(М31) | группа 3 (М03) | Т | НГДО | [7 empty] | АЦСТ-148-01371 | Пв | 31.07.2028 | АЦСТ-148 | не загружена | открыть
АО "СМТ" |  |  | 1(М01)+13(М31), 2(М03)+13(М31) | группа 3 (М03) | Т | НГДО | [7 empty] | АЦСТ-148-01578 | Пв | 21.01.2029 | АЦСТ-148 | не загружена | открыть
АО "СМТ" |  |  | 1(М01), 1(М01)+2(М03) | группа 3 (М03) | РАД | НГДО | [7 empty] | АЦСТ-148-01586 | Пв | 24.01.2029 | АЦСТ-148 | не загружена | открыть
АО "СМТ" |  |  | 2(М03), 1(М01), 2(М03)+1(М01) | группа 3 (М03) | РД | НГДО | [7 empty] | АЦСТ-148-01623 | Пв | 20.02.2029 | АЦСТ-148 | не загружена | открыть
АО "СМТ" |  |  | 1(М01), 2(М03), 1(М01)+2(М03) | группа 3 (М03) | РД | НГДО | [7 empty] | АЦСТ-99-02764 | Пв | 15.12.2026 | АЦСТ-99 | не загружена | открыть
АО "СМТ" |  |  | 1(М01), 2(М03) | группа 3 (М03) | РД | НГДО | [7 empty] | АЦСТ-99-02765 | Пв | 15.12.2026 | АЦСТ-99 | не загружена | открыть
АО "СМТ" |  |  | 1(М01), 2(М03), 2(М03)+1(М01) | группа 3 (М03) | РД | НГДО | [7 empty] | АЦСТ-99-02766 | Пв | 15.12.2026 | АЦСТ-99 | не загружена | открыть
АО "СМТ" |  |  | 1(М01), 2(М03) | группа 3 (М03) | РД | НГДО | [7 empty] | АЦСТ-99-02767 | Пв | 15.12.2026 | АЦСТ-99 | не загружена | открыть
АО "СМТ" |  |  | 1(М01), 2(М03) | группа 3 (М03) | РД | НГДО | [7 empty] | АЦСТ-99-02768 | Пв | 15.12.2026 | АЦСТ-99 | не загружена | открыть
АО "СМТ" |  |  | 1(М01), 2(М03) | группа 3 (М03) | РД | НГДО | [7 empty] | АЦСТ-99-02769 | Пв | 15.12.2026 | АЦСТ-99 | не загружена | открыть
АО "СМТ" |  |  | 1(М01), 2(М03), 1(М01)+2(М03) | группа 3 (М03) | РД | НГДО | [7 empty] | АЦСТ-99-02770 | Пв | 16.12.2026 | АЦСТ-99 | не загружена | открыть
АО "СМТ" |  |  | 1(М01), 2(М03), 2(М03)+1(М01) | группа 3 (М03) | РД | НГДО | [7 empty] | АЦСТ-99-02771 | Пв | 16.12.2026 | АЦСТ-99 | не загружена | открыть
АО "СПНУ" |  |  | 1(М01), 2(М03) | группа 3 (М03) | РД | ПТО | [7 empty] | АЦСТ-92-02937 | Пр | 17.11.2027 | АЦСТ-92 | не загружена | открыть
АО "СТНГ" |  |  | 1(М01), 2(М03), 2+1(М03+М01) | группа 3 (М03) | РАД+РД | НГДО | [7 empty] | АЦСТ-161-00659 | Пв | 13.02.2030 | АЦСТ-161 | не загружена | открыть
АО "СТНГ" |  |  | 1(М01), 2(М03), 2+1(М03+М01) | группа 3 (М03) | РАД+РД | НГДО | [7 empty] | АЦСТ-161-00660 | Пв | 13.02.2030 | АЦСТ-161 | не загружена | открыть
АО "СТНГ" | LB-52U, OK 74.70 | Сварка корневого (подварочного) слоя шва – электроды LB-52U; сварка заполняющих и облицовочного слоёв шва – электроды ОК 74.70. Допускается применение других аттестованных сварочных материалов в соответствии с требованиями ПТД. | 2 (М03); 2+1 (М03+М01) | группа 3 (М03) | РД | НГДО, ОХНВП | от 5,0 до 12,0 включительно / свыше 12,0 до 30,0 включительно / свыше 12,0 до 50,0 включительно | свыше 500,0 до 4500,0 включительно | без подогрева | без термообработки / с термообработкой | Н1; Г; В1; Н45 | АТ-СТНГ-РД-НГДО-24Т 30.04.2026 | Технология ручной дуговой сварки покрытыми электродами (РД) стыковых сварных соединений технологических трубопроводов | АЦСТ-161-00904 | Пв | 27.07.2030 | АЦСТ-161 | да | открыть
АО "СТНГ" |  |  | 1(М01)2(М03), 1(М01) | группа 3 (М03) | РАД | НГДО | [7 empty] | АЦСТ-99-02722 | Пв | 10.10.2026 | АЦСТ-99 | не загружена | открыть
АО "СТНГ" |  |  | 1(М01), 2(М03) | группа 3 (М03) | РД | НГДО | [7 empty] | АЦСТ-99-02758 | Пв | 09.12.2026 | АЦСТ-99 | не загружена | открыть
АО "СТНГ" |  |  | 1(М01), 2(М03) | группа 3 (М03) | РД | НГДО | [7 empty] | АЦСТ-99-02759 | Пв | 09.12.2026 | АЦСТ-99 | не загружена | открыть
АО "СТНГ" |  |  | 1(М01), 2(М03) | группа 3 (М03) | РД | НГДО | [7 empty] | АЦСТ-99-02760 | Пв | 09.12.2026 | АЦСТ-99 | не загружена | открыть
АО "СТНГ" |  |  | 1(М01), 2(М03) | группа 3 (М03) | РД | НГДО | [7 empty] | АЦСТ-99-02781 | Пв | 20.12.2026 | АЦСТ-99 | не загружена | открыть
АО "СТНГ" |  |  | 1(М01), 2(М03) | группа 3 (М03) | РД | НГДО | [7 empty] | АЦСТ-99-02782 | Пв | 22.12.2026 | АЦСТ-99 | не загружена | открыть
АО "СТНГ" |  |  | 1(М01), 2(М03) | группа 3 (М03) | РД | НГДО | [7 empty] | АЦСТ-99-02783 | Пв | 22.12.2026 | АЦСТ-99 | не загружена | открыть
АО "СТНГ" |  |  | 1(М01), 2(М03), 1(М01)+2(М03) | группа 3 (М03) | РД | НГДО | [7 empty] | АЦСТ-99-02802 | Пв | 16.01.2027 | АЦСТ-99 | не загружена | открыть
АО "СТНГ" |  |  | 1(М01), 2(М03), 1(М01)+2(М03) | группа 3 (М03) | РД | НГДО | [7 empty] | АЦСТ-99-02803 | Пв | 16.01.2027 | АЦСТ-99 | не загружена | открыть
АО "СТНГ" |  |  | 1(М01), 2(М03), 1(М01)+2(М03) | группа 3 (М03) | РД | НГДО | [7 empty] | АЦСТ-99-02804 | Пв | 23.01.2027 | АЦСТ-99 | не загружена | открыть
АО "СТНГ" |  |  | 2(М03), 2(М03)+1(М01) | группа 3 (М03) | РД | НГДО | [7 empty] | АЦСТ-99-02819 | Пв | 11.03.2027 | АЦСТ-99 | не загружена | открыть
АО "СТНГ" |  |  | 2(М03), 2(М03)+1(М01) | группа 3 (М03) | РД | НГДО | [7 empty] | АЦСТ-99-02838 | Пв | 07.04.2027 | АЦСТ-99 | не загружена | открыть
АО "СТНГ" |  |  | 2(М03) | группа 3 (М03) | РД | НГДО | [7 empty] | АЦСТ-99-02839 | Пв | 07.04.2027 | АЦСТ-99 | не загружена | открыть
АО "СТНГ" |  |  | 2(М03), 2(М03)+1(М01) | группа 3 (М03) | РД | НГДО | [7 empty] | АЦСТ-99-02840 | Пв | 07.04.2027 | АЦСТ-99 | не загружена | открыть
АО "СТНГ" |  |  | 1(М01), 1(М01)+2(М03) | группа 3 (М03) | РД | НГДО | [7 empty] | АЦСТ-99-02877 | Пв | 19.05.2027 | АЦСТ-99 | не загружена | открыть
АО "СТНГ" |  |  | 1(М01), 2(М03) | группа 3 (М03) | РД | НГДО | [7 empty] | АЦСТ-99-02881 | Пв | 24.05.2027 | АЦСТ-99 | не загружена | открыть
АО "СТНГ" |  |  | 1(М01), 2(М03) | группа 3 (М03) | РД | НГДО | [7 empty] | АЦСТ-99-02882 | Пв | 26.05.2027 | АЦСТ-99 | не загружена | открыть
АО "СТНГ" |  |  | 1(М01)+2(М03) | группа 3 (М03) | РД | НГДО | [7 empty] | АЦСТ-99-02883 | Пв | 26.05.2027 | АЦСТ-99 | не загружена | открыть
АО "СТНГ" |  |  | 2(М03) | группа 3 (М03) | ААДП | НГДО | [7 empty] | АЦСТ-99-02895 | Пв | 07.06.2027 | АЦСТ-99 | не загружена | открыть
АО "СТНГ" |  |  | 2(М03) | группа 3 (М03) | ААДП | НГДО | [7 empty] | АЦСТ-99-02896 | Пв | 07.06.2027 | АЦСТ-99 | не загружена | открыть
АО "СТНГ" |  |  | 1(М01), 2(М03), 1(М01)+2(М03) | группа 3 (М03) | РД | НГДО | [7 empty] | АЦСТ-99-02900 | Пв | 08.06.2027 | АЦСТ-99 | не загружена | открыть
АО "СТНГ" |  |  | 1(М01)2(М03) | группа 3 (М03) | РД | НГДО | [7 empty] | АЦСТ-99-02914 | Пв | 23.06.2027 | АЦСТ-99 | не загружена | открыть
АО "СТНГ" |  |  | 1(М01)2(М03) | группа 3 (М03) | РД | НГДО | [7 empty] | АЦСТ-99-02915 | Пв | 26.06.2027 | АЦСТ-99 | не загружена | открыть
АО "СТНГ" |  |  | 1(М01)2(М03) | группа 3 (М03) | РД | НГДО | [7 empty] | АЦСТ-99-02916 | Пв | 26.06.2027 | АЦСТ-99 | не загружена | открыть
АО "СТНГ" |  |  | 2(М03), 1(М01)+2(М03) | группа 3 (М03) | АПГ | НГДО | [7 empty] | АЦСТ-99-02953 | Пв | 24.08.2027 | АЦСТ-99 | не загружена | открыть
АО "СТНГ" |  |  | 2(М03), 1(М01)+2(М03) | группа 3 (М03) | РД | НГДО | [7 empty] | АЦСТ-99-02954 | Пв | 24.08.2027 | АЦСТ-99 | не загружена | открыть
АО "СТНГ" |  |  | 1(М01), 2(М03) | группа 3 (М03) | РД | НГДО | [7 empty] | АЦСТ-99-02955 | Пв | 25.08.2027 | АЦСТ-99 | не загружена | открыть
АО "СТНГ" |  |  | 1(М01), 2(М03) | группа 3 (М03) | РД | НГДО | [7 empty] | АЦСТ-99-02956 | Пв | 25.08.2027 | АЦСТ-99 | не загружена | открыть
АО "СТНГ" |  |  | 1(М01), 2(М03) | группа 3 (М03) | РД | НГДО | [7 empty] | АЦСТ-99-02960 | Пв | 13.09.2027 | АЦСТ-99 | не загружена | открыть
АО "СТНГ" |  |  | 1(М01), 2(М03) | группа 3 (М03) | РД | НГДО | [7 empty] | АЦСТ-99-02961 | Пв | 13.09.2027 | АЦСТ-99 | не загружена | открыть
АО "СТНГ" |  |  | 1(М01), 2(М03) | группа 3 (М03) | РД | НГДО | [7 empty] | АЦСТ-99-02962 | Пв | 13.09.2027 | АЦСТ-99 | не загружена | открыть
АО "СТНГ" |  |  | 1(М01), 2(М03) | группа 3 (М03) | РД | НГДО | [7 empty] | АЦСТ-99-02981 | Пв | 05.10.2027 | АЦСТ-99 | не загружена | открыть
АО "СТНГ" |  |  | 1(М01), 2(М03) | группа 3 (М03) | РД | НГДО | [7 empty] | АЦСТ-99-02982 | Пв | 05.10.2027 | АЦСТ-99 | не загружена | открыть
АО "СТНГ" |  |  | 1(М01), 2(М03) | группа 3 (М03) | РД | НГДО | [7 empty] | АЦСТ-99-02983 | Пв | 05.10.2027 | АЦСТ-99 | не загружена | открыть
АО "СТНГ" |  |  | 1(М01), 2(М03), 1(М01)классапрочностидоК54вкл.+2(М03) | группа 3 (М03) | РД | НГДО | [7 empty] | АЦСТ-99-03008 | Пв | 10.11.2027 | АЦСТ-99 | не загружена | открыть
АО "СТНГ" |  |  | 1(М01), 2(М03) | группа 3 (М03) | РД | НГДО | [7 empty] | АЦСТ-99-03009 | Пв | 15.11.2027 | АЦСТ-99 | не загружена | открыть
АО "СТНГ" |  |  | 1(М01), 2(М03) | группа 3 (М03) | РД | НГДО | [7 empty] | АЦСТ-99-03010 | Пв | 15.11.2027 | АЦСТ-99 | не загружена | открыть
АО "СТНГ" |  |  | 2(М03), 1(М01)2(М03) | группа 3 (М03) | РД | СК | [7 empty] | АЦСТ-99-03026 | Пв | 04.12.2027 | АЦСТ-99 | не загружена | открыть
АО "СТНГ" |  |  | 1(М01), 2(М03), 1(М01)+2(М03) | группа 3 (М03) | РД+АПИ | НГДО | [7 empty] | АЦСТ-99-03051 | Пв | 19.01.2028 | АЦСТ-99 | не загружена | открыть
АО "СТНГ" |  |  | 1(М01), 2(М03), 1(М01)+2(М03) | группа 3 (М03) | РД+АПИ | НГДО | [7 empty] | АЦСТ-99-03052 | Пв | 19.01.2028 | АЦСТ-99 | не загружена | открыть
АО "СТНГ" |  |  | 1(М01), 2(М03), 1(М01)+2(М03) | группа 3 (М03) | МП+АПИ | НГДО | [7 empty] | АЦСТ-99-03053 | Пв | 19.01.2028 | АЦСТ-99 | не загружена | открыть
АО "СТНГ" |  |  | 1(М01), 2(М03), 1(М01)+2(М03) | группа 3 (М03) | МП+АПИ | НГДО | [7 empty] | АЦСТ-99-03054 | Пв | 19.01.2028 | АЦСТ-99 | не загружена | открыть
АО "СТНГ" |  |  | 2(М03) | группа 3 (М03) | РД | НГДО | [7 empty] | АЦСТ-99-03078 | Пв | 13.02.2028 | АЦСТ-99 | не загружена | открыть
АО "СТНГ" |  |  | 1(М01), 2(М03), 1(М01)+2(М03) | группа 3 (М03) | РД | НГДО | [7 empty] | АЦСТ-99-03129 | Пв | 24.04.2028 | АЦСТ-99 | не загружена | открыть
АО "СТНГ" |  |  | 1(М01), 2(М03) | группа 3 (М03) | РД | НГДО | [7 empty] | АЦСТ-99-03163 | Пв | 21.05.2028 | АЦСТ-99 | не загружена | открыть
АО "СТНГ" |  |  | 1(М01), 2(М03), 1(М01)+2(М03) | группа 3 (М03) | РД+АПИ | НГДО | [7 empty] | АЦСТ-99-03164 | Пв | 21.05.2028 | АЦСТ-99 | не загружена | открыть
АО "СТНГ" |  |  | 1(М01), 2(М03), 1(М01)+2(М03) | группа 3 (М03) | РД+АПИ | НГДО | [7 empty] | АЦСТ-99-03169 | Пв | 22.05.2028 | АЦСТ-99 | не загружена | открыть
АО "СТНГ" |  |  | 2(М03) | группа 3 (М03) | ААДП | НГДО | [7 empty] | АЦСТ-99-03177 | Пв | 04.04.2028 | АЦСТ-99 | не загружена | открыть
АО "СТНГ" |  |  | 2(М03) | группа 3 (М03) | ААДП | НГДО | [7 empty] | АЦСТ-99-03178 | Пв | 04.04.2028 | АЦСТ-99 | не загружена | открыть
АО "СТНГ" |  |  | 2(М03) | группа 3 (М03) | ААДП | НГДО | [7 empty] | АЦСТ-99-03179 | Пв | 13.02.2028 | АЦСТ-99 | не загружена | открыть
АО "СТНГ" |  |  | 2(М03) | группа 3 (М03) | ААДП | НГДО | [7 empty] | АЦСТ-99-03180 | Пв | 13.02.2028 | АЦСТ-99 | не загружена | открыть
АО "СТНГ" |  |  | 1(М01), 1(М01)+2(М03), 2(М03) | группа 3 (М03) | МП+АПИ | НГДО | [7 empty] | АЦСТ-99-03181 | Пв | 27.05.2028 | АЦСТ-99 | не загружена | открыть
АО "СТНГ" |  |  | 1(М01), 2(М03) | группа 3 (М03) | РД | НГДО | [7 empty] | АЦСТ-99-03182 | Пв | 27.05.2028 | АЦСТ-99 | не загружена | открыть
АО "СТНГ" |  |  | 1(М01), 2(М03) | группа 3 (М03) | РД | НГДО | [7 empty] | АЦСТ-99-03183 | Пв | 27.05.2028 | АЦСТ-99 | не загружена | открыть
АО "СТНГ" |  |  | 1(М01), 1(М01)+2(М03), 2(М03) | группа 3 (М03) | МП+АПИ | НГДО | [7 empty] | АЦСТ-99-03185 | Пв | 28.05.2028 | АЦСТ-99 | не загружена | открыть
АО "СТНГ" |  |  | 1(М01), 2(М03), 1(М01)+2(М03) | группа 3 (М03) | ААДП | НГДО | [7 empty] | АЦСТ-99-03217 | Пв | 23.07.2028 | АЦСТ-99 | не загружена | открыть
АО "СТНГ" |  |  | 1(М01), 2(М03), 1(М01)+2(М03) | группа 3 (М03) | ААДП | НГДО | [7 empty] | АЦСТ-99-03219 | Пв | 24.07.2028 | АЦСТ-99 | не загружена | открыть
АО "СТНГ" |  |  | 1(М01), 2(М03), 1(М01)+2(М03) | группа 3 (М03) | РД | НГДО | [7 empty] | АЦСТ-99-03227 | Пв | 30.07.2028 | АЦСТ-99 | не загружена | открыть
АО "СТНГ" |  |  | 1(М01), 2(М03), 1(М01)+2(М03) | группа 3 (М03) | РД | НГДО | [7 empty] | АЦСТ-99-03239 | Пв | 09.08.2028 | АЦСТ-99 | не загружена | открыть
АО "СТНГ" |  |  | 1(М01), 2(М03), 1(М01)+2(М03) | группа 3 (М03) | ААДП | НГДО | [7 empty] | АЦСТ-99-03243 | Пв | 15.08.2028 | АЦСТ-99 | не загружена | открыть
АО "СТНГ" |  |  | 1(М01), 1(М01)+2(М03) | группа 3 (М03) | РАД | НГДО | [7 empty] | АЦСТ-99-03254 | Пв | 12.09.2028 | АЦСТ-99 | не загружена | открыть
АО "СТНГ" |  |  | 1(М01), 2(М03), 1(М01)+2(М03) | группа 3 (М03) | РД | НГДО | [7 empty] | АЦСТ-99-03265 | Пв | 19.09.2028 | АЦСТ-99 | не загружена | открыть
АО "СТНГ" |  |  | 1(М01), 2(М03), 1(М01)+2(М03) | группа 3 (М03) | МП+АПИ | НГДО | [7 empty] | АЦСТ-99-03284 | Пв | 04.10.2028 | АЦСТ-99 | не загружена | открыть
АО "СТНГ" |  |  | 1(М01), 2(М03), 1(М01)+2(М03) | группа 3 (М03) | РД+АПИ | НГДО | [7 empty] | АЦСТ-99-03285 | Пв | 04.10.2028 | АЦСТ-99 | не загружена | открыть
АО "СТНГ" |  |  | 1(М01)13(М31), 2(М03)13(М31) | группа 3 (М03) | Т | НГДО | [7 empty] | АЦСТ-99-03289 | Пв | 14.10.2028 | АЦСТ-99 | не загружена | открыть
АО "СТНГ" |  |  | 1(М01), 2(М03), 1(М01)+2(М03) | группа 3 (М03) | МП+АПИ | НГДО | [7 empty] | АЦСТ-99-03411 | Пв | 29.01.2029 | АЦСТ-99 | не загружена | открыть
АО "СТНГ" |  |  | 1(М01), 2(М03), 1(М01)+2(М03) | группа 3 (М03) | МП+АПИ | НГДО | [7 empty] | АЦСТ-99-03412 | Пв | 30.01.2029 | АЦСТ-99 | не загружена | открыть
АО "СТНГ" |  |  | 1(М01), 1(М01)+2(М03) | группа 3 (М03) | РАД | НГДО | [7 empty] | АЦСТ-99-03414 | Пв | 31.01.2029 | АЦСТ-99 | не загружена | открыть
АО "СТНГ" |  |  | 1(М01), 1(М01)+2(М03) | группа 3 (М03) | РАД | НГДО | [7 empty] | АЦСТ-99-03415 | Пв | 31.01.2029 | АЦСТ-99 | не загружена | открыть
АО "СТНГ" |  |  | 1(М01), 2(М03), 1(М01)+2(М03) | группа 3 (М03) | РД | НГДО | [7 empty] | АЦСТ-99-03416 | Пв | 05.02.2029 | АЦСТ-99 | не загружена | открыть
АО "СТНГ" |  |  | 1(М01), 2(М03), 1(М01)+2(М03) | группа 3 (М03) | РД | НГДО | [7 empty] | АЦСТ-99-03417 | Пв | 06.02.2029 | АЦСТ-99 | не загружена | открыть
АО "СТНГ" |  |  | 1(М01), 2(М03) | группа 3 (М03) | РД | НГДО | [7 empty] | АЦСТ-99-03461 | Пв | 17.04.2029 | АЦСТ-99 | не загружена | открыть
АО "СТНГ" |  |  | 1(М01), 2(М03), 1(М01)+2(М03) | группа 3 (М03) | РД | НГДО | [7 empty] | АЦСТ-99-03470 | Пв | 28.04.2029 | АЦСТ-99 | не загружена | открыть
АО "СТНГ" |  |  | 1(М01), 2(М03), 1(М01)+2(М03) | группа 3 (М03) | РД | НГДО | [7 empty] | АЦСТ-99-03474 | Пв | 28.04.2029 | АЦСТ-99 | не загружена | открыть
АО "СТНГ" |  |  | 1(М01), 2(М03) | группа 3 (М03) | РД | НГДО | [7 empty] | АЦСТ-99-03476 | Пв | 28.04.2029 | АЦСТ-99 | не загружена | открыть
АО "СТНГ" |  |  | 1(М01), 1(М01)+2(М03) | группа 3 (М03) | РАД | НГДО | [7 empty] | АЦСТ-99-03481 | Пв | 13.05.2029 | АЦСТ-99 | не загружена | открыть
АО "СТНГ" |  |  | 1(М01), 2(М03), 1(М01)+2(М03) | группа 3 (М03) | РД | НГДО | [7 empty] | АЦСТ-99-03500 | Пв | 09.06.2029 | АЦСТ-99 | не загружена | открыть
АО "СТНГ" |  |  | 3(М03), 3+2 (М03+М03), 3+1(М03+М01) | группа 3 (М03) | РД | НГДО | [7 empty] | АЦСТ-99-03504 | Пв | 16.06.2029 | АЦСТ-99 | не загружена | открыть
АО "СТНГ" |  |  | 1(М01), 2(М03), 2+1(М03+М01) | группа 3 (М03) | РД+АФ | НГДО | [7 empty] | АЦСТ-99-03533 | Пв | 09.07.2029 | АЦСТ-99 | не загружена | открыть
АО "СТНГ" |  |  | 1(М01), 2(М03), 2+1(М03+М01) | группа 3 (М03) | РД+АФ | НГДО | [7 empty] | АЦСТ-99-03534 | Пв | 09.07.2029 | АЦСТ-99 | не загружена | открыть
АО "СТНГ" |  |  | 1(М01), 2(М03), 2+1(М03+М01) | группа 3 (М03) | РД+АФ | НГДО | [7 empty] | АЦСТ-99-03535 | Пв | 09.07.2029 | АЦСТ-99 | не загружена | открыть
АО "СТНГ" |  |  | 3(М03), 3+2 (М03+М03), 3+1(М03+М01) | группа 3 (М03) | ААДП | НГДО | [7 empty] | АЦСТ-99-03543 | Пв | 16.06.2029 | АЦСТ-99 | не загружена | открыть
АО "СТНГ" |  |  | 3(М03), 3+2 (М03+М03), 3+1(М03+М01) | группа 3 (М03) | ААДП | НГДО | [7 empty] | АЦСТ-99-03544 | Пв | 16.06.2029 | АЦСТ-99 | не загружена | открыть
АО "СТНГ" |  |  | 1(М01), 2(М03), 2+1(М03+М01) | группа 3 (М03) | РД+АФ | НГДО | [7 empty] | АЦСТ-99-03568 | Пв | 08.08.2029 | АЦСТ-99 | не загружена | открыть
АО "СТНГ" |  |  | 1(М01), 2(М03), 1(М01)+2(М03) | группа 3 (М03) | РД | НГДО | [7 empty] | АЦСТ-99-03569 | Пв | 11.08.2029 | АЦСТ-99 | не загружена | открыть
АО "СТНГ" |  |  | 1(М01), 2(М03) | группа 3 (М03) | РД | НГДО | [7 empty] | АЦСТ-99-03570 | Пв | 11.08.2029 | АЦСТ-99 | не загружена | открыть
АО "СТНГ" |  |  | 1(М01), 2(М03), 2+1(М03+М01) | группа 3 (М03) | РД+АФ | НГДО | [7 empty] | АЦСТ-99-03571 | Пв | 13.08.2029 | АЦСТ-99 | не загружена | открыть
АО "СТНГ" |  |  | 1(М01), 2(М03), 2+1(М03+М01) | группа 3 (М03) | РД+АФ | НГДО | [7 empty] | АЦСТ-99-03572 | Пв | 13.08.2029 | АЦСТ-99 | не загружена | открыть
АО "СТНГ" |  |  | 1(М01), 2(М03), 2+1(М03+М01) | группа 3 (М03) | РД+АФ | НГДО | [7 empty] | АЦСТ-99-03574 | Пв | 15.08.2029 | АЦСТ-99 | не загружена | открыть
АО "СТНГ" |  |  | 1(М01), 2(М03), 1(М01)+2(М03) | группа 3 (М03) | РД | НГДО | [7 empty] | АЦСТ-99-03576 | Пв | 15.08.2029 | АЦСТ-99 | не загружена | открыть
АО "СТНГ" |  |  | 1(М01), 2(М03), 1(М01)+2(М03) | группа 3 (М03) | РД | НГДО | [7 empty] | АЦСТ-99-03578 | Пв | 21.08.2029 | АЦСТ-99 | не загружена | открыть
АО "СТНГ" |  |  | 2(М03), 1(М01)+2(М03) | группа 3 (М03) | РД | НГДО | [7 empty] | АЦСТ-99-03581 | Пв | 26.08.2029 | АЦСТ-99 | не загружена | открыть
АО "СТНГ" |  |  | 2(М03), 1(М01)+2(М03) | группа 3 (М03) | РАД | НГДО | [7 empty] | АЦСТ-99-03582 | Пв | 26.08.2029 | АЦСТ-99 | не загружена | открыть
АО "СТНГ" |  |  | 1(М01), 2(М03), 1(М01)+2(М03) | группа 3 (М03) | РД | НГДО | [7 empty] | АЦСТ-99-03674 | Пв | 10.12.2029 | АЦСТ-99 | не загружена | открыть
АО "СТНГ" |  |  | 1(М01), 2(М03), 1(М01)+2(М03) | группа 3 (М03) | РД | НГДО | [7 empty] | АЦСТ-99-03675 | Пв | 10.12.2029 | АЦСТ-99 | не загружена | открыть
АО "СТНГ" |  |  | 1(М01), 2(М03), 1(М01)+2(М03) | группа 3 (М03) | РД | НГДО | [7 empty] | АЦСТ-99-03676 | Пв | 12.12.2029 | АЦСТ-99 | не загружена | открыть
АО "СТНГ" |  |  | 1(М01), 2(М03) | группа 3 (М03) | РД | НГДО | [7 empty] | АЦСТ-99-03677 | Пв | 12.12.2029 | АЦСТ-99 | не загружена | открыть
АО "СТНГ" |  |  | 1(М01), 2(М03) | группа 3 (М03) | РД | НГДО | [7 empty] | АЦСТ-99-03678 | Пв | 12.12.2029 | АЦСТ-99 | не загружена | открыть
АО "СТНГ" |  |  | 1(М01), 2(М03), 1(М01)+2(М03) | группа 3 (М03) | РАД+РД | НГДО | [7 empty] | АЦСТ-99-03692 | Пв | 25.12.2029 | АЦСТ-99 | не загружена | открыть
АО "СТНГ" |  |  | 1(М01), 2(М03), 1(М01)+2(М03) | группа 3 (М03) | РАД+РД | НГДО | [7 empty] | АЦСТ-99-03693 | Пв | 25.12.2029 | АЦСТ-99 | не загружена | открыть
АО "СТНГ" |  |  | 1(М01), 2(М03), 1(М01)+2(М03) | группа 3 (М03) | РАД+РД | НГДО | [7 empty] | АЦСТ-99-03714 | Пв | 30.01.2030 | АЦСТ-99 | не загружена | открыть
АО "СТНГ" |  |  | 1(М01), 2(М03), 1(М01)+2(М03) | группа 3 (М03) | РАД+РД | НГДО | [7 empty] | АЦСТ-99-03715 | Пв | 30.01.2030 | АЦСТ-99 | не загружена | открыть
АО "СТНГ" |  |  | 1(М01), 2(М03), 1(М01)+2(М03) | группа 3 (М03) | РАД+РД | НГДО | [7 empty] | АЦСТ-99-03716 | Пв | 02.02.2030 | АЦСТ-99 | не загружена | открыть
АО "СТНГ" |  |  | 1(М01), 2(М03), 1(М01)+2(М03) | группа 3 (М03) | РАД+РД | НГДО | [7 empty] | АЦСТ-99-03717 | Пв | 02.02.2030 | АЦСТ-99 | не загружена | открыть
АО "СТНГ" |  |  | 1(М01), 1(М01)+2(М03) | группа 3 (М03) | РАД | НГДО | [7 empty] | АЦСТ-99-03722 | Пв | 02.02.2030 | АЦСТ-99 | не загружена | открыть
АО "СТНГ" |  |  | 1(М01), 1(М01)+2(М03) | группа 3 (М03) | РАД | НГДО | [7 empty] | АЦСТ-99-03723 | Пв | 02.02.2030 | АЦСТ-99 | не загружена | открыть
АО "СТНГ" |  |  | 1(М01), 2(М03) | группа 3 (М03) | РАД+РД | НГДО | [7 empty] | АЦСТ-99-03727 | Пв | 05.02.2030 | АЦСТ-99 | не загружена | открыть
АО "СТНГ" |  |  | 1(М01), 2(М03) | группа 3 (М03) | РАД+РД | НГДО | [7 empty] | АЦСТ-99-03728 | Пв | 05.02.2030 | АЦСТ-99 | не загружена | открыть
АО "СТНГ" |  |  | 1(М01), 2(М03), 1(М01)+2(М03) | группа 3 (М03) | РД+АПИ | НГДО | [7 empty] | АЦСТ-99-03731 | Пв | 16.02.2030 | АЦСТ-99 | не загружена | открыть
АО "СТНГ" |  |  | 1(М01), 2(М03), 1(М01)+2(М03) | группа 3 (М03) | РД | НГДО | [7 empty] | АЦСТ-99-03733 | Пв | 16.02.2030 | АЦСТ-99 | не загружена | открыть
АО "СТНГ" |  |  | 1(М01), 2(М03) | группа 3 (М03) | РД | НГДО | [7 empty] | АЦСТ-99-03735 | Пв | 18.02.2030 | АЦСТ-99 | не загружена | открыть
АО "СТНГ" |  |  | 1(М01), 2(М03), 1(М01)+2(М03) | группа 3 (М03) | РД+АПИ | НГДО | [7 empty] | АЦСТ-99-03736 | Пв | 19.02.2030 | АЦСТ-99 | не загружена | открыть
АО "СТНГ" |  |  | 1(М01), 2(М03), 1(М01)+2(М03) | группа 3 (М03) | РД | НГДО | [7 empty] | АЦСТ-99-03737 | Пв | 20.02.2030 | АЦСТ-99 | не загружена | открыть
АО "СТНГ" |  |  | 1(М01), 2(М03), 1(М01)+2(М03) | группа 3 (М03) | РД | НГДО | [7 empty] | АЦСТ-99-03746 | Пв | 25.02.2030 | АЦСТ-99 | не загружена | открыть
АО "СТНГ" |  |  | 1(М01), 2(М03) | группа 3 (М03) | РД | НГДО | [7 empty] | АЦСТ-99-03747 | Пв | 25.02.2030 | АЦСТ-99 | не загружена | открыть
АО "СТНГ" |  |  | 1(М01), 2(М03), 1(М01)+2(М03) | группа 3 (М03) | РД+АФ | НГДО | [7 empty] | АЦСТ-99-03748 | Пв | 03.03.2030 | АЦСТ-99 | не загружена | открыть
АО "СТНГ" |  |  | 1(М01), 2(М03), 1(М01)+2(М03) | группа 3 (М03) | РД+АФ | НГДО | [7 empty] | АЦСТ-99-03749 | Пв | 03.03.2030 | АЦСТ-99 | не загружена | открыть
АО "СТНГ" |  |  | 1(М01), 2(М03), 1(М01)+2(М03) | группа 3 (М03) | РД+АФ | НГДО | [7 empty] | АЦСТ-99-03750 | Пв | 03.03.2030 | АЦСТ-99 | не загружена | открыть
АО "СТНГ" |  |  | 1(М01), 2(М03), 1(М01)+2(М03) | группа 3 (М03) | РД+АФ | НГДО | [7 empty] | АЦСТ-99-03751 | Пв | 03.03.2030 | АЦСТ-99 | не загружена | открыть
АО "СТНГ" |  |  | 1(М01), 2(М03), 1(М01)+2(М03) | группа 3 (М03) | ААДП | НГДО | [7 empty] | АЦСТ-99-03752 | Пв | 04.03.2030 | АЦСТ-99 | не загружена | открыть
АО "СТНГ" |  |  | 1(М01), 2(М03), 1(М01)+2(М03) | группа 3 (М03) | РД+АПИ | НГДО | [7 empty] | АЦСТ-99-03781 | Пв | 27.03.2030 | АЦСТ-99 | не загружена | открыть
АО "СТНГ" |  |  | 1(М01), 2(М03), 1(М01)+2(М03) | группа 3 (М03) | РД+АПИ | НГДО | [7 empty] | АЦСТ-99-03782 | Пв | 27.03.2030 | АЦСТ-99 | не загружена | открыть
АО "СТНГ" |  |  | 1(М01), 2(М03), 1(М01)+2(М03) | группа 3 (М03) | РД+АПИ | НГДО | [7 empty] | АЦСТ-99-03783 | Пв | 27.03.2030 | АЦСТ-99 | не загружена | открыть
АО "СТНГ" |  |  | 1(М01), 2(М03), 1(М01)+2(М03) | группа 3 (М03) | РД+АПИ | НГДО | [7 empty] | АЦСТ-99-03784 | Пв | 27.03.2030 | АЦСТ-99 | не загружена | открыть
АО "СТНГ" |  |  | 1(М01), 2(М03), 1(М01)+2(М03) | группа 3 (М03) | МП+АПИ | НГДО | [7 empty] | АЦСТ-99-03821 | Пв | 28.05.2030 | АЦСТ-99 | не загружена | открыть
АО "СТНГ" |  |  | 1(М01), 2(М03), 1(М01)+2(М03) | группа 3 (М03) | РД+АПИ | НГДО | [7 empty] | АЦСТ-99-03823 | Пв | 02.06.2030 | АЦСТ-99 | не загружена | открыть
АО "СТНГ" |  |  | 1(М01), 2(М03), 1(М01)+2(М03) | группа 3 (М03) | РД+АПИ | НГДО | [7 empty] | АЦСТ-99-03824 | Пв | 02.06.2030 | АЦСТ-99 | не загружена | открыть
АО "СТНГ" |  |  | 1(М01), 2(М03), 1(М01)+2(М03) | группа 3 (М03) | МП+АПИ | НГДО | [7 empty] | АЦСТ-99-03825 | Пв | 02.06.2030 | АЦСТ-99 | не загружена | открыть
АО "СТНГ" |  |  | 1(М01), 2(М03), 1(М01)+2(М03) | группа 3 (М03) | РД+АПИ | ГО | [7 empty] | АЦСТ-99-03826 | Пв | 02.06.2030 | АЦСТ-99 | не загружена | открыть
АО "СТНГ" |  |  | 1(М01), 2(М03), 1(М01)+2(М03) | группа 3 (М03) | РД+АПИ | СК | [7 empty] | АЦСТ-99-03829 | Пв | 04.06.2030 | АЦСТ-99 | не загружена | открыть
АО "СТНГ" |  |  | 1(М01), 2(М03), 1(М01)+2(М03) | группа 3 (М03) | РД+АПИ | НГДО | [7 empty] | АЦСТ-99-03830 | Пв | 08.06.2030 | АЦСТ-99 | не загружена | открыть
АО "СТНГ" |  |  | 1(М01), 2(М03), 1(М01)+2(М03) | группа 3 (М03) | РД+АПИ | НГДО | [7 empty] | АЦСТ-99-03843 | Пв | 10.06.2030 | АЦСТ-99 | не загружена | открыть
АО "СТНГ" |  |  | 1(М01), 2(М03), 1(М01)+2(М03) | группа 3 (М03) | МП+АПИ | НГДО | [7 empty] | АЦСТ-99-03844 | Пв | 10.06.2030 | АЦСТ-99 | не загружена | открыть
АО "СТНГ" |  |  | 1(М01), 2(М03), 1(М01)+2(М03) | группа 3 (М03) | МП+АПИ | НГДО | [7 empty] | АЦСТ-99-03849 | Пв | 10.06.2030 | АЦСТ-99 | не загружена | открыть
АО "СТНГ" |  |  | 1(М01), 2(М03), 1(М01)+2(М03) | группа 3 (М03) | МП+АПИ | СК | [7 empty] | АЦСТ-99-03850 | Пв | 15.06.2030 | АЦСТ-99 | не загружена | открыть
АО "СТНГ" |  |  | 1(М01), 2(М03), 1(М01)+2(М03) | группа 3 (М03) | МП+АПИ | ГО | [7 empty] | АЦСТ-99-03853 | Пв | 15.06.2030 | АЦСТ-99 | не загружена | открыть
АО "СТНГ" |  |  | 1(М01), 2(М03), 1(М01)+2(М03) | группа 3 (М03) | РД+АПИ | НГДО | [7 empty] | АЦСТ-99-03857 | Пв | 18.06.2030 | АЦСТ-99 | не загружена | открыть
АО "СТНГ" |  |  | 1(М01), 2(М03), 1(М01)+2(М03) | группа 3 (М03) | МП+АПИ | НГДО | [7 empty] | АЦСТ-99-03868 | Пв | 22.06.2030 | АЦСТ-99 | не загружена | открыть
АО "СТНГ" |  |  | 2(М03) | группа 3 (М03) | РД | НГДО | [7 empty] | АЦСТ-99-03892 | Пв | 06.07.2030 | АЦСТ-99 | не загружена | открыть
АО "СТНГ" |  |  | 2(М03) | группа 3 (М03) | РД | НГДО | [7 empty] | АЦСТ-99-03893 | Пв | 08.07.2030 | АЦСТ-99 | не загружена | открыть
АО "СТНГ" |  |  | 2(М03) | группа 3 (М03) | РД | НГДО | [7 empty] | АЦСТ-99-03894 | Пв | 08.07.2030 | АЦСТ-99 | не загружена | открыть
АО "СТНГ" |  |  | 1(М01), 1(М01)+2(М03), 2(М03) | группа 3 (М03) | РД+АФ | НГДО | [7 empty] | АЦСТ-99-03897 | Пв | 09.07.2030 | АЦСТ-99 | не загружена | открыть
АО "СТНГ" |  |  | 1(М01), 2(М03) | группа 3 (М03) | РД | НГДО | [7 empty] | АЦСТ-99-03898 | Пв | 13.05.2029 | АЦСТ-99 | не загружена | открыть
АО "СТНГ" |  |  | 1(М01), 2(М03), 1(М01)+2(М03) | группа 3 (М03) | РД+АФ | НГДО | [7 empty] | АЦСТ-99-03899 | Пв | 11.07.2030 | АЦСТ-99 | не загружена | открыть
АО "СТНГ" |  |  | 1(М01), 2(М03), 1(М01)+2(М03) | группа 3 (М03) | РД+АФ | НГДО | [7 empty] | АЦСТ-99-03905 | Пв | 15.07.2030 | АЦСТ-99 | не загружена | открыть
АО "СТНГ" |  |  | 1(М01), 2(М03), 1(М01)+2(М03) | группа 3 (М03) | РД+АФ | СК | [7 empty] | АЦСТ-99-03906 | Пв | 15.07.2030 | АЦСТ-99 | не загружена | открыть
АО "СТНГ" |  |  | 1(М01), 2(М03), 1(М01)+2(М03) | группа 3 (М03) | РД+АФ | ГО | [7 empty] | АЦСТ-99-03907 | Пв | 15.07.2030 | АЦСТ-99 | не загружена | открыть
АО "СТНГ" |  |  | 1(М01), 1(М01)+2(М03), 2(М03) | группа 3 (М03) | РД+АФ | НГДО | [7 empty] | АЦСТ-99-03908 | Пв | 15.07.2030 | АЦСТ-99 | не загружена | открыть
АО "СТНГ" |  |  | 1(М01), 2(М03), 1(М01)+2(М03) | группа 3 (М03) | РД+АФ | НГДО | [7 empty] | АЦСТ-99-03909 | Пв | 16.07.2030 | АЦСТ-99 | не загружена | открыть
АО "СТНГ" |  |  | 1(М01)2(М03), 1(М01) | группа 3 (М03) | РАД | НГДО | [7 empty] | АЦСТ-99-03964 | Пв | 28.09.2030 | АЦСТ-99 | не загружена | открыть
АО "СТНГ" |  |  | 1(М01), 2(М03), 1(М01)2(М03) | группа 3 (М03) | РД | НГДО | [7 empty] | АЦСТ-99-03965 | Пв | 28.09.2030 | АЦСТ-99 | не загружена | открыть
АО "СТНГ" |  |  | 3(М03) | группа 3 (М03) | РД | НГДО | [7 empty] | АЦСТ-99-03968 | Пв | 08.10.2030 | АЦСТ-99 | не загружена | открыть
АО "СТНГ" |  |  | 3(М03) | группа 3 (М03) | РД | НГДО | [7 empty] | АЦСТ-99-03969 | Пв | 08.10.2030 | АЦСТ-99 | не загружена | открыть
АО "СТНГ" |  |  | 3(М03) | группа 3 (М03) | РД | НГДО | [7 empty] | АЦСТ-99-03970 | Пв | 08.10.2030 | АЦСТ-99 | не загружена | открыть
АО "СУ-7 СМТ" |  |  | 1(М01), 2(М03) | группа 3 (М03) | РД | НГДО | [7 empty] | АЦСТ-99-02910 | Пв | 21.06.2027 | АЦСТ-99 | не загружена | открыть
АО "СУ-7 СМТ" |  |  | 1(М01), 2(М03) | группа 3 (М03) | РД | НГДО | [7 empty] | АЦСТ-99-02911 | Пв | 22.06.2027 | АЦСТ-99 | не загружена | открыть
АО "СУ-7 СМТ" |  |  | 1(М01), 2(М03) | группа 3 (М03) | РД | НГДО | [7 empty] | АЦСТ-99-02912 | Пв | 22.06.2027 | АЦСТ-99 | не загружена | открыть
АО "СУ-7 СМТ" |  |  | 1(М01), 2(М03) | группа 3 (М03) | РД | НГДО | [7 empty] | АЦСТ-99-02913 | Пв | 22.06.2027 | АЦСТ-99 | не загружена | открыть
АО "СУ-7" |  |  | 1(М01), 1(М01)+2(М03), 2(М03) | группа 3 (М03) | РД | НГДО | [7 empty] | АЦСТ-99-03869 | Пв | 23.06.2030 | АЦСТ-99 | не загружена | открыть
АО "СУ-7" |  |  | 1(М01), 1(М01)+2(М03), 2(М03) | группа 3 (М03) | РД | НГДО | [7 empty] | АЦСТ-99-03870 | Пв | 23.06.2030 | АЦСТ-99 | не загружена | открыть
АО "Сибнефтегаз" |  |  | 1(М01), 2(М03) | группа 3 (М03) | РД | НГДО | [7 empty] | АЦСТ-94-02181 | Пв | 09.06.2029 | АЦСТ-94 | не загружена | открыть
АО "Спецмашмонтаж" |  |  | 1(М01), 2(М03), 9(М11) | группа 3 (М03) | РД | СК | [7 empty] | АЦСТ-99-03229 | Пв | 05.08.2028 | АЦСТ-99 | не загружена | открыть
АО "Спецмашмонтаж" |  |  | 1(М01), 2(М03) | группа 3 (М03) | МП | СК | [7 empty] | АЦСТ-99-03231 | Пв | 05.08.2028 | АЦСТ-99 | не загружена | открыть
АО "Спецмашмонтаж" |  |  | 1(М01), 2(М03) | группа 3 (М03) | АФ | ПТО | [7 empty] | АЦСТ-99-03610 | Пв | 01.10.2029 | АЦСТ-99 | не загружена | открыть
АО "Спецмашмонтаж" |  |  | 1(М01), 2(М03) | группа 3 (М03) | АФ | СК | [7 empty] | АЦСТ-99-03611 | Пв | 01.10.2029 | АЦСТ-99 | не загружена | открыть
АО "Стальмост" | UF-02, Св-08ГА | UF-02; Св-08ГА | 1-09Г2С, 15ХСНД, 15ХСНДА / 2-10ХСНД, 10ХСНДА | марка σт≥420 | АФ | КСМ | от 10 до 16 вкл. / св. 16 до 50 вкл. | Плоские детали | Без подогрева / Подогрев 100-120ºС | Без термообработки | Н1 | ТС-АФ-01-КСМ «Стальмост». ТС-АФ-10-КСМ «Стальмост». Тех. карты: №АФф-С29, №АФф-С38, №АФ-У5, №Аф-Т8, №АФ-Т3, №АФ-Т3-2, №АФ-Т1, №АФ-Т1(11533), №АФ-Н2, №АФ-Н1 31.07.2023 | Технология автоматической сварки под флюсом сварных соединений пролетных строений, опор и пилонов стальных мостов при изготовлении в заводских условиях | АЦСТ-105-00643 | Пв | 16.05.2028 | АЦСТ-105 | да | открыть
АО "Стальмост" | POWER BRIDGE 60MZ | POWER BRIDGE 60MZ, (80%Ar+20%СО2) | 1-09Г2С, 15ХСНД, 15ХСНДА / 2- 10ХСНД, 10ХСНДА | марка σт≥420 | МПГ | КСМ | 6 / от 8 до 16 вкл. / св. 16 до 50 вкл. | Плоские детали | Без подогрева / Подогрев 100-120ºС | Без термообработки | Н1 | ТС-МПГ-03-КСМ «Стальмост». ТС-МПГ-8-КСМ «Стальмост». Тех. карты: №МПГ-С7, №МПГ-С9, №МПГ-С12, №МПГ-С15, №МПГ-С18, №МПГ-С21, №МПГ-С25, №МПГ-Н1, №МПГ-Н2, №МПГ-Т1, №МПГ-Т3, №МПГ-Т6, №МПГ-Т7, №МПГ-Т8, №МПГ-Т9, №МПГ-У4, №МПГ-У5, №МПГ-У7, №МПГ-У8, №МПГ-У10, №МПГ-Т1(23518), №МПГ-Т2(23518), №МПГ-Т4(23518), №МПГ-Т6(23518), №МПГ-Т7(23518), №МПГ-Т8(23518), №МПГ-У3(23518), №МПГ-У5(23518), №МПГ-У6(23518), №МПГ-У8(23518), Дата утверждения: 31.07.23 | Технология механизированной сварки порошковой проволокой в среде активных газов и смесях сварных соединений пролетных строений, опор и пилонов стальных мостов при изготовлении в заводских условиях | АЦСТ-105-00645 | Пв | 16.05.2028 | АЦСТ-105 | да | открыть
АО "Стальмост" |  | УОНИИ-13/55 | 1-09Г2С, 15ХСНД, 15ХСНДА / 2-10ХСНД, 10ХСНДА | марка σт≥420 | РД | КСМ | от 8 до 16 вкл. / св. 16 до 50 вкл. | Плоские детали | Без подогрева / Подогрев 100-120ºС | Без термообработки | Н1 | ТС-РД-04-КСМ «Стальмост». ТС-РД-11-КСМ «Стальмост». Тех. карты: №РД-Н1-С17, №РД- Н1-С25, №РД-Н2-Т1, №РД-Н2-Т3, №РД-Н2-Т8, Дата утверждения: 31.07.23 | Технология ручной дуговой сварки покрытыми электродами сварных соединений пролетных строений, опор и пилонов стальных мостов при изготовлении в заводских условиях | АЦСТ-105-00646 | Пв | 16.05.2028 | АЦСТ-105 | да | открыть
АО "ТСТ" |  |  | 1(М01), 2(М03)+1(М01) | группа 3 (М03) | АФ | НГДО | [7 empty] | АЦСТ-99-03331 | Пв | 13.11.2028 | АЦСТ-99 | не загружена | открыть
АО "ТСТ" |  |  | 1(М01), 1(М01)+2(М03), 2(М03) | группа 3 (М03) | МП | НГДО | [7 empty] | АЦСТ-99-03358 | Пв | 18.12.2028 | АЦСТ-99 | не загружена | открыть
АО "ТСТ" |  |  | 1(М01), 2(М03) | группа 3 (М03) | АФ | НГДО | [7 empty] | АЦСТ-99-03847 | Пв | 10.06.2030 | АЦСТ-99 | не загружена | открыть
АО "ТСТ" |  |  | 1(М01), 2(М03) | группа 3 (М03) | МП+АФ | НГДО | [7 empty] | АЦСТ-99-03848 | Пв | 10.06.2030 | АЦСТ-99 | не загружена | открыть
АО "Татнефтепроводстрой" |  |  | 1(М01), 2(М03), 1(М01)+2(М03), 2(М03)+1(М01) | группа 3 (М03) | РД | НГДО | [7 empty] | АЦСТ-12-08037 | Пв | 26.02.2030 | АЦСТ-12 | не загружена | открыть
АО "Татнефтепроводстрой" |  |  | 1(М01), 2(М03), 1(М01)+2(М03), 2(М03)+1(М01) | группа 3 (М03) | РД | НГДО | [7 empty] | АЦСТ-12-08038 | Пв | 26.02.2030 | АЦСТ-12 | не загружена | открыть
АО "Татнефтепроводстрой" |  |  | 1(М01)+2(М03), 1(М01) | группа 3 (М03) | РД | НГДО | [7 empty] | АЦСТ-12-08039 | Пв | 26.02.2030 | АЦСТ-12 | не загружена | открыть
АО "Татнефтепроводстрой" |  |  | 1(М01)+2(М03), 1(М01) | группа 3 (М03) | РД | НГДО | [7 empty] | АЦСТ-12-08040 | Пв | 26.02.2030 | АЦСТ-12 | не загружена | открыть
АО "Татнефтепроводстрой" |  |  | 1(М01)+2(М03), 2(М03), 1(М01) | группа 3 (М03) | РД | НГДО | [7 empty] | АЦСТ-12-08041 | Пв | 26.02.2030 | АЦСТ-12 | не загружена | открыть
АО "Татнефтепроводстрой" |  |  | 1(М01)+2(М03), 2(М03), 1(М01) | группа 3 (М03) | РД | НГДО | [7 empty] | АЦСТ-12-08042 | Пв | 26.02.2030 | АЦСТ-12 | не загружена | открыть
АО "Татнефтепроводстрой" |  |  | 1(М01)1(М01), 1(М01)2(М03) | группа 3 (М03) | РД | НГДО | [7 empty] | АЦСТ-12-08043 | Пв | 27.02.2030 | АЦСТ-12 | не загружена | открыть
АО "Татнефтепроводстрой" |  |  | 1(М01)1(М01), 1(М01)2(М03) | группа 3 (М03) | РД | НГДО | [7 empty] | АЦСТ-12-08044 | Пв | 27.02.2030 | АЦСТ-12 | не загружена | открыть
АО "Татнефтепроводстрой" |  |  | 1(М01), 2(М03), 1(М01)+2(М03), 2(М03)+1(М01) | группа 3 (М03) | РД | НГДО | [7 empty] | АЦСТ-12-08048 | Пв | 03.03.2030 | АЦСТ-12 | не загружена | открыть
АО "Татнефтепроводстрой" |  |  | 1(М01), 2(М03), 1(М01)+2(М03), 2(М03)+1(М01) | группа 3 (М03) | РД | НГДО | [7 empty] | АЦСТ-12-08049 | Пв | 03.03.2030 | АЦСТ-12 | не загружена | открыть
АО "Татнефтепроводстрой" |  |  | 1(М01), 1(М01)+2(М03), 2(М03) | группа 3 (М03) | РД | НГДО | [7 empty] | АЦСТ-12-08050 | Пв | 03.03.2030 | АЦСТ-12 | не загружена | открыть
АО "Татнефтепроводстрой" |  |  | 1(М01), 1(М01)+2(М03), 2(М03) | группа 3 (М03) | РД | НГДО | [7 empty] | АЦСТ-12-08051 | Пв | 03.03.2030 | АЦСТ-12 | не загружена | открыть
АО "Татнефтепроводстрой" |  |  | 2(М03), 1(М01), 1(М01)+2(М03) | группа 3 (М03) | РД+МПС | НГДО | [7 empty] | АЦСТ-12-08052 | Пв | 03.03.2030 | АЦСТ-12 | не загружена | открыть
АО "Татнефтепроводстрой" |  |  | 2(М03), 1(М01), 1(М01)+2(М03) | группа 3 (М03) | МП+МПС | НГДО | [7 empty] | АЦСТ-12-08053 | Пв | 03.03.2030 | АЦСТ-12 | не загружена | открыть
АО "Технология" | Св-08Г2С-О | Сварочная проволока: Св-08Г2С-О и другие аттестованные сварочные материалы, указанные в ПТД. | 1- 09Г2С и другие + ¦ 3-30ХГСА и другие | группа 3 (М03) | МП | ОХНВП | Свыше 3,0 до 12,0 включительно | Свыше 25,0 до 150,0 включительно / Свыше 150,0 до 500,0 включительно | с подогревом | без термообработки | Н1 | № 02290.00033 25.09.2024 | Технологический процесс механизированной сварки в среде активных газов и смесях, при изготовлении трубопроводов систем слива и налива нефтепродуктов | АЦСТ-43-01434 | Пв | 05.11.2028 | АЦСТ-43 | да | открыть
АО "Транснефть - Верхняя Волга" |  |  | 1(М01)1(М01), 1(М01), 2(М03)1(М01) | группа 3 (М03) | РД | НГДО | [7 empty] | АЦСТ-99-02755 | Пв | 08.12.2026 | АЦСТ-99 | не загружена | открыть
АО "Транснефть - Верхняя Волга" |  |  | 1(М01)1(М01), 1(М01), 2(М03)1(М01) | группа 3 (М03) | РД | НГДО | [7 empty] | АЦСТ-99-02762 | Пв | 12.12.2026 | АЦСТ-99 | не загружена | открыть
АО "Транснефть - Западная Сибирь" |  |  | 1: до К54 включ., 2: от К55 до К60 включ., 1+2: до К54 включ. + от К55 до К60 включ. | марка σт≥420 | РД | НГДО | [7 empty] | АЦСТ-16-01451 | Пв | 29.07.2028 | АЦСТ-16 | не загружена | открыть
АО "Транснефть - Западная Сибирь" |  |  | 1: до К54 включ., 2: от К55 до К60 включ., 1: до К54 включ. + 2: от К55 до К60 включ. | марка σт≥420 | РД | НГДО | [7 empty] | АЦСТ-16-01579 | Пв | 01.09.2029 | АЦСТ-16 | не загружена | открыть
АО "Транснефть - Западная Сибирь" |  |  | 1: до К54 включ., 2: от К55 до К60 включ. | марка σт≥420 | РД | НГДО | [7 empty] | АЦСТ-16-01581 | Пв | 01.09.2029 | АЦСТ-16 | не загружена | открыть
АО "Транснефть - Западная Сибирь" |  |  | 1: до К54 включ., 1: до К54 включ. + 2: от К55 до К60 включ., 2: от К55 до К60 включ. | марка σт≥420 | РД | НГДО | [7 empty] | АЦСТ-16-01587 | Пв | 06.10.2029 | АЦСТ-16 | не загружена | открыть
АО "Транснефть - Север" |  |  | 1(М01), 1(М01)2(М03), 2(М03), 2(М03)2(М03), 2(М03)1(М01) | группа 3 (М03) | РД | НГДО | [7 empty] | АЦСТ-99-03132 | Пв | 24.04.2028 | АЦСТ-99 | не загружена | открыть
АО "Транснефть - Север" |  |  | 1(М01), 1(М01)2(М03), 2(М03), 2(М03)2(М03), 2(М03)1(М01) | группа 3 (М03) | РД | НГДО | [7 empty] | АЦСТ-99-03133 | Пв | 24.04.2028 | АЦСТ-99 | не загружена | открыть
АО "Транснефть - Север" |  |  | 1(М01), 2(М03) | группа 3 (М03) | РД | НГДО | [7 empty] | АЦСТ-99-03134 | Пв | 24.04.2028 | АЦСТ-99 | не загружена | открыть
АО "Транснефть - Север" |  |  | 1(М01), 2(М03) | группа 3 (М03) | РД | НГДО | [7 empty] | АЦСТ-99-03135 | Пв | 24.04.2028 | АЦСТ-99 | не загружена | открыть
АО "Транснефть - Север" |  |  | 1(М01)1(М01), 1(М01)2(М03) | группа 3 (М03) | РД | НГДО | [7 empty] | АЦСТ-99-03136 | Пв | 24.04.2028 | АЦСТ-99 | не загружена | открыть
АО "Транснефть - Север" |  |  | 1(М01)1(М01), 1(М01)2(М03) | группа 3 (М03) | РД | НГДО | [7 empty] | АЦСТ-99-03137 | Пв | 24.04.2028 | АЦСТ-99 | не загружена | открыть
АО "Транснефть - Север" |  |  | 1(М01), 1(М01)2(М03), 2(М03), 2(М03)2(М03), 2(М03)1(М01) | группа 3 (М03) | РД | НГДО | [7 empty] | АЦСТ-99-03139 | Пв | 24.04.2028 | АЦСТ-99 | не загружена | открыть
АО "Транснефть - Север" |  |  | 1(М01), 1(М01)2(М03), 2(М03), 2(М03)2(М03), 2(М03)1(М01) | группа 3 (М03) | РД | НГДО | [7 empty] | АЦСТ-99-03140 | Пв | 24.04.2028 | АЦСТ-99 | не загружена | открыть
АО "Транснефть-Подводсервис" |  |  | 1 (до К54 включительно), 2 (от К55 до К60 включительно) | марка σт≥420 | РД | НГДО | [7 empty] | АЦСТ-17-02207 | Пв | 19.08.2029 | АЦСТ-17 | не загружена | открыть
АО "Транснефть-Подводсервис" |  |  | 1 (до К54 включительно), 2 (от К55 до К60 включительно) | марка σт≥420 | РД | НГДО | [7 empty] | АЦСТ-17-02208 | Пв | 19.08.2029 | АЦСТ-17 | не загружена | открыть
АО "Транснефть-Подводсервис" |  |  | 1 (до К54 включительно), 2 (от К55 до К60 включительно) | марка σт≥420 | РД | НГДО | [7 empty] | АЦСТ-17-02209 | Пв | 19.08.2029 | АЦСТ-17 | не загружена | открыть
АО "Транснефть-Север" |  |  | 1(М01), 2(М03), 1(М01)+2(М03) | группа 3 (М03) | РД | НГДО | [7 empty] | АЦСТ-99-02990 | Пв | 23.10.2027 | АЦСТ-99 | не загружена | открыть
АО "Транснефть-Север" |  |  | 1(М01), 2(М03), 1(М01)+2(М03) | группа 3 (М03) | РД | НГДО | [7 empty] | АЦСТ-99-02991 | Пв | 23.10.2027 | АЦСТ-99 | не загружена | открыть
АО "Транснефть-Север" |  |  | 1(М01), 2(М03) | группа 3 (М03) | РД | НГДО | [7 empty] | АЦСТ-99-02992 | Пв | 23.10.2027 | АЦСТ-99 | не загружена | открыть
АО "Транснефть-Север" |  |  | 1(М01), 2(М03), 1(М01)+2(М03) | группа 3 (М03) | РД | НГДО | [7 empty] | АЦСТ-99-02993 | Пв | 23.10.2027 | АЦСТ-99 | не загружена | открыть
АО "Транснефть-Север" |  |  | 1(М01), 2(М03), 1(М01)+2(М03) | группа 3 (М03) | РД | НГДО | [7 empty] | АЦСТ-99-02994 | Пв | 23.10.2027 | АЦСТ-99 | не загружена | открыть
АО "Транснефть-Север" |  |  | 1(М01), 2(М03), 1(М01)+2(М03) | группа 3 (М03) | РД | НГДО | [7 empty] | АЦСТ-99-02995 | Пв | 23.10.2027 | АЦСТ-99 | не загружена | открыть
АО "Транснефть-Север" |  |  | 1(М01), 2(М03), 1(М01)+2(М03) | группа 3 (М03) | РД | НГДО | [7 empty] | АЦСТ-99-02996 | Пв | 23.10.2027 | АЦСТ-99 | не загружена | открыть
АО "Транснефть-Север" |  |  | 1(М01), 2(М03) | группа 3 (М03) | РД | НГДО | [7 empty] | АЦСТ-99-02999 | Пв | 26.10.2027 | АЦСТ-99 | не загружена | открыть
АО "Транснефть-Север" |  |  | 1(М01), 2(М03) | группа 3 (М03) | РД | НГДО | [7 empty] | АЦСТ-99-03000 | Пв | 26.10.2027 | АЦСТ-99 | не загружена | открыть
АО "Транснефть-Север" |  |  | 1(М01), 2(М03) | группа 3 (М03) | РД | НГДО | [7 empty] | АЦСТ-99-03001 | Пв | 26.10.2027 | АЦСТ-99 | не загружена | открыть
АО "Уралмостострой" | Св-08ГА, UF-02 | Электроды: Э50А (УОНИИ-13/55) и другие аттестованные аналоги, указанные в ПТД. Проволока Св-08ГА, флюс UF-02 и другие аттестованные аналоги, указанные в ПТД. | 1 (М01): 15ХСНД, 09Г2С, и др. / 2 (М03): 10ХСНД и др. | группа 3 (М03) | РД+АФ | КСМ | свыше 16,0 до 25,0 вкл. / свыше 25,0 до 50,0 вкл. |  | с подогревом | без термообработки | Н1 | МО-123-РД+АФ-01 30.10.2025 | Технология автоматической сварки под флюсом по ручной подварке корня шва сварных соединений пролетных строений, опор и пилонов стальных мостов при сборке, сварке и ремонте в монтажных условиях | АЦСТ-163-00035 | Пв | 06.05.2030 | АЦСТ-163 | да | открыть
АО "ФНПЦ "Титан-Баррикады" | Св-08ГСМТ | Св-08ГСМТ | 1 (М01) / 2 (М03) | группа 3 (М03) | МП | ПТО | свыше 3,0 до 4,0 включительно / свыше 3,0 до 5,0 включительно + свыше 3,0 до 5,0 включительно | Плоские детали | без подогрева | с термообработкой | Н1 / Н2 | ТК-ТБ-МП 14.09.2018 | Технологический процесс механизированной сварки плавящимся электродом в среде защитного газа угловых и стыковых соединений при производстве и ремонте стрелы крана | АЦСТ-137-00459 | Пв | 08.10.2029 | АЦСТ-137 | да | открыть
АО "ФНПЦ "Титан-Баррикады" |  |  | 1(М01), 2(М03) | группа 3 (М03) | МП | НГДО | [7 empty] | АЦСТ-137-00477 | Пв | 12.03.2030 | АЦСТ-137 | не загружена | открыть
АО "ЦС "Звездочка" |  |  | 13+2 (М33+М03), марки согласно ПТД | группа 3 (М03) | РАД | НГДО | [7 empty] | АЦСТ-139-00501 | Пв | 19.07.2028 | АЦСТ-139 | не загружена | открыть
АО "ЦС "Звездочка" |  |  | 2(М03), 2+1(М03+М01), 1(М01) | группа 3 (М03) | МПГ | НГДО | [7 empty] | АЦСТ-139-00533 | Пв | 24.09.2028 | АЦСТ-139 | не загружена | открыть
АО "ЦС "Звездочка" |  |  | 2(М03), 2+1(М03+М01), 1(М01) | группа 3 (М03) | МПГ | НГДО | [7 empty] | АЦСТ-139-00534 | Пв | 24.09.2028 | АЦСТ-139 | не загружена | открыть
АО "ЦС "Звездочка" |  |  | 2(М03), 2+1(М03+М01), 1(М01) | группа 3 (М03) | МПГ | НГДО | [7 empty] | АЦСТ-139-00535 | Пв | 24.09.2028 | АЦСТ-139 | не загружена | открыть
АО "ЦС "Звездочка" |  |  | 2(М03), 2+1(М03+М01), 1(М01) | группа 3 (М03) | МП | НГДО | [7 empty] | АЦСТ-139-00536 | Пв | 24.09.2028 | АЦСТ-139 | не загружена | открыть
АО "ЦС "Звездочка" |  |  | 2(М03), 2+1(М03+М01), 1(М01) | группа 3 (М03) | РД | НГДО | [7 empty] | АЦСТ-139-00537 | Пв | 24.09.2028 | АЦСТ-139 | не загружена | открыть
АО "ЦС "Звездочка" |  |  | 2(М03), 2+1(М03+М01), 1(М01) | группа 3 (М03) | РД | НГДО | [7 empty] | АЦСТ-139-00538 | Пв | 24.09.2028 | АЦСТ-139 | не загружена | открыть
АО "ЦС "Звездочка" |  |  | 2(М03), 2+1(М03+М01), 1(М01) | группа 3 (М03) | МПГ | НГДО | [7 empty] | АЦСТ-139-00540 | Пв | 26.09.2028 | АЦСТ-139 | не загружена | открыть
АО "ЦС "Звездочка" |  |  | 2(М03), 2+1(М03+М01), 1(М01) | группа 3 (М03) | МПГ | НГДО | [7 empty] | АЦСТ-139-00541 | Пв | 26.09.2028 | АЦСТ-139 | не загружена | открыть
АО "ЦС "Звездочка" |  |  | 2(М03), 2+1(М03+М01), 1(М01) | группа 3 (М03) | МПГ | НГДО | [7 empty] | АЦСТ-139-00542 | Пв | 26.09.2028 | АЦСТ-139 | не загружена | открыть
АО "ЦС "Звездочка" | УОНИ-13/55 | Электроды покрытые металлические УОНИ 13/55 (Э50А) и другие аттестованные аналоги, указанные в ПТД | 2 (М03), марки согласно ПТД; 1 (М01), марки согласно ПТД | группа 3 (М03) | РД | СК | от 6,0 до 24,0 включительно / привариваемая деталь: от 6,0 до 24,0 включительно/ основная деталь: от 6,0 до 40,0 включительно / привариваемая деталь: от 6,0 до 24,0 включительно/ основная деталь: от 3,0 до 40,0 включительно |  | без подогрева | без термообработки | Н1; Г; П1; В1 / Н1; Н2; П2; В1 | ТИ-РД-СК 01.02.2024 | Технологическая инструкция на ручную дуговую сварку СК | АЦСТ-139-00553 | Пв | 15.11.2028 | АЦСТ-139 | да | открыть
АО "ЦС "Звездочка" | УОНИ-13/55 | Электроды покрытые металлические УОНИ 13/55 (Э50А) и другие аттестованные аналоги, указанные в ПТД | 2 (М03), марки согласно ПТД; 1 (М01), марки согласно ПТД | группа 3 (М03) | РД | ПТО | от 6,0 до 24,0 включительно / привариваемая деталь: от 6,0 до 24,0 включительно/ основная деталь: от 6,0 до 40,0 включительно / привариваемая деталь: от 6,0 до 24,0 включительно/ основная деталь: от 3,0 до 40,0 включительно |  | без подогрева | без термообработки | Н1; Г; П1; В1 / Н1; Н2; П2; В1 | ТИ-РД-ПТО 01.02.2024 | Технологическая инструкция на ручную дуговую сварку ПТО | АЦСТ-139-00554 | Пв | 15.11.2028 | АЦСТ-139 | да | открыть
АО "ЦС "Звездочка" | Св-08Г2С | Проволока сварочная сплошного сечения Св-08Г2С | 2 (М03), марки согласно ПТД; 1 (М01), марки согласно ПТД | группа 3 (М03) | МП | СК | от 6,0 до 24,0 включительно / привариваемая деталь: от 6,0 до 24,0 включительно/ основная деталь: от 6,0 до 40,0 включительно / привариваемая деталь: от 6,0 до 24,0 включительно/ основная деталь: от 3,0 до 40,0 включительно |  | без подогрева | без термообработки | Н1; Г; П1; В1 / Н1; Н2; П2; В1 | ТИ-МП-СК 01.02.2024 | Технологическая инструкция на механизированную сварку плавящимся электродом в среде активного газа СК | АЦСТ-139-00555 | Пв | 15.11.2028 | АЦСТ-139 | да | открыть
АО "ЦС "Звездочка" | Св-08Г2С | Проволока сварочная сплошного сечения Св-08Г2С | 2 (М03), марки согласно ПТД; 1 (М01), марки согласно ПТД | группа 3 (М03) | МП | ПТО | от 6,0 до 24,0 включительно / привариваемая деталь: от 6,0 до 24,0 включительно/ основная деталь: от 6,0 до 40,0 включительно / привариваемая деталь: от 6,0 до 24,0 включительно/ основная деталь: от 3,0 до 40,0 включительно |  | без подогрева | без термообработки | Н1; Г; П1; В1 / Н1; Н2; П2; В1 | ТИ-МП-ПТО 01.02.2024 | Технологическая инструкция на механизированную сварку плавящимся электродом в среде активного газа ПТО | АЦСТ-139-00556 | Пв | 15.11.2028 | АЦСТ-139 | да | открыть
АО "ЧНГ Газификация" |  |  | 1(М01), 2(М03) | группа 3 (М03) | РД+МПС | НГДО | [7 empty] | АЦСТ-157-00257 | Пв | 22.12.2026 | АЦСТ-157 | не загружена | открыть
АО "ЧНГ Газификация" |  |  | 1(М01), 2(М03) | группа 3 (М03) | РД | НГДО | [7 empty] | АЦСТ-157-00259 | Пв | 09.03.2027 | АЦСТ-157 | не загружена | открыть
АО "ЧНГ Газификация" |  |  | 2(М03) | группа 3 (М03) | РД+МПС | НГДО | [7 empty] | АЦСТ-157-00272 | Пв | 27.08.2029 | АЦСТ-157 | не загружена | открыть
АО "ЧНГ Газификация" |  |  | 2(М03) | группа 3 (М03) | РД | НГДО | [7 empty] | АЦСТ-157-00273 | Пв | 27.08.2029 | АЦСТ-157 | не загружена | открыть
АО "ЧНГ Газификация" |  |  | 2(М03) | группа 3 (М03) | МП+МПС | НГДО | [7 empty] | АЦСТ-157-00274 | Пв | 27.08.2029 | АЦСТ-157 | не загружена | открыть
АО "ЧНГ Газификация" | LB-52U, OK 53.70, OK 74.70 | Электроды типа Э50А: LB-52U, ОК 53.70 по AWS A5.1 и другие аттестованные аналоги в соответствии с ПТД - для корневого слоя шва; Электроды типа Э60: ОК 74.70 по AWS A5.5 E8018G и другие аттестованные аналоги в соответствии с ПТД - для сварки заполняющих и облицовочного слоев шва. / Электроды типа Э50А: LB-52U, ОК 53.70 по AWS A5.1 и другие аттестованные аналоги в соответствии с ПТД - для корневого и подварочного слоев шва; Электроды типа Э60: ОК 74.70 по AWS A5.5 E8018G и другие аттестованные аналоги в соответствии с ПТД - для сварки заполняющих и облицовочного слоев шва. | 2 (М03) | группа 3 (М03) | РД | СК | свыше 12,0 до 28,0 включительно | Свыше 500 до 1420 включительно / От 1020 до 1420 включительно | с подогревом | без термообработки | Н1; Г; В1; Н45 | ЧНГГ-СК(1)-РДС-М03 15.07.2025 | Технология ручной дуговой сварки строительных конструкций (защитных футляров трубопроводов) | АЦСТ-157-00275 | Пв | 27.08.2029 | АЦСТ-157 | да | открыть
АО "ЧНГ Газификация" |  |  | 1(М01)+13(М31), 2(М03)+13(М31) | группа 3 (М03) | Т | НГДО | [7 empty] | АЦСТ-157-00358 | Пв | 14.08.2030 | АЦСТ-157 | не загружена | открыть
АО "Черномортранснефть" |  |  | 2(М03), 1(М01)+2(М03), 1(М01) | группа 3 (М03) | РД | НГДО | [7 empty] | АЦСТ-12-06475 | Пв | 22.02.2027 | АЦСТ-12 | не загружена | открыть
АО "Черномортранснефть" |  |  | 2(М03), 1(М01)+2(М03), 1(М01) | группа 3 (М03) | РД | НГДО | [7 empty] | АЦСТ-12-06476 | Пв | 22.02.2027 | АЦСТ-12 | не загружена | открыть
АО "Черномортранснефть" |  |  | 2(М03), 1(М01), 1(М01)+2(М03) | группа 3 (М03) | РД | НГДО | [7 empty] | АЦСТ-12-07541 | Пв | 17.12.2028 | АЦСТ-12 | не загружена | открыть
АО "Черномортранснефть" |  |  | 2(М03), 1(М01), 1(М01)+2(М03) | группа 3 (М03) | РД | НГДО | [7 empty] | АЦСТ-12-07542 | Пв | 17.12.2028 | АЦСТ-12 | не загружена | открыть
АО "Черномортранснефть" |  |  | 1(М01), 2(М03), 1(М01)+2(М03), 2(М03)+1(М01) | группа 3 (М03) | РД | НГДО | [7 empty] | АЦСТ-12-07543 | Пв | 17.12.2028 | АЦСТ-12 | не загружена | открыть
АО "Черномортранснефть" |  |  | 1(М01)+2(М03), 2(М03), 1(М01) | группа 3 (М03) | РД | НГДО | [7 empty] | АЦСТ-12-07544 | Пв | 17.12.2028 | АЦСТ-12 | не загружена | открыть
АО "Черномортранснефть" |  |  | 1(М01), 1(М01)+2(М03), 2(М03) | группа 3 (М03) | РД | НГДО | [7 empty] | АЦСТ-12-07545 | Пв | 17.12.2028 | АЦСТ-12 | не загружена | открыть
АО "Черномортранснефть" |  |  | 1(М01)+2(М03), 1(М01) | группа 3 (М03) | РД | НГДО | [7 empty] | АЦСТ-12-07546 | Пв | 17.12.2028 | АЦСТ-12 | не загружена | открыть
АО "Черномортранснефть" |  |  | 1(М01)+2(М03), 2(М03), 1(М01) | группа 3 (М03) | РД | НГДО | [7 empty] | АЦСТ-12-07548 | Пв | 17.12.2028 | АЦСТ-12 | не загружена | открыть
АО "Черномортранснефть" |  |  | 1(М01), 1(М01)+2(М03), 2(М03) | группа 3 (М03) | РД | НГДО | [7 empty] | АЦСТ-12-07549 | Пв | 17.12.2028 | АЦСТ-12 | не загружена | открыть
АО "Черномортранснефть" |  |  | 1(М01)+2(М03), 1(М01) | группа 3 (М03) | РД | НГДО | [7 empty] | АЦСТ-12-07550 | Пв | 17.12.2028 | АЦСТ-12 | не загружена | открыть
АО "Черномортранснефть" |  |  | 1(М01)1(М01), 1(М01)2(М03) | группа 3 (М03) | РД | НГДО | [7 empty] | АЦСТ-12-07551 | Пв | 17.12.2028 | АЦСТ-12 | не загружена | открыть
АО "Черномортранснефть" |  |  | 1(М01), 2(М03), 1(М01)+2(М03), 2(М03)+1(М01) | группа 3 (М03) | РД | НГДО | [7 empty] | АЦСТ-12-07552 | Пв | 17.12.2028 | АЦСТ-12 | не загружена | открыть
АО "Черномортранснефть" |  |  | 1(М01)1(М01), 1(М01)2(М03) | группа 3 (М03) | РД | НГДО | [7 empty] | АЦСТ-12-07553 | Пв | 17.12.2028 | АЦСТ-12 | не загружена | открыть
АО "Черномортранснефть" |  |  | 1(М01), 2(М03) | группа 3 (М03) | РД | СК | свыше 3,0 до 12,0 включительно / от 5,0 до 12,0 включительно / от 6,0 до 12,0 включительно / свыше 12,0 до 24,0 включительно | свыше 25,0 до 150,0 включительно / свыше 150,0 до 500,0 включительно / свыше 500,0 до 920,0 / от 920,0 до 1420,0 включительно | с подогревом | без термообработки |  | 1-ЧТН 20.05.2024 | Сварка металлических трубопроводов | АЦСТ-12-07565 | Пв | 24.12.2028 | АЦСТ-12 | да | открыть
АО "Черномортранснефть" |  |  | 1(М01)+2(М03), 1(М01) | группа 3 (М03) | РАД | НГДО | [7 empty] | АЦСТ-12-07743 | Пв | 18.06.2029 | АЦСТ-12 | не загружена | открыть
АО "Черномортранснефть" |  |  | 1(М01)+2(М03), 1(М01) | группа 3 (М03) | РАД | НГДО | [7 empty] | АЦСТ-12-07744 | Пв | 18.06.2029 | АЦСТ-12 | не загружена | открыть
АО "Черномортранснефть" |  |  | 1(М01), 2(М03), 1(М01)+2(М03) | группа 3 (М03) | РД | НГДО | [7 empty] | АЦСТ-12-07980 | Пв | 02.12.2029 | АЦСТ-12 | не загружена | открыть
АО "Черномортранснефть" |  |  | 2(М03), 1(М01), 1(М01)+2(М03) | группа 3 (М03) | РД | НГДО | [7 empty] | АЦСТ-12-07981 | Пв | 03.12.2029 | АЦСТ-12 | не загружена | открыть
АО "ЭГЕ ЙЕНИ ЭНДУСТРИЕЛЬ ТЕСИСЛЕР ИНШААТ А. Ш." |  |  | 1(М01), 2(М03), 1(М01)+2(М03) | группа 3 (М03) | РД | СК | [7 empty] | АЦСТ-99-03401 | Пв | 24.12.2028 | АЦСТ-99 | не загружена | открыть
АО "ЮЦСС" |  |  | 1(М01), 2(М03), 2+1(М03+М01) | группа 3 (М03) | РАД+МПГ | НГДО | [7 empty] | АЦСТ-131-00612 | Пв | 12.02.2028 | АЦСТ-131 | не загружена | открыть
АО "Южный центр судостроения и судоремонта" (АО "ЮЦСС") |  |  | 1(М01), 2(М03), 1(М01)+2(М03) | группа 3 (М03) | РАД | НГДО | [7 empty] | АЦСТ-131-00640 | Пв | 27.08.2028 | АЦСТ-131 | не загружена | открыть
АО "Южный центр судостроения и судоремонта" (АО "ЮЦСС") |  |  | 1(М01), 2(М03), 2+1(М03+М01) | группа 3 (М03) | МПГ | НГДО | [7 empty] | АЦСТ-131-00656 | Пв | 13.11.2028 | АЦСТ-131 | не загружена | открыть
АО "Южный центр судостроения и судоремонта" (АО "ЮЦСС") |  |  | 1(М01), 2(М03), 2+1(М03+М01) | группа 3 (М03) | РД | НГДО | [7 empty] | АЦСТ-131-00662 | Пв | 13.12.2028 | АЦСТ-131 | не загружена | открыть
АО "Южный центр судостроения и судоремонта" (АО "ЮЦСС") |  | Э50А | 1 (М01); 2 (М03); 2+1 (М03+М01) | группа 3 (М03) | РД | СК | от 3,0 до 12,0 включительно / от 6,0 до 12,0 включительно / Привариваемая деталь: от 3,0 до 12,0 мм включительно+ Основная деталь: свыше 3,0 до 20,0 мм включительно | плоские детали | без подогрева* | без термообработки | Н1; Г; П1; В1 / Н1; Н2; П2; В1 | ЮЦСС-СК-РД-2024 22.10.2024 | Технология сборки и ручной дуговой сварки покрытыми электродами сварных морских платформ при сооружении, реконструкции и ремонте | АЦСТ-131-00663 | Пв | 13.12.2028 | АЦСТ-131 | да | открыть
АО "Южный центр судостроения и судоремонта" (АО "ЮЦСС") | Filarc PZ6138 | Порошковая проволока Filarc PZ6138 и др. аналоги | 1 (М01); 2 (М03); 2+1 (М03+М01) | группа 3 (М03) | МПГ | СК | от 14,5 до 50,0 включительно / свыше 50,0 до 58,0 включительно / Привариваемая деталь: от 14,5 до 50,0 включительно. ¦ Основная деталь: от 14,5 до 100,0 включительно. / Привариваемая деталь: свыше 50,0 до 58,0 включительно. ¦ Основная деталь: свыше 50,0 до 100,0 включительно. |  | с подогревом* | без термообработки | Н1; Г; П1; В1 / Н1; Н2; П2; В1 | ЮЦСС-СК-МПГ-F40W-2024 24.10.2024 | Технология сборки и полуавтоматической сварки порошковой проволокой в среде защитных газов сварных соединений морских платформ при сооружении, реконструкции и ремонте | АЦСТ-131-00664 | Пв | 18.12.2028 | АЦСТ-131 | да | открыть
АО "Южный центр судостроения и судоремонта" (АО "ЮЦСС") |  |  | 1(М01), 2(М03), 2+1(М03+М01) | группа 3 (М03) | МПГ | НГДО | [7 empty] | АЦСТ-131-00665 | Пв | 20.12.2028 | АЦСТ-131 | не загружена | открыть
АО "Южный центр судостроения и судоремонта" (АО "ЮЦСС") | Supercored 71H | Порошковая проволока Supercored 71H и др. аналоги | 1 (М01); 2 (М03); 2+1 (М03+М01) | группа 3 (М03) | МПГ | СК | свыше 3,0 до 12,0 включительно / свыше 12,0 до 25,0 включительно / свыше 25,0 до 50,0 включительно / Привариваемая деталь: свыше 3,0 до 12,0 включительно. ¦ Основная деталь: свыше 3,0 до 25,0 включительно. / Привариваемая деталь: свыше 12,0 до 25,0 включительно. ¦ Основная деталь: свыше 12,0 до 25,0 включительно. / Привариваемая деталь: свыше 25,0 до 50,0 включительно. ¦ Основная деталь: свыше 25,0 до 50,0 включительно. |  | без подогрева* / с подогревом | без термообработки | Н1; Г; П1; В1 / Н1; Н2; П2; В1 | ЮЦСС-СК-МПГ-2024 23.09.2024 | Технология сборки и полуавтоматической сварки порошковой проволокой в среде защитных газов сварных соединений морских платформ при сооружении, реконструкции и ремонте | АЦСТ-131-00677 | Пв | 13.11.2028 | АЦСТ-131 | да | открыть
АО «АЗПТ» | Св-08ГС, Св-08Г2С, NORDWELD ER70S-6 | Св-08ГС, Св-08Г2С, NORDWELD ER70S-6 и другие марки сварочной проволоки, указанные в ПТД | 1 (М01) | группа 3 (М03) | МП | КО, ГО, НГДО, ОХНВП | свыше 3,0 до 12,0 включительно / свыше 12,0 до 14,0 / от 14,0 до 30,0 включительно / от 5,0 до 12,0 включительно / от 4,0 до 12,0 включительно+от 4,0 до 16,0 включительно | свыше 25,0 до 90,0 включительно / свыше 150,0 до 900,0 включительно / свыше 150,0 до 500,0 включительно / свыше 500,0 до 1420,0 включительно / свыше 25,0 до 90,0 включительно + свыше 25,0 до 1420,0 включительно | без подогрева / с подогревом | без термообработки | Н1 / Н2 | ТИ-МП-2-2020 10.02.2020 | «Технология механизированной сварки элементов трубопроводов» | АЦСТ-109-01534 | Пв | 24.10.2028 | АЦСТ-109 | да | открыть
АО «АК «Корвет» |  |  | 1(М01), 2(М03) | группа 3 (М03) | РДН | НГДО | [7 empty] | АЦСТ-11-09054 | Пр | 19.12.2027 | АЦСТ-11 | не загружена | открыть
АО «Выксунский металлургический завод» |  |  | 2 (от К55 до К60 включительно) | марка σт≥420 | ВЧС | НГДО | [7 empty] | АЦСТ-17-02034 | Пв | 13.12.2027 | АЦСТ-17 | не загружена | открыть
АО «Выксунский металлургический завод» |  |  | 1 (до К54), 2 (К55-К60) | марка σт≥420 | ВЧС | НГДО | [7 empty] | АЦСТ-17-02099 | Пв | 07.08.2028 | АЦСТ-17 | не загружена | открыть
АО «Выксунский металлургический завод» |  |  | 3 (свыше К60) | группа 3 (М03) + марка σт≥420 | РД | НГДО | [7 empty] | АЦСТ-17-02162 | Пв | 19.03.2029 | АЦСТ-17 | не загружена | открыть
АО «Выксунский металлургический завод» |  |  | 1 (до К54 включительно), 2 (от К55 до К60 включительно) | марка σт≥420 | ВЧС | НГДО | [7 empty] | АЦСТ-17-02180 | Пв | 06.05.2029 | АЦСТ-17 | не загружена | открыть
АО «Выксунский металлургический завод» |  |  | 1 (до К54 включительно), 2 (К55-К60 включительно) | марка σт≥420 | АПГ+АФ | НГДО | [7 empty] | АЦСТ-17-02283 | Пв | 21.05.2030 | АЦСТ-17 | не загружена | открыть
АО «ГК «ЕКС» |  |  | 1(М01), 2(М03) | группа 3 (М03) | РД | КСМ | [7 empty] | АЦСТ-99-03713 | Пв | 27.01.2030 | АЦСТ-99 | не загружена | открыть
АО «Газпром трубинвест» |  |  | Группа 1(М01) / Группа 2(М03) | группа 3 (М03) | ВЧС | СК | от 4,0 до 10,6 включительно | Плоские детали* |  | с термообработкой |  | ТК 130.ТГ-01-07 ред.3 22.09.2020 | Технология высокочастотной сварки продольных швов при изготовлении стальных прямошовных труб для металлических строительных конструкций | АЦСТ-121-03761 | Пв | 24.02.2029 | АЦСТ-121 | да | открыть
АО «Газпром трубинвест» |  |  | 1(М01), 2(М03) | группа 3 (М03) | ВЧС | НГДО | [7 empty] | АЦСТ-121-04071 | Пв | 12.02.2030 | АЦСТ-121 | не загружена | открыть
АО «Газпром шельфпроект» | LB-52U, Fox EV 65 | Сварка корневого слоя - электроды LB-52U, Последующие слои - электроды Fox EV 65 | 2 (М03) | группа 3 (М03) | РД | СК | св. 12 до 18 вкл. | от 1020 до 1420 вкл. | с подогревом | без термообработки | В1 | 111-РР-1220х14-R2 rev A 19.01.2024 | Ручная дуговая сварка электродами с основным видом покрытия (РД) всех слоев шва стыковых соединений труб | АЦСТ-102-03321 | Пв | 25.03.2028 | АЦСТ-102 | да | открыть
АО «Газстройдеталь» |  |  | 1(М01)+2(М03), 2(М03) | группа 3 (М03) | МП | НГДО | [7 empty] | АЦСТ-102-04017 | Пв | 30.07.2030 | АЦСТ-102 | не загружена | открыть
АО «Газстройдеталь» |  |  | 1(М01)2(М03)1(М01)+2(М03) | группа 3 (М03) | МП | СК | [7 empty] | АЦСТ-83-01024 | Пв | 08.11.2026 | АЦСТ-83 | не загружена | открыть
АО «Газстройдеталь» |  |  | 1(М01)2(М03)1(М01)+2(М03) | группа 3 (М03) | МП | СК | [7 empty] | АЦСТ-83-01025 | Пв | 08.11.2026 | АЦСТ-83 | не загружена | открыть
АО «Газстройдеталь» |  |  | 1(М01)+2(М03) | группа 3 (М03) | РАД+МП | НГДО, ОХНВП | [7 empty] | АЦСТ-83-01029 | Пв | 28.11.2026 | АЦСТ-83 | не загружена | открыть
АО «Газстройдеталь» |  |  | 1(М01), 1(М01)+2(М03) | группа 3 (М03) | МП | НГДО | [7 empty] | АЦСТ-83-01039 | Пв | 16.01.2027 | АЦСТ-83 | не загружена | открыть
АО «Газстройдеталь» |  |  | 1(М01), 1(М01)+2(М03) | группа 3 (М03) | МП | НГДО | [7 empty] | АЦСТ-83-01043 | Пв | 27.02.2027 | АЦСТ-83 | не загружена | открыть
АО «Газстройдеталь» |  |  | 2(М03) | группа 3 (М03) | МП+АФ | НГДО | [7 empty] | АЦСТ-83-01046 | Пв | 07.03.2027 | АЦСТ-83 | не загружена | открыть
АО «Газстройдеталь» |  |  | 1(М01)+2(М03) | группа 3 (М03) | МП+АФ | НГДО | [7 empty] | АЦСТ-83-01047 | Пв | 07.03.2027 | АЦСТ-83 | не загружена | открыть
АО «Газстройдеталь» |  |  | 2(М03) | группа 3 (М03) | МП+АФ | НГДО | [7 empty] | АЦСТ-83-01049 | Пв | 16.03.2027 | АЦСТ-83 | не загружена | открыть
АО «Газстройдеталь» |  |  | 1(М01), 2(М03) | группа 3 (М03) | МП+АФ | НГДО | [7 empty] | АЦСТ-83-01086 | Пв | 22.09.2027 | АЦСТ-83 | не загружена | открыть
АО «Газстройдеталь» |  |  | 1(М01), 2(М03) | группа 3 (М03) | АФ | НГДО | [7 empty] | АЦСТ-83-01087 | Пв | 22.09.2027 | АЦСТ-83 | не загружена | открыть
АО «Газстройдеталь» |  |  | 2(М03) | группа 3 (М03) | МП | НГДО | [7 empty] | АЦСТ-83-01116 | Пв | 07.12.2027 | АЦСТ-83 | не загружена | открыть
АО «Газстройдеталь» |  |  | 1(М01)+2(М03) | группа 3 (М03) | МП | НГДО | [7 empty] | АЦСТ-83-01117 | Пв | 07.12.2027 | АЦСТ-83 | не загружена | открыть
АО «Газстройдеталь» |  |  | 2(М03) | группа 3 (М03) | МП | НГДО | [7 empty] | АЦСТ-83-01120 | Пв | 08.12.2027 | АЦСТ-83 | не загружена | открыть
АО «Газстройдеталь» |  |  | 1(М01)+2(М03) | группа 3 (М03) | МП | НГДО | [7 empty] | АЦСТ-83-01121 | Пв | 08.12.2027 | АЦСТ-83 | не загружена | открыть
АО «Газстройдеталь» |  |  | 1(М01), 2(М03), 1(М01)+2(М03) | группа 3 (М03) | РД | НГДО | [7 empty] | АЦСТ-83-01134 | Пв | 27.02.2028 | АЦСТ-83 | не загружена | открыть
АО «Газстройдеталь» |  |  | 1(М01), 2(М03), 1(М01)+2(М03) | группа 3 (М03) | РД | НГДО | [7 empty] | АЦСТ-83-01135 | Пв | 27.02.2028 | АЦСТ-83 | не загружена | открыть
АО «Газстройдеталь» |  |  | 1(М01)2(М03)1(М01)+2(М03) | группа 3 (М03) | МП+АФ | КО, НГДО, ОХНВП | [7 empty] | АЦСТ-83-01332 | Пв | 31.03.2030 | АЦСТ-83 | не загружена | открыть
АО «Газстройдеталь» |  |  | 1(М01)1(М01)+2(М03), 1(М01)2(М03)1(М01)+2(М03) | группа 3 (М03) | МП | КО, НГДО, ОХНВП | [7 empty] | АЦСТ-83-01346 | Пв | 27.05.2030 | АЦСТ-83 | не загружена | открыть
АО «Газстройдеталь» |  |  | 1(М01)1(М01)+2(М03), 1(М01)2(М03)1(М01)+2(М03) | группа 3 (М03) | МП | КО, НГДО, ОХНВП | [7 empty] | АЦСТ-83-01347 | Пв | 28.05.2030 | АЦСТ-83 | не загружена | открыть
АО «Газстройдеталь» |  |  | 1(М01), 1(М01)2(М03)1(М01)+2(М03) | группа 3 (М03) | МП | КО, НГДО, ОХНВП | [7 empty] | АЦСТ-83-01353 | Пв | 19.06.2030 | АЦСТ-83 | не загружена | открыть
АО «Газстройдеталь» |  |  | 1(М01)2(М03)1(М01)+2(М03), 9(М11), 9(М11)+1(М01) | группа 3 (М03) | РД | ГО, НГДО, ОХНВП | [7 empty] | АЦСТ-83-01361 | Пв | 14.09.2030 | АЦСТ-83 | не загружена | открыть
АО «Газстройпроект» |  |  | 2(М03) | группа 3 (М03) | ААДП+МАДП+Л | НГДО | [7 empty] | АЦСТ-121-03217 | Пв | 21.09.2027 | АЦСТ-121 | не загружена | открыть
АО «Газстройпроект» |  |  | 2(М03) | группа 3 (М03) | ААДП+МАДП+Л | НГДО | [7 empty] | АЦСТ-121-03831 | Пв | 12.03.2029 | АЦСТ-121 | не загружена | открыть
АО «Газстройпроект» |  |  | 1(М01), 2(М03), 1(М01)+2(М03) | группа 3 (М03) | РД | НГДО | [7 empty] | АЦСТ-98-10546 | Пв | 04.02.2029 | АЦСТ-98 | не загружена | открыть
АО «Газстройпроект» |  |  | 1(М01), 2(М03) | группа 3 (М03) | РД | НГДО | [7 empty] | АЦСТ-98-10548 | Пв | 04.02.2029 | АЦСТ-98 | не загружена | открыть
АО «Газстройпроект» |  |  | 1(М01), 2(М03) | группа 3 (М03) | РД | НГДО | [7 empty] | АЦСТ-98-10549 | Пв | 04.02.2029 | АЦСТ-98 | не загружена | открыть
АО «Газстройпроект» |  |  | 2(М03), 1(М01)+2(М03), 1(М01) | группа 3 (М03) | ААДП | НГДО | [7 empty] | АЦСТ-98-10550 | Пв | 04.02.2029 | АЦСТ-98 | не загружена | открыть
АО «Газстройпроект» |  |  | 2(М03), 1(М01)+2(М03), 1(М01) | группа 3 (М03) | ААДП | НГДО | [7 empty] | АЦСТ-98-10551 | Пв | 04.02.2029 | АЦСТ-98 | не загружена | открыть
АО «Газстройпроект» |  |  | 2(М03), 1(М01)+2(М03), 1(М01) | группа 3 (М03) | МАДП | НГДО | [7 empty] | АЦСТ-98-10553 | Пв | 04.02.2029 | АЦСТ-98 | не загружена | открыть
АО «Газстройпроект» |  |  | 2(М03), 2+1(М03+М01), 1(М01) | группа 3 (М03) | РД | НГДО | [7 empty] | АЦСТ-98-10559 | Пв | 06.02.2029 | АЦСТ-98 | не загружена | открыть
АО «Газстройпроект» |  |  | 2(М03), 2(М03)+1(М01), 1(М01) | группа 3 (М03) | РД | НГДО | [7 empty] | АЦСТ-98-10560 | Пв | 07.02.2029 | АЦСТ-98 | не загружена | открыть
АО «Газстройпроект» |  |  | 2(М03), 1(М01)+2(М03), 1(М01) | группа 3 (М03) | РД | НГДО | [7 empty] | АЦСТ-98-10632 | Пв | 21.03.2029 | АЦСТ-98 | не загружена | открыть
АО «Димитровградхиммаш» | Св-08Г2С, OK Aristrorod 12.50 | Св-08Г2С, OK Aristrorod 12.50 и др. аналоги согласно ПТД | 1 (М01) / 2 (М03) | группа 3 (М03) | МАДП | НГДО, ОХНВП | свыше 3,0 до 12,0 включительно / свыше 12,0 до 30,0 включительно | свыше 25,0 до 150,0 включительно / свыше 150,0 до 500,0 включительно | без подогрева | без термообработки** | Н1 | СТО 092-2017 12.04.2017 | Технология механизированной аргонодуговой сварки при изготовлении нефтегазодобывающего, насосного и нефтехимического оборудования из сталей группы 1, 2 и их сочетания | АЦСТ-156-00298 | Пв | 09.09.2030 | АЦСТ-156 | да | открыть
АО «ЕВРАКОР» |  |  | 1(М01), 2(М03), 2(М03)+1(М01) | группа 3 (М03) | РД | НГДО | [7 empty] | АЦСТ-112-00750 | Пв | 18.07.2027 | АЦСТ-112 | не загружена | открыть
АО «ЕВРАКОР» |  |  | 1(М01), 2(М03) | группа 3 (М03) | РД+МПС | НГДО | [7 empty] | АЦСТ-112-00784 | Пв | 27.09.2027 | АЦСТ-112 | не загружена | открыть
АО «ЕВРАКОР» |  |  | 1(М01), 2(М03) | группа 3 (М03) | РД | НГДО | [7 empty] | АЦСТ-112-00843 | Пв | 12.02.2028 | АЦСТ-112 | не загружена | открыть
АО «ЕВРАКОР» |  |  | 1(М01), 2(М03) | группа 3 (М03) | РД | НГДО | [7 empty] | АЦСТ-112-00878 | Пв | 17.05.2028 | АЦСТ-112 | не загружена | открыть
АО «Евракор» |  |  | 2(М03) | группа 3 (М03) | РД | НГДО | [7 empty] | АЦСТ-112-00678 | Пв | 27.02.2027 | АЦСТ-112 | не загружена | открыть
АО «Ижевский мотозавод «Аксион-холдинг» |  |  | 1(М01), 2(М03), 2+1(М03+М01) | группа 3 (М03) | МП | ПТО | [7 empty] | АЦСТ-97-01060 | Пв | 31.03.2029 | АЦСТ-97 | не загружена | открыть
АО «Краснодарстройтрансгаз» |  |  | 1(М01), 2(М03) | группа 3 (М03) | РД+МПС | НГДО | [7 empty] | АЦСТ-112-00631 | Пв | 20.10.2026 | АЦСТ-112 | не загружена | открыть
АО «Краснодарстройтрансгаз» |  |  | 2(М03) | группа 3 (М03) | РД | НГДО | [7 empty] | АЦСТ-112-00646 | Пв | 26.12.2026 | АЦСТ-112 | не загружена | открыть
АО «Краснодарстройтрансгаз» |  |  | 2+1(М03+М01) | группа 3 (М03) | РД | НГДО | [7 empty] | АЦСТ-112-00647 | Пв | 26.12.2026 | АЦСТ-112 | не загружена | открыть
АО «Краснодарстройтрансгаз» |  |  | 2+1(М03+М01) | группа 3 (М03) | РД | НГДО | [7 empty] | АЦСТ-112-00648 | Пв | 10.01.2027 | АЦСТ-112 | не загружена | открыть
АО «Краснодарстройтрансгаз» |  |  | 2(М03) | группа 3 (М03) | РД | НГДО | [7 empty] | АЦСТ-112-00684 | Пв | 13.03.2027 | АЦСТ-112 | не загружена | открыть
АО «Краснодарстройтрансгаз» |  |  | 2(М03), 2+1(М03+М01) | группа 3 (М03) | РД | НГДО | [7 empty] | АЦСТ-112-00735 | Пв | 20.06.2027 | АЦСТ-112 | не загружена | открыть
АО «Лискимонтажконструкция» |  |  | 2(М03), 2(М03)+1(М01) | группа 3 (М03) | МАДП+МПИ | НГДО | [7 empty] | АЦСТ-121-03796 | Пв | 25.06.2029 | АЦСТ-121 | не загружена | открыть
АО «Лискимонтажконструкция» |  |  | 1(М01), 2(М03), 2(М03)+1(М01) | группа 3 (М03) | МАДП | НГДО | [7 empty] | АЦСТ-121-03797 | Пв | 25.06.2029 | АЦСТ-121 | не загружена | открыть
АО «Лискимонтажконструкция» |  |  | 2(М03)+1(М01) | группа 3 (М03) | МПИ | НГДО | [7 empty] | АЦСТ-121-03931 | Пв | 05.12.2029 | АЦСТ-121 | не загружена | открыть
АО «Лискимонтажконструкция» |  |  | 2(М03)1(М01) | группа 3 (М03) | МАДП+МПИ | НГДО | [7 empty] | АЦСТ-121-03932 | Пв | 05.12.2029 | АЦСТ-121 | не загружена | открыть
АО «Мостострой-11» |  | Электроды типа Э50А марок МТГ-01К, УОНИИ 13/55 - все слои шва. Допускается применение других аттестованных сварочных материалов в соответствии с требованиями ПТД. | 2 (М03) / 1 (М01) | группа 3 (М03) | РД | СК | свыше 3,0 до 12,0 включительно / свыше 12,0 до 30,0 включительно | свыше 500,0 до 2520,0 включительно | с подогревом | без термообработки | Н1; Г; В1; Н45 | ТИ-03 10.10.2022 | Технология ручной дуговой сварки покрытыми электродами металлических свай | АЦСТ-11-08346 | Пв | 22.03.2027 | АЦСТ-11 | да | открыть
АО «Мостострой-11» | SM-70, PITTARC GTH | Проволока сплошного сечения SM-70; PITTARC GTH. Допускается применение других аттестованных сварочных материалов в соответствии с требованиями ПТД. | 2 (М03) / 1 (М01) | группа 3 (М03) | МП | СК | свыше 3,0 до 12,0 включительно / свыше 12,0 до 30,0 включительно | свыше 500,0 до 2520,0 включительно | с подогревом | без термообработки | Н1; Г; В1; Н45 | ТИ-01 10.10.2022 | Технология механизированной сварки металлических свай в среде защитных газов проволокой сплошного сечения | АЦСТ-11-08347 | Пв | 22.03.2027 | АЦСТ-11 | да | открыть
АО «Мостострой-11» | SM-70, PITTARC GTH | Корневой слой шва (РД): Электроды типа Э50А марок МТГ-01К, УОНИИ 13/55 - все слои шва. Последующие слои шва (МП): Проволока сплошного сечения SM-70; PITTARC GTH. Допускается применение других аттестованных сварочных материалов в соответствии с требованиями ПТД. | 2 (М03) / 1 (М01) | группа 3 (М03) | РД+МП | СК | свыше 3,0 до 12,0 включительно / свыше 12,0 до 30,0 включительно | свыше 500,0 до 2520,0 включительно | с подогревом | без термообработки | Н1; Г; В1; Н45 | ТИ-02 10.10.2022 | Технология ручной дуговой сварки покрытыми электродами корневого слоя шва и механизированной сварки в среде защитных газов проволокой сплошного сечения последующих слоев шва металлических свай | АЦСТ-11-08348 | Пв | 22.03.2027 | АЦСТ-11 | да | открыть
АО «НЗ 70-летия Победы» |  |  | 1(М01), 2(М03) | группа 3 (М03) | РАД | НГДО | [7 empty] | АЦСТ-121-03445 | Пв | 13.02.2028 | АЦСТ-121 | не загружена | открыть
АО «НСРЗ» | УОНИ-13/55 | Э50А (УОНИ-13/55 и другие аттестованные аналоги, указанные в ПТД) | 2 (М03) | группа 3 (М03) | РД | ПТО | от 6,0 до 150,0 включительно / от 12,0 до 150,0 включительно / Первая деталь: от 5,0 до 30,0 включительно. Вторая деталь: от 5,0 до 30,0 включительно. / Первая деталь: свыше 30,0 до 50,0 включительно. Вторая деталь: свыше 30,0 до 50,0 включительно. | плоские детали | с подогревом | без термообработки | Н1; Г; П1; В1 / Н1; Н2; П2; В1 | ТИ НСРЗ-ПТО1-РД-01 13.04.2026 | Технология ручной дуговой сварки покрытыми электродами (РД) подъемно-транспортного оборудования | АЦСТ-73-01000 | Пв | 19.05.2030 | АЦСТ-73 | да | открыть
АО «Новые технологии» |  |  | 1(М01)2(М03), 1(М01)1(М01), 1(М01), 2(М03), 2(М03)2(М03) | группа 3 (М03) | РД | НГДО | [7 empty] | АЦСТ-121-04113 | Пв | 08.07.2030 | АЦСТ-121 | не загружена | открыть
АО «Новые технологии» |  |  | 1(М01)2(М03), 1(М01)1(М01), 1(М01), 2(М03), 2(М03)2(М03) | группа 3 (М03) | РД | НГДО | [7 empty] | АЦСТ-121-04114 | Пв | 08.07.2030 | АЦСТ-121 | не загружена | открыть
АО «Объединенная энергостроительная корпорация» (АО «ОЭК») | УОНИ-13/55, УОНИ-13/45, МР-3 | Э50А(УОНИ 13/55), Э42А(УОНИ 13/45), Э46(МР-3)* | 1 (М01) | группа 3 (М03) | РД | СК | свыше 3,0 до 12,0 включительно / свыше 12,0 до 36,0 включительно / свыше 3,0 до 12,0 включительно+свыше 3,0 до 12,0 включительно / свыше 12,0 до 36,0 включительно+свыше 12,0 до 36,0 включительно | плоские детали | без подогрева / с подогревом | без термообработки | Н1; Г; П1; В1 / Н1; Н2; П2; В1 | ТИ-ОЭК-СК1-РД-004-2025 07.11.2025 | Технологическая инструкция "Ручная дуговая сварка покрытыми электродами строительных металлических конструкций" | АЦСТ-27-02700 | Пв | 25.03.2030 | АЦСТ-27 | да | открыть
АО «ПТПА» | LB-52U, Св-10НМА, UF-02 | РД: LB-52U. АФ: Св-10НМА, UF-02 и др. аттестованные сварочные материалы, допущенные к применению ПТД | 1 (М01) / 2 (М03) | группа 3 (М03) | РД+АФ | НГДО, ОХНВП | от 5,0 до 12,0 вкл. / св. 12,0 до 30,0 вкл. / св. 30,0 до 50,0 вкл. | св. 500,0 до 2000,0 вкл. | без подогрева / с подогревом | без термообработки / с термообработкой / без термообработки* | РД: Н1; В1. АФ: Н1 | 0718.25000.00045 23.01.2015 | Сварка и контроль качества сварных соединений общепромышленной арматуры | АЦСТ-106-00756 | Пв | 24.05.2027 | АЦСТ-106 | да | открыть
АО «ПТПА» |  |  | 1(М01), 2(М03), 1+2 (М01+М03) | группа 3 (М03) | РД+АФ | НГДО | [7 empty] | АЦСТ-106-00797 | Пв | 20.12.2027 | АЦСТ-106 | не загружена | открыть
АО «ПТПА» | LB-52U, Св-10НМА, UF-02 | РД: LB-52U. АФ: Св-10НМА, UF-02 и др. аттестованные сварочные материалы, допущенные к применению ПТД | 1 (М01) / 2 (М03) | группа 3 (М03) | РД+АФ | НГДО, ОХНВП | св. 12,0 до 30,0* вкл. / св. 30,0* до 50,0 вкл. / св. 50,0 до 128,0 вкл. / св. 12,0 до 30,0 вкл. | св. 500,0 до 2500,0 вкл. | без подогрева / без подогрева** / с подогревом | без термообработки / без термообработки** / с термообработкой | РД: Н1; В1. АФ: Н1 | 0718.25000.00045 23.01.2015 | Сварка и контроль качества сварных соединений общепромышленной арматуры | АЦСТ-106-00800 | Пв | 21.12.2027 | АЦСТ-106 | да | открыть
АО «ПТПА» |  |  | 1(М01), 2(М03), 1+2 (М01+М03) | группа 3 (М03) | РД+АФ | НГДО | [7 empty] | АЦСТ-106-00806 | Пв | 18.01.2028 | АЦСТ-106 | не загружена | открыть
АО «ПТПА» |  |  | 1(М01), 2(М03), 1+2 (М01+М03) | группа 3 (М03) | АФ | НГДО | [7 empty] | АЦСТ-106-00807 | Пв | 18.01.2028 | АЦСТ-106 | не загружена | открыть
АО «ПТПА» |  |  | 1(М01), 2(М03) | группа 3 (М03) | РД | НГДО | [7 empty] | АЦСТ-106-00808 | Пв | 19.01.2028 | АЦСТ-106 | не загружена | открыть
АО «ПТПА» |  |  | 1(М01), 2(М03), 1+2 (М01+М03) | группа 3 (М03) | РД+АПИ | НГДО | [7 empty] | АЦСТ-106-00822 | Пв | 15.02.2028 | АЦСТ-106 | не загружена | открыть
АО «ПТПА» |  |  | 1(М01), 2(М03), 1+2 (М01+М03) | группа 3 (М03) | РД | НГДО | [7 empty] | АЦСТ-106-00823 | Пв | 15.02.2028 | АЦСТ-106 | не загружена | открыть
АО «ПТПА» |  |  | 1(М01), 2(М03), 2+1(М03+М01) | группа 3 (М03) | АФ | НГДО | [7 empty] | АЦСТ-106-00888 | Пв | 20.12.2028 | АЦСТ-106 | не загружена | открыть
АО «ПТПА» | Weld CF 80S-Ni1 | Weld CF 80S-Ni1 и др. марки аттестованных сварочных материалов, допущенные к применению ПТД | 1 (М01) | группа 3 (М03) | МП | НГДО, ОХНВП | Св. 3,0 до 12,0 вкл. / Св. 12,0 до 30,0* вкл. / Св. 30,0* до 50,0 вкл. / Св. 50,0 до 128,0 вкл. |  | без подогрева / с подогревом | без термообработки / с термообработкой** / с термообработкой | Н1 | ТИ 0718.25000.00045 23.01.2015 | Сварка и контроль качества сварных соединений общепромышленной арматуры | АЦСТ-106-00894 | Пв | 15.01.2029 | АЦСТ-106 | да | открыть
АО «ПТПА» | Св-10НМА, UF-01 | Св-10НМА*, UF-01* | 1 (М01) / 2 (М03) | группа 3 (М03) | АФ | НГДО, ОХНВП | от 5,0 до 12,0 вкл. / св. 12,0 до 30,0** вкл. / от 30,0** до 50,0 вкл. / св. 50,0 до 128,0 вкл. / св. 12,0 до 30,0 вкл. |  | без подогрева / с подогревом | с термообработкой*** / с термообработкой | Н1 | ТИ 0718.25000.00045 23.01.2015 | Сварка и контроль качества сварных соединений общепромышленной арматуры | АЦСТ-106-00907 | Пв | 17.03.2029 | АЦСТ-106 | да | открыть
АО «ПремьерСтрой» |  |  | 1(М01), 2(М03) | группа 3 (М03) | РД+АПС | НГДО | [7 empty] | АЦСТ-11-08342 | Пв | 22.03.2027 | АЦСТ-11 | не загружена | открыть
АО «ПремьерСтрой» |  |  | 1(М01), 2(М03) | группа 3 (М03) | РД+АПС | НГДО | [7 empty] | АЦСТ-11-08343 | Пв | 22.03.2027 | АЦСТ-11 | не загружена | открыть
АО «ПремьерСтрой» |  |  | 1(М01), 2(М03)+1(М01), 2(М03) | группа 3 (М03) | РД | НГДО | [7 empty] | АЦСТ-112-00831 | Пв | 24.01.2028 | АЦСТ-112 | не загружена | открыть
АО «ПремьерСтрой» |  |  | 1(М01), 2(М03)+1(М01), 2(М03) | группа 3 (М03) | РД | НГДО | [7 empty] | АЦСТ-112-00832 | Пв | 24.01.2028 | АЦСТ-112 | не загружена | открыть
АО «ПремьерСтрой» |  |  | 1(М01), 2+1(М03+М01) | группа 3 (М03) | РАД | НГДО | [7 empty] | АЦСТ-112-00850 | Пв | 21.02.2028 | АЦСТ-112 | не загружена | открыть
АО «ПремьерСтрой» |  |  | 1(М01), 2(М03), 2+1(М03+М01) | группа 3 (М03) | РД | НГДО | [7 empty] | АЦСТ-112-00960 | Пв | 13.01.2029 | АЦСТ-112 | не загружена | открыть
АО «СГТ» | Св-08Г2С | Св-08Г2С и другие по ПТД | 1 (М01) | группа 3 (М03) | МП | СК | 12<S≤50 / деталь 1: 12<S≤50; деталь 2: 12<S≤60 / деталь 1: 12<S≤40; деталь 2: 12<S≤60 | 500<D≤2520, включая плоские детали / Плоские детали | без подогрева | без термообработки | Н1; Г; П1; В1 / Н2; П2; В1 / Н1; Н2; П2; В1 | СГТ-МП/СК-3/2; СГТ-МП/СК-6/2. 15.05.2025 | Технология сборки и сварки соединений металлических строительных конструкций и трубопроводов механизированной сваркой плавящимся электродом в среде активных газов и смесях | АЦСТ-4-07362 | Пв | 21.10.2029 | АЦСТ - 4 | да | открыть
АО «СГТ» | Св-08Г2С | Св-08Г2С и другие по ПТД | 29 (М07): А400С + 2 (М03)* / 29 (М07): А500С + 2 (М03)* | группа 3 (М03) | МП | СК |  |  |  |  | Н2; П2; В1 | СГТ-МП/СК-2/2. 15.05.2025 | Технология сборки и сварки сварных соединений арматуры и закладных изделий железобетонных конструкций механизированной сваркой плавящимся электродом в среде активных газов и смесях | АЦСТ-4-07363 | Пв | 21.10.2029 | АЦСТ - 4 | да | открыть
АО «СГТ» | LB-52U | Э50А (LB-52U, УОНИИ-13/55 и другие по ПТД) | 1 (М01) | группа 3 (М03) | РД | СК | 12<S≤50 / деталь 1: 12<S≤50; деталь 2: 12<S≤60 / деталь 1: 12<S≤40; деталь 2: 12<S≤60 | 500<D≤2520, включая плоские детали / Плоские детали | без подогрева | без термообработки | Н1; Г; П1; В1 / Н2; П2; В1 / Н1; Н2; П2; В1 | СГТ-РД/СК-4/2; СГТ-РД/СК-5/2. 15.05.2025 | Технология сборки и сварки соединений металлических строительных конструкций ручной дуговой сваркой покрытыми электродами | АЦСТ-4-07365 | Пв | 22.10.2029 | АЦСТ - 4 | да | открыть
АО «СГТ» | УОНИ-13/55 | Э50А (УОНИ-13/55 и другие по ПТД) | 29 (М07): А400С + 2 (М03)* / 29 (М07): А500С + 2 (М03)* | группа 3 (М03) | РД | СК |  |  |  |  | Н2; П2; В1 | СГТ-РД/СК-1/2. 15.05.2025 | Технология сборки и сварки сварных соединений арматуры и закладных изделий железобетонных конструкций ручной дуговой сваркой покрытыми электродами | АЦСТ-4-07366 | Пв | 22.10.2029 | АЦСТ - 4 | да | открыть
АО «СЕРВИС ИНДУСТРИЯ» |  | Э42А*; Э50А | 1 (М01) | группа 3 (М03) | РД | СК | св. 3,0 до 32,0 вкл. / св. 5,0 до 32,0 вкл. | св. 150,0 до 500,0 вкл. / св. 500,0 до 1420,0 вкл. / св. 1000,0 до 1420,0 вкл. | без подогрева | без термообработки | Н1; Г; В1; Н45 / Н1; Г; В1; | ТИ-РД-СИ-СК1 01.09.2023 | Ручная дуговая сварка электродами РД (111) с основным видом покрытия соединений металлических стальных конструкций | АЦСТ-112-00933 | Пв | 25.09.2028 | АЦСТ-112 | да | открыть
АО «СЕРВИС ИНДУСТРИЯ» |  |  | 2(М03) | группа 3 (М03) | РД+МПС | НГДО | [7 empty] | АЦСТ-112-00934 | Пв | 25.09.2028 | АЦСТ-112 | не загружена | открыть
АО «СЕРВИС ИНДУСТРИЯ» |  | Э50А | 1 (М01) | группа 3 (М03) | РД | НГДО, ОХНВП, СК | от 2,0 до 3,0 вкл. / св. 3,0 до 12,0 вкл. / св. 3,0 до 30,0 вкл. / св. 5,0 до 30,0 вкл. / патрубок: св. 3,0 до 12,0 вкл.; основная труба: св. 3,0 до 30,0 вкл. | 25,0 / св. 25,0 до 150,0 вкл. / св. 150,0 до 500,0 вкл. / св. 500,0 до 1420,0 вкл. / св. 1000,0 до 1420,0 вкл. / патрубок: св. 25,0 до 150,0 вкл.; основная труба: св. 25,0 до 1420,0 вкл. | без подогрева | без термообработки | Н1; Г; В1; Н45 / Н1; Г; В1 / Н2; В1; П2 | ТИ-СИ-РД-2023 01.09.2023 | Технология по ручной дуговой сварке и ремонту стыковых соединений труб, электродами с основным видом покрытия методом «на подъем» | АЦСТ-112-00935 | Пв | 25.09.2028 | АЦСТ-112 | да | открыть
АО «СЕРВИС ИНДУСТРИЯ» |  |  | 2(М03), 2+1(М03+М01) | группа 3 (М03) | РД | НГДО | [7 empty] | АЦСТ-112-00936 | Пв | 25.09.2028 | АЦСТ-112 | не загружена | открыть
АО «СИБПРОМКОМПЛЕКТ» |  |  | 1(М01), 2(М03), 2(М03)+1(М01) | группа 3 (М03) | МП | НГДО | [7 empty] | АЦСТ-112-00994 | Пв | 11.04.2029 | АЦСТ-112 | не загружена | открыть
АО «СМТ» |  |  | 3(М03) | группа 3 (М03) | РД | НГДО | [7 empty] | АЦСТ-102-03726 | Пв | 01.08.2029 | АЦСТ-102 | не загружена | открыть
АО «СМТ» |  |  | 3(М03) | группа 3 (М03) | МП+МПИ+АФ | НГДО | [7 empty] | АЦСТ-102-03727 | Пв | 01.08.2029 | АЦСТ-102 | не загружена | открыть
АО «СМТ» |  |  | 3(М03) | группа 3 (М03) | МП+АПИ | НГДО | [7 empty] | АЦСТ-102-03878 | Пв | 18.12.2029 | АЦСТ-102 | не загружена | открыть
АО «СМТ» |  |  | 3(М03) | группа 3 (М03) | МП+АПИ | НГДО | [7 empty] | АЦСТ-102-03879 | Пв | 18.12.2029 | АЦСТ-102 | не загружена | открыть
АО «СМТ» |  |  | 2(М03) | группа 3 (М03) | РД | НГДО | [7 empty] | АЦСТ-121-03107 | Пв | 13.04.2027 | АЦСТ-121 | не загружена | открыть
АО «СМТ» |  |  | 2(М03) | группа 3 (М03) | РД | НГДО | [7 empty] | АЦСТ-121-03108 | Пв | 13.04.2027 | АЦСТ-121 | не загружена | открыть
АО «СМТ» |  |  | 2(М03) | группа 3 (М03) | МП+АПИ | НГДО | [7 empty] | АЦСТ-121-03143 | Пв | 05.06.2027 | АЦСТ-121 | не загружена | открыть
АО «СМТ» |  |  | 2(М03), 1(М01) | группа 3 (М03) | МП+РД+АПИ | НГДО | [7 empty] | АЦСТ-121-03144 | Пв | 05.06.2027 | АЦСТ-121 | не загружена | открыть
АО «СМТ» |  |  | 2(М03) | группа 3 (М03) | РД+АПИ | НГДО | [7 empty] | АЦСТ-121-03780 | Пв | 28.04.2029 | АЦСТ-121 | не загружена | открыть
АО «СМТ» |  |  | 2(М03), 2(М03)+1(М01) | группа 3 (М03) | РД | НГДО | [7 empty] | АЦСТ-121-03781 | Пв | 28.04.2029 | АЦСТ-121 | не загружена | открыть
АО «СМТ» |  |  | 2(М03) | группа 3 (М03) | РД | НГДО | [7 empty] | АЦСТ-121-03782 | Пв | 28.04.2029 | АЦСТ-121 | не загружена | открыть
АО «СМТ» |  |  | 2(М03) | группа 3 (М03) | РД+АПИ | НГДО | [7 empty] | АЦСТ-121-03783 | Пв | 28.04.2029 | АЦСТ-121 | не загружена | открыть
АО «СМТ» |  |  | 2(М03) | группа 3 (М03) | РД | НГДО | [7 empty] | АЦСТ-121-03784 | Пв | 28.04.2029 | АЦСТ-121 | не загружена | открыть
АО «СМТ» |  |  | 2(М03) | группа 3 (М03) | РД | НГДО | [7 empty] | АЦСТ-121-03813 | Пв | 11.07.2029 | АЦСТ-121 | не загружена | открыть
АО «СМТ» |  |  | 2(М03) | группа 3 (М03) | МП+МПС | НГДО | [7 empty] | АЦСТ-99-03106 | Пв | 27.03.2028 | АЦСТ-99 | не загружена | открыть
АО «СМТ» |  |  | 2(М03) | группа 3 (М03) | РД+АППГ | НГДО | [7 empty] | АЦСТ-99-03107 | Пв | 27.03.2028 | АЦСТ-99 | не загружена | открыть
АО «СМТ» |  |  | 2(М03) | группа 3 (М03) | МП+АППГ | НГДО | [7 empty] | АЦСТ-99-03108 | Пв | 27.03.2028 | АЦСТ-99 | не загружена | открыть
АО «СОТ» |  |  | 1(М01)3(М03), 2(М03)3(М03) | группа 3 (М03) | МП+АПИ | НГДО | [7 empty] | АЦСТ-102-03373 | Пв | 10.07.2028 | АЦСТ-102 | не загружена | открыть
АО «СОТ» |  |  | 1(М01)3(М03), 2(М03)3(М03) | группа 3 (М03) | МП+АПИ | НГДО | [7 empty] | АЦСТ-102-03374 | Пв | 10.07.2028 | АЦСТ-102 | не загружена | открыть
АО «СОТ» |  |  | 1(М01)3(М03), 2(М03)3(М03) | группа 3 (М03) | МП | НГДО | [7 empty] | АЦСТ-102-03375 | Пв | 10.07.2028 | АЦСТ-102 | не загружена | открыть
АО «СОТ» |  |  | 1(М01)3(М03), 2(М03)3(М03) | группа 3 (М03) | МП | НГДО | [7 empty] | АЦСТ-102-03376 | Пв | 10.07.2028 | АЦСТ-102 | не загружена | открыть
АО «СОТ» |  |  | 1(М01), 2(М03), 2(М03)+1(М01), 1(М01)+2(М03) | группа 3 (М03) | РД | НГДО | [7 empty] | АЦСТ-102-03502 | Пв | 17.01.2029 | АЦСТ-102 | не загружена | открыть
АО «СОТ» |  |  | 1(М01), 2(М03), 2(М03)+1(М01), 1(М01)+2(М03) | группа 3 (М03) | РД | НГДО | [7 empty] | АЦСТ-102-03503 | Пв | 17.01.2029 | АЦСТ-102 | не загружена | открыть
АО «СОТ» |  |  | 1(М01), 2(М03), 2(М03)+1(М01), 1(М01)+2(М03) | группа 3 (М03) | РД | НГДО | [7 empty] | АЦСТ-102-03862 | Пв | 17.12.2029 | АЦСТ-102 | не загружена | открыть
АО «СОТ» |  |  | 1(М01), 2(М03), 2(М03)+1(М01), 1(М01)+2(М03) | группа 3 (М03) | РД | НГДО | [7 empty] | АЦСТ-102-03863 | Пв | 17.12.2029 | АЦСТ-102 | не загружена | открыть
АО «СОТ» |  |  | 1(М01), 2(М03), 2(М03)+1(М01) | группа 3 (М03) | РД+АПИ | НГДО | [7 empty] | АЦСТ-102-03865 | Пв | 17.12.2029 | АЦСТ-102 | не загружена | открыть
АО «СОТ» | OK 53.70, GER-N28 | Электроды ОК 53.70 и другие аттестованные аналоги в соответствии с ПТД / Корневой слой: электроды ОК 53.70 и другие аттестованные аналоги в соответствии с ПТД, Заполняющие и облицовочный: GER-N28 и другие аттестованные аналоги в соответствии с ПТД | 1(М01) | группа 3 (М03) | РД | ОХНВП | от 2 до 3 вкл. / св. 3,0 до 8,0 вкл. / св. 3,0 до 50,0 вкл. / св. 3,0 до 12,0 вкл. | от 20 до 150 вкл. / от 20 до 25 вкл. / св. 25,0 до 150,0 вкл. / св. 150,0 до 500,0 вкл. | с подогревом | без термообработки | В1; Н1 | СТП-1469-001-74238272-21 25.10.2021 | Ручная сварка покрытыми электродами при изготовлении соединительных деталей трубопроводов, трубных, монтажных узлов и блоков трубопроводов | АЦСТ-102-03909 | Пв | 02.03.2030 | АЦСТ-102 | да | открыть
АО «СОТ» | OK 53.70, GER-N28 | электроды ОК 53.70 и другие аттестованные аналоги в соответствии с ПТД / Корневой слой: электроды ОК 53.70 и другие аттестованные аналоги в соответствии с ПТД, Заполняющие и облицовочный: GER-N28 и другие аттестованные аналоги в соответствии с ПТД | 1(М01) | группа 3 (М03) | РД | ОХНВП | от 2,0 до 3,0 вкл. / св. 3,0 до 8,0 вкл. / св. 3,0 до 12,0 вкл. / св. 12,0 до 50,0 вкл. | от 20 до 25 вкл. / св. 25,0 до 150,0 вкл. / св. 150,0 до 500,0 вкл. | с подогревом | без термообработки | В1; Н1 | СТП-1469-001-74238272-21 25.10.2021 | Ручная дуговая сварка покрытыми электродами при исправлении дефектов (ремонте) соединительных деталей трубопроводов, трубных, монтажных узлов и блоков трубопроводов | АЦСТ-102-03910 | Пв | 02.03.2030 | АЦСТ-102 | да | открыть
АО «СОТ» | Св-08Г2С, OK Aristorod 55 | Проволока марки Св-08Г2С, OK Aristorod 55 и другие аттестованные аналоги согласно ПТД, защитный газ: 80%Ar + 20%CO2 | 1(М01) | группа 3 (М03) | МП | ОХНВП | св. 3,0 до 12,0 вкл. / св. 12,0 до 30,0 вкл. | св. 25 до 150 вкл. / св. 150 до 500 вкл. / св. 500 до 3000 вкл. | с подогревом | без термообработки | Н1; В1 | ОпТК 030-1 25.10.2021 | Механизированная сварка плавящимся электродом в среде активных газов и смесях при изготовлении соединительных деталей трубопроводов, трубных, монтажных узлов и блоков трубопроводов | АЦСТ-102-03911 | Пв | 02.03.2030 | АЦСТ-102 | да | открыть
АО «СУ-7 СМТ» |  |  | 2(М03), 1(М01) | группа 3 (М03) | МП+МПС | НГДО | [7 empty] | АЦСТ-17-01945 | Пв | 10.03.2027 | АЦСТ-17 | не загружена | открыть
АО «Сибнефтемаш» | Св-08Г2С, AristoRod 13.26 | Корневой слой: сварочная проволока Св-08Г2С и другие аттестованные аналоги; защитный газ: газовая смесь Ar 82% + CO2 18%. Заполняющие слои: сварочная проволока ОК AristoRod 13.26 и другие аттестованные аналоги; защитный газ: газовая смесь Ar 82% + CO2 18%. | 2 (М03) / 2+1 (М03+М01) | группа 3 (М03) | МП | ОХНВП | св. 12,0 до 30,0 вкл. / св. 3,0 до 12,0 вкл. + св. 3,0 до 30,0 вкл. / св. 12,0 до 25,0 вкл. + св. 12,0 до 30,0 вкл. | св. 500,0 до 1220,0 вкл. / св. 1000,0 до 1220,0 вкл. / патрубок: св. 25,0 до 150,0 вкл.; основная труба: св. 500,0 до 1220,0 вкл. / патрубок: св. 150,0 до 500,0 вкл.; основная труба: св. 500,0 до 1220,0 вкл. | с подогревом | без термообработки | Н1; Г; В1; Н45 / Н2; П2; В1 | ТС–МП/МП+АФ-25 24.07.2025 | Технология механизированной сварки плавящимся электродом в среде активных газов и смесях (МП) и комбинированной сварки (МП+АФ) при изготовлении технологических трубопроводов и деталей трубопроводов, относящихся к п. 16 группы технических устройств «Оборудование химических, нефтехимических, нефтеперерабатывающих и взрывопожароопасных производств» | АЦСТ-112-01061 | Пв | 18.11.2029 | АЦСТ-112 | да | открыть
АО «Сибнефтемаш» | Св-08Г2С, Св-10НМА, UF-02 | Корневой слой шва: Св-08Г2С и другие аттестованные аналоги, газовая смесь: 82%Ar+18%CO2; заполняющие слои: проволока Св-10НМА, флюс UF-02 и другие аттестованные аналоги | 2 (М03) | группа 3 (М03) | МП+АФ | ОХНВП | св. 12,0 до 30,0 вкл. / св. 12,0 до 50,0 вкл. | св. 500,0 до 1220,0 вкл. | с подогревом | без термообработки / с термообработкой | В2 – корневой и подварочный слои; Н1 – последующие слои шва | ТС–МП/МП+АФ-25 24.07.2025 | Технология механизированной сварки плавящимся электродом в среде активных газов и смесях (МП) и комбинированной сварки (МП+АФ) при изготовлении технологических трубопроводов и деталей трубопроводов, относящихся к п. 16 группы технических устройств «Оборудование химических, нефтехимических, нефтеперерабатывающих и взрывопожароопасных производств | АЦСТ-112-01062 | Пв | 18.11.2029 | АЦСТ-112 | да | открыть
АО «СтальМост» | Св-08Г2С | Сварочная проволока: Св-08Г2С и другие аттестованные аналоги; защитный газ: газовая смесь Ar 80% + CO2 20% | 1 (М01) | группа 3 (М03) | МП | СК | от 5,0 до 12,0 вкл. / св. 12,0 до 30,0 вкл. / св. 30,0 до 50,0 вкл. / от 5,0 до 30,0 вкл. + от 5,0 до 30,0 вкл. / св. 12,0 до 30,0 вкл. + св. 12,0 до 30,0 вкл. / св. 30,0 до 50,0 вкл. + св. 30,0 до 50,0 вкл. | плоские детали | без подогрева / с подогревом | без термообработки | Н1 / Н2 | ТС-МП-02-СК-«СтальМост» 31.05.2024 | Технология механизированной сварки в среде защитных газов и смесях при изготовлении металлических строительных конструкций в заводских условиях | АЦСТ-112-00900 | Пв | 15.07.2028 | АЦСТ-112 | да | открыть
АО «СтальМост» | Св-08ГА, UF-02 | Проволока Св-08ГА и другие аттестованные аналоги; флюс UF-02 и другие аттестованные аналоги | 1 (М01) | группа 3 (М03) | АФ | СК | от 5,0 до 12,0 вкл. / св. 12,0 до 30,0 вкл. / от 8,0 до 30,0 вкл. / св. 30,0 до 50,0 вкл. / св. 14,0 до 30,0 вкл. | плоские детали | без подогрева / с подогревом | без термообработки | Н1 | ТС-АФ-01-СК-«СтальМост» 31.05.2024 | Технология автоматической сварки под флюсом при изготовлении металлических строительных конструкций | АЦСТ-112-00901 | Пв | 17.07.2028 | АЦСТ-112 | да | открыть
АО «Строительно-монтажное управление №30» |  |  | 1(М01), 2(М03), 2+1(М03+М01) | группа 3 (М03) | РД | НГДО | [7 empty] | АЦСТ-112-00714 | Пв | 03.05.2027 | АЦСТ-112 | не загружена | открыть
АО «Строительно-монтажное управление №30» |  |  | 1(М01), 2(М03), 2+1(М03+М01) | группа 3 (М03) | РД | НГДО | [7 empty] | АЦСТ-112-00954 | Пв | 20.12.2028 | АЦСТ-112 | не загружена | открыть
АО «Тверьгазстрой» |  |  | 2(М03), 2(М03)+1(М01), 1(М01) | группа 3 (М03) | РД | НГДО | [7 empty] | АЦСТ-148-01763 | Пв | 26.06.2029 | АЦСТ-148 | не загружена | открыть
АО «Тверьгазстрой» |  |  | 2(М03), 2(М03)+1(М01), 1(М01) | группа 3 (М03) | РД | НГДО | [7 empty] | АЦСТ-148-01764 | Пв | 26.06.2029 | АЦСТ-148 | не загружена | открыть
АО «Тверьгазстрой» |  |  | 1(М01), 2(М03), 2(М03)+1(М01) | группа 3 (М03) | РД | НГДО | [7 empty] | АЦСТ-148-01765 | Пв | 26.06.2029 | АЦСТ-148 | не загружена | открыть
АО «Тверьгазстрой» |  |  | 1(М01), 2(М03)+1(М01), 2(М03) | группа 3 (М03) | РД | НГДО | [7 empty] | АЦСТ-148-01766 | Пв | 26.06.2029 | АЦСТ-148 | не загружена | открыть
АО «Транснефть - Верхняя Волга» |  |  | 1(М01), 2(М03) | группа 3 (М03) | РД | НГДО | [7 empty] | АЦСТ-17-02011 | Пв | 08.11.2027 | АЦСТ-17 | не загружена | открыть
АО «Транснефть - Верхняя Волга» |  |  | 1(М01), 2(М03) | группа 3 (М03) | РД | НГДО | [7 empty] | АЦСТ-17-02013 | Пв | 15.11.2027 | АЦСТ-17 | не загружена | открыть
АО «Транснефть - Верхняя Волга» |  |  | 1(М01), 2(М03) | группа 3 (М03) | РД | НГДО | [7 empty] | АЦСТ-17-02014 | Пв | 15.11.2027 | АЦСТ-17 | не загружена | открыть
АО «Транснефть - Верхняя Волга» |  |  | 1(М01), 2(М03) | группа 3 (М03) | РД | НГДО | [7 empty] | АЦСТ-17-02015 | Пв | 15.11.2027 | АЦСТ-17 | не загружена | открыть
АО «Транснефть - Верхняя Волга» |  |  | 1(М01), 1(М01)2(М03), 2(М03), 2(М03)2(М03), 2(М03)1(М01) | группа 3 (М03) | РД | НГДО | [7 empty] | АЦСТ-17-02016 | Пв | 15.11.2027 | АЦСТ-17 | не загружена | открыть
АО «Транснефть - Верхняя Волга» |  |  | 1(М01), 1(М01)2(М03), 2(М03), 2(М03)2(М03), 2(М03)1(М01) | группа 3 (М03) | РД | НГДО | [7 empty] | АЦСТ-17-02017 | Пв | 15.11.2027 | АЦСТ-17 | не загружена | открыть
АО «Транснефть - Верхняя Волга» |  |  | 1(М01)1(М01), 1(М01)2(М03) | группа 3 (М03) | РД | НГДО | [7 empty] | АЦСТ-17-02018 | Пв | 15.11.2027 | АЦСТ-17 | не загружена | открыть
АО «Транснефть - Верхняя Волга» |  |  | 1(М01), 2(М03) | группа 3 (М03) | РД | НГДО | [7 empty] | АЦСТ-17-02019 | Пв | 15.11.2027 | АЦСТ-17 | не загружена | открыть
АО «Транснефть - Верхняя Волга» |  |  | 1(М01), 2(М03) | группа 3 (М03) | РД | НГДО | [7 empty] | АЦСТ-17-02020 | Пв | 15.11.2027 | АЦСТ-17 | не загружена | открыть
АО «Транснефть - Верхняя Волга» |  |  | 1(М01)1(М01), 1(М01)2(М03) | группа 3 (М03) | РД | НГДО | [7 empty] | АЦСТ-17-02022 | Пв | 15.11.2027 | АЦСТ-17 | не загружена | открыть
АО «Транснефть-Сибирь» |  |  | 2(М03), 1(М01) | группа 3 (М03) | РД | НГДО | [7 empty] | АЦСТ-11-08063 | Пв | 25.11.2026 | АЦСТ-11 | не загружена | открыть
АО «Транснефть-Сибирь» |  |  | 2(М03), 1(М01) | группа 3 (М03) | МП | НГДО | [7 empty] | АЦСТ-112-00867 | Пв | 23.04.2028 | АЦСТ-112 | не загружена | открыть
АО «Транснефть-Сибирь» |  |  | 1(М01), 1(М01)+2(М03), 2(М03) | группа 3 (М03) | РД | НГДО | [7 empty] | АЦСТ-161-00475 | Пв | 29.09.2029 | АЦСТ-161 | не загружена | открыть
АО «Транснефть-Сибирь» |  |  | 2(М03), 1(М01), 1(М01)+2(М03) | группа 3 (М03) | РД | НГДО | [7 empty] | АЦСТ-161-00476 | Пв | 29.09.2029 | АЦСТ-161 | не загружена | открыть
АО «Транснефть-Сибирь» |  |  | 1(М01), 1(М01)+2(М03), 2(М03) | группа 3 (М03) | РД | НГДО | [7 empty] | АЦСТ-161-00477 | Пв | 29.09.2029 | АЦСТ-161 | не загружена | открыть
АО «Транснефть-Сибирь» |  |  | 2(М03), 1(М01), 1(М01)+2(М03) | группа 3 (М03) | РД | НГДО | [7 empty] | АЦСТ-161-00478 | Пв | 29.09.2029 | АЦСТ-161 | не загружена | открыть
АО «Транснефть-Сибирь» |  |  | 2(М03), 1(М01) | группа 3 (М03) | РД | НГДО | [7 empty] | АЦСТ-161-00490 | Пв | 14.10.2029 | АЦСТ-161 | не загружена | открыть
АО «Транснефть-Сибирь» |  |  | 1(М01), 2(М03) | группа 3 (М03) | РД | НГДО | [7 empty] | АЦСТ-161-00494 | Пв | 15.10.2029 | АЦСТ-161 | не загружена | открыть
АО «Транснефть-Сибирь» |  |  | 1(М01), 2(М03) | группа 3 (М03) | РД | НГДО | [7 empty] | АЦСТ-161-00495 | Пв | 16.10.2029 | АЦСТ-161 | не загружена | открыть
АО «Транснефть-Сибирь», филиал «Тюменский ремонтно-механический завод» |  |  | 1(М01), 2+1(М03+М01) | группа 3 (М03) | РД | НГДО | [7 empty] | АЦСТ-112-00643 | Пв | 29.11.2026 | АЦСТ-112 | не загружена | открыть
АО «Транснефть-Сибирь», филиал «Тюменский ремонтно-механический завод» |  |  | 1(М01), 2(М03) | группа 3 (М03) | РД | НГДО | [7 empty] | АЦСТ-112-00726 | Пв | 06.06.2027 | АЦСТ-112 | не загружена | открыть
АО «Транснефть-Сибирь», филиал «Тюменский ремонтно-механический завод» |  |  | 1(М01), 2+1(М03+М01) | группа 3 (М03) | МП | НГДО | [7 empty] | АЦСТ-112-00728 | Пв | 06.06.2027 | АЦСТ-112 | не загружена | открыть
АО «Транснефть-Сибирь», филиал «Тюменский ремонтно-механический завод» |  |  | 2+1(М03+М01), 2(М03) | группа 3 (М03) | МП+РД | НГДО | [7 empty] | АЦСТ-112-00731 | Пв | 08.06.2027 | АЦСТ-112 | не загружена | открыть
АО «Уралметаллургмонтаж 2» |  | Э50А, Э46* и другие согласно ПТД | 1 (М01) | группа 3 (М03) | РД | ГДО, СК | от 5 до 12 включительно / свыше 12 до 40 включительно / привариваемая деталь: от 5 до 12 включительно (основная деталь: от 5 до 40 включительно) / привариваемая деталь: свыше 12 до 40 включительно (основная деталь: свыше 12 до 40 включительно) | плоские детали | без подогрева | без термообработки | Н1; Г; В1; П1 / Н1; Н2; В1; П2 | ТИ-(ГДО(1) СК(1))-РД-2025 01.07.2025 | Технология ручной дуговой сварки покрытыми электродами металлических строительных конструкций и объектов горнодобывающего оборудования | АЦСТ-25-04381 | Пв | 09.09.2029 | АЦСТ-25 | да | открыть
АО «Уромгаз» |  |  | 1(М01), 2(М03) | группа 3 (М03) | МП | НГДО | [7 empty] | АЦСТ-112-01091 | Пв | 20.01.2030 | АЦСТ-112 | не загружена | открыть
АО «Уромгаз» |  |  | 1(М01), 2(М03) | группа 3 (М03) | МП+АФ | НГДО | [7 empty] | АЦСТ-112-01092 | Пв | 20.01.2030 | АЦСТ-112 | не загружена | открыть
АО «Усть-Каменогорский арматурный завод» | OK Autrod 12.64, OK Autrod 12.66, Super Arc L-56 | Проволока марок OK Autrod 12.64, OK Autrod 12.66, Super Arc L-56. Допускается применение других аттестованных сварочных материалов в соответствии с требованиями ПТД. | 2(М03) – стали свыше К54 до К60 вкл. и другие материалы, указанные в ПТД и КД + 1(М01) - 09Г2С, 20, стали до К54 вкл. и другие материалы, указанные в ПТД и КД | группа 3 (М03) | МП | НГДО, ОХНВП | Катушка (кольцо переходное) от 6,0 до 24,0 вкл. + трубопроводная арматура от 6,0 до 24,0 вкл.* | Катушка (кольцо переходное) от 162,5 до 650 вкл. + трубопроводная арматура от 162,5 до 650 вкл. | с подогревом | без термообработки | Н1; В2** / Н1*** | 01191.02046 10.06.2020 | Технология механизированной сварки плавящимся электродом в среде активных газов и смесях стыковых соединений, выполняемых при изготовлении и ремонте трубопроводной арматуры | АЦСТ-11-08483 | Пв | 04.05.2027 | АЦСТ-11 | да | открыть
АО «Усть-Каменогорский арматурный завод» | OK Autrod 12.64, OK Autrod 12.66, Super Arc L-56 | Проволока марок OK Autrod 12.64, OK Autrod 12.66, Super Arc L-56. Допускается применение других аттестованных сварочных материалов в соответствии с требованиями ПТД. | 2(М03) – стали свыше К54 до К60 вкл. и другие материалы, указанные в ПТД и КД + 1(М01) - 09Г2С, 20, стали до К54 вкл. и другие материалы, указанные в ПТД и КД | группа 3 (М03) | МП | НГДО, ОХНВП | Катушка (кольцо переходное) от 6,0 до 24,0 вкл. + трубопроводная арматура от 6,0 до 24,0 вкл.* | Катушка (кольцо переходное) от 162,5 до 650 вкл. + трубопроводная арматура от 162,5 до 650 вкл. | с подогревом | без термообработки | Н1; В2** / Н1*** | 01191.02046 10.06.2020 | Технология механизированной сварки плавящимся электродом в среде активных газов и смесях стыковых соединений, выполняемых при изготовлении и ремонте трубопроводной арматуры | АЦСТ-11-08487 | Пв | 04.05.2027 | АЦСТ-11 | да | открыть
АО «Усть-Каменогорский арматурный завод» | Super Arc L-56, OK Autrod 12.64, OK Autrod 12.66, OK Tubrod 15.19, Power Pipe 60R, Pipeliner Autoweld G70M, Boehler Ti 60 | МП: проволока марок Super Arc L-56, OK Autrod 12.64, OK Autrod 12.66. АПИ: порошковая проволока марок OK Tubrod 15.19, Power Pipe 60R, Pipeliner Autoweld G70M, Boehler Ti 60 T-FD. Допускается применение других аттестованных сварочных материалов в соответствии с требованиями ПТД. | 1(М01) - 09Г2С, 20, стали до К54 вкл. и другие материалы, указанные в ПТД и КД. | группа 3 (М03) | МП+АПИ | НГДО, ОХНВП | Катушка (кольцо переходное): от 7,5 до 30,0 включительно + ТПА: от 8,5 до 34,0 включительно* / Катушка (кольцо переходное): от 7,5 до 30,0 включительно + ТПА: от 11,0 до 44,0 включительно* | Катушка (кольцо переходное): от 265,0 до 1060,0 включительно + ТПА: от 267,0 до 1068,0 включительно / Катушка (кольцо переходное): от 360,0 до 1440,0 включительно + ТПА: от 367,0 до 1468,0 включительно | с подогревом | без термообработки | МП: Н1, В2. АПИ: Н1, В1, В2 / МП: Н1**, В2. АПИ: Н1, В1, В2 | 01191.02080 24.07.2024 | Комбинированная технология механизированной сварки плавящимся электродом в среде активных газов и смесях и автоматической сварки порошковой проволокой в среде инертных газов и смесях стыковых соединений, выполняемых при изготовлении и ремонте трубопроводной арматуры | АЦСТ-161-00191 | Пв | 25.04.2029 | АЦСТ-161 | да | открыть
АО «Усть-Каменогорский арматурный завод» | Super Arc L-56, OK Autrod 12.64, OK Autrod 12.66, OK Tubrod 15.19, Power Pipe 60R, Pipeliner Autoweld G70M, Boehler Ti 60 | МП: проволока марок Super Arc L-56, OK Autrod 12.64, OK Autrod 12.66. АПИ: порошковая проволока марок OK Tubrod 15.19, Power Pipe 60R, Pipeliner Autoweld G70M, Boehler Ti 60 T-FD. Допускается применение других аттестованных сварочных материалов в соответствии с требованиями ПТД. | 1(М01) - 09Г2С, 20, стали до К54 вкл. и другие материалы, указанные в ПТД и КД. | группа 3 (М03) | МП+АПИ | НГДО, ОХНВП | Катушка (кольцо переходное): от 7,5 до 30,0 включительно + ТПА: от 8,5 до 34,0 включительно* / Катушка (кольцо переходное): от 7,5 до 30,0 включительно + ТПА: от 11,0 до 44,0 включительно* | Катушка (кольцо переходное): от 265,0 до 1060,0 включительно + ТПА: от 267,0 до 1068,0 включительно / Катушка (кольцо переходное): от 360,0 до 1440,0 включительно + ТПА: от 367,0 до 1468,0 включительно | с подогревом | без термообработки | МП: Н1, В2. АПИ: Н1, В1, В2 / МП: Н1**, В2. АПИ: Н1, В1, В2 | 01191.02080 24.07.2024 | Комбинированная технология механизированной сварки плавящимся электродом в среде активных газов и смесях и автоматической сварки порошковой проволокой в среде инертных газов и смесях стыковых соединений, выполняемых при изготовлении и ремонте трубопроводной арматуры | АЦСТ-161-00234 | Пв | 16.05.2029 | АЦСТ-161 | да | открыть
АО «Усть-Каменогорский арматурный завод» | Св-08Г2С, OK Autrod 12.51, OK Autrod 12.64, OK Autrod OK, Autrod 12.66, OK Autrod 12.22, OK Flux 10.62, OK Autrod 12.32, OK Flux 10.71, Pipeliner L-61, Св-10НМА | МП (корневой слой шва; подварочный слой шва; 1-й и 2-й заполняющие слои): Проволока марок Св-08Г2С, OK Autrod 12.51, OK Autrod 12.64, OK Autrod OK Autrod 12.66. Допускается применение других аттестованных сварочных материалов в соответствии с требованиями ПТД и КД. АФ (последующие слои шва): проволока + флюс: OK Autrod 12.22 + OK Flux 10.62; OK Autrod 12.32 + OK Flux 10.71, Pipeliner L-61 + 888, Св-10НМА + СФМ-201. Допускается применение других аттестованных сварочных материалов в соответствии с требованиями ПТД и КД. | 1(М01) - 09Г2С, 20, стали до К54 вкл. и другие материалы, указанные в ПТД и КД. / 1(М01) - 20 и другие марки низкоуглеродистой стали, указанные в ПТД и КД. | группа 3 (М03) | МП+АФ | НГДО, ОХНВП | свыше 12,0 до 30,0 включительно / свыше 30,0 до 50,0 включительно / свыше 50,0 до 160,0 включительно / свыше 12,0 до 50,0 включительно | плоские детали | без подогрева / с подогревом | с термообработкой | Н1 | 01191.02080 (Альбом ОТК) 24.07.2024 | Комбинированная технология механизированной сварки плавящимся электродом в среде активных газов и смесях и автоматической сварки под флюсом стыковых соединений, выполняемых при изготовлении и ремонте трубопроводной арматуры | АЦСТ-161-00557 | Пв | 11.12.2029 | АЦСТ-161 | да | открыть
АО «Усть-Каменогорский арматурный завод» | Св-08Г2С, OK Autrod 12.51, OK Autrod 12.64, OK Autrod OK, Autrod 12.66, OK Autrod 12.22, OK Flux 10.62, OK Autrod 12.32, OK Flux 10.71, Pipeliner L-61, Св-10НМА | МП (корневой слой шва; подварочный слой шва; 1-й и 2-й заполняющие слои): Проволока марок Св-08Г2С, OK Autrod 12.51, OK Autrod 12.64, OK Autrod OK Autrod 12.66. Допускается применение других аттестованных сварочных материалов в соответствии с требованиями ПТД и КД. АФ (последующие слои шва): проволока + флюс: OK Autrod 12.22 + OK Flux 10.62; OK Autrod 12.32 + OK Flux 10.71, Pipeliner L-61 + 888, Св-10НМА + СФМ-201. Допускается применение других аттестованных сварочных материалов в соответствии с требованиями ПТД и КД. | 1(М01) - 09Г2С, 20, стали до К54 вкл. и другие материалы, указанные в ПТД и КД. / 1(М01) - 20 и другие марки низкоуглеродистой стали, указанные в ПТД и КД. | группа 3 (М03) | МП+АФ | НГДО, ОХНВП | свыше 12,0 до 40,0 включительно / свыше 40,0 до 50,0 включительно / свыше 50,0 до 160,0 включительно / свыше 12,0 до 50,0 включительно | плоские детали | без подогрева / с подогревом | с термообработкой | Н1 | 01191.02080 (Альбом ОТК) 24.07.2024 | Комбинированная технология механизированной сварки плавящимся электродом в среде активных газов и смесях и автоматической сварки под флюсом стыковых соединений, выполняемых при изготовлении и ремонте трубопроводной арматуры | АЦСТ-161-00558 | Пв | 11.12.2029 | АЦСТ-161 | да | открыть
АО «Усть-Каменогорский арматурный завод» | OK Autrod 12.64, Super Arc L-56 | Проволока марок OK Autrod 12.64; Super Arc L-56. Допускается применение других аттестованных сварочных материалов в соответствии с требованиями ПТД. | 1(М01) - 09Г2С, 20, стали до К54 вкл. и другие материалы, указанные в ПТД и КД. / 1(М01) - 20 и другие марки низкоуглеродистой стали, указанные в ПТД и КД | группа 3 (М03) | МП | НГДО, ОХНВП | свыше 12,0 до 30,0 включительно / свыше 12,0 до 50,0 включительно / свыше 50,0 до 160,0 включительно | плоские детали | без подогрева / с подогревом | с термообработкой | Н1 | 01191.02080 24.07.2024 | Технология механизированной сварки плавящимся электродом в среде активных газов и смесях стыковых соединений при изготовлении и ремонте трубопроводной арматуры | АЦСТ-161-00756 | Пв | 23.04.2030 | АЦСТ-161 | да | открыть
АО «Усть-Каменогорский арматурный завод» | OK Autrod 12.64, Super Arc L-56 | Проволока марок OK Autrod 12.64; Super Arc L-56. Допускается применение других аттестованных сварочных материалов в соответствии с требованиями ПТД. | 1(М01) - 09Г2С, 20, стали до К54 вкл. и другие материалы, указанные в ПТД и КД. / 1(М01) - 20 и другие марки низкоуглеродистой стали, указанные в ПТД и КД | группа 3 (М03) | МП | НГДО, ОХНВП | свыше 12,0 до 40,0 включительно / свыше 40,0 до 50,0 включительно / свыше 50,0 до 160,0 включительно / свыше 12,0 до 50,0 включительно | плоские детали | без подогрева / с подогревом | с термообработкой | Н1 | 01191.02080 24.07.2024 | Технология механизированной сварки плавящимся электродом в среде активных газов и смесях стыковых соединений при изготовлении и ремонте трубопроводной арматуры | АЦСТ-161-00765 | Пв | 29.04.2030 | АЦСТ-161 | да | открыть
АО «Усть-Каменогорский арматурный завод» | OK Autrod 12.64, Super Arc L-56 | Проволока марок OK Autrod 12.64; Super Arc L-56. Допускается применение других аттестованных сварочных материалов в соответствии с требованиями ПТД. | 1(М01) - 09Г2С, 20, стали до К54 вкл. и другие материалы, указанные в ПТД и КД. | группа 3 (М03) | МП | НГДО, ОХНВП | свыше 12,0 до 30,0 включительно / свыше 12,0 до 160,0 включительно / свыше 12,0 до 120,0 включительно | плоские детали / свыше 500,0 до 2500,0 включительно | с подогревом | без термообработки / с термообработкой* | Н1; В1 | 01191.02080 24.07.2024 | Технология ремонта сварных швов механизированной сваркой плавящимся электродом в среде активных газов и смесях соединений, выполняемых при изготовлении и ремонте трубопроводной арматуры | АЦСТ-161-00863 | Пв | 24.06.2030 | АЦСТ-161 | да | открыть
АО «Усть-Каменогорский арматурный завод» | OK Autrod 12.64, Super Arc L-56 | Проволока марок OK Autrod 12.64; Super Arc L-56. Допускается применение других аттестованных сварочных материалов в соответствии с требованиями ПТД. | 1(М01) - 09Г2С, 20, стали до К54 вкл. и другие материалы, указанные в ПТД и КД. | группа 3 (М03) | МП | НГДО, ОХНВП | свыше 12,0 до 40,0 включительно / свыше 12,0 до 160,0 включительно / свыше 12,0 до 120,0 включительно | плоские детали / свыше 500,0 до 2500,0 включительно | с подогревом | без термообработки / с термообработкой* | Н1; В1 | 01191.02080 24.07.2024 | Технология ремонта сварных швов механизированной сваркой плавящимся электродом в среде активных газов и смесях соединений, выполняемых при изготовлении и ремонте трубопроводной арматуры | АЦСТ-161-00897 | Пв | 17.07.2030 | АЦСТ-161 | да | открыть
АО «ЭлектраСтрой Хэви Индастрис» | Tigrod 12.60, OK Tigrod 12.64, OK Tigrod 13.23, WT-20 | Пруток присадочный ОК Tigrod 12.60, OK Tigrod 12.64, OK Tigrod 13.23; вольфрамовый электрод марки WT-20. Допускается применение других аттестованных сварочных материалов в соответствии с требованиями ПТД. | 1 (М01); 2 (М03) | группа 3 (М03) | РАД | ОХНВП, СК | Труба: свыше 3,0 до 12,0 включительно + плоская деталь: свыше 3,0 до 100,0 включительно / Труба: свыше 12,0 до 50,0 включительно + плоская деталь: свыше 3,0 до 100,0 включительно | Труба свыше 25,0 до 150,0 включительно + плоская деталь / Труба свыше 150,0 до 500,0 включительно + плоская деталь | без подогрева | без термообработки / с термообработкой | Н2, П2, В1, Н45 | ТИ-ЭСХИ-РАД 01.09.2022 | Технология ручной аргонодуговой сварки (наплавки) неплавящимся электродом | АЦСТ-11-08166 | Пв | 14.12.2026 | АЦСТ-11 | да | открыть
АО «ЭлектраСтрой Хэви Индастрис» | Tigrod 12.60, OK Tigrod 12.64, OK Tigrod 13.23, WT-20 | Пруток присадочный ОК Tigrod 12.60, OK Tigrod 12.64, OK Tigrod 13.23. Вольфрамовый электрод марки WT-20. Допускается применение других аттестованных сварочных материалов в соответствии с требованиями ПТД. | 2 (М03) / 1 (М01) / 2+1 (М03+М01) | группа 3 (М03) | РАД | ОХНВП, СК | свыше 3,0 до 12,0 включительно / свыше 12,0 до 50,0 включительно | плоские детали | без подогрева / с подогревом | без термообработки | Н1, Н2, В1, П2 | ТИ-ЭСХИ-РАД 01.09.2022 | Технология ручной аргонодуговой сварки (наплавки) неплавящимся электродом опасных производственных объектов | АЦСТ-11-08173 | Пв | 19.12.2026 | АЦСТ-11 | да | открыть
АО «ЭлектраСтрой Хэви Индастрис» | Tigrod 12.60, OK Tigrod 12.64, OK Tigrod 13.23, WT-20 | Пруток присадочный ОК Tigrod 12.60, OK Tigrod 12.64, OK Tigrod 13.23; вольфрамовый электрод марки WT-20. Допускается применение других аттестованных сварочных материалов в соответствии с требованиями ПТД. | 1 (М01) / 2 (М03) | группа 3 (М03) | РАД | ОХНВП, СК | от 1,385 до 3,0 включительно / свыше 3,0 до 8,0 включительно / свыше 3,0 до 12,0 включительно / свыше 12,0 до 30,0 включительно | от 10,65 до 25,0 включительно / свыше 25,0 до 150,0 включительно / свыше 150,0 до 500,0 включительно | без подогрева | без термообработки | Н1; Г; В1; Н45 | ТИ-ЭСХИ-РАД 01.09.2022 | Технология ручной аргонодуговой сварки (наплавки) неплавящимся электродом опасных производственных объектов | АЦСТ-11-08247 | Пв | 20.01.2027 | АЦСТ-11 | да | открыть
АО «ЭлектраСтрой Хэви Индастрис» | Tigrod 12.60, OK Tigrod 12.64, OK Tigrod 13.23, WT-20, OK 46.00, OK 50.40, OK 53.70, OK 48.08, ОЗС-12, МР-3, УОНИ-13/55 | РАД (корневой слой шва): Пруток присадочный ESAB ОК Tigrod 12.60, OK Tigrod 12.64, OK Tigrod 13.23; Вольфрамовый электрод марки WT-20. РД (последующие слои шва): электроды покрытые OK 46.00; ОК 50.40; OK 53.70; OK 48.08; ОЗС-12; МР-3; УОНИ 13/55. Допускается применение других аттестованных сварочных материалов в соответствии с требованиями ПТД. | 2 (М03) | группа 3 (М03) | РАД+РД | ОХНВП, СК | свыше 3,0 до 12,0 включительно / свыше 12,0 до 30,0 включительно / Труба: свыше 12,0 до 30,0 включительно + плоская деталь: свыше 3,0 до 100,0 включительно | свыше 25,0 до 150,0 включительно / свыше 150,0 до 500,0 включительно / Труба: свыше 150,0 до 500,0 включительно + плоская деталь | без подогрева | без термообработки | Н1; Г; В1; Н45 / Н2; П2; В1; Н45 | ТИ-ЭСХИ-РАД+РД 01.09.2022 | Комбинированная технология ручной аргонодуговой сварки неплавящимся электродом корневого слоя шва и ручной дуговой сварки покрытыми электродами заполняющих и облицовочных слоев шва опасных производственных объектов | АЦСТ-11-08250 | Пв | 26.01.2027 | АЦСТ-11 | да | открыть
АО «ЭлектраСтрой Хэви Индастрис» | Filarc PZ6114, Filarc PZ6138, DW-100, DW-A55L, SC-71MJ | Порошковые проволоки марки Filarc PZ6114, Filarc PZ6138, DW-100, DW-A55L, SC-71MJ. Допускается применение других аттестованных сварочных материалов в соответствии с требованиями ПТД. | 2 (М03); 1 (М01); 2+1 (М03+М01) | группа 3 (М03) | МПГ | ОХНВП, СК | свыше 3,0 до 12,0 включительно / свыше 12,0 до 40,0 включительно* / свыше 12,0 до 40,0 включительно / свыше 3,0 до 12,0 включительно + свыше 3,0 до 40,0 включительно* / свыше 12,0 до 40,0 включительно + свыше 3,0 до 40,0 включительно* / свыше 12,0 до 40,0 включительно + свыше 3,0 до 40,0 включительно | плоские детали | без подогрева / с подогревом | без термообработки | Н1; Г; П1; В1 / Н1; Н2; П2; В1 | ТИ-ЭСХИ-МПГ 01.09.2022 | Технология механизированной сварки (наплавки) порошковой проволокой в среде активных газов и смесях опасных производственных объектов | АЦСТ-11-08299 | Пв | 21.02.2027 | АЦСТ-11 | да | открыть
АО «ЭлектраСтрой Хэви Индастрис» | OK 53.70, OK 48.08, УОНИ-13/55, Filarc PZ6114, Filarc PZ6138, DW-100, DW-A55L, SC-71MJ | Корневой слой (РД): Электроды покрытые OK 53.70; OK 48.08; УОНИ 13/55. Последующие слои шва (МПГ): Порошковые проволоки марки Filarc PZ6114, Filarc PZ6138, DW-100, DW-A55L, SC-71MJ. Допускается применение других аттестованных сварочных материалов в соответствии с требованиями ПТД. | 2 (М03); 1 (М01) | группа 3 (М03) | РД+МПГ | ОХНВП, СК | свыше 3,0 до 12,0 включительно / свыше 12,0 до 40,0 включительно* / свыше 12,0 до 40,0 включительно / Привариваемая деталь: свыше 3,0 до 12,0 включительно + основная деталь: свыше 3,0 до 40,0 включительно* | плоские детали | без подогрева / с подогревом | без термообработки | Н1; Г; П1; В1 / Н1; Н2; П2; В1 | ТИ-ЭСХИ-РД+МПГ 01.09.2022 | Комбинированная технология ручной дуговой сварки покрытыми электродами корневого слоя шва и механизированной сварки порошковой проволокой в среде активных газов и смесях заполняющих и облицовочных слоев шва опасных производственных объектов | АЦСТ-11-08365 | Пв | 27.03.2027 | АЦСТ-11 | да | открыть
АО «ЭлектраСтрой Хэви Индастрис» | OK 53.70, OK 48.08, УОНИ-13/55 | Электроды покрытые OK 53.70; OK 48.08; УОНИ 13/55. Допускается применение других аттестованных сварочных материалов в соответствии с требованиями ПТД. | 2 (М03) | группа 3 (М03) | РД | ОХНВП, СК | свыше 3,0 до 12,0 включительно / свыше 12,0 до 40,0 включительно* / свыше 12,0 до 40,0 включительно | плоские детали | без подогрева / с подогревом | без термообработки | Н1; Г; П1; В1 | ТИ-ЭСХИ-РД 01.09.2022 | Технология ручной дуговой сварки (наплавки) покрытыми электродами опасных производственных объектов | АЦСТ-11-08414 | Пв | 17.04.2027 | АЦСТ-11 | да | открыть
АО «ЭлектраСтрой Хэви Индастрис» | Tigrod 12.60, OK Tigrod 12.64, OK Tigrod 13.23 | Пруток присадочный ОК Tigrod 12.60, OK Tigrod 12.64, OK Tigrod 13.23. Допускается применение других аттестованных сварочных материалов в соответствии с требованиями ПТД. | 1 (М01); 2 (М03) | группа 3 (М03) | РАД | ОХНВП, СК | Труба: от 1,385 до 3,0 включительно + основная труба: от 1,385 до 36,0 включительно* / Труба: свыше 3,0 до 12,0 включительно + основная труба: свыше 3,0 до 36,0 включительно* / Труба: свыше 3,0 до 12,0 включительно + плоская деталь: от 3,0 до 100,0 включительно / Труба: свыше 12,0 до 30,0 включительно + плоская деталь: от 12,0 до 100,0 включительно / Труба: от 1,385 до 3,0 включительно + основная труба: от 1,385 до 100,0 включительно | Труба: от 10,65до 25,0 включительно + основная труба: от 10,65 до 2550,0 включительно / Труба: свыше 25,0 до 150,0 включительно + основная труба: свыше 25,0 до 2550,0 включительно / Труба: свыше 150,0 до 500,0 включительно + плоская деталь | без подогрева | без термообработки / с термообработкой | Н2; В1; П2; Н45 | ТИ-ЭСХИ-РАД 01.09.2022 | Технология ручной аргонодуговой сварки (наплавки) неплавящимся электродом опасных производственных объектов | АЦСТ-11-08552 | Пв | 05.06.2027 | АЦСТ-11 | да | открыть
АО «ЭлектраСтрой Хэви Индастрис» | УОНИ-13/55, OK 53.70, OK 48.08, ОЗС-12, МР-3, OK 46.00 | Электроды покрытые типа УОНИ 13/55, ОК 53.70, OK 48.08. Допускается применение других аттестованных сварочных материалов в соответствии с требованиями ПТД. / Электроды покрытые типа ОЗС-12; МР-3; УОНИ 13/55, ОК 53.70, OK 48.08, ОК 46.00. Допускается применение других аттестованных сварочных материалов в соответствии с требованиями ПТД. | 2 (М03) / 1 (М01) | группа 3 (М03) | РД | ОХНВП, СК | Труба: свыше 12,0 до 30,0 включительно + плоская деталь: от 3,0 до 100,0 включительно / Труба: свыше 12,0 до 36,0 включительно* + плоская деталь: от 3,0 до 100,0 включительно / Труба: свыше 12,0 до 50,0 включительно + плоская деталь: от 3,0 до 100,0 включительно | Труба: свыше 150,0 - 500,0 включительно + плоская деталь | без подогрева | без термообработки / с термообработкой | Н2; В1; П2; Н45 | ТИ-ЭСХИ-РД 01.09.2022 | Технология ручной дуговой сварки (наплавки) покрытыми электродами опасных производственных объектов | АЦСТ-11-08556 | Пв | 06.06.2027 | АЦСТ-11 | да | открыть
АО «ЭлектраСтрой Хэви Индастрис» | Tigrod 13.23, УОНИ-13/55, OK 53.70, OK 48.08 | Корневой слой (РАД): Пруток присадочный ESAB ОК Tigrod 13.23; Вольфрамовый электрод марки КЕДР ВТ-20. Последующие слои шва (РД): Электроды покрытые УОНИ 13/55, ОК 53.70, OK 48.08. Допускается применение других аттестованных сварочных материалов в соответствии с требованиями ПТД. | 2 (М03) | группа 3 (М03) | РАД+РД | ОХНВП, СК | свыше 3,0 до 12,0 включительно / свыше 12,0 до 40,0 включительно* / свыше 12,0 до 40,0 включительно | плоские детали | без подогрева / с подогревом | без термообработки | Н1, Г, В1, П1 | ТИ-ЭСХИ-РАД+РД 01.09.2022 | Комбинированная технология ручной аргонодуговой сварки неплавящимся электродом корневого слоя шва и ручной дуговой сварки покрытыми электродами заполняющих и облицовочных слоев шва опасных производственных объектов | АЦСТ-11-08607 | Пв | 23.06.2027 | АЦСТ-11 | да | открыть
АО «ЭлектраСтрой Хэви Индастрис» | Tigrod 12.60, OK Tigrod 12.64, OK Tigrod 13.23, УОНИ-13/55, OK 53.70, OK 48.08 | Корневой слой (РАД): Пруток присадочный ESAB ОК Tigrod 12.60, OK Tigrod 12.64, OK Tigrod 13.23; Вольфрамовый электрод марки КЕДР ВТ-20. Последующие слои шва (РД): Электроды покрытые УОНИ 13/55, ОК 53.70, OK 48.08. Допускается применение других аттестованных сварочных материалов в соответствии с требованиями ПТД. | 2 (М03) | группа 3 (М03) | РАД+РД | ОХНВП, СК | Труба: свыше 3,0 до 12,0 включительно + плоская деталь: от 3,0 до 100,0 включительно | Труба: свыше 150,0 до 500,0 включительно + плоская деталь | без подогрева | без термообработки / с термообработкой | Н2; В1; П2; Н45 | ТИ-ЭСХИ-РАД+РД 01.09.2022 | Комбинированная технология ручной аргонодуговой сварки неплавящимся электродом корневого слоя шва и ручной дуговой сварки покрытыми электродами заполняющих и облицовочных слоев шва опасных производственных объектов | АЦСТ-11-08615 | Пв | 06.07.2027 | АЦСТ-11 | да | открыть
АО «ЭлектраСтрой Хэви Индастрис» | Tigrod 12.60, OK Tigrod 12.64, OK Tigrod 13.23, OK 53.70, OK 48.08, УОНИ-13/55 | Корневой слой (РАД): Пруток присадочный ESAB ОК Tigrod 12.60, OK Tigrod 12.64, OK Tigrod 13.23; Вольфрамовый электрод марки КЕДР ВТ-20; Последующие слои шва (РД): электроды покрытые OK 53.70; OK 48.08; УОНИ 13/55. Допускается применение других аттестованных сварочных материалов в соответствии с требованиями ПТД. | 2 (М03); 2+1 (М03+М01) | группа 3 (М03) | РАД+РД | СК | от 4,0 до 12,0 включительно / свыше 12,0 до 50,0 включительно* / свыше 12,0 до 50,0 включительно | свыше 25,0 до 500,0 включительно / свыше 150,0 до 500,0 включительно / свыше 500,0 до 2550,0 включительно | без подогрева / с подогревом | без термообработки | Н1; Г; В1; Н45 | ТИ-ЭСХИ-РАД+РД 01.09.2022 | Комбинированная технология ручной аргонодуговой сварки неплавящимся электродом корневого слоя шва и ручной дуговой сварки покрытыми электродами заполняющих и облицовочных слоев шва | АЦСТ-11-08662 | Пв | 19.07.2027 | АЦСТ-11 | да | открыть
АО «ЭлектраСтрой Хэви Индастрис» | Tigrod 12.60, OK Tigrod 12.64, OK Tigrod 13.23 | Пруток присадочный ОК Tigrod 12.60, OK Tigrod 12.64, OK Tigrod 13.23. Вольфрамовый электрод КЕДР ВТ-20. Допускается применение других аттестованных сварочных материалов в соответствии с требованиями ПТД. | 1 (М01); 2 (М03) | группа 3 (М03) | РАД | ОХНВП, СК | Труба: свыше 3,0 до 12,0 включительно; плоская деталь: от 3,0 до 40,0 включительно** / Труба: свыше 3,0 до 12,0 включительно; плоская деталь (усиливающая накладка): свыше 3,0 до 12,0 включительно | Труба: свыше 25,0 до 150,0 включительно; плоская деталь / Труба: свыше 25,0 до 150,0 включительно; плоская деталь (усиливающая накладка) / Труба: свыше 150,0 до 500,0 включительно; плоская деталь / Труба: свыше 150,0 до 500,0 включительно; плоская деталь (усиливающая накладка) | без подогрева | без термообработки | Н2; В1; П2; Н45 / Н2; В1; П2 | ТИ-ЭСХИ-РАД 01.09.2022 | Технология ручной аргонодуговой сварки (наплавки) неплавящимся электродом опасных производственных объектов | АЦСТ-11-08680 | Пв | 27.07.2027 | АЦСТ-11 | да | открыть
АО «ЭлектраСтрой Хэви Индастрис» | Tigrod 12.60, OK Tigrod 12.64, OK Tigrod 13.23 | Пруток присадочный марок ОК Tigrod 12.60, OK Tigrod 12.64, OK Tigrod 13.23. Вольфрамовый электрод марки КЕДР ВТ-20. Допускается применение других аттестованных сварочных материалов в соответствии с требованиями ПТД. | 1 (М01); 2 (М03) | группа 3 (М03) | РАД | ОХНВП, СК | Патрубок (ответвление): свыше 3,0 до 8,0 включительно; основная труба (магистраль): свыше 3,0 до 36,0 включительно* / Патрубок (ответвление): свыше 3,0 до 12,0 включительно; основная труба (магистраль): свыше 3,0 до 36,0 включительно* / Патрубок (ответвление): свыше 12,0 до 25,0 включительно; основная труба (магистраль): свыше 12,0 до 36,0 включительно* / Труба: от 1,385 до 3,0 включительно; плоская деталь: от 1,385 до 25,0 включительно / Труба: свыше 3,0 до 8,0 включительно; плоская деталь: свыше 3,0 до 25,0 включительно | Патрубок (ответвление): от 10,65 до 25,0 включительно + основная труба: от 10,65 до 2550,0 включительно / Патрубок (ответвление): свыше 150,0 до 500,0 включительно + основная труба: свыше 150,0 до 2550,0 включительно / Труба: от 10,65 до 25,0 включительно + плоская деталь | без подогрева | без термообработки | Н2; П2; В1; Н45 / Н2; П2; В1 | ТИ-ЭСХИ-РАД 01.09.2022 | Технология ручной аргонодуговой сварки (наплавки) неплавящимся электродом опасных производственных объектов | АЦСТ-11-08700 | Пв | 10.08.2027 | АЦСТ-11 | да | открыть
АО «ЭлектраСтрой Хэви Индастрис» | Tigrod 12.60, OK Tigrod 12.64, OK Tigrod 13.23, УОНИ-13/55, OK 53.70, OK 48.08, ОЗС-12, МР-3, OK 46.00 | Корневой слой (РАД): Пруток присадочный ESAB ОК Tigrod 12.60, OK Tigrod 12.64, OK Tigrod 13.23; Вольфрамовый электрод марки КЕДР ВТ-20. Последующие слои шва (РД): Электроды покрытые УОНИ 13/55, ОК 53.70, OK 48.08. Допускается применение других аттестованных сварочных материалов в соответствии с требованиями ПТД / Корневой слой (РАД): Пруток присадочный ESAB ОК Tigrod 12.60, OK Tigrod 12.64, OK Tigrod 13.23; Вольфрамовый электрод марки КЕДР ВТ-20. Последующие слои шва (РД): Электроды покрытые ОЗС-12; МР-3; УОНИ 13/55, ОК 53.70, OK 48.08, ОК 46.00. Допускается применение других аттестованных сварочных материалов в соответствии с требованиями ПТД | 2 (М03) / 1 (М01) | группа 3 (М03) | РАД+РД | ОХНВП, СК | Патрубок (ответвление): свыше 3,0 до 12,0 включительно; основная труба (магистраль): свыше 3,0 до 30,0 включительно / Патрубок (ответвление): свыше 3,0 до 12,0 включительно; основная труба (магистраль): свыше 3,0 до 36,0 включительно* / Патрубок (ответвление): свыше 12,0 до 25,0 включительно; основная труба (магистраль): свыше 3,0 до 30,0 включительно / Патрубок (ответвление): свыше 12,0 до 25,0 включительно; основная труба (магистраль): свыше 3,0 до 36,0 включительно* | Патрубок (ответвление): свыше 25,0 до 150,0 включительно; основная труба (магистраль): свыше 25,0 до 2550,0 включительно / Патрубок (ответвление): свыше 150,0 до 500,0 включительно; основная труба (магистраль): свыше 150,0 до 2550,0 включительно | без подогрева | без термообработки | Н2; П2; В1; Н45 | ТИ-ЭСХИ-РАД+РД 01.09.2022 | Комбинированная технология ручной аргонодуговой сварки неплавящимся электродом корневого слоя шва и ручной дуговой сварки покрытыми электродами заполняющих и облицовочных слоев шва опасных производственных объектов | АЦСТ-11-08712 | Пв | 11.08.2027 | АЦСТ-11 | да | открыть
АО «ЭлектраСтрой Хэви Индастрис» | OK Tigrod 309L/LSi, OK Tigrod 309MoL, Weld T 309L, ER-309 LSi | Пруток присадочный OK Tigrod 309L/LSi; OK Tigrod 309MoL; Weld T 309L; ER-309 LSi; Вольфрамовый электрод марки КЕДР ВТ-20. Допускается применение других аттестованных сварочных материалов в соответствии с требованиями ПТД. | 9 (М11) / 9+2 (М11+М03) | группа 3 (М03) | РАД | ОХНВП | от 0,6 до 3,0 включительно / Привариваемая деталь: от 0,6 до 3,0 включительно; основная деталь: от 0,6 до 50,0 включительно | плоские детали | без подогрева | без термообработки | Н1, Г, В1, П1, В2 / Н1, Н2, В1, П2, В2 | ТИ-ЭСХИ-РАД-МР 01.09.2022 | Технология ручной аргонодуговой сварки (наплавки) неплавящимся электродом металлических конструкций мембранных резервуаров | АЦСТ-11-08735 | Пв | 05.09.2027 | АЦСТ-11 | да | открыть
АО «ЭлектраСтрой Хэви Индастрис» | Elgatig 162, EWC NiMo1, OK Tigrod 13.23, Weld T 80S-Ni1, WT-20 | Пруток Elgatig 162, EWC NiMo1, OK Tigrod 13.23, Weld T 80S-Ni1. Вольфрамовый электрод марки WT-20. Допускается применение других аттестованных сварочных материалов в соответствии с требованиями ПТД. | 2 (М03) / 2+1 (М03+М01) / 1 (М01) | группа 3 (М03) | РАД | ОХНВП, СК | свыше 3,0 до 12,0 включительно | свыше 500,0 до 2550,0 включительно | без подогрева | без термообработки | Н1; Г; В1; Н45 | ТИ-ЭСХИ-РАД 01.09.2022 | Технология ручной аргонодуговой сварки (наплавки) неплавящимся электродом опасных производственных объектов | АЦСТ-11-08845 | Пв | 18.10.2027 | АЦСТ-11 | да | открыть
АО «ЭлектраСтрой Хэви Индастрис» | Elgatig 162, EWC NiMo1, OK Tigrod 13.23, Weld T 80S-Ni1, УОНИ-13/55, OK 53.70, OK 48.08, ОЗС-12, МР-3, OK 46.00 | Корневой слой (РАД): Пруток присадочный Elgatig 162, EWC NiMo1, OK Tigrod 13.23, Weld T 80S-Ni1; Вольфрамовый электрод КЕДР ВТ-20; Последующие слои шва (РД): Электроды покрытые УОНИ 13/55, ОК 53.70, OK 48.08. Допускается применение других аттестованных сварочных материалов в соответствии с требованиями ПТД. / Корневой слой (РАД): Пруток присадочный Elgatig 162, EWC NiMo1, OK Tigrod 13.23, Weld T 80S-Ni1; Вольфрамовый электрод КЕДР-20; Последующие слои шва (РД): Электроды покрытые ОЗС-12, МР-3, УОНИ 13/55, ОК 53.70, OK 48.08, ОК 46.00. Допускается применение других аттестованных сварочных материалов в соответствии с требованиями ПТД. | 2 (М03) / 2+1 (М03+М01) / 1 (М01) | группа 3 (М03) | РАД+РД | ОХНВП, СК | свыше 3,0 до 12,0 включительно / свыше 12,0 до 30,0 включительно / свыше 12,0 до 36,0 включительно* | свыше 500,0 до 2550,0 включительно | без подогрева | без термообработки | Н1; Г; В1; Н45 | ТИ-ЭСХИ-РАД+РД 01.09.2022 | Комбинированная технология ручной аргонодуговой сварки неплавящимся электродом корневого слоя шва и ручной дуговой сварки покрытыми электродами заполняющих и облицовочных слоев шва опасных производственных объектов | АЦСТ-11-08894 | Пв | 09.11.2027 | АЦСТ-11 | да | открыть
АО «ЭлектраСтрой Хэви Индастрис» | OK 67.75, Capilla 309 L, ЭА-395/9, ОЗЛ-6, KST-309L-15 | Электроды покрытые OK 67.75, Capilla 309 L, ЭА-395/9, ОЗЛ-6, KST-309L-15. Допускается применение других аттестованных сварочных материалов в соответствии с требованиями ПТД. | 9+1 (М11+М01); 9+2 (М11+М03) | группа 3 (М03) | РД | ОХНВП, СК | свыше 3,0 до 12,0 включительно / свыше 12,0 до 50,0 включительно / свыше 3,0 до 12,0 включительно + свыше 3,0 до 120,0 включительно | плоские детали | без подогрева / с подогревом | без термообработки | Н1, Г, В1, П1 / Н1, Н2, В1, П2 | ТИ-ЭСХИ-РД-МК 01.09.2022 | Технология ручной дуговой сварки (наплавки) покрытыми электродами металлических конструкций опасных производственных объектов | АЦСТ-11-08933 | Пв | 17.11.2027 | АЦСТ-11 | да | открыть
АО «ЭлектраСтрой Хэви Индастрис» | OK 48.08, УОНИ-13/55 | Электроды с основным видом покрытия марок OK 48.08, УОНИ-13/55. Допускается применение других аттестованных сварочных материалов в соответствии с требованиями ПТД. | 2 (М03) / 1 (М01) | группа 3 (М03) | РДН | СК |  | свыше 150,0 до 500,0 включительно / свыше 500,0 до 3000,0 включительно / плоские детали | с подогревом | без термообработки | Н1; Г; В1 | ТИ-ЭСХИ-РДН 01.09.2022 | Технология ручной дуговой наплавки покрытыми электродами при изготовлении, монтаже, ремонте, реконструкции опасных производственных объектов | АЦСТ-11-08961 | Пв | 29.11.2027 | АЦСТ-11 | да | открыть
АО «Ямалтрансстрой» |  | Электроды типа Э50А марок УОНИ(И) 13/55, МТГ-02. Допускается применение других аттестованных сварочных материалов в соответствии с требованиями ПТД. | 1 (М01) | группа 3 (М03) | РД | КСМ | свыше 6,0 до 16,0 включительно | плоские детали | с подогревом | без термообработки | Н1; В1 / Н1; Н2; П2; В1 | ТИ-ЯТС-КСМ-2022 30.06.2022 | Технология ручной дуговой сварки покрытыми электродами металлических пролетных строений, опор и пилонов стальных мостов при сборке, сварке и ремонте в монтажных условиях | АЦСТ-11-08407 | Пв | 11.04.2027 | АЦСТ-11 | да | открыть
АО «Ямалтрансстрой» |  |  | 1(М01), 2(М03), 2+1(М03+М01) | группа 3 (М03) | РД | НГДО | [7 empty] | АЦСТ-11-09197 | Пв | 04.03.2028 | АЦСТ-11 | не загружена | открыть
АО НПО "ТЯЖПРОМАРМАТУРА" |  |  | 3+1 - (класса прочности свыше К65) + (класса прочности до К54 включительно) | группа 3 (М03) + марка σт≥420 | МП+АФ | НГДО | [7 empty] | АЦСТ-83-01238 | Пв | 17.04.2029 | АЦСТ-83 | не загружена | открыть
АО НПО "ТЯЖПРОМАРМАТУРА" |  |  | 1 - класса прочности до К54 включительно, 2+1 - класса прочности свыше К54 до К60 включительно + класса прочности до К54 включительно | марка σт≥420 | РД | НГДО | [7 empty] | АЦСТ-83-01297 | Пв | 24.10.2029 | АЦСТ-83 | не загружена | открыть
АО НПО "ТЯЖПРОМАРМАТУРА" |  |  | 1+1 - (класса прочности до К54 вкл.) + (класса прочности до К54 вкл.), 2+1 - (класса прочности св. К54 до К60 вкл.) + (класса прочности до К54 вкл.), 3+2 - (класса прочности св. К60 до К70 вкл.) + (класса прочности св. К54 до К60 вкл.) | группа 3 (М03) + марка σт≥420 | МП+АФ | НГДО | [7 empty] | АЦСТ-83-01301 | Пв | 24.11.2029 | АЦСТ-83 | не загружена | открыть
АО НПО «ТЯЖПРОМАРМАТУРА» |  |  | 2(М03)+1(М01) | группа 3 (М03) | МП+АФ | НГДО | [7 empty] | АЦСТ-83-01056 | Пв | 20.04.2027 | АЦСТ-83 | не загружена | открыть
АО НПО «ТЯЖПРОМАРМАТУРА» |  |  | 1 - класса прочности до К54 включительно, 2+1 - (класса прочности свыше К54 до К60 включительно) + (класса прочности до К54 включительно) | марка σт≥420 | МП+АПИ | НГДО, ОХНВП | [7 empty] | АЦСТ-83-01124 | Пв | 19.01.2028 | АЦСТ-83 | не загружена | открыть
АО НПО «ТЯЖПРОМАРМАТУРА» |  |  | 1 - класса прочности до К54 включительно, 2+1 - (класса прочности свыше К54 до К60 включительно) + (класса прочности до К54 включительно) | марка σт≥420 | РД | НГДО, ОХНВП | [7 empty] | АЦСТ-83-01136 | Пв | 18.03.2028 | АЦСТ-83 | не загружена | открыть
АО НПО «ТЯЖПРОМАРМАТУРА» |  |  | 1 - класса прочности до К54 включительно, 2+1 - (класса прочности свыше К54 до К60 включительно) + (класса прочности до К54 включительно) | марка σт≥420 | МП+АПИ | НГДО | [7 empty] | АЦСТ-83-01287 | Пв | 30.09.2029 | АЦСТ-83 | не загружена | открыть
АО НПСК «Металлостройконструкция» |  |  | 2(М03), 1(М01) | группа 3 (М03) | МП | НГДО | [7 empty] | АЦСТ-111-00974 | Пв | 02.11.2026 | АЦСТ-111 | не загружена | открыть
Акционерное Общество "Ленгазспецстрой" |  |  | 2(М03), 2(М03)+1(М01) | группа 3 (М03) | МП+АПИ | НГДО | [7 empty] | АЦСТ-98-09490 | Пв | 26.10.2026 | АЦСТ-98 | не загружена | открыть
Акционерное Общество "Ленгазспецстрой" |  |  | 2(М03), 1(М01)+2(М03) | группа 3 (М03) | ААДП | НГДО | [7 empty] | АЦСТ-98-09505 | Пв | 10.11.2026 | АЦСТ-98 | не загружена | открыть
Акционерное Общество "Ленгазспецстрой" |  |  | 2(М03), 1(М01)+2(М03) | группа 3 (М03) | ААДП | НГДО | [7 empty] | АЦСТ-98-09506 | Пв | 10.11.2026 | АЦСТ-98 | не загружена | открыть
Акционерное Общество "Ленгазспецстрой" |  |  | 2(М03), 1(М01)+2(М03) | группа 3 (М03) | МАДП | НГДО | [7 empty] | АЦСТ-98-09507 | Пв | 10.11.2026 | АЦСТ-98 | не загружена | открыть
Акционерное Общество "Ленгазспецстрой" |  |  | 2(М03), 1(М01)+2(М03) | группа 3 (М03) | ААДП | НГДО | [7 empty] | АЦСТ-98-09573 | Пв | 13.12.2026 | АЦСТ-98 | не загружена | открыть
Акционерное Общество "Ленгазспецстрой" |  |  | 2(М03), 2(М03)+1(М01) | группа 3 (М03) | РД | НГДО | [7 empty] | АЦСТ-98-09703 | Пв | 03.04.2027 | АЦСТ-98 | не загружена | открыть
Акционерное Общество "Ленгазспецстрой" |  |  | 2(М03), 2(М03)+1(М01) | группа 3 (М03) | РД | НГДО | [7 empty] | АЦСТ-98-09834 | Пв | 10.07.2027 | АЦСТ-98 | не загружена | открыть
Акционерное Общество "Ленгазспецстрой" |  |  | 2+1(М03+М01) | группа 3 (М03) | РД | НГДО | [7 empty] | АЦСТ-98-09868 | Пв | 27.07.2027 | АЦСТ-98 | не загружена | открыть
Акционерное Общество "Ленгазспецстрой" |  |  | 2(М03)+1(М01) | группа 3 (М03) | РД | НГДО | [7 empty] | АЦСТ-98-09874 | Пв | 01.08.2027 | АЦСТ-98 | не загружена | открыть
Акционерное Общество "Ленгазспецстрой" |  |  | 3(М03), 3(М03)+2(М03), 3(М03)+1(М01) | группа 3 (М03) | ААДП | НГДО | [7 empty] | АЦСТ-98-09894 | Пв | 23.08.2027 | АЦСТ-98 | не загружена | открыть
Акционерное Общество "Ленгазспецстрой" |  |  | 3(М03), 3(М03)+2(М03), 3(М03)+1(М01) | группа 3 (М03) | РД | НГДО | [7 empty] | АЦСТ-98-09934 | Пв | 26.09.2027 | АЦСТ-98 | не загружена | открыть
Акционерное Общество "Ленгазспецстрой" |  |  | 1+2 (М01+М03) | группа 3 (М03) | РД | НГДО | [7 empty] | АЦСТ-98-09965 | Пв | 07.11.2027 | АЦСТ-98 | не загружена | открыть
Акционерное Общество «Ленгазспецстрой» (АО «ЛГСС») |  |  | 2(М03), 2(М03)1(М01) | группа 3 (М03) | ААДП+МАДП | НГДО | [7 empty] | АЦСТ-121-03829 | Пв | 11.08.2029 | АЦСТ-121 | не загружена | открыть
Акционерное Общество «Ленгазспецстрой» (АО «ЛГСС») |  |  | 3(М03), 3(М03)2(М03) | группа 3 (М03) | ААДП+МАДП | НГДО | [7 empty] | АЦСТ-121-03830 | Пв | 11.08.2029 | АЦСТ-121 | не загружена | открыть
Акционерное общество "Акционерная компания "Корвет" |  |  | 1(М01), 2(М03), 2+1(М03+М01) | группа 3 (М03) | ААД | НГДО | [7 empty] | АЦСТ-159-00008 | Пр | 14.06.2028 | АЦСТ-159 | не загружена | открыть
Акционерное общество "Акционерная компания "Корвет" | ER 309 L, INCONEL Filler Metal | Проволока сплошного сечения ER 309 L и другие аттестованные аналоги в соответствии с НД и ПТД. / Проволока сплошного сечения ER 309 L, INCONEL Filler Metal 625 и другие аттестованные аналоги в соответствии с НД и ПТД. | 1 (М01) / 2 (М03) | группа 3 (М03) | ААДН | НГДО, ОХНВП |  |  | без подогрева / с подогревом | без термообработки / с термообработкой | Г / Н1 | ТС-ААДН-НГДО (8,12)-ОХНВП (15,16) 25.12.2023 | Технология автоматической аргонодуговой наплавки неплавящимся электродом уплотнительных поверхностей запорной арматуры, нефтегазопромыслового, бурового и нефтеперерабатывающего оборудования при изготовлении и ремонте в заводских условиях | АЦСТ-159-00015 | Пв | 22.07.2028 | АЦСТ-159 | да | открыть
Акционерное общество "Акционерная компания "Корвет" |  |  | 1(М01), 2+1(М03+М01), 2(М03) | группа 3 (М03) | МП | НГДО | [7 empty] | АЦСТ-159-00067 | Пв | 28.05.2029 | АЦСТ-159 | не загружена | открыть
Акционерное общество "Акционерная компания "Корвет" |  |  | 2(М03) | группа 3 (М03) | РД | НГДО | [7 empty] | АЦСТ-159-00068 | Пр | 10.06.2029 | АЦСТ-159 | не загружена | открыть
Акционерное общество "Газкомпозит" |  |  | 1(М01), 2(М03) | группа 3 (М03) | МП | НГДО | [7 empty] | АЦСТ-163-00086 | Пв | 25.08.2030 | АЦСТ-163 | не загружена | открыть
Акционерное общество "ЗАВОД ДОРМАШ" | Св-08Г2С, JQ.MG50-6, DEKA ER70S-6 | Св-08Г2С, JQ.MG50-6 / Св-08Г2С, DEKA ER70S-6 | 1 (М01) | группа 3 (М03) | МП | СК | свыше 3,0 до 4,0 включительно / свыше 3,0 до 12,0 включительно / свыше 12,0 до 20,0 включительно |  | Без подогрева | Без термообработки | Н1 | ТС-МП-СК-ЗДМ 27.11.2025 | Технология изготовления и ремонта механизированной сварки плавящимся электродом в среде активных газов и смесях металлических строительных конструкций | АЦСТ-69-03502 | Пв | 24.04.2030 | АЦСТ-69 | да | открыть
Акционерное общество "Изоляционный трубный завод" (АО "ИТЗ") | Св-08ГНМ-О, OK Flux 10.71, S A AB, AC H45 | Cварочная проволока Св-08ГНМ-О; флюс сварочный OK Flux 10.71 (тип S A AB 1 67 AC H45 по EN ISO 14174). * | 1 (М01) / 2 (М03) | группа 3 (М03) | АФ | НГДО, ОХНВП, СК | от 6,5 до 22,0 включительно | плоские детали** | без подогрева | без термообработки | Н1 | ТИ 95435947.25.00022 20.10.2022 | Трубы электросварные прямошовные диаметром 530-720 мм | АЦСТ-135-01184 | Пв | 30.03.2027 | АЦСТ-135 | да | открыть
Акционерное общество "Изоляционный трубный завод" (АО "ИТЗ") | Св-08ГНМ-П, OK Flux 10.71Р, S A AB, AC H5 | Cварочная проволока Св-08ГНМ-П; флюс сварочный OK Flux 10.71Р (тип S A AB 1 67 AC H5 по EN ISO 14174) * | 1 (М01) / 2 (М03) | группа 3 (М03) | АФ | КО, НГДО, ОХНВП, СК | от 7,0 до 22,0 включительно | плоские детали** | без подогрева | без термообработки | Н1 | ТИ 95435947.25.00022 22.08.2024 | Трубы электросварные прямошовные диаметром 530-720 мм | АЦСТ-135-01794 | Пв | 15.01.2029 | АЦСТ-135 | да | открыть
Акционерное общество "Изоляционный трубный завод" (АО "ИТЗ") | Св-08ГНМ-П, OK Flux 10.71Р, S A AB, AC H5 | Cварочная проволока Св-08ГНМ-П; флюс сварочный OK Flux 10.71Р (тип S A AB 1 67 AC H5 по EN ISO 14174). * | 1 (М01) / 2 (М03) | группа 3 (М03) | АФ | КО, НГДО, ОХНВП, СК | от 7,0 до 22,0 включительно | плоские детали** | без подогрева | с термообработкой | Н1 | ТИ 95435947.25.00022 10.02.2026 | Технологическая инструкция сварки. Трубы электросварные прямошовные диаметром 530-720 мм | АЦСТ-135-02368 | Пв | 29.06.2030 | АЦСТ-135 | да | открыть
Акционерное общество "Изоляционный трубный завод" (АО "ИТЗ") | Св-08Г2С | Cварочная проволока Св-08Г2С.* | 1(М01) | группа 3 (М03) | МП | КО, НГДО, ОХНВП, СК | от 7,0 до 22,0 включительно | свыше 500,0 до 720,0 включительно | с подогревом | без термообработки / с термообработкой | Н1 | ТИ 95435947.25.000038 28.01.2026 | Технологическая инструкция ремонта сварных соединений труб стальных электросварных прямошовных | АЦСТ-135-02369 | Пв | 29.06.2030 | АЦСТ-135 | да | открыть
Акционерное общество "Инман" | Св-08Г2С | Аттестованные сварочные материалы: сварочная проволока марки Св-08Г2С и другие, указанные в ПТД | 1 (М01) | группа 3 (М03) | АПГ | ПТО | от 4 до 12 включительно / от 4 до 12 включительно для привариваемой и основной деталей | плоские детали | без подогрева | без термообработки | Н1 / Н2 | ТП 259-22 18.07.2022 | "Технологический процесс сварки подьёмно-транспортного оборудования" | АЦСТ-117-01884 | Пв | 26.01.2027 | АЦСТ-117 | да | открыть
Акционерное общество "Инман" | Св-08Г2С | Аттестованные сварочные материалы: сварочная проволока марки Св-08Г2С и другие, указанные в ПТД; защитный газ - газовая смесь К-18 (82%Ar+18%СО2) | 1 (М01) | группа 3 (М03) | МП | ПТО | свыше 3 до 30 включительно для привариваемой детали, свыше 3 до 30 включительно для основной детали / от 1,5 до 3 включительно / от 3 до 30 включительно для привариваемой детали, от 3 до 30 включительно для основной детали / от 1,5 до 30 включительно для привариваемой детали, от 1,5 до 30 включительно для основной детали / свыше 3 до 12 включительно | свыше 25 до 150 включительно, плоская основная деталь / плоские детали | без подогрева | без термообработки | Н2 / Н1 | ТП 259-22 18.07.2022 | "Технологический процесс сварки подьёмно-транспортного оборудования" | АЦСТ-117-01885 | Пв | 02.02.2027 | АЦСТ-117 | да | открыть
Акционерное общество "КОНАР" |  |  | 1 – 13ХФА, 2 – 30ХМА, 3 – 30ХМА, 6 – 20Х13, 12Х13 | группа 3 (М03) | ААДН | НГДО | [7 empty] | АЦСТ-69-02870 | Пв | 20.04.2027 | АЦСТ-69 | не загружена | открыть
Акционерное общество "КОНАР" |  |  | 1 – 09Г2С, 17Г1С, P355NL2, 2 – 10Г2ФБЮ, К60, К56, 1+2 – 09Г2С, P355NL2+10Г2ФБЮ, К60, К56, 9+2 – 12Х18Н10Т+09Г2ФБЮ | марка σт≥420 | МП | НГДО | [7 empty] | АЦСТ-69-02989 | Пв | 08.12.2027 | АЦСТ-69 | не загружена | открыть
Акционерное общество "КОНАР" |  |  | 1 – 20ГЛ, 09Г2С, 2 – 10Г2ФБЮ, 20ГЛ, К56, 1+2 – 20ГЛ, 09Г2С+10Г2ФБЮ, 20ГЛ, К56 | марка σт≥420 | МП | НГДО | [7 empty] | АЦСТ-69-03021 | Пв | 23.01.2028 | АЦСТ-69 | не загружена | открыть
Акционерное общество "КОНАР" |  |  | 1 – 20ГЛ, 09Г2С, 2 – 10Г2ФБЮ, 20ГЛ, К56 | марка σт≥420 | МП | НГДО | [7 empty] | АЦСТ-69-03119 | Пв | 01.08.2028 | АЦСТ-69 | не загружена | открыть
Акционерное общество "КОНАР" |  |  | 1 - 09Г2С, 20ГЛ, P355NL2, 2 – 20ГЛ, 10Г2ФБЮ, К56, 2+1 – 09Г2С, 20ГЛ, P355NL2+ 20ГЛ, 10Г2ФБЮ, К56 | марка σт≥420 | МП+АФ | НГДО | [7 empty] | АЦСТ-69-03128 | Пв | 13.08.2028 | АЦСТ-69 | не загружена | открыть
Акционерное общество "КОНАР" |  |  | 1 - 09Г2С, 20ГЛ, 2 – 20ГЛ, 10Г2ФБЮ, К56, 2+1 – 09Г2С, 20ГЛ+20ГЛ, 10Г2ФБЮ, К56 | марка σт≥420 | МП+АФ | НГДО | [7 empty] | АЦСТ-69-03215 | Пв | 20.01.2029 | АЦСТ-69 | не загружена | открыть
Акционерное общество "КОНАР" |  |  | 1(М01), 2(М03) | группа 3 (М03) | МП | НГДО | [7 empty] | АЦСТ-69-03348 | Пв | 22.09.2029 | АЦСТ-69 | не загружена | открыть
Акционерное общество "КОНАР" |  |  | 1 – 20ГЛ, 09Г2С, 17ГС, 2 - 10Г2ФБЮ, 10ХСНД, 20ГЛ, К56, 1+2 – 20ГЛ, 09Г2С, 17ГС+10Г2ФБЮ, 10ХСНД, 20ГЛ, К56 | марка σт≥420 | МП+АФ | НГДО | [7 empty] | АЦСТ-69-03360 | Пв | 14.08.2027 | АЦСТ-69 | не загружена | открыть
Акционерное общество "КОНАР" |  |  | 1 – 09Г2С, 20ГЛ, 2 – 20ГЛ, 10Г2ФБЮ, К56, 1+2 - 09Г2С, 20ГЛ+20ГЛ, 10Г2ФБЮ, К56 | марка σт≥420 | МП+АППГ | НГДО | [7 empty] | АЦСТ-69-03368 | Пв | 23.09.2028 | АЦСТ-69 | не загружена | открыть
Акционерное общество "КОНАР" |  |  | 1 - 09Г2С, 20ГЛ, 17Г1С, 2 – 20ГЛ, 10Г2ФБЮ, 10ХСНД, К56, 2+1 – 09Г2С, 20ГЛ, 17Г1С + 20ГЛ, 10Г2ФБЮ, 10ХСНД, К56 | марка σт≥420 | МП+АФ | НГДО | [7 empty] | АЦСТ-69-03369 | Пв | 06.11.2028 | АЦСТ-69 | не загружена | открыть
Акционерное общество "КОНАР" |  |  | 1 – 09Г2С, 20ГЛ, 17ГС, 2 – 20ГЛ, 10ХСНД, 10Г2ФБЮ, К56, 1+2 – 09Г2С, 20ГЛ, 17ГС+20ГЛ, 10ХСНД, 10Г2ФБЮ, К56 | марка σт≥420 | МП | НГДО | [7 empty] | АЦСТ-69-03370 | Пв | 20.01.2029 | АЦСТ-69 | не загружена | открыть
Акционерное общество "КОНАР" |  |  | 1(М01), 2(М03), 1+2 (М01)+(М03) | группа 3 (М03) | МП+АФ | НГДО | [7 empty] | АЦСТ-69-03371 | Пв | 12.02.2029 | АЦСТ-69 | не загружена | открыть
Акционерное общество "КОНАР" |  |  | 1(М01), 2(М03), 1(М01)+2(М03) | группа 3 (М03) | МП | НГДО | [7 empty] | АЦСТ-69-03416 | Пв | 17.12.2029 | АЦСТ-69 | не загружена | открыть
Акционерное общество "КОНАР" |  |  | 1(М01), 2(М03), 1(М01)+2(М03) | группа 3 (М03) | МП | НГДО | [7 empty] | АЦСТ-69-03567 | Пв | 19.08.2030 | АЦСТ-69 | не загружена | открыть
Акционерное общество "КОНАР" |  |  | 1(М01), 2(М03), 1(М01)+2(М03) | группа 3 (М03) | МП | НГДО | [7 empty] | АЦСТ-69-03572 | Пв | 03.09.2030 | АЦСТ-69 | не загружена | открыть
Акционерное общество "Красноярское монтажное управление "Гидромонтаж" | Св-08ГА | Проволока сварочная: Св-08ГА и другие аттестованные сварочные материалы, разрешенные к применению и указанные в ПТД для сварки группы 1 (М01). | 1 (М01) -15ХСНД, 15ХСНДА и другие. | группа 3 (М03) | АФ | КСМ | От 10,0 до 16,0 включительно / Свыше 16,0 до 32,0 включительно / От 18,0 до 50,0 включительно / Привариваемая деталь: от 10,0 до 16,0 включительно + деталь, к которой приваривается: от 10,0 до 50,0 включительно / Привариваемая деталь: свыше 16,0 до 40,0 включительно + деталь, к которой приваривается: свыше 16,0 до 50,0 включительно / Привариваемая деталь: 16,0 + деталь, к которой приваривается: от 16,0 до 50,0 включительно | Плоская деталь / Плоская деталь + плоская деталь | с подогревом | без термообработки | Н1 | ТИ.АФ.КСМ-ГМ-2026 27.02.2026 | Технологическая инструкция автоматической сварки плавящимся электродом под флюсом конструкций стальных мостов | АЦСТ-43-01547 | Пв | 14.08.2030 | АЦСТ-43 | да | открыть
Акционерное общество "Красноярское монтажное управление "Гидромонтаж" | AristoRod 12.50 | Проволока сварочная: ОК AristoRod 12.50 и другие аттестованные сварочные материалы, разрешенные к применению и указанные в ПТД для сварки группы 1 (М01). | 1 (М01) - 15ХСНД, 15ХСНДА и другие | группа 3 (М03) | МП | КСМ | От 6,0 до 8,0 включительно* / От 8,0 до 16,0 включительно / св.16,0 до 40,0 включительно / От 6,0 до 16,0 включительно / Привариваемая деталь: от 8,0 до 16,0 включительно + деталь к которой приваривается: от 8,0 до 50,0 включительно | Плоская деталь / Плоская деталь + плоская деталь | с подогревом | без термообработки | Н1 / Н1; Н2 | ТИ.МП.КСМ-ГМ-2026 27.02.2026 | Технологическая инструкция автоматической сварки плавящимся электродом под флюсом конструкций стальных мостов | АЦСТ-43-01548 | Пв | 14.08.2030 | АЦСТ-43 | да | открыть
Акционерное общество "Ленгазспецстрой" |  |  | 2(М03), 2(М03)+1(М01) | группа 3 (М03) | РД | НГДО | [7 empty] | АЦСТ-98-10147 | Пв | 11.04.2028 | АЦСТ-98 | не загружена | открыть
Акционерное общество "Ленгазспецстрой" |  |  | 2(М03), 2+1(М03+М01) | группа 3 (М03) | РД | НГДО | [7 empty] | АЦСТ-98-10252 | Пв | 09.07.2028 | АЦСТ-98 | не загружена | открыть
Акционерное общество "Ленгазспецстрой" |  |  | 1(М01)+2(М03) | группа 3 (М03) | РД | НГДО | [7 empty] | АЦСТ-98-10253 | Пв | 09.07.2028 | АЦСТ-98 | не загружена | открыть
Акционерное общество "Ленгазспецстрой" |  |  | 2(М03), 2+1(М03+М01) | группа 3 (М03) | РД | НГДО | [7 empty] | АЦСТ-98-10410 | Пв | 21.10.2028 | АЦСТ-98 | не загружена | открыть
Акционерное общество "Ленгазспецстрой" |  |  | 1(М01, +13(М31), 2(М03 | группа 3 (М03) | КТС | НГДО | [7 empty] | АЦСТ-98-10649 | Пв | 03.04.2029 | АЦСТ-98 | не загружена | открыть
Акционерное общество "Ленгазспецстрой" |  |  | 2(М03), 1(М01)+2(М03), 1(М01) | группа 3 (М03) | ААДП | НГДО | [7 empty] | АЦСТ-98-10773 | Пв | 23.07.2029 | АЦСТ-98 | не загружена | открыть
Акционерное общество "Ленгазспецстрой" |  |  | 3(М03), 3+2 (М03+М03), 3+1(М03+М01) | группа 3 (М03) | РД | НГДО | [7 empty] | АЦСТ-98-10778 | Пв | 30.07.2029 | АЦСТ-98 | не загружена | открыть
Акционерное общество "Ленгазспецстрой" |  |  | 3(М03), 3+2 (М03+М03), 3+1(М03+М01) | группа 3 (М03) | РД | НГДО | [7 empty] | АЦСТ-98-10779 | Пв | 01.08.2029 | АЦСТ-98 | не загружена | открыть
Акционерное общество "Ленгазспецстрой" |  |  | 3(М03), 3+2 (М03+М03), 3+1(М03+М01) | группа 3 (М03) | РД | НГДО | [7 empty] | АЦСТ-98-10780 | Пв | 01.08.2029 | АЦСТ-98 | не загружена | открыть
Акционерное общество "Ленгазспецстрой" |  |  | 3(М03), 3+2 (М03+М03), 3+1(М03+М01) | группа 3 (М03) | РД | НГДО | [7 empty] | АЦСТ-98-10782 | Пв | 04.08.2029 | АЦСТ-98 | не загружена | открыть
Акционерное общество "Ленгазспецстрой" |  |  | 2(М03), 2+1(М03+М01), 1(М01) | группа 3 (М03) | РД | НГДО | [7 empty] | АЦСТ-98-10792 | Пв | 14.08.2029 | АЦСТ-98 | не загружена | открыть
Акционерное общество "Ленгазспецстрой" |  |  | 3(М03), 3+2 (М03+М03), 3+1(М03+М01) | группа 3 (М03) | МАДП | НГДО | [7 empty] | АЦСТ-98-10818 | Пв | 03.09.2029 | АЦСТ-98 | не загружена | открыть
Акционерное общество "Ленгазспецстрой" |  |  | 1(М01), 2(М03) | группа 3 (М03) | РАД | НГДО | [7 empty] | АЦСТ-98-10822 | Пв | 09.09.2029 | АЦСТ-98 | не загружена | открыть
Акционерное общество "Ленгазспецстрой" |  |  | 3(М03), 3+2 (М03+М03), 3+1(М03+М01) | группа 3 (М03) | ААДП | НГДО | [7 empty] | АЦСТ-98-10836 | Пв | 22.09.2029 | АЦСТ-98 | не загружена | открыть
Акционерное общество "Ленгазспецстрой" |  |  | 3(М03) | группа 3 (М03) | АФ | НГДО | [7 empty] | АЦСТ-98-10845 | Пв | 24.09.2029 | АЦСТ-98 | не загружена | открыть
Акционерное общество "Ленгазспецстрой" |  |  | 1(М01), 2(М03) | группа 3 (М03) | РАД | НГДО | [7 empty] | АЦСТ-98-10866 | Пв | 09.10.2029 | АЦСТ-98 | не загружена | открыть
Акционерное общество "Ленгазспецстрой" |  |  | 3(М03) | группа 3 (М03) | РД | НГДО | [7 empty] | АЦСТ-98-10896 | Пв | 30.10.2029 | АЦСТ-98 | не загружена | открыть
Акционерное общество "Ленгазспецстрой" |  |  | 2+1(М03+М01) | группа 3 (М03) | РД | СК | [7 empty] | АЦСТ-98-10916 | Пв | 19.11.2029 | АЦСТ-98 | не загружена | открыть
Акционерное общество "Ленгазспецстрой" |  |  | 2(М03) | группа 3 (М03) | РД | СК | [7 empty] | АЦСТ-98-10917 | Пв | 19.11.2029 | АЦСТ-98 | не загружена | открыть
Акционерное общество "Ленгазспецстрой" |  |  | 1(М01)2(М03), 2(М03)2(М03) | группа 3 (М03) | РД | НГДО | [7 empty] | АЦСТ-98-10953 | Пв | 22.12.2029 | АЦСТ-98 | не загружена | открыть
Акционерное общество "Ленгазспецстрой" |  |  | 2(М03), 2(М03)+1(М01) | группа 3 (М03) | РД | НГДО | [7 empty] | АЦСТ-98-11036 | Пв | 27.03.2030 | АЦСТ-98 | не загружена | открыть
Акционерное общество "Ленгазспецстрой" |  |  | 2(М03), 2(М03)+1(М01) | группа 3 (М03) | РД | НГДО | [7 empty] | АЦСТ-98-11070 | Пв | 29.04.2030 | АЦСТ-98 | не загружена | открыть
Акционерное общество "Ленгазспецстрой" |  |  | 2(М03), 2(М03)+1(М01) | группа 3 (М03) | РД | НГДО | [7 empty] | АЦСТ-98-11071 | Пв | 29.04.2030 | АЦСТ-98 | не загружена | открыть
Акционерное общество "Ленгазспецстрой" |  |  | 2(М03), 2+1(М03+М01), 1(М01) | группа 3 (М03) | РД | СК | [7 empty] | АЦСТ-98-11072 | Пв | 29.04.2030 | АЦСТ-98 | не загружена | открыть
Акционерное общество "Ленгазспецстрой" |  |  | 3(М03), 3+2 (М03+М03), 3+1(М03+М01) | группа 3 (М03) | ААДП | НГДО | [7 empty] | АЦСТ-98-11081 | Пв | 19.05.2030 | АЦСТ-98 | не загружена | открыть
Акционерное общество "МОВЕН" (АО "МОВЕН") | Св-08Г2С | Сварочная проволока Св-08Г2С* | 1(М01) | группа 3 (М03) | МП | СК | свыше 3,0 до 12,0 включительно / свыше 12,0 до 30,0 включительно | плоские детали | без подогрева | без термообработки | Н2; Н1; В1 | ООО СТ 184-СК-МП-1-ТИ-01 12.12.2023 | Механизированная сварка плавящимся электродом в среде активных газов и смесях строительных конструкций | АЦСТ-135-02002 | Пв | 24.06.2029 | АЦСТ-135 | да | открыть
Акционерное общество "МОВЕН" (АО "МОВЕН") | Св-08Г2С | Сварочная проволока Св-08Г2С* | 1(М01) | группа 3 (М03) | МП | ПТО | 3,0 / свыше 3,0 до 6,0 включительно / свыше 3,0 до 12,0 включительно / свыше 12,0 до 30,0 включительно / от 6,0 до 12,0 включительно | плоские детали | без подогрева | без термообработки | Н1; Г; В1 | ООО СТ 184-ПТО-МП-1-ТИ-01 12.12.2023 | Механизированная сварка плавящимся электродом в среде активных газов и смесях грузоподъёмных кранов и устройств грузозахватных для подъемно-транспортного оборудования при изготовлении | АЦСТ-135-02010 | Пв | 26.06.2029 | АЦСТ-135 | да | открыть
Акционерное общество "Мурманский морской торговый порт" (АО "ММТП") | УОНИ-13/55 | Электроды покрытые металлические УОНИ 13/55 (Э50А) и другие аттестованные сварочные материалы (аналоги) в соответствии с требованиями ПТД для сварки 1 группы | 1 (М01), марки согласно ПТД | группа 3 (М03) | РД | СК | свыше 3,0 до 24,0 включительно / привариваемая деталь: свыше 3,0 до 24,0 включительно/ основная деталь: свыше 3,0 до 30,0 включительно |  | без подогрева | без термообработки | Н1; Г; В1 / Н1; Н2; В1 | ТИ-РД-МП-СК-26 05.04.2026 | Технологическая инструкция по ручной дуговой и полуавтоматической сварке при монтаже, ремонте и реконструкции металлоконструкций зданий при сооружении промышленных объектов | АЦСТ-139-00705 | Пв | 07.09.2030 | АЦСТ-139 | да | открыть
Акционерное общество "Мурманский морской торговый порт" (АО "ММТП") | УОНИ-13/55 | Электроды покрытые металлические УОНИ 13/55 (Э50А) и другие аттестованные сварочные материалы (аналоги) в соответствии с требованиями ПТД для сварки 1 группы | 1 (М01), марки согласно ПТД | группа 3 (М03) | РД | ПТО | свыше 3,0 до 24,0 включительно / привариваемая деталь: свыше 3,0 до 24,0 включительно/ основная деталь: свыше 3,0 до 30,0 включительно |  | без подогрева | без термообработки | Н1; Г; В1 / Н1; Н2; В1 | ТИ-РД-МП-ПТО-26 05.04.2026 | Технологическая инструкция по ручной дуговой и полуавтоматической сварке при монтаже, ремонте и реконструкции подъемно-транспортного оборудования | АЦСТ-139-00706 | Пв | 07.09.2030 | АЦСТ-139 | да | открыть
Акционерное общество "Мурманский морской торговый порт" (АО "ММТП") | Св-08Г2С | Проволока сварочная сплошного сечения Св-08Г2С и другие аттестованные сварочные материалы (аналоги) в соответствии с требованиями ПТД для сварки 1 группы | 1 (М01), марки согласно ПТД | группа 3 (М03) | МП | ПТО | свыше 3,0 до 24,0 включительно / привариваемая деталь: свыше 3,0 до 24,0 включительно/ основная деталь: свыше 3,0 до 30,0 включительно |  | без подогрева | без термообработки | Н1; Г; В1 / Н1; Н2; В1 | ТИ-РД-МП-ПТО-26 05.04.2026 | Технологическая инструкция по ручной дуговой и полуавтоматической сварке при монтаже, ремонте и реконструкции подъемно-транспортного оборудования | АЦСТ-139-00707 | Пв | 07.09.2030 | АЦСТ-139 | да | открыть
Акционерное общество "ННК-Хабаровский нефтеперерабатывающий завод" (АО "ННК-Хабаровский НПЗ") |  |  | 1(М01), 2(М03) | группа 3 (М03) | РД | НГДО | [7 empty] | АЦСТ-110-02212 | Пв | 10.06.2028 | АЦСТ-110 | не загружена | открыть
Акционерное общество "Набережночелнинский трубный завод "ТЭМ-ПО" (АО "НТЗ "ТЭМ-ПО") |  |  | 1 (М01) / 2 (М03) | группа 3 (М03) | ВЧС | НГДО, ОХНВП, СК | от 6,0 до 16,0 включительно | плоские детали* | без подогрева | с термообработкой |  | ТИ 81068824-252.000022 12.07.2022 | Трубы стальные электросварные диаметром 219-530 мм. Технологическая инструкция участка сварки | АЦСТ-135-01179 | Пв | 29.03.2027 | АЦСТ-135 | да | открыть
Акционерное общество "Новые технологии" |  |  | 1 – (до К54 включительно) К52, 09Г2С, Ст3(сп, пс), 2 – (свыше К54 до К60 включительно) К60, 12Г2СБ, 10Г2ФБЮ, 1+2 – (до К54 включительно) К52, 09Г2С, Ст3(сп, пс)+ (свыше К54 до К60 включительно) К60, 12Г2СБ, 10Г2ФБЮ | марка σт≥420 | РД | НГДО | [7 empty] | АЦСТ-69-02952 | Пв | 08.09.2027 | АЦСТ-69 | не загружена | открыть
Акционерное общество "Норильсктрансгаз" | ЛБ-52У, OK 53.70, УОНИ-13/55 | Э50А (ЛБ-52У, ОК 53.70, УОНИ-13/55)* | 1 (М01) | группа 3 (М03) | РД | ГО | свыше 3 до 12 включительно / от 5 до 12 включительно / свыше 3 до 12 включительно (патрубок), от 4 до 12 включительно (основная труба) / свыше 3 до 12 включительно (патрубок), от 5 до 12 включительно (основная труба) | свыше 25 до 150 включительно / свыше 150 до 500 включительно / свыше 500 до 720 включительно / свыше 25 до 150 включительно (патрубок), от 108 до 720 включительно (основная труба) / свыше 150 до 219 включительно (патрубок), от 530 до 720 включительно (основная труба) | без подогрева | без термообработки | Н1; Г; В1 / Н2; П2; В1 | НТГ-05-ГО1,2-25 21.05.2025 | Ручная дуговая сварка покрытыми электродами трубопроводов систем внутреннего газоснабжения, наружных газопроводов низкого, среднего и высокого давления стальных | АЦСТ-59-00540 | Пв | 02.12.2029 | АЦСТ-59 | да | открыть
Акционерное общество "Норильсктрансгаз" |  |  | 1(М01), 2(М03), 1(М01)+2(М03) | группа 3 (М03) | РД | НГДО | [7 empty] | АЦСТ-59-00543 | Пв | 02.12.2029 | АЦСТ-59 | не загружена | открыть
Акционерное общество "ОЗНА-Измерительные системы" |  |  | 3(М03), 3+1(М03+М01) | группа 3 (М03) | МП | НГДО | [7 empty] | АЦСТ-117-02917 | Пв | 11.08.2029 | АЦСТ-117 | не загружена | открыть
Акционерное общество "Объединенная Энергостроительная корпорация" | Св-08Г2С | Св-08Г2С и другая аттестованная проволока, указанная в ПТД | 2 (М03) | группа 3 (М03) | МП | СК | от 20,0 до 40,0 включительно | от 1420,0 до 2520,0 включительно | с подогревом | без термообработки | Н1; В1 | ОП ОЭК КРСК СК-1.ТИ.2022/2 15.09.2022 | Инструкция предприятия "Технология механизированной сварки в среде активных газов и смесях строительных металлических конструкций" | АЦСТ-27-02188 | Пв | 05.12.2026 | АЦСТ-27 | да | открыть
Акционерное общество "СТРОЙМЕТАЛКОНСТРУКЦИЯ" |  |  | 1(М01), 2(М03) | группа 3 (М03) | АФ | СК | [7 empty] | АЦСТ-98-10824 | Пв | 10.09.2029 | АЦСТ-98 | не загружена | открыть
Акционерное общество "СТРОЙМЕТАЛКОНСТРУКЦИЯ" |  |  | 1(М01)+1(М01), 1(М01)+2(М03) | группа 3 (М03) | КСО | КСМ | [7 empty] | АЦСТ-98-10826 | Пв | 12.09.2029 | АЦСТ-98 | не загружена | открыть
Акционерное общество "СТРОЙМЕТАЛКОНСТРУКЦИЯ" |  |  | 1(М01), 2(М03), 1(М01)+2(М03) | группа 3 (М03) | МП | СК | [7 empty] | АЦСТ-98-10828 | Пв | 16.09.2029 | АЦСТ-98 | не загружена | открыть
Акционерное общество "Салаватнефтемаш" |  |  | 1(М01), 2(М03), 1+2 (М01+М03) | группа 3 (М03) | АФ | НГДО | [7 empty] | АЦСТ-117-02836 | Пв | 06.06.2029 | АЦСТ-117 | не загружена | открыть
Акционерное общество "Салаватнефтемаш" |  |  | 1(М01), 2(М03), 2+1(М03+М01) | группа 3 (М03) | РД | НГДО | [7 empty] | АЦСТ-117-02858 | Пв | 02.07.2029 | АЦСТ-117 | не загружена | открыть
Акционерное общество "Сварочно-монтажный трест" |  |  | 2 (класс прочности свыше К54 до К60 вкл.) | марка σт≥420 | РД | НГДО | [7 empty] | АЦСТ-142-00497 | Пв | 10.02.2027 | АЦСТ-142 | не загружена | открыть
Акционерное общество "Сварочно-монтажный трест" |  |  | 2 (класс прочности свыше К54 до К60 вкл.) | марка σт≥420 | РД | НГДО | [7 empty] | АЦСТ-142-00498 | Пв | 10.02.2027 | АЦСТ-142 | не загружена | открыть
Акционерное общество "Сварочно-монтажный трест" |  |  | 2 (класс прочности свыше К54 до К60 вкл.) | марка σт≥420 | РД | НГДО | [7 empty] | АЦСТ-142-00499 | Пв | 10.02.2027 | АЦСТ-142 | не загружена | открыть
Акционерное общество "Сварочно-монтажный трест" (АО "СМТ") |  |  | 1(М01), 2(М03), 1(М01)2(М03) | группа 3 (М03) | РД | НГДО | [7 empty] | АЦСТ-121-04070 | Пв | 12.02.2030 | АЦСТ-121 | не загружена | открыть
Акционерное общество "СоюзГидроТранс" (АО "СГТ") | Weld EM12K, OK Flux 10.71Р | Проволока сплошного сечения Weld EM12K; Флюс сварочный OK Flux 10.71Р | 2 (М03), марки согласно ПТД; 1 (М01), марки согласно ПТД | группа 3 (М03) | АФ | СК | от 14,0 до 30,0 включительно | от 710,0 до 2520 включительно | без подогрева | без термообработки | Н1 | СГТ-АФ/СК-26 20.07.2026 | Технология сварки соединений металлических строительных конструкций с применением автоматической сварки под флюсом | АЦСТ-139-00703 | Пв | 02.09.2030 | АЦСТ-139 | да | открыть
Акционерное общество "Татнефтепроводстрой" (АО "Татнефтепроводстрой") |  |  | 1(М01), 1(М01)+2(М03), 2(М03) | группа 3 (М03) | РД | НГДО | [7 empty] | АЦСТ-1-06002 | Пв | 21.07.2030 | АЦСТ - 1 | не загружена | открыть
Акционерное общество "Татнефтепроводстрой" (АО "Татнефтепродстрой") |  |  | 1 (До К54 вкл.), 2 (от К55 до К60 вкл.) | марка σт≥420 | РД | НГДО | [7 empty] | АЦСТ-1-05365 | Пв | 15.11.2028 | АЦСТ - 1 | не загружена | открыть
Акционерное общество "Татнефтепроводстрой" (АО "Татнефтепродстрой") |  |  | 1(М01), 2(М03) | группа 3 (М03) | РД+МПС | НГДО | [7 empty] | АЦСТ-1-05618 | Пв | 08.07.2029 | АЦСТ - 1 | не загружена | открыть
Акционерное общество "Транснефть - Дружба" |  |  | 1: до К54 включительно, 2: К55...К60 включительно, 1+2: до К54 включительно + К55...К60 включительно | марка σт≥420 | РД | НГДО | [7 empty] | АЦСТ-86-01203 | Пв | 10.11.2026 | АЦСТ-86 | не загружена | открыть
Акционерное общество "Транснефть - Дружба" |  |  | 1: до К54 включительно, 2: К55...К60 включительно, 1+2: до К54 включительно + К55...К60 включительно | марка σт≥420 | РД | НГДО | [7 empty] | АЦСТ-86-01204 | Пв | 10.11.2026 | АЦСТ-86 | не загружена | открыть
Акционерное общество "Транснефть - Дружба" |  |  | 1: до К54 включительно, 1+2: до К54 включительно + от К55 до К60 включительно, 2: от К55 до К60 включительно | марка σт≥420 | РД | НГДО | [7 empty] | АЦСТ-86-01208 | Пв | 16.11.2026 | АЦСТ-86 | не загружена | открыть
Акционерное общество "Транснефть - Дружба" |  |  | 1: до К54 включительно, 1+2: до К54 включительно + от К55 до К60 включительно, 2: от К55 до К60 включительно | марка σт≥420 | РД | НГДО | [7 empty] | АЦСТ-86-01209 | Пв | 16.11.2026 | АЦСТ-86 | не загружена | открыть
Акционерное общество "Транснефть - Дружба" |  |  | 1: до К54 включительно, 1+2: до К54 включительно + от К55 до К60 включительно | марка σт≥420 | РД | НГДО | [7 empty] | АЦСТ-86-01212 | Пв | 16.11.2026 | АЦСТ-86 | не загружена | открыть
Акционерное общество "Транснефть - Дружба" |  |  | 2: К55...К60 включительно, 1+2: до К54 включительно + К55...К60 включительно | марка σт≥420 | РД | НГДО | [7 empty] | АЦСТ-86-01216 | Пв | 18.01.2027 | АЦСТ-86 | не загружена | открыть
Акционерное общество "Транснефть - Дружба" |  |  | 2: К55...К60 включительно, 1+2: до К54 включительно + К55...К60 включительно | марка σт≥420 | РД | НГДО | [7 empty] | АЦСТ-86-01217 | Пв | 18.01.2027 | АЦСТ-86 | не загружена | открыть
Акционерное общество "Транснефть - Дружба" |  |  | 1+2: до К54 включительно + от К55 до К60 включительно, 2: от К55 до К60 включительно | марка σт≥420 | РД | НГДО | [7 empty] | АЦСТ-86-01218 | Пв | 19.01.2027 | АЦСТ-86 | не загружена | открыть
Акционерное общество "Транснефть - Дружба" |  |  | 1+2: до К54 включительно + от К55 до К60 включительно, 2: от К55 до К60 включительно | марка σт≥420 | РД | НГДО | [7 empty] | АЦСТ-86-01219 | Пв | 19.01.2027 | АЦСТ-86 | не загружена | открыть
Акционерное общество "Транснефть - Дружба" |  |  | 1: до К54 включительно, 2: от К55 до К60 включительно | марка σт≥420 | РД | НГДО | [7 empty] | АЦСТ-86-01437 | Пв | 15.01.2029 | АЦСТ-86 | не загружена | открыть
Акционерное общество "Транснефть - Дружба" |  |  | 1: до К54 включительно, 2: К55...К60 включительно, 1+2: до К54 включительно + от К55 до К60 включительно, 2: от К55 до К60 включительно | марка σт≥420 | РД | НГДО | [7 empty] | АЦСТ-86-01438 | Пв | 15.01.2029 | АЦСТ-86 | не загружена | открыть
Акционерное общество "Транснефть - Дружба" |  |  | 1: до К54 включительно, 2: К55...К60 включительно, 1+2: до К54 включительно + от К55 до К60 включительно, 2: от К55 до К60 включительно | марка σт≥420 | РД | НГДО | [7 empty] | АЦСТ-86-01439 | Пв | 16.01.2029 | АЦСТ-86 | не загружена | открыть
Акционерное общество "Транснефть – Приволга" (АО "Транснефть – Приволга") |  |  | 1(М01), 2(М03), 2(М03)+1(М01), 1(М01)+2(М03) | группа 3 (М03) | РД | НГДО | [7 empty] | АЦСТ-118-03402 | Пв | 25.03.2030 | АЦСТ-118 | не загружена | открыть
Акционерное общество "Транснефть-Приволга" (АО "Транснефть-Приволга") |  |  | 1(М01), 2(М03) | группа 3 (М03) | РД | НГДО | [7 empty] | АЦСТ-118-02824 | Пв | 19.01.2028 | АЦСТ-118 | не загружена | открыть
Акционерное общество "Транснефть-Приволга" (АО "Транснефть-Приволга") |  |  | 1(М01), 2(М03) | группа 3 (М03) | РД | НГДО | [7 empty] | АЦСТ-118-02920 | Пв | 13.06.2028 | АЦСТ-118 | не загружена | открыть
Акционерное общество "Транснефть-Приволга" (АО "Транснефть-Приволга") |  |  | 1(М01), 2(М03) | группа 3 (М03) | РД | НГДО | [7 empty] | АЦСТ-118-02945 | Пв | 10.07.2028 | АЦСТ-118 | не загружена | открыть
Акционерное общество "Транснефть-Урал" |  |  | 1(М01), 1+2 (М01+М03), сочетание материалов класса прочности не более К54 с материалами класса прочности свыше К54 до К60 включительно, 2(М03) | группа 3 (М03) + марка σт≥420 | РД | НГДО | [7 empty] | АЦСТ-153-00915 | Пв | 20.12.2028 | АЦСТ-153 | не загружена | открыть
Акционерное общество "Транснефть-Урал" |  |  | 1(М01), 1+2 (М01+М03), сочетание материалов класса прочности не более К54 с материалами класса прочности свыше К54 до К60 включительно, 2(М03) | группа 3 (М03) + марка σт≥420 | РД | НГДО | [7 empty] | АЦСТ-153-00921 | Пв | 24.12.2028 | АЦСТ-153 | не загружена | открыть
Акционерное общество "Трубодеталь" |  |  | 1 - 09Г2С, К48, К52, 2 – 10Г2ФБЮ, К56, К60, 1 - 09Г2С, К48, К52 + 10Г2ФБЮ, К56, К60 | марка σт≥420 | МП | НГДО | [7 empty] | АЦСТ-69-02796 | Пв | 24.11.2026 | АЦСТ-69 | не загружена | открыть
Акционерное общество "Трубодеталь" |  |  | 1 - 09Г2С, К52, 2 - 10Г2ФБЮ, К60 | марка σт≥420 | МП+АФ | НГДО | [7 empty] | АЦСТ-69-02797 | Пв | 24.11.2026 | АЦСТ-69 | не загружена | открыть
Акционерное общество "Трубодеталь" |  |  | 1 – К48, К52, 09Г2С, 2 – 10Г2ФБЮ, К56, К60, 1+2 – К48, К52, 09Г2С+10Г2ФБЮ, К56, К60 | марка σт≥420 | РД | НГДО | [7 empty] | АЦСТ-69-02798 | Пв | 25.11.2026 | АЦСТ-69 | не загружена | открыть
Акционерное общество "Трубодеталь" |  |  | 2 - 10Г2ФБЮ, К60, К56, Х70 | марка σт≥420 | МП | НГДО | [7 empty] | АЦСТ-69-02805 | Пв | 12.12.2026 | АЦСТ-69 | не загружена | открыть
Акционерное общество "Трубодеталь" |  |  | 1 – 09Г2С, К50, К52, 2 – 10Г2ФБЮ, К60, К56, Х70, 2+1 – 10Г2ФБЮ, К60, Х70+09Г2С, К52 | марка σт≥420 | МП | НГДО | [7 empty] | АЦСТ-69-02806 | Пв | 14.12.2026 | АЦСТ-69 | не загружена | открыть
Акционерное общество "Трубодеталь" |  |  | 1 – 09Г2С, К52, 2 – 10Г2ФБЮ, К60 | марка σт≥420 | РД+АФ | НГДО | [7 empty] | АЦСТ-69-02807 | Пв | 14.12.2026 | АЦСТ-69 | не загружена | открыть
Акционерное общество "Трубодеталь" |  |  | 1 – 09Г2С, К52, 2 – 10Г2ФБЮ, К60 | марка σт≥420 | МП+АФ | НГДО | [7 empty] | АЦСТ-69-02808 | Пв | 14.12.2026 | АЦСТ-69 | не загружена | открыть
Акционерное общество "Трубодеталь" |  |  | 1 – 09Г2С, К50, К52, 2 – 10Г2ФБЮ, К60, К56, Х70, 2+1 – 10Г2ФБЮ, К60, Х70+09Г2С, К52 | марка σт≥420 | РД | НГДО | [7 empty] | АЦСТ-69-02816 | Пв | 20.12.2026 | АЦСТ-69 | не загружена | открыть
Акционерное общество "Трубодеталь" |  |  | 1 – 09Г2С, К50, К52, 2 – 10Г2ФБЮ, К56, К60, Х70, 1+2 – 09Г2С, К50, К52+10Г2ФБЮ, К56, К60, Х70 | марка σт≥420 | РД | НГДО | [7 empty] | АЦСТ-69-02817 | Пв | 20.12.2026 | АЦСТ-69 | не загружена | открыть
Акционерное общество "Трубодеталь" |  |  | 1+2 – 09Г2С, К50, К52+10Г2ФБЮ, К60, К56 | марка σт≥420 | МП | НГДО | [7 empty] | АЦСТ-69-02843 | Пв | 01.03.2027 | АЦСТ-69 | не загружена | открыть
Акционерное общество "Трубодеталь" |  |  | 1 - 09Г2С, К52, 2 - 10Г2ФБЮ, К60 | марка σт≥420 | МП+АФ | НГДО | [7 empty] | АЦСТ-69-02844 | Пв | 01.03.2027 | АЦСТ-69 | не загружена | открыть
Акционерное общество "Трубодеталь" |  |  | 1 - 09Г2С, К52, 2 - 10Г2ФБЮ, К60 | марка σт≥420 | МП+АФ | НГДО | [7 empty] | АЦСТ-69-02845 | Пв | 01.03.2027 | АЦСТ-69 | не загружена | открыть
Акционерное общество "Трубодеталь" |  |  | 2 – 10Г2ФБЮ, К56, К60 | марка σт≥420 | МП | НГДО | [7 empty] | АЦСТ-69-02875 | Пв | 02.05.2027 | АЦСТ-69 | не загружена | открыть
Акционерное общество "Трубодеталь" |  |  | 3 – К65 | группа 3 (М03) + марка σт≥420 | МП+АФ | НГДО | [7 empty] | АЦСТ-69-02887 | Пв | 26.05.2027 | АЦСТ-69 | не загружена | открыть
Акционерное общество "Трубодеталь" |  |  | 1+2 – 09Г2С+10Г2ФБЮ, К56, К60 | марка σт≥420 | МП | НГДО | [7 empty] | АЦСТ-69-02888 | Пв | 26.05.2027 | АЦСТ-69 | не загружена | открыть
Акционерное общество "Трубодеталь" |  |  | 1+2 - 09Г2С, К52+10Г2ФБЮ, К60 | марка σт≥420 | МП+АФ | НГДО | [7 empty] | АЦСТ-69-02904 | Пв | 23.06.2027 | АЦСТ-69 | не загружена | открыть
Акционерное общество "Трубодеталь" |  |  | 1+2 - 09Г2С, К52+10Г2ФБЮ, К60 | марка σт≥420 | МП | НГДО | [7 empty] | АЦСТ-69-02905 | Пв | 23.06.2027 | АЦСТ-69 | не загружена | открыть
Акционерное общество "Трубодеталь" |  |  | 1 - 09Г2С, К52, 2 - 10Г2ФБЮ, К60, 1+2 - 09Г2С, К52+10Г2ФБЮ, К60 | марка σт≥420 | МП+АФ | НГДО | [7 empty] | АЦСТ-69-02923 | Пв | 02.08.2027 | АЦСТ-69 | не загружена | открыть
Акционерное общество "Трубодеталь" |  |  | 1 - 09Г2С, К52, 2 - 10Г2ФБЮ, К60, 1+2 - 09Г2С, К52+10Г2ФБЮ, К60 | марка σт≥420 | МП+АФ | НГДО | [7 empty] | АЦСТ-69-02924 | Пв | 02.08.2027 | АЦСТ-69 | не загружена | открыть
Акционерное общество "Трубодеталь" |  |  | 1 – 09Г2С, К52, 13ХФА, 1+2 – 09Г2С, К52, 13ХФА + 10Г2ФБЮ, К60, К56 | марка σт≥420 | МП | НГДО | [7 empty] | АЦСТ-69-03012 | Пв | 18.01.2028 | АЦСТ-69 | не загружена | открыть
Акционерное общество "Трубодеталь" |  |  | 1 – 09Г2С, К52, 13ХФА, 2 - 10Г2ФБЮ, К60, К56, 1+2 – 09Г2С, К52, 13ХФА + 10Г2ФБЮ, К60, К56 | марка σт≥420 | МП | НГДО | [7 empty] | АЦСТ-69-03013 | Пв | 18.01.2028 | АЦСТ-69 | не загружена | открыть
Акционерное общество "Трубодеталь" |  |  | 1 – 09Г2С, К52, 13ХФА, 2 - 10Г2ФБЮ, К60, К56, 1+2 – 09Г2С, К52, 13ХФА + 10Г2ФБЮ, К60, К56 | марка σт≥420 | МП | НГДО | [7 empty] | АЦСТ-69-03015 | Пв | 23.01.2028 | АЦСТ-69 | не загружена | открыть
Акционерное общество "Трубодеталь" |  |  | 1 – 09Г2С, К52, 13ХФА, 2 - 10Г2ФБЮ, К60, К56, 1+2 – 09Г2С, К52, 13ХФА + 10Г2ФБЮ, К60, К56 | марка σт≥420 | МП | НГДО | [7 empty] | АЦСТ-69-03016 | Пв | 23.01.2028 | АЦСТ-69 | не загружена | открыть
Акционерное общество "Трубодеталь" |  |  | 1 – 09Г2С, К52, 13ХФА, 2 – 10Г2ФБЮ, К60, X70Q, 1+2 – 09Г2С, К52, 13ХФА+10Г2ФБЮ, К60, X70Q | марка σт≥420 | РД | НГДО | [7 empty] | АЦСТ-69-03017 | Пв | 23.01.2028 | АЦСТ-69 | не загружена | открыть
Акционерное общество "Трубодеталь" |  |  | 2 - 10Г2ФБЮ, X70Q, К60 | марка σт≥420 | МП | НГДО | [7 empty] | АЦСТ-69-03065 | Пв | 16.05.2028 | АЦСТ-69 | не загружена | открыть
Акционерное общество "Трубодеталь" |  |  | 1 – 09Г2C, К52, 13ХФА, 1+2 – 09Г2C, К52, 13ХФА+10Г2ФБЮ, К60 | марка σт≥420 | РД | НГДО | [7 empty] | АЦСТ-69-03088 | Пв | 31.05.2028 | АЦСТ-69 | не загружена | открыть
Акционерное общество "Трубодеталь" |  |  | 1 – 09Г2С, К52, 2 – 10Г2ФБЮ, К60, К56, 1+2 – 09Г2С, К52+10Г2ФБЮ, К60, К56 | марка σт≥420 | РД | НГДО | [7 empty] | АЦСТ-69-03090 | Пв | 10.06.2028 | АЦСТ-69 | не загружена | открыть
Акционерное общество "Трубодеталь" |  |  | 1 – 09Г2С, К52, 13ХФА, 2 - 10Г2ФБЮ, К60, К56, 1+2 – 09Г2С, К52, 13ХФА + 10Г2ФБЮ, К60, К56 | марка σт≥420 | МП | НГДО | [7 empty] | АЦСТ-69-03092 | Пв | 13.06.2028 | АЦСТ-69 | не загружена | открыть
Акционерное общество "Трубодеталь" | Св-08Г2С | Св-08Г2С | 2 – 10Г2ФБЮ, К60, Х70Q / 1+2 – 09Г2C+10Г2ФБЮ, К60, Х70Q | марка σт≥420 | МП | СК | Деталь 1 (свыше 12,0 до 50,0 включительно), Деталь 2 (свыше 12,0 до 100,0 включительно) / Деталь 1 (свыше 50,0 до 100,0 включительно), Деталь 2 (свыше 50,0 до 100,0 включительно) | плоские детали / Деталь 1 (свыше 150,0 до 500,0 включительно); Деталь 2 (плоские детали) | Без подогрева | Без термообработки | Н2 | ТС-МП-СК-031-Трубодеталь-21 20.04.2021 | Технология механизированной сварки проволокой сплошного сечения в среде защитных газов (75%Ar + 25%CO2) опор трубопроводов | АЦСТ-69-03093 | Пв | 13.06.2028 | АЦСТ-69 | да | открыть
Акционерное общество "Трубодеталь" |  |  | 1+2 – 09Г2С, К48, К52 + 10Г2ФБЮ, К60, К56, 2 – 10Г2ФБЮ, К60, К56 | марка σт≥420 | РД | НГДО | [7 empty] | АЦСТ-69-03191 | Пв | 09.12.2028 | АЦСТ-69 | не загружена | открыть
Акционерное общество "Трубодеталь" |  |  | 1+2 – 09Г2С, К48, К52 + 10Г2ФБЮ, К60, К56, 2 – 10Г2ФБЮ, К60, К56 | марка σт≥420 | РД+АФ | НГДО | [7 empty] | АЦСТ-69-03192 | Пв | 09.12.2028 | АЦСТ-69 | не загружена | открыть
Акционерное общество "Трубодеталь" |  |  | 2 – 10Г2ФБЮ, К60 | марка σт≥420 | РД+АФ | НГДО | [7 empty] | АЦСТ-69-03193 | Пв | 09.12.2028 | АЦСТ-69 | не загружена | открыть
Акционерное общество "Трубодеталь" |  |  | 1+2 – 09Г2С+10Г2ФБЮ, К56, К60 | марка σт≥420 | МП+МПГ | НГДО | [7 empty] | АЦСТ-69-03196 | Пв | 13.12.2028 | АЦСТ-69 | не загружена | открыть
Акционерное общество "Трубодеталь" |  |  | 1 – 09Г2С, К48, К52, 1+2 - 09Г2С, К48, К52+10Г2ФБЮ, К56, К60, 2 – 10Г2ФБЮ, К56, К60 | марка σт≥420 | МП | НГДО | [7 empty] | АЦСТ-69-03198 | Пв | 17.12.2028 | АЦСТ-69 | не загружена | открыть
Акционерное общество "Трубодеталь" |  |  | 1 - 09Г2С, К52, 1+2 - 09Г2С, К52+10Г2ФБЮ, К56, К60, 2 - 10Г2ФБЮ, К56, К60 | марка σт≥420 | РД | НГДО | [7 empty] | АЦСТ-69-03199 | Пв | 17.12.2028 | АЦСТ-69 | не загружена | открыть
Акционерное общество "Трубодеталь" |  |  | 1 – 09Г2С, К48, К52, 1+2 - 09Г2С, К48, К52+10Г2ФБЮ, К56, К60, 2 - 10Г2ФБЮ, К56, К60 | марка σт≥420 | МП | НГДО | [7 empty] | АЦСТ-69-03210 | Пв | 20.01.2029 | АЦСТ-69 | не загружена | открыть
Акционерное общество "Трубодеталь" |  |  | 1+3 – 09Г2С+К65, 2+3 – 10Г2ФБЮ+К65 | группа 3 (М03) + марка σт≥420 | МП | НГДО | [7 empty] | АЦСТ-69-03217 | Пв | 20.01.2029 | АЦСТ-69 | не загружена | открыть
Акционерное общество "Трубодеталь" |  |  | 1+3 – 09Г2С+К65, 2+3 – 10Г2ФБЮ+К65, 3 – К65 | группа 3 (М03) + марка σт≥420 | АФ | НГДО | [7 empty] | АЦСТ-69-03218 | Пв | 20.01.2029 | АЦСТ-69 | не загружена | открыть
Акционерное общество "Трубодеталь" |  |  | 1(М01), 2(М03) | группа 3 (М03) | МП+АФ | НГДО | [7 empty] | АЦСТ-69-03305 | Пв | 08.07.2029 | АЦСТ-69 | не загружена | открыть
Акционерное общество "Трубодеталь" |  |  | 2(М03) | группа 3 (М03) | РД+АФ | НГДО | [7 empty] | АЦСТ-69-03308 | Пв | 09.07.2029 | АЦСТ-69 | не загружена | открыть
Акционерное общество "Трубодеталь" |  |  | 1(М01), 1(М01)+2(М03) | группа 3 (М03) | МП | НГДО | [7 empty] | АЦСТ-69-03309 | Пв | 10.07.2029 | АЦСТ-69 | не загружена | открыть
Акционерное общество "Трубодеталь" |  |  | 1(М01), 1(М01)+2(М03), 2(М03) | группа 3 (М03) | МП | НГДО | [7 empty] | АЦСТ-69-03310 | Пв | 10.07.2029 | АЦСТ-69 | не загружена | открыть
Акционерное общество "Трубодеталь" |  |  | 1(М01), 1(М01)+2(М03), 2(М03) | группа 3 (М03) | РД | НГДО | [7 empty] | АЦСТ-69-03313 | Пв | 17.07.2029 | АЦСТ-69 | не загружена | открыть
Акционерное общество "Трубодеталь" |  |  | 1(М01)+2(М03) | группа 3 (М03) | МП+МПГ | НГДО | [7 empty] | АЦСТ-69-03324 | Пв | 30.07.2029 | АЦСТ-69 | не загружена | открыть
Акционерное общество "Трубодеталь" |  |  | 1(М01), 2(М03) | группа 3 (М03) | МП+АФ | НГДО | [7 empty] | АЦСТ-69-03491 | Пв | 10.04.2030 | АЦСТ-69 | не загружена | открыть
Акционерное общество "Трубодеталь" |  |  | 1(М01), 2(М03) | группа 3 (М03) | МП+АФ | НГДО | [7 empty] | АЦСТ-69-03523 | Пв | 04.06.2030 | АЦСТ-69 | не загружена | открыть
Акционерное общество "Трубодеталь" |  |  | 1(М01), 1(М01)+2(М03), 2(М03) | группа 3 (М03) | РД | НГДО | [7 empty] | АЦСТ-69-03524 | Пв | 04.06.2030 | АЦСТ-69 | не загружена | открыть
Акционерное общество "Трубодеталь" |  |  | 1(М01), 1(М01)+2(М03), 2(М03) | группа 3 (М03) | МП | НГДО | [7 empty] | АЦСТ-69-03525 | Пв | 04.06.2030 | АЦСТ-69 | не загружена | открыть
Акционерное общество "Трубодеталь" |  |  | 2(М03), 1(М01)+2(М03) | группа 3 (М03) | РД | НГДО | [7 empty] | АЦСТ-69-03531 | Пв | 15.06.2030 | АЦСТ-69 | не загружена | открыть
Акционерное общество "Трубодеталь" |  |  | 1(М01), 2(М03), 1(М01)+2(М03) | группа 3 (М03) | МП | НГДО | [7 empty] | АЦСТ-69-03532 | Пв | 15.06.2030 | АЦСТ-69 | не загружена | открыть
Акционерное общество "Трубодеталь" |  |  | 1(М01), 2(М03), 1(М01)+2(М03), 2(М03)+3(М03) | группа 3 (М03) | АФ | НГДО | [7 empty] | АЦСТ-69-03533 | Пв | 15.06.2030 | АЦСТ-69 | не загружена | открыть
Акционерное общество "Трубодеталь" |  |  | 1(М01), 1(М01)+2(М03), 2(М03), 2(М03)+3(М03) | группа 3 (М03) | МП | НГДО | [7 empty] | АЦСТ-69-03534 | Пв | 15.06.2030 | АЦСТ-69 | не загружена | открыть
Акционерное общество "Трубодеталь" |  |  | 1(М01), 2(М03)+1(М01), 2(М03), 3(М03)+2(М03), 3(М03) | группа 3 (М03) | МП+АФ | НГДО | [7 empty] | АЦСТ-69-03535 | Пв | 15.06.2030 | АЦСТ-69 | не загружена | открыть
Акционерное общество "Трубодеталь" |  |  | 1(М01), 1(М01)+2(М03), 2(М03), 2(М03)+3(М03), 3(М03) | группа 3 (М03) | МП | НГДО | [7 empty] | АЦСТ-69-03536 | Пв | 15.06.2030 | АЦСТ-69 | не загружена | открыть
Акционерное общество "Трубопроводные системы и технологии" |  |  | 1(М01), 1(М01)+2(М03), 2(М03) | группа 3 (М03) | МП | НГДО | [7 empty] | АЦСТ-99-03029 | Пв | 12.12.2027 | АЦСТ-99 | не загружена | открыть
Акционерное общество "Управление механизации Востокнефтезаводмонтаж" | УОНИ-13/55 | Аттестованные сварочные электроды УОНИ-13/55 и другие, указанные в ПТД | 2 (М03) | группа 3 (М03) | РД | НГДО, ОХНВП | свыше 3 до 12 включительно / свыше 3 до 30 включительно | свыше 25 до 150 включительно / свыше 150 до 500 включительно / свыше 500 до 1420 включительно | без подогрева | без термообработки** | Н1; Г; В1; Н45 | ТИ 12.08-22 12.08.2022 | Технологическая инструкция на ручную дуговую сварку покрытыми электродами | АЦСТ-117-02169 | Пв | 10.11.2027 | АЦСТ-117 | да | открыть
Акционерное общество "Управление механизации Востокнефтезаводмонтаж" | Св-08Г2С | Аттестованные сварочные материалы: сварочная проволока марок Св-08Г2С и другие, указанные в ПТД; защитный газ - смесь: 82% Ar+18% СО2 | 2 (М03) | группа 3 (М03) | МП | НГДО, ОХНВП | свыше 3 до 12 включительно / свыше 3 до 30 включительно | свыше 25 до 150 включительно / свыше 150 до 500 включительно / свыше 500 до 1420 включительно | без подогрева | без термообработки** | Н1; Г; В1 | ТИ 15.08-22 15.08.2022 | Технологическая инструкция на механизированную сварку плавящимся электродом в среде защитных газов | АЦСТ-117-02170 | Пв | 10.11.2027 | АЦСТ-117 | да | открыть
Акционерное общество "Управление механизации Востокнефтезаводмонтаж" | WL-15, Св-08Г2С, Св-08ГС, OK Tigrod 12.64 | Аттестованные сварочные материалы: электрод вольфрамовый WL-15; сварочная проволока - Св-08Г2С, Св-08ГС, OK Tigrod 12.64 и другие, указанные в ПТД; защитный газ - аргон высшего и первого сортов по ГОСТ 10157. | 1 (М01) | группа 3 (М03) | РАД | ОХНВП | от 2 до 3 включительно / от 2 до 3 включительно для привариваемой детали, от 2 до 30 включительно для основной детали / от 3 до 5 включительно / свыше 3 до 12 включительно | от 10 до 25 включительно / от 14 до 25 включительно для привариваемой детали, от 14 до 1420 включительно для основной детали / от 14 до 25 включительно / плоские детали* | без подогрева | без термообработки | Н1; Г; В1; Н45 / Н2; П2; В1; Н45 / Н2; П2; В1 | ТИ 17.08-22 17.08.2022 | Технологическая инструкция на ручную дуговую неплавящимся электродом в среде защитного газа | АЦСТ-117-02690 | Пв | 04.02.2029 | АЦСТ-117 | да | открыть
Акционерное общество "Уфа-АвиаГаз" |  |  | 1(М01), 2+1(М03+М01), 2(М03) | группа 3 (М03) | РД | НГДО | [7 empty] | АЦСТ-153-00782 | Пв | 22.07.2028 | АЦСТ-153 | не загружена | открыть
Акционерное общество "Хабаровский радиотехнический завод" (АО "ХРТЗ") |  | Электроды типа Э50А по ГОСТ 9467-75 марки УОНИИ-13/55, а также другие аттестованные сварочные материалы, указанные в ПТД | 2 (М03) | группа 3 (М03) | РД | ПТО | свыше 3,0 до 12,0 включительно | плоские детали | без подогрева | без термообработки | Н1; Г; В1 / Н1; Н2; В1 | ТИ-СК(1)-РД-М01-01-01 03.11.2023 | Ручная дуговая сварка покрытыми электродами (РД) конструкций подъёмно-транспортного оборудования | АЦСТ-110-02138 | Пв | 13.02.2028 | АЦСТ-110 | да | открыть
Акционерное общество "Хабаровский радиотехнический завод" (АО "ХРТЗ") | LB-52U | Электроды типа Э50А по ГОСТ 9467-75 марки LB-52U. Допускается применение других аттестованных сварочных материалов в соответствии с требованиями ПТД. | 2 (М03) | группа 3 (М03) | РД | ПТО | свыше 12,0 до 50,0 включительно / свыше 12,0 до 40,0 включительно / свыше 12,0 до 30,0 включительно | плоские детали | без подогрева | без термообработки | Н1; Г; В1 / Н1; Н2; В1 | ТИ-СК(1)-РД-М01-01-01 03.11.2023 | Ручная дуговая сварка покрытыми электродами РД конструкций подъёмно-транспортного оборудования | АЦСТ-110-02218 | Пв | 02.07.2028 | АЦСТ-110 | да | открыть
Акционерное общество "Центр судоремонта "Звездочка" (АО "ЦС "Звездочка") |  |  | 2(М03), 2+1(М03+М01), 1(М01) | группа 3 (М03) | МПГ | НГДО | [7 empty] | АЦСТ-139-00699 | Пв | 28.07.2030 | АЦСТ-139 | не загружена | открыть
Акционерное общество "Южноуральский завод металлических конструкций Металлинвест" | Св-08ГА/UF-02 | Проволока/флюс: Св-08ГА/UF-02 | 1 (М01) | группа 3 (М03) | АФ | СК | от 8,0 до 12,0 включительно / свыше 12,0 до 30,0 включительно / от 18,0 до 50,0 включительно / Деталь 1 (от 8,0 до 12,0 включительно), Деталь 2 (от 5,0 до 40,0 включительно) / Деталь 1 (свыше 12,0 до 40,0 включительно), Деталь 2 (свыше 12,0 до 40,0 включительно) / Деталь 1 (от 16,0 до 40,0 включительно), Деталь 2 (от 16,0 до 40,0 включительно) |  | без подогрева | без термообработки | Н1 / Н1, Н2 | 00002.00092 10.02.2025 | Технологическая инструкция по сварке | АЦСТ-69-03471 | Пв | 19.03.2030 | АЦСТ-69 | да | открыть
Акционерное общество «Акционерная компания ОЗНА» | УОНИ-13/55, LB-52U | аттестованные электроды типа Э50А марок УОНИ-13/55, LB-52U и другие согласно ПТД | 1 (М01) | группа 3 (М03) | РД | КО, НГДО | от 3 до 12 включительно / свыше 3 до 12 включительно | свыше 25 до 150 включительно / свыше 150 до 500 включительно | без подогрева | без термообработки | Н1; В1 | ОЗНА-НГДО, КО-РД, МП, АФ, МП+АФ-ТИ-03 07.02.2022 | Технологическая инструкция «Сборка, ручная дуговая сварка покрытыми электродами, механизированная сварка плавящимся электродом в среде активных газов и их смесях, автоматическая под слоем флюса и комбинированная МП+АФ сварка и контроль качества сварных соединений нефтегазодобывающего оборудования НГДО (п. 12), котельного оборудования КО (п. 3)» | АЦСТ-153-00547 | Пв | 12.09.2027 | АЦСТ-153 | да | открыть
Акционерное общество «Акционерная компания ОЗНА» | Св-08ГА, UF-02 | сварочная проволока Св-08ГА в сочетании с флюсом UF-02 и другие сочетания согласно ПТД | 1 (М01) | группа 3 (М03) | АФ | КО, НГДО | свыше 12 до 20 включительно / свыше 20 до 30 включительно |  | без подогрева | без термообработки | Н1 | ОЗНА-НГДО, КО-РД, МП, АФ, МП+АФ-ТИ-03 07.02.2022 | Технологическая инструкция «Сборка, ручная дуговая сварка покрытыми электродами, механизированная сварка плавящимся электродом в среде активных газов и их смесях, автоматическая под слоем флюса и комбинированная МП+АФ сварка и контроль качества сварных соединений нефтегазодобывающего оборудования НГДО (п. 12), котельного оборудования КО (п. 3)» | АЦСТ-153-00548 | Пв | 12.09.2027 | АЦСТ-153 | да | открыть
Акционерное общество «Акционерная компания ОЗНА» | OK Aristorod 12.50, Св-08ГА, UF-02 | МП - сварочная проволока OK Aristorod 12.50 и другие марки согласно ПТД, углекислый газ высшего сорта по ГОСТ 8050; АФ - сварочная проволока Св-08ГА в сочетании с флюсом UF-02 и другие сочетания согласно ПТД | 1 (М01) | группа 3 (М03) | МП+АФ | КО, НГДО | свыше 12 до 30 включительно |  | без подогрева | без термообработки* | Н1 | ОЗНА-НГДО, КО-РД, МП, АФ, МП+АФ-ТИ-03 07.02.2022 | Технологическая инструкция «Сборка, ручная дуговая сварка покрытыми электродами, механизированная сварка плавящимся электродом в среде активных газов и их смесях, автоматическая под слоем флюса и комбинированная МП+АФ сварка и контроль качества сварных соединений нефтегазодобывающего оборудования НГДО (п. 12), котельного оборудования КО (п. 3)» | АЦСТ-153-00550 | Пв | 12.09.2027 | АЦСТ-153 | да | открыть
Акционерное общество «Акционерная компания ОЗНА» | OK Aristorod 12.50 | аттестованные сварочные материалы: сварочная проволока OK Aristorod 12.50 и другие марки согласно ПТД; углекислый газ высшего сорта по ГОСТ 8050 | 1 (М01) / 2 (М03) / 2+1 (М03+М01) | группа 3 (М03) | МП | КО, НГДО | свыше 3 до 12 включительно для привариваемой детали; свыше 3 до 12 включительно для основной детали | для привариваемой детали свыше 150 до 500 включительно; для основной детали от 325 до 1440 включительно | без подогрева | без термообработки | Н2 | ОЗНА-НГДО, КО-РД, МП, АФ, МП+АФ-ТИ-03 07.02.2022 | Технологическая инструкция «Сборка, ручная дуговая сварка покрытыми электродами, механизированная сварка плавящимся электродом в среде активных газов и их смесях, автоматическая под слоем флюса и комбинированная МП+АФ сварка и контроль качества сварных соединений нефтегазодобывающего оборудования НГДО (п. 12), котельного оборудования КО (п. 3)» | АЦСТ-153-00552 | Пв | 12.09.2027 | АЦСТ-153 | да | открыть
Акционерное общество «Акционерная компания ОЗНА» |  |  | 1(М01), 2(М03), 2+1(М03+М01) | группа 3 (М03) | МП | НГДО | [7 empty] | АЦСТ-153-00553 | Пв | 14.09.2027 | АЦСТ-153 | не загружена | открыть
Акционерное общество «Акционерная компания ОЗНА» | OK Aristorod 12.50 | аттестованные сварочные материалы: сварочная проволока OK Aristorod 12.50 и другие марки согласно ПТД; углекислый газ высшего сорта по ГОСТ 8050 | 1 (М01) | группа 3 (М03) | МП | КО, НГДО | от 3 до 12 включительно / свыше 3 до 12 включительно | свыше 25 до 150 включительно / свыше 150 до 500 включительно | без подогрева | без термообработки | Н1 | ОЗНА-НГДО, КО-РД, МП, АФ, МП+АФ-ТИ-03 07.02.2022 | Технологическая инструкция «Сборка, ручная дуговая сварка покрытыми электродами, механизированная сварка плавящимся электродом в среде активных газов и их смесях, автоматическая под слоем флюса и комбинированная МП+АФ сварка и контроль качества сварных соединений нефтегазодобывающего оборудования НГДО (п. 12), котельного оборудования КО (п. 3)» | АЦСТ-153-00554 | Пв | 14.09.2027 | АЦСТ-153 | да | открыть
Акционерное общество «Акционерная компания ОЗНА» |  |  | 1(М01), 2(М03), 2+1(М03+М01) | группа 3 (М03) | МП | НГДО | [7 empty] | АЦСТ-153-00560 | Пв | 22.09.2027 | АЦСТ-153 | не загружена | открыть
Акционерное общество «Акционерная компания ОЗНА» |  |  | 1(М01), 2(М03), 2+1(М03+М01) | группа 3 (М03) | МП | НГДО | [7 empty] | АЦСТ-153-00562 | Пв | 22.09.2027 | АЦСТ-153 | не загружена | открыть
Акционерное общество «Акционерная компания ОЗНА» |  |  | 1(М01), 2(М03), 2+1(М03+М01) | группа 3 (М03) | РД | НГДО | [7 empty] | АЦСТ-153-00563 | Пв | 22.09.2027 | АЦСТ-153 | не загружена | открыть
Акционерное общество «Акционерная компания ОЗНА» |  |  | 1(М01), 2(М03), 2+1(М03+М01) | группа 3 (М03) | РД | НГДО | [7 empty] | АЦСТ-153-00565 | Пв | 22.09.2027 | АЦСТ-153 | не загружена | открыть
Акционерное общество «Акционерная компания ОЗНА» |  |  | 1(М01), 2(М03) | группа 3 (М03) | ААДН | НГДО | [7 empty] | АЦСТ-153-00962 | Пв | 28.01.2029 | АЦСТ-153 | не загружена | открыть
Акционерное общество «Акционерная компания ОЗНА» |  |  | 1/11 (М01/М51), 2/11 (М03/М51) | группа 3 (М03) | РАД+РД | НГДО | [7 empty] | АЦСТ-153-00963 | Пв | 28.01.2029 | АЦСТ-153 | не загружена | открыть
Акционерное общество «Белорецкий металлургический комбинат» | УОНИ-13/45, ОЗС-4, УОНИ-13/55 | аттестованные электроды типа Э42А марки УОНИ-13/45, типа Э46 марки ОЗС-4, типа Э50А марки УОНИ-13/55 и другие согласно ПТД* | 1 (М01) | группа 3 (М03) | РД | ПТО | свыше 3 до 24 включительно / для привариваемой и основной деталей свыше 3 до 24 включительно |  | без подогрева | без термообработки | Н1; Г; П1; В1 / Н1; Н2; П2; В1 | ТС-РД-ПТО п.1,7-АО «БМК» 13.11.2023 | «Технология ручной дуговой сварки покрытыми электродами грузоподъёмных кранов и устройств грузозахватных» | АЦСТ-153-00686 | Пв | 20.03.2028 | АЦСТ-153 | да | открыть
Акционерное общество «Благовещенский завод МЖБК» |  |  | 1(М01), 2(М03) | группа 3 (М03) | КСО | КСМ | [7 empty] | АЦСТ-99-03507 | Пв | 18.06.2029 | АЦСТ-99 | не загружена | открыть
Акционерное общество «Благовещенский завод МЖБК» (АО «Благовещенский завод МЖБК») | Св-08ГСМТ, OK AristoRod 12.50, Weldo SG2, SM-70, Lincoln SG2, Св-08Г2С | Сварочная проволока сплошного сечения марок Св-08ГСМТ, OK AristoRod 12.50, Weldo SG2, SM-70, Lincoln SG2, Екатерина 70S-6, Св-08Г2С. Защитный газ - смесь газовая (78-82%)Ar+(18-22)%CO2 | 1 (М01) | группа 3 (М03) | МП | КСМ | 6,0 / от 8,0 до 16,0 включительно / свыше 16,0 до 50,0 включительно* |  | без подогрева / с подогревом | без термообработки | Н1 | ТИ 003.01-24 29.07.2024 | Технология механизированной сварки плавящимся электродом в среде активных газов и смесях металлических конструкций стальных мостов при изготовлении в заводских условиях | АЦСТ-118-03098 | Пв | 22.01.2029 | АЦСТ-118 | да | открыть
Акционерное общество «Благовещенский завод МЖБК» (АО «Благовещенский завод МЖБК») | Св-08ГА, UF-02, OK Flux 10.71, P230, Св-08А, OK Autrod 12.32 | Сварочная проволока сплошного сечения марки Св-08ГА в сочетании с керамическими флюсами марок UF-02, OK Flux 10.71, P230, 860, cварочная проволока сплошного сечения марки Св-08А в сочетании с керамическим флюсом марки OK Flux 10.71, cварочная проволока сплошного сечения марки OK Autrod 12.32 в сочетании с керамическим флюсом марки OK Flux 10.71 | 1 (М01) | группа 3 (М03) | АФ | КСМ | от 10,0 до 16,0 включительно / свыше 16,0 до 20,0 включительно / от 20,0 до 50,0 включительно |  | без подогрева / с подогревом | без термообработки | Н1 | ТИ 004.01-24 29.07.2024 | Технология автоматической сварки под слоем флюса металлических конструкций стальных мостов при изготовлении в заводских условиях | АЦСТ-118-03100 | Пв | 22.01.2029 | АЦСТ-118 | да | открыть
Акционерное общество «ГМС Нефтемаш» | Св-08Г2С, AristoRod 12.50, UF-02, OK Flux 10.71, Св-08ГА, Св-10НМА | Сварочная проволока Св-08Г2С, ОК AristoRod 12.50 и другие аттестованные материалы согласно ПТД; Газовая смесь К18 (18% CO2 + 82%Ar), Углекислый газ (100%СО2); Флюс: UF-02, OK Flux 10.71 и другие аттестованные материалы согласно ПТД. Сварочная проволока: Св-08ГА, Св-10НМА и другие аттестованные материалы согласно ПТД. | 1 (М01) | группа 3 (М03) | МП+АФ | КО, НГДО, ОХНВП | от 4,0 до 12,0 вкл. / от 8,0 до 36,0 вкл. * / св. 30,0 до 50,0 вкл. | св. 500,0 до 4000,0 вкл. | без подогрева | без термообработки** / с термообработкой | Н1 | НМТД-12-19 01.02.2019 | Технология автоматической сварки под флюсом при изготовлении нефтегазодобывающего оборудования | АЦСТ-44-01688 | Пв | 17.11.2027 | АЦСТ-44 | да | открыть
Акционерное общество «ГМС Нефтемаш» | UF-02, OK Flux 10.71, Св-08ГА, Св-10НМА | Флюс: UF-02, OK Flux 10.71 и другие аттестованные материалы согласно ПТД. Сварочная проволока: Св-08ГА, Св-10НМА и другие аттестованные материалы согласно ПТД. | 1 (М01) | группа 3 (М03) | АФ | КО, НГДО, ОХНВП | от 8,0 до 12,0 вкл. / св. 12,0 до 36,0 вкл.* / св. 30,0 до 50,0 вкл. | св. 500,0 до 4000,0 вкл. | без подогрева | без термообработки** / с термообработкой | Н1 | НМТД-12-19 01.02.2019 | Технология автоматической сварки под флюсом при изготовлении нефтегазодобывающего оборудования. НМТД-12-19 | АЦСТ-44-01689 | Пв | 17.11.2027 | АЦСТ-44 | да | открыть
Акционерное общество «ГМС Нефтемаш» |  |  | 1(М01), 2(М03), 9(М11) | группа 3 (М03) | МП+АФ | НГДО | [7 empty] | АЦСТ-44-01690 | Пв | 17.11.2027 | АЦСТ-44 | не загружена | открыть
Акционерное общество «Газпром шельфпроект» |  |  | 2(М03) | группа 3 (М03) | РД | НГДО | [7 empty] | АЦСТ-121-03468 | Пв | 22.03.2028 | АЦСТ-121 | не загружена | открыть
Акционерное общество «Газпром шельфпроект» |  |  | 2(М03) | группа 3 (М03) | РД | НГДО | [7 empty] | АЦСТ-121-03469 | Пв | 22.03.2028 | АЦСТ-121 | не загружена | открыть
Акционерное общество «Газпром шельфпроект» |  |  | 2(М03) | группа 3 (М03) | РД | НГДО | [7 empty] | АЦСТ-121-03470 | Пв | 22.03.2028 | АЦСТ-121 | не загружена | открыть
Акционерное общество «Газпром шельфпроект» |  |  | 2(М03) | группа 3 (М03) | РД | НГДО | [7 empty] | АЦСТ-121-03471 | Пв | 22.03.2028 | АЦСТ-121 | не загружена | открыть
Акционерное общество «Газпром шельфпроект» |  |  | 2(М03) | группа 3 (М03) | РД | НГДО | [7 empty] | АЦСТ-121-03472 | Пв | 22.03.2028 | АЦСТ-121 | не загружена | открыть
Акционерное общество «Газпром шельфпроект» |  |  | 2(М03) | группа 3 (М03) | РД | НГДО | [7 empty] | АЦСТ-121-03473 | Пв | 22.03.2028 | АЦСТ-121 | не загружена | открыть
Акционерное общество «Газпром шельфпроект» |  |  | 2(М03) | группа 3 (М03) | РД | НГДО | [7 empty] | АЦСТ-121-03474 | Пв | 22.03.2028 | АЦСТ-121 | не загружена | открыть
Акционерное общество «Газпром шельфпроект» |  |  | 2(М03) | группа 3 (М03) | РД | НГДО | [7 empty] | АЦСТ-121-03475 | Пв | 22.03.2028 | АЦСТ-121 | не загружена | открыть
Акционерное общество «Газпром шельфпроект» |  |  | 2(М03) | группа 3 (М03) | РД | НГДО | [7 empty] | АЦСТ-121-03476 | Пв | 22.03.2028 | АЦСТ-121 | не загружена | открыть
Акционерное общество «Газпром шельфпроект» |  |  | 2(М03) | группа 3 (М03) | РД | НГДО | [7 empty] | АЦСТ-121-03477 | Пв | 22.03.2028 | АЦСТ-121 | не загружена | открыть
Акционерное общество «Газпром шельфпроект» |  |  | 2(М03) | группа 3 (М03) | РД | НГДО | [7 empty] | АЦСТ-121-03478 | Пв | 22.03.2028 | АЦСТ-121 | не загружена | открыть
Акционерное общество «Газпром шельфпроект» |  |  | 2(М03) | группа 3 (М03) | РД | НГДО | [7 empty] | АЦСТ-121-03479 | Пв | 22.03.2028 | АЦСТ-121 | не загружена | открыть
Акционерное общество «Газпром шельфпроект» |  |  | 2(М03) | группа 3 (М03) | РД | НГДО | [7 empty] | АЦСТ-121-03480 | Пв | 22.03.2028 | АЦСТ-121 | не загружена | открыть
Акционерное общество «Газпром шельфпроект» |  |  | 2(М03):5.ТрубыпоТУ:ТУ24.20.21-217-05757848-2019(АОВМЗ) | группа 3 (М03) | РД | НГДО | [7 empty] | АЦСТ-121-03481 | Пв | 22.03.2028 | АЦСТ-121 | не загружена | открыть
Акционерное общество «Газпром шельфпроект» |  |  | 2(М03):5.ТрубыпоТУ:ТУ24.20.21-217-05757848-2019(АОВМЗ) | группа 3 (М03) | РД | НГДО | [7 empty] | АЦСТ-121-03482 | Пв | 22.03.2028 | АЦСТ-121 | не загружена | открыть
Акционерное общество «Газпром шельфпроект» |  |  | 2(М03) | группа 3 (М03) | РД | НГДО | [7 empty] | АЦСТ-121-03483 | Пв | 22.03.2028 | АЦСТ-121 | не загружена | открыть
Акционерное общество «Газпром шельфпроект» |  |  | 2(М03):5.ТрубыпоТУ:ТУ24.20.21-217-05757848-2019(АОВМЗ) | группа 3 (М03) | РД | НГДО | [7 empty] | АЦСТ-121-03484 | Пв | 22.03.2028 | АЦСТ-121 | не загружена | открыть
Акционерное общество «Газпром шельфпроект» |  |  | 2(М03):5.ТрубыпоТУ:ТУ24.20.21-217-05757848-2019(АОВМЗ) | группа 3 (М03) | РД | НГДО | [7 empty] | АЦСТ-121-03485 | Пв | 22.03.2028 | АЦСТ-121 | не загружена | открыть
Акционерное общество «Газпром шельфпроект» |  |  | 2(М03) | группа 3 (М03) | РД | НГДО | [7 empty] | АЦСТ-121-03486 | Пв | 22.03.2028 | АЦСТ-121 | не загружена | открыть
Акционерное общество «Газпром шельфпроект» |  |  | 2(М03):5.ТрубыпоТУ:ТУ24.20.21-217-05757848-2019(АОВМЗ) | группа 3 (М03) | РД | НГДО | [7 empty] | АЦСТ-121-03487 | Пв | 22.03.2028 | АЦСТ-121 | не загружена | открыть
Акционерное общество «Газпром шельфпроект» |  |  | 2(М03):5.ТрубыпоТУ:ТУ24.20.21-217-05757848-2019(АОВМЗ) | группа 3 (М03) | РД | НГДО | [7 empty] | АЦСТ-121-03488 | Пв | 22.03.2028 | АЦСТ-121 | не загружена | открыть
Акционерное общество «Газпром шельфпроект» |  |  | 2(М03) | группа 3 (М03) | РД | НГДО | [7 empty] | АЦСТ-121-03489 | Пв | 22.03.2028 | АЦСТ-121 | не загружена | открыть
Акционерное общество «Газпром шельфпроект» |  |  | 2(М03):5.ТрубыпоТУ:ТУ24.20.21-217-05757848-2019(АОВМЗ) | группа 3 (М03) | РД | НГДО | [7 empty] | АЦСТ-121-03490 | Пв | 22.03.2028 | АЦСТ-121 | не загружена | открыть
Акционерное общество «Газпром шельфпроект» |  |  | 2(М03)13(М31) | группа 3 (М03) | ПАК | НГДО | [7 empty] | АЦСТ-121-03492 | Пв | 22.03.2028 | АЦСТ-121 | не загружена | открыть
Акционерное общество «Газпром шельфпроект» |  |  | 2(М03)13(М31) | группа 3 (М03) | ПАК | НГДО | [7 empty] | АЦСТ-121-03493 | Пв | 22.03.2028 | АЦСТ-121 | не загружена | открыть
Акционерное общество «Газпром шельфпроект» |  |  | 2(М03)13(М31) | группа 3 (М03) | ПАК | НГДО | [7 empty] | АЦСТ-121-03494 | Пв | 22.03.2028 | АЦСТ-121 | не загружена | открыть
Акционерное общество «Газпром шельфпроект» |  |  | 2(М03) | группа 3 (М03) | ААДП | НГДО | [7 empty] | АЦСТ-121-03495 | Пв | 22.03.2028 | АЦСТ-121 | не загружена | открыть
Акционерное общество «Газпром шельфпроект» |  |  | 2(М03):5.ТрубыпоТУ:ТУ24.20.21-217-05757848-2019(АОВМЗ) | группа 3 (М03) | ААДП | НГДО | [7 empty] | АЦСТ-121-03496 | Пв | 22.03.2028 | АЦСТ-121 | не загружена | открыть
Акционерное общество «Газпром шельфпроект» |  |  | 2(М03):5.ТрубыпоТУ:ТУ24.20.21-217-05757848-2019(АОВМЗ) | группа 3 (М03) | ААДП | НГДО | [7 empty] | АЦСТ-121-03497 | Пв | 22.03.2028 | АЦСТ-121 | не загружена | открыть
Акционерное общество «Газпром шельфпроект» |  |  | 2(М03) | группа 3 (М03) | РД | НГДО | [7 empty] | АЦСТ-121-03498 | Пв | 22.03.2028 | АЦСТ-121 | не загружена | открыть
Акционерное общество «Газпром шельфпроект» |  |  | 2(М03):5.ТрубыпоТУ:ТУ24.20.21-217-05757848-2019(АОВМЗ) | группа 3 (М03) | РД | НГДО | [7 empty] | АЦСТ-121-03499 | Пв | 22.03.2028 | АЦСТ-121 | не загружена | открыть
Акционерное общество «Газпром шельфпроект» |  |  | 2(М03):5.ТрубыпоТУ:ТУ24.20.21-217-05757848-2019(АОВМЗ) | группа 3 (М03) | РД | НГДО | [7 empty] | АЦСТ-121-03500 | Пв | 22.03.2028 | АЦСТ-121 | не загружена | открыть
Акционерное общество «Газпром шельфпроект» |  |  | 2(М03) | группа 3 (М03) | РД | НГДО | [7 empty] | АЦСТ-121-03501 | Пв | 22.03.2028 | АЦСТ-121 | не загружена | открыть
Акционерное общество «Газпром шельфпроект» |  |  | 2(М03):5.ТрубыпоТУ:ТУ24.20.21-217-05757848-2019(АОВМЗ) | группа 3 (М03) | РД | НГДО | [7 empty] | АЦСТ-121-03502 | Пв | 22.03.2028 | АЦСТ-121 | не загружена | открыть
Акционерное общество «Газпром шельфпроект» |  |  | 2(М03):5.ТрубыпоТУ:ТУ24.20.21-217-05757848-2019(АОВМЗ) | группа 3 (М03) | РД | НГДО | [7 empty] | АЦСТ-121-03503 | Пв | 22.03.2028 | АЦСТ-121 | не загружена | открыть
Акционерное общество «Газпром шельфпроект» |  |  | 2(М03) | группа 3 (М03) | РД | НГДО | [7 empty] | АЦСТ-121-03504 | Пв | 22.03.2028 | АЦСТ-121 | не загружена | открыть
Акционерное общество «Газпром шельфпроект» |  |  | 2(М03):5.ТрубыпоТУ:ТУ24.20.21-217-05757848-2019(АОВМЗ) | группа 3 (М03) | РД | НГДО | [7 empty] | АЦСТ-121-03505 | Пв | 22.03.2028 | АЦСТ-121 | не загружена | открыть
Акционерное общество «Газпром шельфпроект» |  |  | 2(М03):5.ТрубыпоТУ:ТУ24.20.21-217-05757848-2019(АОВМЗ) | группа 3 (М03) | РД | НГДО | [7 empty] | АЦСТ-121-03506 | Пв | 22.03.2028 | АЦСТ-121 | не загружена | открыть
Акционерное общество «Газпром шельфпроект» |  |  | 2(М03) | группа 3 (М03) | ААДП | НГДО | [7 empty] | АЦСТ-121-03508 | Пв | 26.03.2028 | АЦСТ-121 | не загружена | открыть
Акционерное общество «Газпром шельфпроект» |  |  | 2(М03) | группа 3 (М03) | ААДП | НГДО | [7 empty] | АЦСТ-121-03509 | Пв | 26.03.2028 | АЦСТ-121 | не загружена | открыть
Акционерное общество «Газпром шельфпроект» |  |  | 2(М03) | группа 3 (М03) | ААДП | НГДО | [7 empty] | АЦСТ-121-03510 | Пв | 26.03.2028 | АЦСТ-121 | не загружена | открыть
Акционерное общество «Газпром шельфпроект» |  |  | 2(М03):5.ТрубыпоТУ:ТУ24.20.21-217-05757848-2019(АОВМЗ) | группа 3 (М03) | РД | НГДО | [7 empty] | АЦСТ-121-03511 | Пв | 22.03.2028 | АЦСТ-121 | не загружена | открыть
Акционерное общество «Газпром шельфпроект» |  |  | 2(М03) | группа 3 (М03) | РД | НГДО | [7 empty] | АЦСТ-121-03515 | Пв | 18.04.2028 | АЦСТ-121 | не загружена | открыть
Акционерное общество «Газпром шельфпроект» |  |  | 2(М03) | группа 3 (М03) | РД | НГДО | [7 empty] | АЦСТ-121-03516 | Пв | 18.04.2028 | АЦСТ-121 | не загружена | открыть
Акционерное общество «Газпром шельфпроект» |  |  | 2(М03) | группа 3 (М03) | РД | НГДО | [7 empty] | АЦСТ-121-03517 | Пв | 18.04.2028 | АЦСТ-121 | не загружена | открыть
Акционерное общество «Газпром шельфпроект» |  |  | 2(М03) | группа 3 (М03) | РД | НГДО | [7 empty] | АЦСТ-121-03518 | Пв | 18.04.2028 | АЦСТ-121 | не загружена | открыть
Акционерное общество «Газпром шельфпроект» |  |  | 2(М03):5.ТрубыпоТУ14-3Р-176-2021(АОВТЗ) | группа 3 (М03) | РД | НГДО | [7 empty] | АЦСТ-121-03519 | Пв | 18.04.2028 | АЦСТ-121 | не загружена | открыть
Акционерное общество «Газпром шельфпроект» |  |  | 2(М03):5.ТрубыпоТУ14-3Р-176-2021(АОВТЗ) | группа 3 (М03) | РД | НГДО | [7 empty] | АЦСТ-121-03520 | Пв | 18.04.2028 | АЦСТ-121 | не загружена | открыть
Акционерное общество «Газпром шельфпроект» |  |  | 2(М03) | группа 3 (М03) | РД | НГДО | [7 empty] | АЦСТ-121-03521 | Пв | 18.04.2028 | АЦСТ-121 | не загружена | открыть
Акционерное общество «Газпром шельфпроект» |  |  | 2(М03):5.ТрубыпоТУ14-3Р-176-2021(АОВТЗ) | группа 3 (М03) | РД | НГДО | [7 empty] | АЦСТ-121-03522 | Пв | 18.04.2028 | АЦСТ-121 | не загружена | открыть
Акционерное общество «Газпром шельфпроект» |  |  | 2(М03):5.ТрубыпоТУ14-3Р-176-2021(АОВТЗ) | группа 3 (М03) | РД | НГДО | [7 empty] | АЦСТ-121-03523 | Пв | 18.04.2028 | АЦСТ-121 | не загружена | открыть
Акционерное общество «ЗОК» | Св-08ГА, ASF Flux-710 | Сварочная проволока сплошного сечения Св-08ГА в сочетании с флюсом ASF Flux-710. Допускаются к применению другие аттестованные сварочные материалы, указанные в ПТД. | 2 (М03) | группа 3 (М03) | АФ | СК | св. 3,0 до 12,0 вкл. / св. 12,0 до 50,0 вкл. | плоские детали | без подогрева / с подогревом* | без термообработки | Н1 | ТИ 06-89-2019 18.01.2019 | Автоматическая сварка под флюсом строительных металлоконструкций | АЦСТ-11-08656 | Пв | 17.07.2027 | АЦСТ-11 | да | открыть
Акционерное общество «ЗОК» | Св-08Г2С | Проволока сплошного сечения марки Св-08Г2С. Допускается применение других аттестованных сварочных материалов в соответствии с требованиями ПТД | 2 (М03) / 1 (М01) | группа 3 (М03) | МП | СК | св. 50,0 до 100,0 вкл. / св. 12,0 до 30,0 вкл. / св. 12,0 до 40,0 вкл. / св. 12,0 до 50,0 вкл. | плоские детали | с подогревом* | без термообработки | Н1 / Н2 | ТИ 06-06-2022 12.04.2022 | Механизированная сварка в среде защитных газов (82% Ar + 18% СО2) строительных металлоконструкций | АЦСТ-11-09196 | Пв | 04.03.2028 | АЦСТ-11 | да | открыть
Акционерное общество «Инжиниринговая компания «АЭМ-технологии» |  |  | 1(М01)+2(М03) | группа 3 (М03) | РД+АФ | НГДО | [7 empty] | АЦСТ-4-06745 | Пв | 30.05.2028 | АЦСТ - 4 | не загружена | открыть
Акционерное общество «Инжиниринговая компания «АЭМ-технологии» | Св-08Г2С | Св-08Г2С и другие, указанные в ПТД | 1(М01)+3(М03) | группа 3 (М03) | МАДП | ПТО | Деталь 1: 3<S≤12; деталь 2: 50<S≤85 / Деталь 1: 12<S≤50; деталь 2: 50<S≤85 |  | с подогревом | без термообработки | Н2; В1 | МАДП-1+3-03-ТПО/Т6 ГОСТ14771/КСС 03.318.00; МАДП-1+3-02-ТПО/Т3 ГОСТ14771/КСС 03.319.00 15.03.2023 | Механизированная аргонодуговая сварка плавящимся электродом подъемно-транспортного оборудования (ПТО-14) | АЦСТ-4-06802 | Пв | 12.07.2028 | АЦСТ - 4 | да | открыть
Акционерное общество «Инжиниринговая компания «АЭМ-технологии» | Св-08Г2С, OK Autrod 12.32, OK Flux 10.62 | Корневой слой (РАД): Пс: Св-08Г2С; Заполняющие и облицовочный слои (АФ): Пс: OK Autrod 12.32, Ф: OK Flux 10.62 и другие аттестованные аналоги по ПТД | 2 (М03) | группа 3 (М03) | РАД+АФ | НГДО, ОХНВП | 12<S≤30 | 150<D≤500 | с подогревом | без термообработки | Н1 | 00202.02190.10833 27.02.2026 | Комбинированная ручная аргонодуговая сварка неплавящимся электродом и автоматическая сварка под флюсом соединений деталей трубопроводов (НГДО8, ОХНВП15) | АЦСТ-4-07725 | Пв | 13.08.2030 | АЦСТ - 4 | да | открыть
Акционерное общество «Инжиниринговая компания «АЭМ-технологии» |  | УОНИИ-13/55 и другие аттестованные аналоги по ПТД | 2 (М03) | группа 3 (М03) | РД | НГДО, ОХНВП | 3<S≤12 |  | без подогрева | без термообработки | Н1 | 00202.02190.10819, 00202.02190.10828 16.02.2026 | Ручная дуговая сварка плавящимся электродом нефтегазодобывающего оборудования (НГДО-8), оборудования химических, нефтехимических, нефтеперерабатывающих и взрывоопасных производств (ОХНВП-15) | АЦСТ-4-07731 | Пв | 17.08.2030 | АЦСТ - 4 | да | открыть
Акционерное общество «Инжиниринговая компания «АЭМ-технологии» |  | УОНИИ-13/55 и другие аттестованные аналоги по ПТД | 2 (М03) | группа 3 (М03) | РД | НГДО, ОХНВП | 12<S≤30 |  | без подогрева | без термообработки | Н1 | 00202.02190.10686, 00202.02190.10823, Дата утверждения: 07.11.2025, 10.02.2026 | Ручная дуговая сварка покрытыми электродами соединений листов (НГДО8, ОХНВП15) | АЦСТ-4-07732 | Пв | 17.08.2030 | АЦСТ - 4 | да | открыть
Акционерное общество «Инжиниринговая компания «АЭМ-технологии» | Св-08Г2С | Корневой слой (РАД): ВЛ, Св-08Г2С и другие аттестованные сварочные материалы в соответствии с требованиями ПТД; Заполняющие слои (РД): УОНИИ-13/55 и другие аттестованные электроды в соответствии с требованиями ПТД | 2 (М03) | группа 3 (М03) | РАД+РД | НГДО, ОХНВП | 3<S<12 | 25<D≤150 | без подогрева | без термообработки | Н1 | 00202.02190.10861 14.05.2026 | Комбинированная ручная аргонодуговая сварка неплавящимся электродом и ручная дуговая сварка покрытыми электродами деталей трубопроводов (НГДО8, ОХНВП15) | АЦСТ-4-07773 | Пв | 21.09.2030 | АЦСТ - 4 | да | открыть
Акционерное общество «Пермский завод «Машиностроитель» (АО "ПЗ "Маш") | Св-08Г2С | Сварочная проволока: Св-08Г2С и другие аттестованные аналоги, указанные в ПТД | 1 (М01); 2 (М03); 2+1 (М03+М01) / 2+1 (М03+М01) | группа 3 (М03) | МП | КО, НГДО, ОХНВП | от 30,0 до 50,0 включительно / от 16,0 до 24,0 включительно (основная деталь группы 2 (М03) от 16,0 до 50,0 включительно) | плоские детали | с подогревом / без подогрева | с термообработкой / без термообработки | Н1 / Н2; Н1 | ПЗМаш-КО-НГДО-ОХНВП-МП-М01/М03 06.11.2025 | Технология механизированной сварки плавящимся электродом в защитных газах (МП) при изготовлении узлов НЦ (СПЧ, ГПА) (Сосуд под давлением) | АЦСТ-22-03618 | Пв | 03.02.2030 | АЦСТ-22 | да | открыть
Акционерное общество «Пермский завод «Машиностроитель» (АО "ПЗ "Маш") | Св-10НМА, Св-08Г2С, OK Flux 10.71Р | Сварочная проволока: Св-10НМА для АФ и другие аттестованные аналоги, указанные в ПТД; проволока Св-08Г2С для МП и другие аттестованные аналоги, указанные в ПТД; флюс: OK Flux 10.71Р и другие аттестованные аналоги, указанные в ПТД | 1 (М01); 2 (М03); 2+1 (М03+М01) | группа 3 (М03) | МП+АФ | КО, НГДО, ОХНВП | от 30,0 до 50,0 включительно | свыше 500,0 до 1500,0 включительно | с подогревом | с термообработкой | Н1 | ПЗМаш-КО-НГДО-ОХНВП-МП+АФ-М01/М03 06.11.2025 | Технология комбинированной сварки под флюсом (МП+АФ) при изготовлении узлов НЦ (СПЧ, ГПА) (Сосуд под давлением) | АЦСТ-22-03619 | Пв | 03.02.2030 | АЦСТ-22 | да | открыть
Акционерное общество «СМК Шадринск» | Св-08Г2С | Сварочная проволока марки Св-08Г2С допускается применение других аттестованных сварочных материалов в соответствии с требованиями НД и ПТД. | 1 (М01); 2 (М03) | группа 3 (М03) | МП | СК | свыше 5,0 до 12,0 включительно / свыше 12,0 до 20,0 включительно / свыше 20,0 до 50,0 включительно / Привариваемая деталь - свыше 5,0 до 12,0 включительно ¦ Основная деталь - свыше 5,0 до 20,0 включительно / Привариваемая деталь - свыше 12,0 до 20,0 включительно ¦ Основная деталь - свыше 5,0 до 20,0 включительно |  | без подогрева / с подогревом | без термообработки | Н1 / Н1; Н2 | ТИ 06-06-2026 01.06.2026 | Механизированная сварка плавящимся электродом в среде защитных газов металлических строительных конструкций | АЦСТ-159-00134 | Пв | 07.08.2030 | АЦСТ-159 | да | открыть
Акционерное общество «Сварочно-монтажный трест" (АО "СМТ") |  |  | 1(М01), 2(М03) | группа 3 (М03) | РД | НГДО | [7 empty] | АЦСТ-121-03841 | Пв | 17.06.2029 | АЦСТ-121 | не загружена | открыть
Акционерное общество «Сварочно-монтажный трест" (АО "СМТ") |  |  | 2(М03)1(М01) | группа 3 (М03) | РД | НГДО | [7 empty] | АЦСТ-121-04065 | Пв | 21.01.2030 | АЦСТ-121 | не загружена | открыть
Акционерное общество «Сварочно-монтажный трест" (АО "СМТ") |  |  | 2(М03)1(М01) | группа 3 (М03) | РД | НГДО | [7 empty] | АЦСТ-121-04068 | Пв | 26.01.2030 | АЦСТ-121 | не загружена | открыть
Акционерное общество «Сварочно-монтажный трест" (АО "СМТ") |  |  | 1(М01), 1(М01)2(М03) | группа 3 (М03) | РД | НГДО | [7 empty] | АЦСТ-121-04120 | Пв | 30.07.2030 | АЦСТ-121 | не загружена | открыть
Акционерное общество «Сварочно-монтажный трест" (АО "СМТ") |  |  | 1(М01), 1(М01)2(М03) | группа 3 (М03) | РАД | НГДО | [7 empty] | АЦСТ-121-04135 | Пв | 23.09.2030 | АЦСТ-121 | не загружена | открыть
Акционерное общество «Соединительные отводы трубопроводов» |  |  | 1(М01)+2(М03) | группа 3 (М03) | РД | НГДО | [7 empty] | АЦСТ-121-03117 | Пв | 18.04.2027 | АЦСТ-121 | не загружена | открыть
Акционерное общество «Соединительные отводы трубопроводов» |  |  | 1(М01), 1(М01)2(М03), 1(М01)3(М03), 2(М03), 2(М03)3(М03), 3(М03) | группа 3 (М03) | МП | НГДО | [7 empty] | АЦСТ-121-03528 | Пв | 27.05.2028 | АЦСТ-121 | не загружена | открыть
Акционерное общество «Соединительные отводы трубопроводов» |  |  | 1(М01), 1(М01)2(М03), 1(М01)3(М03), 2(М03), 2(М03)3(М03), 3(М03) | группа 3 (М03) | МП | НГДО | [7 empty] | АЦСТ-121-03530 | Пв | 27.05.2028 | АЦСТ-121 | не загружена | открыть
Акционерное общество «Строммашина-Щит» (АО «Строммашина-Щит») | Св-08Г2С | Сварочная проволока сплошного сечения Св-08Г2С по ГОСТ 2246 и другие аттестованные аналоги, указанные в ПТД, защитный газ - смесь защитных газов 82%Ar+18% СО2 | 1 (М01) | группа 3 (М03) | МП | ПТО | 3,0 / свыше 12,0 до 30,0 включительно / от 13,0 до 30,0 включительно |  | без подогрева | без термообработки | Н1 / Н1; Н2 | МП-М01-ПТО(1;7;14)-СМЩ 21.02.2024 | Технология механизированной сварки плавящимся электродом в активном газе стыковых и угловых соединений металлоконструкций грузоподъёмных кранов и грузозахватных устройств из углеродистых и низколегированных сталей | АЦСТ-118-03134 | Пв | 12.03.2029 | АЦСТ-118 | да | открыть
Акционерное общество «ТЯЖМАШ» (АО «ТЯЖМАШ») | Св-08Г2С | Сварочная проволока сплошного сечения марки Св-08Г2С и другие аттестованные аналоги, указанные в ПТД. Газ защитный – смесь аргона и углекислого газа (82%Ar+18%CO2). | 2 (М03) | группа 3 (М03) | МАДП | ПТО | свыше 3,0 до 45,0 включительно |  | без подогрева | без термообработки | Н1; Г; В1 | ТИ 25000.00308 21.07.2021 | Технология механизированной аргонодуговой сварки плавящимся электродом стыковых и угловых соединений мостовых кранов из углеродистых и низколегированных сталей | АЦСТ-118-02456 | Пв | 17.10.2026 | АЦСТ-118 | да | открыть
Акционерное общество «ТЯЖМАШ» (АО «ТЯЖМАШ») | Св-08ГА, Св-10ГА, Св-10Г2, Св-10НМА | Проволока сварочная сплошного сечения марок Св-08ГА, Св-10ГА, Св-10Г2, Св-10НМА в сочетании с флюсом плавленым марок АН-348-АП, АН-348А, АН-348, АН-348АМ, ОСЦ-45, АН-43, АН-47, АН-60М, АН-65 | 2 (М03); 2 (М03) + 1 (М01) | группа 3 (М03) | АФ | ПТО | от 6,0 до 30,0 включительно / от 18,0 до 40,0 включительно |  | без подогрева | без термообработки | Н1 | ТИ 25000.00307 21.07.2021 | Технология автоматической сварки под флюсом стыковых соединений мостовых кранов из углеродистых и низколегированных сталей | АЦСТ-118-02566 | Пв | 20.02.2027 | АЦСТ-118 | да | открыть
Акционерное общество «ТЯЖМАШ» (АО «ТЯЖМАШ») | Св-08Г2С | Сварочная проволока сплошного сечения марки Св-08Г2С и другие аттестованные аналоги, указанные в ПТД. Газ защитный – смесь аргона и углекислого газа (82%Ar+18%CO2) | 1 (М01); 2 (М03); 2 (М03) + 1 (М01) | группа 3 (М03) | МАДП | ПТО | от 5,0 до 40,0 включительно |  | без подогрева | без термообработки | Н1 | ТИ 25000.00004/34 21.10.2021 | Технология механизированной аргонодуговой сварки плавящимся электродом, стыковых и угловых соединений мостовых кранов из углеродистых и низколегированных сталей | АЦСТ-118-02567 | Пв | 22.02.2027 | АЦСТ-118 | да | открыть
Акционерное общество «ТЯЖМАШ» (АО «ТЯЖМАШ») | Св-08ГА, Св-10ГА, Св-10Г2, Св-10НМА | Проволока сварочная сплошного сечения марок Св-08ГА, Св-10ГА, Св-10Г2, Св-10НМА в сочетании с флюсом плавленым марок АН-348-АП, АН-348А | 1 (М01); 2 (М03); 2 (М03) + 1 (М01) | группа 3 (М03) | АФ | ПТО | от 6,0 до 30,0 включительно / от 18,0 до 40,0 включительно |  | без подогрева | без термообработки | Н1 | ТИ 25000.00307 21.07.2021 | Технология автоматической сварки под флюсом, при изготовлении мостовых кранов | АЦСТ-118-03441 | Пв | 20.04.2030 | АЦСТ-118 | да | открыть
Акционерное общество «ТЯЖМАШ» (АО «ТЯЖМАШ») | Св-08Г2С | Сварочная проволока сплошного сечения марки Св-08Г2С и другие аттестованные аналоги, указанные в ПТД. Газ защитный – смесь аргона и углекислого газа (82%Ar+18%CO2) | 1 (М01); 2 (М03); 2 (М03) + 1 (М01) | группа 3 (М03) | МАДП | ПТО | от 5,0 до 40,0 включительно |  | без подогрева | без термообработки | Н1 | ТИ 25000.00004/034 02.04.2019 | Технология исправления дефектных участков сварных швов грузоподъёмных кранов и металлоконструкций подъёмно-транспортного оборудования, с применением механизированной аргонодуговой сварки плавящимся электродом | АЦСТ-118-03443 | Пв | 21.04.2030 | АЦСТ-118 | да | открыть
Акционерное общество «Транснефть-Приволга» (АО «Транснефть-Приволга») |  |  | 1(М01), 1(М01)+2(М03), 2(М03) | группа 3 (М03) | РД | НГДО | [7 empty] | АЦСТ-118-03075 | Пв | 23.12.2028 | АЦСТ-118 | не загружена | открыть
Акционерное общество «Транснефть-Приволга» (АО «Транснефть-Приволга») |  |  | 1(М01), 1(М01)+2(М03), 2(М03) | группа 3 (М03) | РД | НГДО | [7 empty] | АЦСТ-118-03081 | Пв | 24.12.2028 | АЦСТ-118 | не загружена | открыть
Акционерное общество «Транснефть-Приволга» (АО «Транснефть-Приволга») |  |  | 1(М01), 1(М01)+2(М03) | группа 3 (М03) | РД | НГДО | [7 empty] | АЦСТ-118-03560 | Пв | 23.09.2030 | АЦСТ-118 | не загружена | открыть
Акционерное общество «Транснефть-Урал» |  |  | 1(М01), 2(М03), 1+2 (М01+М03), сочетание материалов класса прочности не более К54 с материалами класса прочности свыше К54 до К60 включительно | группа 3 (М03) + марка σт≥420 | РД | НГДО | [7 empty] | АЦСТ-153-00913 | Пв | 20.12.2028 | АЦСТ-153 | не загружена | открыть
Акционерное общество «Транснефть-Урал» |  |  | 1(М01), 1+2 (М01+М03), сочетание материалов класса прочности не более К54 с материалами класса прочности свыше К54 до К60 включительно, 2(М03) | группа 3 (М03) + марка σт≥420 | РД | НГДО | [7 empty] | АЦСТ-153-00914 | Пв | 20.12.2028 | АЦСТ-153 | не загружена | открыть
Акционерное общество «Транснефть-Урал» |  |  | 1(М01), 2(М03) | группа 3 (М03) | РД | НГДО | [7 empty] | АЦСТ-153-00920 | Пв | 23.12.2028 | АЦСТ-153 | не загружена | открыть
Акционерное общество «Транснефть-Урал» |  |  | 1(М01), 2(М03) | группа 3 (М03) | РД | НГДО | [7 empty] | АЦСТ-153-00923 | Пв | 24.12.2028 | АЦСТ-153 | не загружена | открыть
Акционерное общество «Транснефть-Урал» |  |  | 1(М01), 1+2 (М01+М03), сочетание материалов класса прочности до К54 включительно с материалами класса прочности свыше К54 до К60 включительно | группа 3 (М03) + марка σт≥420 | РД | НГДО | [7 empty] | АЦСТ-153-00924 | Пв | 24.12.2028 | АЦСТ-153 | не загружена | открыть
Акционерное общество «Уфа-АвиаГаз» |  |  | 1(М01), 2+1(М03+М01), 2(М03) | группа 3 (М03) | РД | НГДО | [7 empty] | АЦСТ-153-01168 | Пв | 18.08.2029 | АЦСТ-153 | не загружена | открыть
Акционерное общество «Уфа-АвиаГаз» |  |  | 1(М01), 2+1(М03+М01), 2(М03) | группа 3 (М03) | РД | НГДО | [7 empty] | АЦСТ-153-01180 | Пв | 27.08.2029 | АЦСТ-153 | не загружена | открыть
Акционерное общество «Уфа-АвиаГаз» |  |  | 2+1(М03+М01), 2(М03) | группа 3 (М03) | РД | НГДО | [7 empty] | АЦСТ-153-01183 | Пв | 01.09.2029 | АЦСТ-153 | не загружена | открыть
Акционерное общество «Уфа-АвиаГаз» |  |  | 1(М01), 2(М03) | группа 3 (М03) | РД | НГДО | [7 empty] | АЦСТ-153-01198 | Пв | 25.09.2029 | АЦСТ-153 | не загружена | открыть
Акционерное общество «Челябинский завод металлоконструкций» | Св-08ГА, UF-02 | Проволока марки Св-08ГА и другие аналоги согласно ПТД; Флюс марки UF-02 и другие аналоги согласно ПТД | Группа 2(М03), Группа 1(М01), Группа 2(М03) + Группа 1(М01) | группа 3 (М03) | АФ | СК | От 5,0 до 12,0 вкл. / Св. 12,0 до 30,0 вкл. / Св. 18,0 до 50,0 вкл. | Плоские детали | без подогрева / с подогревом | без термообработки | Н1 / Н1; Н2 | ТИ 25291.164 «Технологическая инструкция по сварке металлических строительных конструкций» 11.03.2016 | Автоматическая сварка проволокой сплошного сечения под слоем флюса строительных конструкций | АЦСТ-121-03113 | Пв | 17.04.2027 | АЦСТ-121 | да | открыть
Акционерное общество «Челябинский завод металлоконструкций» | Св-08Г2С, ER70S-6 | Проволока марок Св-08Г2С, ER70S-6 и другие аналоги согласно ПТД; защитный газ: 80%Ar + 20%CO2 | Группа 2(М03), Группа 1(М01), Группа 2(М03) + Группа 1(М01) | группа 3 (М03) | МП | СК | Св. 3,0 до 6,0 вкл. / Св. 3,0 до 12,0 вкл. / Св. 12,0 до 50,0 вкл. | Плоские детали | без подогрева / с подогревом | без термообработки | Н1 / Н1; H2 | ТИ 25291.164 «Технологическая инструкция по сварке металлических строительных конструкций» 11.03.2016 | Механизированная сварка проволокой сплошного сечения в среде активных газов и смесях строительных конструкций | АЦСТ-121-03116 | Пв | 17.04.2027 | АЦСТ-121 | да | открыть
Акционерное общество «Челябинский завод металлоконструкций» | Св-08Г2С, ER70S-6 | Проволока марок Св-08Г2С, ER70S-6 и другие аналоги согласно ПТД; защитный газ: 80%Ar + 20%CO2 | Группа 1(М01) / Группа 2(М03) / Группа 1(М01) + Группа 2(М03) | группа 3 (М03) | МП | СК | Тонкостенная деталь: св. 12,0 до 50,0 вкл.; ¦ Толстостенная деталь: св. 50,0 до 200,0 вкл. / Труба: св. 12,0 до 50,0 вкл.; Плоская деталь: св. 50,0 до 200,0 вкл. | Плоские детали / Труба: св. 150 до 500 вкл. + Плоская деталь / Труба: св. 500 до 2500 вкл. + Плоская деталь | с подогревом | без термообработки | Н1; H2 / H2 | ТИ 25291.164 «Технологическая инструкция по сварке металлических строительных конструкций»; ЧЗМК.СК.МП-01 11.03.2016 | Механизированная сварка проволокой сплошного сечения в среде активных газов и смесях строительных конструкций | АЦСТ-121-03552 | Пв | 02.07.2028 | АЦСТ-121 | да | открыть
Акционерное общество «Челябинский завод металлоконструкций» (АО "ЧЗМК") | Св-10НМА, UF-02 | Проволока сплошного сечения марки Св-10НМА и другие аттестованные аналоги согласно ПТД; Флюс марки UF-02 и другие аттестованные аналоги согласно ПТД | Группа 1(М01) / Группа 2(М03) / Группа 2(М03) + Группа 1(М01) | группа 3 (М03) | АФ | СК | Св. 50,0 до 200,0 вкл. | Плоские детали | с подогревом | без термообработки | Н1 | ТИ 25291.164 «Технологическая инструкция по сварке металлических строительных конструкций», №002.ЧЗМК.СК.АФ.С38 11.03.2016 | Автоматическая сварка проволокой сплошного сечения под слоем флюса строительных конструкций | АЦСТ-121-03551 | Пв | 02.07.2028 | АЦСТ-121 | да | открыть
Акционерное общество «Челябинский завод технологической оснастки имени Виктора Тимофеевича Кушина» |  |  | 3(М03), 9(М11) | группа 3 (М03) | ААДН | НГДО | [7 empty] | АЦСТ-69-03405 | Пв | 28.11.2029 | АЦСТ-69 | не загружена | открыть
Акционерное общество «Челябинский завод технологической оснастки имени Виктора Тимофеевича Кушина» |  |  | 1(М01), 3(М03), 6(М04), 9(М11) | группа 3 (М03) | ПНП | НГДО | [7 empty] | АЦСТ-69-03406 | Пв | 02.12.2029 | АЦСТ-69 | не загружена | открыть
Акционерное общество «ЭнергоПроект-Стальконструкция» |  |  | 1(М01), 2(М03) | группа 3 (М03) | МП | СК | [7 empty] | АЦСТ-98-09509 | Пв | 10.11.2026 | АЦСТ-98 | не загружена | открыть
Акционерное общество «Ямалдорстрой» |  |  | 1(М01), 2(М03) | группа 3 (М03) | РД | НГДО | [7 empty] | АЦСТ-153-00835 | Пв | 20.09.2028 | АЦСТ-153 | не загружена | открыть
Акционерное общество «Ямалдорстрой» |  |  | 1(М01), 1+2 (М01+М03), сочетание материалов класса прочности не более К54 с материалами класса прочности свыше К54 до К60 включительно | группа 3 (М03) + марка σт≥420 | РД | НГДО | [7 empty] | АЦСТ-153-00837 | Пв | 20.09.2028 | АЦСТ-153 | не загружена | открыть
Акционерное общество «Ямалдорстрой» |  |  | 1(М01), 2(М03) | группа 3 (М03) | РД+МПС | НГДО | [7 empty] | АЦСТ-153-01219 | Пв | 23.10.2029 | АЦСТ-153 | не загружена | открыть
ЗАКРЫТОЕ АКЦИОНЕРНОЕ ОБЩЕСТВО "КОМЗ-ЭКСПОРТ" |  | Weld СF 89 и другие по ПТД | 3 (М03) | группа 3 (М03) | МП | ПТО | 3<S≤12 / деталь 1: 3<S≤12; деталь 2: 3<S≤30 / деталь 1: 12<S≤30; деталь 2: 12<S≤30 | плоские детали | без подогрева | без термообработки | В1; Г; Н1 / В1; Н1; Н2 / В1; Н2 | ОТК/МП-50191-ПТО 12.03.2025 | Технология сборки и полуавтоматической сварки соединений листов | АЦСТ-4-07263 | Пв | 06.08.2029 | АЦСТ - 4 | да | открыть
ЗАО "КУРГАНСТАЛЬМОСТ" |  | Электроды типа Э50А марок УОНИ(И) 13/55. Допускается применение других аттестованных сварочных материалов в соответствии с требованиями ПТД. | 1 (М01) / 2 (М03) | группа 3 (М03) | РД | КСМ | свыше 50,0 до 100,0 включительно, в т.ч. двухлистовые пакеты | плоские детали | с подогревом | без термообработки | Н1 | ТС-РД-18-КСМ-«Курганстальмост». Издание 2. 28.04.2020 | Технология автоматической сварки под флюсом пролетных строений, опор и пилонов стальных мостов при сборке, сварке и ремонте в монтажных условиях | АЦСТ-11-08558 | Пв | 06.06.2027 | АЦСТ-11 | да | открыть
ЗАО "КУРГАНСТАЛЬМОСТ" | Св-10ГА, Св-08ГА, UF-02 | Сварочная проволока Св-10ГА, Св-08ГА в сочетании с флюсом UF-02. Допускаются к применению другие аттестованные сварочные материалы, указанные в ПТД. | 1 (М01) | группа 3 (М03) | АФ | ПТО | от 4,0 до 12,0 включительно / свыше 12,0 до 16,0 включительно / свыше 12,0 до 50,0 включительно / свыше 12,0 до 40,0 включительно | плоские детали | без подогрева | без термообработки | Н1 / Н1; Н2 | ТС-АФ-07-ПТО-«Курганстальмост» 25.08.2023 | Технология автоматической сварки под слоем флюса грузоподъемных кранов, металлических конструкций для подъемно-транспортного оборудования | АЦСТ-11-08887 | Пр | 08.11.2027 | АЦСТ-11 | да | открыть
ЗАО "КУРГАНСТАЛЬМОСТ" | Св-08Г2С | Сварочная проволока Св-08Г2С. Допускаются к применению другие аттестованные сварочные материалы, указанные в ПТД. | 1 (М01) | группа 3 (М03) | МП | ПТО | от 4,0 до 12,0 включительно / свыше 12,0 до 50,0 включительно / свыше 12,0 до 30,0 включительно |  | без подогрева | без термообработки | Н1; Г; В1 / Н2; В1 | ТС-МП-02-ПТО-«Курганстальмост» 25.08.2023 | Технология механизированной сварки плавящимся электродом в среде активных газов и смесях грузоподъемных кранов, устройств грузозахватных, металлических конструкций для подъемно-транспортного оборудования | АЦСТ-11-08888 | Пр | 08.11.2027 | АЦСТ-11 | да | открыть
ЗАО "КУРГАНСТАЛЬМОСТ" |  | Электроды типа Э50А марки УОНИИ-13/55 все слои шва. Допускается применение других аттестованных сварочных материалов в соответствии с требованиями ПТД. | 1 (М01) | группа 3 (М03) | РД | ПТО | от 4,0 до 12,0 включительно / свыше 12,0 до 50,0 включительно / свыше 12,0 до 30,0 включительно |  | без подогрева | без термообработки | Н1; Г; П1; В1 / Н2; П2; В1 | ТС-РД-01-ПТО-«Курганстальмост» 25.08.2023 | Технология ручной дуговой сварки покрытыми электродами грузоподъемных кранов, устройств грузозахватных, металлических конструкций для подъемно-транспортного оборудования | АЦСТ-11-08889 | Пр | 08.11.2027 | АЦСТ-11 | да | открыть
ЗАО "Лискимонтажконструкция" | Св-08Г2С, Св-08ГНМ, OK Flux 10.74, OK Autrod 13.64 | Св-08Г2С* + 82%Ar+18%CO2-технологический шов; Св-08ГНМ* + OK Flux 10.74*-внутренний шов; OK Autrod 13.64* + OK Flux 10.74*-наружный шов | 1 (М01) / 2 (М03) | группа 3 (М03) | АПГ+АФ | НГДО, СК | от 8,0 до 16,0 вкл. / от 14,0 до 32,0 вкл. / от 20,0 до 70,0 вкл. |  | без подогрева | с термообработкой*** | Н1 | АЛЬБОМ карт по сварки: ТК 1-15-01-22, ТК 1-18-01-22, ТК 1-21-01-22 18.01.2022 | Комбинированная технология: автоматическая сварка плавящимся электродом в среде активных газов и смесях технологического слоя + автоматическая сварка под флюсом продольных стыковых швов труб | АЦСТ-76-01950 | Пв | 17.10.2026 | АЦСТ-76 | да | открыть
ЗАО "Лискимонтажконструкция" | OK 53.70, OK 74.70 | ОК 53.70* / ОК 74.70* | 1 (М01) / 2 (М03) | группа 3 (М03) | РД | НГДО, СК | от 8,0 до 12,0 вкл. / свыше 12,0 до 50,0 вкл. / свыше 50,0 до 70,0 вкл. |  | без подогрева | с термообработкой*** | Н1 | АЛЬБОМ карт по ремонту сварных швов: ТК 1-26-01-22, ТК 1-26-02-22 18.01.2022 | Ручная дуговая сварка при выполнении ремонта стыковых швов труб | АЦСТ-76-01951 | Пв | 17.10.2026 | АЦСТ-76 | да | открыть
ЗАО "СМУ-3 |  |  | 1(М01)+2(М03), 1(М01) | группа 3 (М03) | РД | НГДО | [7 empty] | АЦСТ-12-07181 | Пв | 15.05.2028 | АЦСТ-12 | не загружена | открыть
ЗАО "СМУ-3" |  |  | 2(М03) | группа 3 (М03) | РД | НГДО | [7 empty] | АЦСТ-12-06931 | Пв | 19.10.2027 | АЦСТ-12 | не загружена | открыть
ЗАО "СМУ-3" |  |  | 2(М03), 1(М01) | группа 3 (М03) | РД | НГДО | [7 empty] | АЦСТ-12-07119 | Пв | 25.03.2028 | АЦСТ-12 | не загружена | открыть
ЗАО "СМУ-3" |  |  | 2(М03), 1(М01) | группа 3 (М03) | РД | НГДО | [7 empty] | АЦСТ-12-07120 | Пв | 25.03.2028 | АЦСТ-12 | не загружена | открыть
ЗАО "СМУ-3" |  |  | 1(М01), 1(М01)+2(М03), 2(М03) | группа 3 (М03) | РД | НГДО | [7 empty] | АЦСТ-12-07132 | Пв | 03.04.2028 | АЦСТ-12 | не загружена | открыть
ЗАО "СМУ-3" |  |  | 1(М01)+2(М03), 2(М03), 1(М01) | группа 3 (М03) | РД | НГДО | [7 empty] | АЦСТ-12-07180 | Пв | 15.05.2028 | АЦСТ-12 | не загружена | открыть
ЗАО "СМУ-3" |  |  | 1(М01), 1(М01)+2(М03), 2(М03) | группа 3 (М03) | РД | НГДО | [7 empty] | АЦСТ-12-07183 | Пв | 15.05.2028 | АЦСТ-12 | не загружена | открыть
ЗАО "СМУ-3" |  |  | 1(М01)1(М01), 1(М01)2(М03) | группа 3 (М03) | РД | НГДО | [7 empty] | АЦСТ-12-07184 | Пв | 15.05.2028 | АЦСТ-12 | не загружена | открыть
ЗАО "СМУ-3" |  |  | 2(М03), 1(М01), 1(М01)+2(М03) | группа 3 (М03) | РД+МПС | НГДО | [7 empty] | АЦСТ-12-07571 | Пв | 17.01.2029 | АЦСТ-12 | не загружена | открыть
ЗАО "СМУ-3" |  |  | 2(М03), 1(М01), 1(М01)+2(М03) | группа 3 (М03) | МП+МПС | НГДО | [7 empty] | АЦСТ-12-07572 | Пв | 17.01.2029 | АЦСТ-12 | не загружена | открыть
ЗАО "СМУ-3" |  |  | 1(М01), 2(М03), 1(М01)+2(М03), 2(М03)+1(М01) | группа 3 (М03) | РД | НГДО | [7 empty] | АЦСТ-12-07988 | Пв | 10.12.2029 | АЦСТ-12 | не загружена | открыть
ЗАО "СМУ-3" |  |  | 1(М01), 2(М03), 1(М01)+2(М03), 2(М03)+1(М01) | группа 3 (М03) | РД | НГДО | [7 empty] | АЦСТ-12-07989 | Пв | 10.12.2029 | АЦСТ-12 | не загружена | открыть
ЗАО "СУ-ТГС" |  |  | 2 (класс прочности от К55 до К60 включительно) + 1 (класс прочности от К38 до К54 включительно) | марка σт≥420 | РД | НГДО | [7 empty] | АЦСТ-48-00554 | Пв | 08.12.2026 | АЦСТ-48 | не загружена | открыть
ЗАО «Завод Сибгазстройдеталь» |  |  | 1(М01)+2(М03), 2(М03) | группа 3 (М03) | МАДП | НГДО | [7 empty] | АЦСТ-102-03577 | Пв | 29.04.2029 | АЦСТ-102 | не загружена | открыть
ЗАО «Завод Сибгазстройдеталь» |  |  | 1(М01), 2(М03) | группа 3 (М03) | МАДП | НГДО | [7 empty] | АЦСТ-102-03579 | Пв | 29.04.2029 | АЦСТ-102 | не загружена | открыть
ЗАО «Завод Сибгазстройдеталь» | Св-08Г2С | Проволока Св-08Г2С и другие аттестованные аналоги согласно ПТД; защитный газ: 80%Ar+20%CO2 | 1(М01) | группа 3 (М03) | МАДП | ОХНВП | св. 3,0 до 12,0 вкл. / св. 12,0 до 50,0 вкл. | св. 150 до 500 вкл. / св. 500 до 1420 вкл. / плоские детали | с подогревом | с термообработкой | Н1 | ТИ 78795288.25291.00144 17.11.2017 | Механизированная сварка проволокой сплошного сечения в среде защитных газов и смесях при исправлении дефектов (ремонте) стыковых соединений деталей трубопроводов | АЦСТ-102-03966 | Пв | 03.06.2030 | АЦСТ-102 | да | открыть
ЗАО «Завод Сибгазстройдеталь» |  |  | 1(М01), 2(М03), 1(М01)+2(М03), 2(М03)+1(М01) | группа 3 (М03) | МАДП | НГДО | [7 empty] | АЦСТ-102-03968 | Пв | 03.06.2030 | АЦСТ-102 | не загружена | открыть
ЗАО «Завод Сибгазстройдеталь» |  |  | 1(М01), 2(М03), 1(М01)+2(М03) | группа 3 (М03) | МАДП+АФ | НГДО | [7 empty] | АЦСТ-121-03384 | Пв | 05.12.2027 | АЦСТ-121 | не загружена | открыть
ЗАО «Завод Сибгазстройдеталь» |  |  | 1(М01), 2(М03) | группа 3 (М03) | МАДП | НГДО | [7 empty] | АЦСТ-121-03427 | Пв | 19.12.2027 | АЦСТ-121 | не загружена | открыть
ЗАО «Завод Сибгазстройдеталь» |  |  | 1(М01)+2(М03) | группа 3 (М03) | МАДП | НГДО | [7 empty] | АЦСТ-121-03444 | Пв | 07.02.2028 | АЦСТ-121 | не загружена | открыть
ЗАО «Завод Сибгазстройдеталь» |  |  | 1(М01), 2(М03) | группа 3 (М03) | МАДП | НГДО | [7 empty] | АЦСТ-121-03529 | Пв | 27.05.2028 | АЦСТ-121 | не загружена | открыть
ЗАО «КУРГАНСТАЛЬМОСТ» | Св-08ГА, UF-02 | РД: Электроды типа Э50А марки УОНИИ 13/55 – корневой слой шва. АФ: Св-08ГА в сочетании с UF-02. Допускается применение других аттестованных сварочных материалов в соответствии с требованиями ПТД. | 2 (М03) / 1 (М01) | группа 3 (М03) | РД+АФ | КСМ | свыше 50,0 до 100,0 включительно, в т.ч. двухлистовые пакеты | плоские детали | с подогревом | без термообработки | Н1 | ТС-АФ-22-КСМ-«Курганстальмост» 28.04.2020 | Технология автоматической сварки под флюсом пролетных строений, опор и пилонов стальных мостов при сборке, сварке и ремонте в монтажных условиях | АЦСТ-11-08559 | Пв | 06.06.2027 | АЦСТ-11 | да | открыть
ЗАО «СУ-ТГС» |  |  | 2(М03), 1(М01) | группа 3 (М03) | РД | НГДО | [7 empty] | АЦСТ-11-09220 | Пв | 13.03.2028 | АЦСТ-11 | не загружена | открыть
ЗАО «СУ-ТГС» |  |  | 2(М03) | группа 3 (М03) | РД | НГДО | [7 empty] | АЦСТ-11-09221 | Пв | 13.03.2028 | АЦСТ-11 | не загружена | открыть
ЗАО «СУ-ТГС» |  |  | 2(М03), 1(М01) | группа 3 (М03) | МП+МПС | НГДО | [7 empty] | АЦСТ-11-09222 | Пв | 13.03.2028 | АЦСТ-11 | не загружена | открыть
ЗАО «СУ-ТГС» |  |  | 2(М03), 2+1(М03+М01), 1(М01) | группа 3 (М03) | РД | НГДО | [7 empty] | АЦСТ-11-09235 | Пв | 14.03.2028 | АЦСТ-11 | не загружена | открыть
Закрытое акционерное общество "Курганстальмост" | Св-08ГА, UF-02 | Сварочная проволока Св-08ГА в сочетании с флюсом UF-02 и другие марки керамических флюсов согласно ¦ СТО-005 (состав 100%). ¦ Допускается применение других аттестованных сварочных материалов в соответствии с требованиями НД и ПТД. | 1 (М01); 2 (М03) | группа 3 (М03) | АФ | КСМ | от 10,0 до 16,0 включительно |  | с подогревом | без термообработки | Н1 | ТС-АФ-22-КСМ-«Курганстальмост», Дата утверждения: 28.04.2020 г | Технология автоматической сварки под флюсом пролетных строений, опор и пилонов стальных мостов при сборке, сварке и ремонте в монтажных условиях | АЦСТ-159-00024 | Пр | 02.10.2028 | АЦСТ-159 | да | открыть
Закрытое акционерное общество "Курганстальмост" | Св-08ГА, UF-02 | РД: Электроды типа Э50А марки УОНИИ-13/55 – корневой слой шва. ¦ АФ: Св-08ГА в сочетании с UF-02 - последующие слои шва. ¦ Допускается применение других аттестованных сварочных материалов в соответствии с требованиями НД и ПТД. | 1 (М01); 2 (М03) | группа 3 (М03) | РД+АФ | СК | от 10,0 до 12,0 включительно / свыше 12,0 до 50,0 включительно |  | с подогревом | без термообработки | Н1 | ТС-АФ-23-СК-«Курганстальмост», Дата утверждения: 28.04.2020 г | Технология монтажной автоматической сварки под флюсом стальных строительных конструкций | АЦСТ-159-00026 | Пр | 02.10.2028 | АЦСТ-159 | да | открыть
Закрытое акционерное общество "Курганстальмост" | УОНИ-13/55 | Электроды тип Э50А марки УОНИ-13/55, УОНИИ-13/55. Допускается применение других аттестованных сварочных материалов в соответствии с требованиями НД и ПТД. | 1 (М01); 2 (М03) | группа 3 (М03) | РД | КСМ | от 6,0 до 16,0 включительно / свыше 16,0 до 25,0 включительно / свыше 25,0 до 50,0 включительно |  | с подогревом | без термообработки | Н1; Г; П1; В1 / Н1; Н2; П2; В1 | ТС-РД-18-КСМ-«Курганстальмост», Дата утверждения: 28.04.2020 г | Технология ручной дуговой сварки пролетных строений, опор и пилонов стальных мостов при сборке, сварке и ремонте в монтажных условиях | АЦСТ-159-00027 | Пр | 21.10.2028 | АЦСТ-159 | да | открыть
Закрытое акционерное общество "Курганстальмост" | УОНИ-13/55 | Электроды тип Э50А марки УОНИ-13/55, УОНИИ-13/55. Допускается применение других аттестованных сварочных материалов в соответствии с требованиями НД и ПТД. | 1 (М01); 2 (М03) | группа 3 (М03) | РД | СК | свыше 3,0 до 12,0 включительно / свыше 12,0 до 50,0 включительно |  | с подогревом | без термообработки | Н1; Г; П1; В1 / Н2; П2; В1 / Н1; Н2; П2; В1 | ТС-РД-17-СК-«Курганстальмост», Дата утверждения: 18 июня 2018 г | Технология монтажной ручной дуговой сварки покрытыми электродами стальных строительных конструкций | АЦСТ-159-00028 | Пр | 21.10.2028 | АЦСТ-159 | да | открыть
Закрытое акционерное общество "Курганстальмост" |  | Сварочные электроды МК-А. Допускается применение других аттестованных сварочных материалов в соответствии с требованиями НД и ПТД. | 2 (М03): 390 - 14ХГНДЦ / 1 (М01): 345 - 14ХГНДЦ | группа 3 (М03) | РД | КСМ | Привариваемая деталь - от 6,0 до 16,0 включительно; ¦ Основная деталь - от 6,0 до 50,0 включительно / Привариваемая деталь - свыше 16,0 до 50,0 включительно; ¦ Основная деталь - от 6,0 до 50,0 включительно |  | с подогревом | без термообработки | Н1; Н2 | ТС-РД-16-КСМ-«Курганстальмост» 24.08.2017 | Технология ручной дуговой сварки покрытыми электродами при изготовлении конструкций мостов из атмосферостойкой стали марки 14ХГНДЦ | АЦСТ-159-00090 | Пр | 21.10.2029 | АЦСТ-159 | да | открыть
Закрытое акционерное общество "Курганстальмост" | POWER WET 60M | Сварочная проволока POWER WET 60M. Допускается применение других аттестованных сварочных материалов в соответствии с требованиями НД и ПТД | 2(М03): 390 - 14ХГНДЦ | группа 3 (М03) | МПГ | КСМ | от 6,0 до 16,0 включительно / свыше 16,0 до 50,0 включительно / Привариваемая деталь - от 6,0 до 16,0 включительно; ¦ Основная деталь - от 6,0 до 50,0 включительно / Привариваемая деталь - свыше 16,0 до 50,0 включительно; ¦ Основная деталь - от 6,0 до 50,0 включительно / Привариваемая деталь - свыше 16,0 до 50,0 включительно; ¦ Основная деталь - свыше 8,0 до 50,0 включительно |  | с подогревом | без термообработки | Н1 / Н1; Н2 | ТС-МПГ-15-КСМ-«Курганстальмост» 24.08.2017 | Технология механизированной сварки порошковой проволокой при изготовлении конструкций мостов из атмосферостойкой стали марки 14ХГНДЦ | АЦСТ-159-00091 | Пр | 21.10.2029 | АЦСТ-159 | да | открыть
Закрытое акционерное общество "Курганстальмост" |  | Сварочная проволока ПСФ-А-0402 в сочетании с флюсом СТ-65*. Допускается применение других аттестованных сварочных материалов в соответствии с требованиями НД и ПТД. | 2(М03): 390 - 14ХГНДЦ | группа 3 (М03) | АФ | КСМ | от 6,0 до 16,0 включительно / свыше 16,0 до 50,0 включительно / Привариваемая деталь - от 6,0 до 16,0 включительно; ¦ Основная деталь - от 6,0 до 50,0 включительно / Привариваемая деталь - свыше 16,0 до 50,0 включительно; Основная деталь - от 6,0 до 50,0 включительно |  | с подогревом | без термообработки | Н1 / Н1; Н2 | ТС-АФ-14-КСМ-«Курганстальмост» 24.08.2017 | Технология автоматической сварки под слоем флюса при изготовлении конструкций мостов из атмосферостойкой стали марки 14ХГНДЦ ¦ | АЦСТ-159-00092 | Пр | 21.10.2029 | АЦСТ-159 | да | открыть
Закрытое акционерное общество "Курганстальмост" |  |  | 1 (М01) / 2(М03) | группа 3 (М03) | КСО | КСМ |  |  |  | без термообработки |  | ТУ №03147 19.03.2012 | Технологические указания по приварке гибких упоров методом контактно-дуговой сварки, контролю и приемке сварных соединений | АЦСТ-159-00093 | Пв | 21.10.2029 | АЦСТ-159 | да | открыть
Закрытое акционерное общество "Курганстальмост" | Св-10НМА, OK Flux 10.71M | Сварочная проволока марки Св-10НМА в сочетании со сварочным керамическим флюсом марки OK Flux 10.71M допускается применение других аттестованных сварочных материалов в соответствии с требованиями НД и ПТД. | 1 (М01); 2 (М03) | группа 3 (М03) | АФ | СК | от 16,0 до 40,0 включительно / свыше 12,0 до 50,0 включительно / свыше 40,0 до 120,0 включительно |  | с подогревом | без термообработки | Н1; Н2 / Н1 | ТС-АФ-08-СК-«Курганстальмост» Издание 2 31.01.2022 | Технология автоматической сварки под слоем флюса при изготовлении строительных конструкций | АЦСТ-159-00113 | Пв | 23.03.2030 | АЦСТ-159 | да | открыть
Закрытое акционерное общество "Курганстальмост" | Св-08Г2С, ULTRA 500 | Сварочная проволока марки Св-08Г2С, ULTRA 500, допускается применение других аттестованных сварочных материалов в соответствии с требованиями НД и ПТД. | 1 (М01); 2 (М03) | группа 3 (М03) | МП | СК | свыше 50,0 до 120,0 включительно |  | с подогревом | без термообработки | Н1; Н2 / Н1 | ТС-МП-10-СК-«Курганстальмост» Издание 2 31.01.2022 | Технология механизированной сварки плавящимся электродом в среде активных газов и смесях при изготовлении строительных конструкций | АЦСТ-159-00114 | Пв | 23.03.2030 | АЦСТ-159 | да | открыть
Закрытое акционерное общество "Курганстальмост" |  | Сварочная проволока марки Екатерина 70S-6, допускается применение других аттестованных сварочных материалов в соответствии с требованиями НД и ПТД. | 1 (М01); 2 (М03) | группа 3 (М03) | МП | КСМ | от 6,0 до 16,0 включительно / свыше 16,0 до 50,0 включительно / Привариваемая деталь - от 6,0 до 16,0 включительно; ¦ Основная деталь - от 6,0 до 50,0 включительно / Привариваемая деталь - свыше 16,0 до 40,0 включительно; ¦ Основная деталь - от 6,0 до 50,0 включительно / Привариваемая деталь - свыше 16,0 до 50,0 включительно; ¦ Основная деталь - от 6,0 до 50,0 включительно / Привариваемая деталь - свыше 40,0 до 50,0 включительно; ¦ Основная деталь - от 6,0 до 50,0 включительно |  | без подогрева / с подогревом** | без термообработки | Н1 / Н1; Н2 | ТС-МП-05-КСМ-«Курганстальмост». Издание 3 10.03.2026 | Технология механизированной сварки плавящимся электродом в среде активных газов и смесях при заводском изготовлении конструкций мостов | АЦСТ-159-00120 | Пв | 23.04.2030 | АЦСТ-159 | да | открыть
Закрытое акционерное общество "Курганстальмост" | Св-О8ГА, WS F 101 | Сварочная проволока марки Св-О8ГА в сочетании со сварочным керамическим флюсом марки WS F 101, допускается применение других аттестованных сварочных материалов в соответствии с требованиями НД и ПТД. | 1 (М01); 2 (М03) | группа 3 (М03) | АФ | КСМ | от 6,0 до 16,0 включительно / свыше 16,0 до 20,0 включительно / от 18,0 до 50,0 включительно / Привариваемая деталь - от 6,0 до 16,0 включительно; ¦ Основная деталь - от 6,0 до 50,0 включительно / Привариваемая деталь - свыше 16,0 до 40,0 включительно; ¦ Основная деталь - от 6,0 до 50,0 включительно / Привариваемая деталь - свыше 40,0 до 50,0 включительно; ¦ Основная деталь - от 6,0 до 50,0 включительно |  | без подогрева / с подогревом** | без термообработки | Н1 / Н1; Н2 | ТС-АФ-03-КСМ-«Курганстальмост». Издание 3 10.03.2026 | Технология автоматической сварки под слоем флюса при изготовлении конструкций мостов | АЦСТ-159-00121 | Пв | 24.04.2030 | АЦСТ-159 | да | открыть
Закрытое акционерное общество "Курганстальмост" | Св-10НМА, WS F 101 | Сварочная проволока марки Св-10НМА в сочетании со сварочным керамическим флюсом марки WS F 101, допускается применение других аттестованных сварочных материалов в соответствии с требованиями НД и ПТД. | 1 (М01); 2 (М03) | группа 3 (М03) | АФ | СК | свыше 3,0 до 12,0 включительно / свыше 12,0 до 32,0 включительно / от 18,0 до 50,0 включительно / Привариваемая деталь - свыше 3,0 до 12,0 включительно; ¦ Основная деталь - свыше 3,0 до 50,0 включительно / Привариваемая деталь - свыше 12,0 до 40,0 включительно; ¦ Основная деталь - свыше 3,0 до 50,0 включительно / Привариваемая деталь - свыше 40,0 до 50,0 включительно; ¦ Основная деталь - свыше 3,0 до 50,0 включительно |  | без подогрева / с подогревом** | без термообработки | Н1 / Н1; Н2 | ТС-АФ-08-СК-«Курганстальмост». Издание 2 31.01.2022 | Технология автоматической сварки под слоем флюса при изготовлении строительных конструкций | АЦСТ-159-00122 | Пв | 24.04.2030 | АЦСТ-159 | да | открыть
Закрытое акционерное общество "Курганстальмост" | ULTRA 500 | Сварочная проволока марки ULTRA 500, допускается применение других аттестованных сварочных материалов в соответствии с требованиями НД и ПТД. | 1 (М01); 2 (М03) | группа 3 (М03) | АПГ | СК | Привариваемая деталь - свыше 3,0 до 12,0 включительно; ¦ Основная деталь - свыше 3,0 до 50,0 включительно / Привариваемая деталь - свыше 12,0 до 40,0 включительно; ¦ Основная деталь - свыше 3,0 до 50,0 включительно / Привариваемая деталь - свыше 40,0 до 50,0 включительно; ¦ Основная деталь - свыше 3,0 до 50,0 включительно / Привариваемая деталь - свыше 12,0 до 50,0 включительно; ¦ Основная деталь - свыше 3,0 до 50,0 включительно |  | с подогревом** | без термообработки | Н1; Н2 | ТС-АПГ-09-КСМ/СК-«Курганстальмост». Издание 3 10.03.2026 | Технология автоматической сварки плавящимся электродом в среде активных газов и смесях при заводском изготовлении конструкций мостов и строительных конструкций | АЦСТ-159-00123 | Пв | 24.04.2030 | АЦСТ-159 | да | открыть
Закрытое акционерное общество "Курганстальмост" |  | Сварочная проволока марки Екатерина 70S-6, допускается применение других аттестованных сварочных материалов в соответствии с требованиями НД и ПТД. | 1 (М01); 2 (М03) | группа 3 (М03) | МП | СК | свыше 3,0 до 12,0 включительно / свыше 12,0 до 50,0 включительно / Привариваемая деталь - свыше 3,0 до 12,0 включительно; ¦ Основная деталь - свыше 3,0 до 50,0 включительно / Привариваемая деталь - свыше 12,0 до 40,0 включительно; ¦ Основная деталь - свыше 3,0 до 50,0 включительно / Привариваемая деталь - свыше 12,0 до 50,0 включительно; ¦ Основная деталь - свыше 3,0 до 50,0 включительно / Привариваемая деталь - свыше 40,0 до 50,0 включительно; ¦ Основная деталь - свыше 3,0 до 50,0 включительно |  | без подогрева / с подогревом** | без термообработки | Н1 / Н1; Н2 | ТС-МП-10-СК-«Курганстальмост». Издание 2 31.01.2022 | Технология механизированной сварки плавящимся электродом в среде активных газов и смесях при изготовлении строительных конструкций | АЦСТ-159-00124 | Пв | 24.04.2030 | АЦСТ-159 | да | открыть
Закрытое акционерное общество "Курганстальмост" |  | Сварочные электроды марки УОНИ(И)-13/55, допускается применение других аттестованных сварочных материалов в соответствии с требованиями НД и ПТД. | 1 (М01); 2 (М03) | группа 3 (М03) | РД | КСМ | Привариваемая деталь - от 6,0 до 16,0 включительно; ¦ Основная деталь - от 6,0 до 50,0 включительно / Привариваемая деталь - свыше 16,0 до 40,0 включительно; ¦ Основная деталь - от 6,0 до 50,0 включительно / Привариваемая деталь - свыше 40,0 до 50,0 включительно; ¦ Основная деталь - от 6,0 до 50,0 включительно / Привариваемая деталь - свыше 16,0 до 50,0 включительно; ¦ Основная деталь - от 6,0 до 50,0 включительно / Привариваемая деталь - свыше 16,0 до 30,0 включительно; ¦ Основная деталь - от 6,0 до 50,0 включительно / Привариваемая деталь - свыше 30,0 до 50,0 включительно; ¦ Основная деталь - от 6,0 до 50,0 включительно |  | с подогревом** | без термообработки | Н1; Н2 / Н2 | ТС-РД-11-КСМ/СК-«Курганстальмост» Издание 3. 10.03.2026 | Технология ручной дуговой сварки покрытыми электродами при заводском изготовлении конструкций мостов и строительных конструкций | АЦСТ-159-00125 | Пв | 07.05.2030 | АЦСТ-159 | да | открыть
Закрытое акционерное общество "Курганстальмост" |  | Сварочные электроды марки УОНИ(И)-13/55, допускается применение других аттестованных сварочных материалов в соответствии с требованиями НД и ПТД. | 1 (М01); 2 (М03) | группа 3 (М03) | РД | СК | Привариваемая деталь - свыше 3,0 до 12,0 включительно; ¦ Основная деталь - свыше 3,0 до 50,0 включительно / Привариваемая деталь - свыше 12,0 до 40,0 включительно; ¦ Основная деталь - свыше 3,0 до 50,0 включительно / Привариваемая деталь - свыше 40,0 до 50,0 включительно; ¦ Основная деталь - свыше 3,0 до 50,0 включительно / Привариваемая деталь - свыше 12,0 до 50,0 включительно; ¦ Основная деталь - свыше 3,0 до 50,0 включительно / Привариваемая деталь - свыше 12,0 до 30,0 включительно; ¦ Основная деталь - свыше 3,0 до 50,0 включительно / Привариваемая деталь - свыше 30,0 до 50,0 включительно; ¦ Основная деталь - свыше 3,0 до 50,0 включительно |  | с подогревом** | без термообработки | Н1; Н2 / Н2 | ТС-РД-11-КСМ/СК-«Курганстальмост» Издание 3. 10.03.2026 | Технология ручной дуговой сварки покрытыми электродами при заводском изготовлении конструкций мостов и строительных конструкций | АЦСТ-159-00126 | Пв | 07.05.2030 | АЦСТ-159 | да | открыть
Закрытое акционерное общество "Курганстальмост" |  | Сварочная проволока марки СМС-47А, допускается применение других аттестованных сварочных материалов в соответствии с требованиями НД и ПТД. | 1 (М01); 2 (М03) | группа 3 (М03) | МПГ | КСМ | От 6,0 до 16,0 включительно / Свыше 16,0 до 50,0 включительно / Привариваемая деталь - от 6,0 до 16,0 включительно; ¦ Основная деталь - от 6,0 до 50,0 включительно / Привариваемая деталь - свыше 16,0 до 40,0 включительно; ¦ Основная деталь - от 6,0 до 50,0 включительно / Привариваемая деталь - свыше 16,0 до 50,0 включительно; ¦ Основная деталь - от 6,0 до 50,0 включительно / Привариваемая деталь - свыше 40,0 до 50,0 включительно; ¦ Основная деталь - от 6,0 до 50,0 включительно |  | с подогревом** | без термообработки | Н1 / Н1; Н2 | ТС-МП-06-КСМ-«Курганстальмост» Издание 3. 10.03.2026 | Технология механизированной сварки порошковой проволокой в среде активных газов и смесях при заводском изготовлении конструкций мостов | АЦСТ-159-00127 | Пв | 07.05.2030 | АЦСТ-159 | да | открыть
Закрытое акционерное общество "Курганстальмост" | Св-08ГА, WS F 101 | Сварочная проволока марки Св-08ГА в сочетании со сварочным керамическим флюсом марки WS F 101, допускается применение других аттестованных сварочных материалов в соответствии с требованиями НД и ПТД. | 1 (М01); 2 (М03) | группа 3 (М03) | АФ | КСМ | свыше 16,0 до 30,0 включительно / свыше 30,0 до 50,0 включительно | свыше 500,0 до 2500,0 включительно | с подогревом | без термообработки | Н1 | ТС-АФ-03-КСМ-«Курганстальмост». Издание 3. 10.03.2026 | Технология автоматической сварки под слоем флюса при изготовлении конструкций мостов | АЦСТ-159-00132 | Пв | 04.08.2030 | АЦСТ-159 | да | открыть
Закрытое акционерное общество "Курганстальмост" | Св-10НМА, WS F 101 | Сварочная проволока марки Св-10НМА в сочетании со сварочным керамическим флюсом марки WS F 101, допускается применение других аттестованных сварочных материалов в соответствии с требованиями НД и ПТД. | 1 (М01); 2 (М03) | группа 3 (М03) | АФ | СК | свыше 12,0 до 30,0 включительно / свыше 30,0 до 50,0 включительно | свыше 500,0 до 2500,0 включительно | с подогревом | без термообработки | Н1 | ТС-АФ-08-СК-«Курганстальмост». Издание 2. 31.01.2022 | Технология автоматической сварки под слоем флюса при изготовлении строительных конструкций | АЦСТ-159-00133 | Пв | 04.08.2030 | АЦСТ-159 | да | открыть
Закрытое акционерное общество "Курганстальмост" | ULTRA 500 | Сварочная проволока марки ULTRA 500, допускается применение других аттестованных сварочных материалов в соответствии с требованиями НД и ПТД. | 1 (М01); 2 (М03) | группа 3 (М03) | МП | СК | свыше 3,0 до 12,0 включительно / свыше 12,0 до 50,0 включительно / Привариваемая деталь - свыше 3,0 до 12,0 включительно ¦ Основная деталь - свыше 3,0 до 50,0 включительно / Привариваемая деталь - свыше 12,0 до 50,0 включительно ¦ Основная деталь - свыше 3,0 до 50,0 включительно |  | с подогревом* | без термообработки | Н1 / Н1; Н2 | ТС-МП-10-СК-«Курганстальмост». Издание 2. 31.01.2022 | Технология механизированной сварки плавящимся электродом в среде активных газов и смесях при изготовлении строительных конструкций | АЦСТ-159-00135 | Пв | 14.08.2030 | АЦСТ-159 | да | открыть
Закрытое акционерное общество "Курганстальмост" | ULTRA 500 | Сварочная проволока марки ULTRA 500, допускается применение других аттестованных сварочных материалов в соответствии с требованиями НД и ПТД. | 1 (М01); 2 (М03) | группа 3 (М03) | МП | КСМ | от 6,0 до 16,0 включительно / свыше 16,0 до 50,0 включительно / Привариваемая деталь - от 6,0 до 16,0 включительно ¦ Основная деталь - от 6,0 до 50,0 включительно / Привариваемая деталь - свыше 16,0 до 50,0 включительно ¦ Основная деталь - от 6,0 до 50,0 включительно |  | с подогревом* | без термообработки | Н1 / Н1; Н2 | ТС-МП-05-КСМ-«Курганстальмост». Издание 3. 10.03.2026 | Технология механизированной сварки плавящимся электродом в среде активных газов и смесях при заводском изготовлении конструкций мостов | АЦСТ-159-00136 | Пв | 14.08.2030 | АЦСТ-159 | да | открыть
Закрытое акционерное общество «Завод Сибгазстройдеталь» |  |  | 1(М01)2(М03) | группа 3 (М03) | РД | НГДО | [7 empty] | АЦСТ-121-03044 | Пв | 02.12.2026 | АЦСТ-121 | не загружена | открыть
Закрытое акционерное общество «Завод Сибгазстройдеталь» |  |  | 1(М01), 2(М03), 2(М03)+1(М01) | группа 3 (М03) | МАДП+АФ | НГДО | [7 empty] | АЦСТ-121-03847 | Пв | 02.12.2026 | АЦСТ-121 | не загружена | открыть
Закрытое акционерное общество «Курганстальмост» | Св-08ГА, UF-02 | РД: Электроды типа Э50А марки УОНИИ-13/55 – корневой слой шва. ¦ АФ: Св-08ГА в сочетании с UF-02 - последующих слоев шва. ¦ Допускается применение других аттестованных сварочных материалов в соответствии с требованиями НД и ПТД. | 1 (М01); 2 (М03) | группа 3 (М03) | РД+АФ | КСМ | от 10,0 до 16,0 включительно / свыше 16,0 до 25,0 включительно / свыше 25,0 до 50,0 включительно |  | с подогревом | без термообработки | Н1 | ТС-АФ-22-КСМ-«Курганстальмост», Дата утверждения: 28 апреля 2020 | Технология автоматической сварки под флюсом пролетных строений, опор и пилонов стальных мостов при сборке, сварке и ремонте в монтажных условиях | АЦСТ-159-00025 | Пр | 02.10.2028 | АЦСТ-159 | да | открыть
Закрытое акционерное общество «Шахта Беловская» |  |  | 1(М01), 2(М03) | группа 3 (М03) | МП | ГДО | [7 empty] | АЦСТ-90-01569 | Пв | 11.06.2029 | АЦСТ-90 | не загружена | открыть
Индивидуальный предприниматель Рязанов Сергей Викторович |  |  | 1(М01), 2(М03), 2+1(М03+М01) | группа 3 (М03) | РАД | НГДО | [7 empty] | АЦСТ-131-00695 | Пв | 31.07.2029 | АЦСТ-131 | не загружена | открыть
КФ ООО "Механик" | Св-08Г2С | Проволока сплошного сечения Св-08Г2С и другие аттестованные аналоги, указанные в ПТД | Группа 3, марки согласно ПТД | группа 3 (М03) | МП | ГДО | свыше 12,0 до 50,0 включительно / свыше 12,0 до 30,0 включительно/свыше 3,0 до 50,0 включительно / свыше 12,0 до 50,0 включительно/свыше 6,0 до 50,0 включительно |  | с подогревом | без термообработки | Н1; Г; П1; В1 / Н1; Н2; П2; В1 | ТИ-МП-ГДО-2024 04.06.2024 | Технологическая инструкция механизированная сварка плавящимся электродом в среде активных газов и смесях сталей группы 1, 3 (стали типа HARDOX) и их сочетания (3+1) технических устройств опасных производственных объектов (горнодобывающее оборудование) | АЦСТ-145-00200 | Пв | 24.03.2029 | АЦСТ-145 | да | открыть
КФ ООО "Механик" | УОНИ-13/55 | Электроды покрытые металлические Э50А (УОНИ 13/55) и другие аттестованные аналоги, указанные в ПТД. | Группа 3+1, марки согласно ПТД/Группа 1, марки согласно ПТД / Группа 3, марки согласно ПТД | группа 3 (М03) | РД | ГДО | свыше 3,0 до 40,0 включительно/свыше 3,0 до 40,0 включительно / свыше 3,0 до 30,0 включительно/ свыше 3,0 до 40,0 включительно / свыше 3,0 до 40,0 включительно/ свыше 3,0 до 40,0 включительно |  | с подогревом** | без термообработки | Н1; Н2; П2; В1 | ТИ-РД-ГДО-2024 04.06.2024 | Технологическая инструкция. Ручная дуговая сварка сталей группы 1, 3 (стали типа HARDOX) и их сочетания 3+1 технических устройств опасных производственных объектов (горнодобывающее оборудование) | АЦСТ-145-00201 | Пв | 24.03.2029 | АЦСТ-145 | да | открыть
ОАО "1019 военный ремонтный завод" |  |  | 1(М01), 2(М03) | группа 3 (М03) | РД | ПТО | [7 empty] | АЦСТ-96-00086 | Пв | 18.07.2027 | АЦСТ-96 | не загружена | открыть
ОАО "БЕЛТРУБОПРОВОДСТРОЙ" |  |  | 2(М03), 1(М01), 1(М01)+2(М03) | группа 3 (М03) | РД | НГДО | [7 empty] | АЦСТ-12-07376 | Пв | 16.09.2028 | АЦСТ-12 | не загружена | открыть
ОАО "БЕЛТРУБОПРОВОДСТРОЙ" |  |  | 1(М01), 2(М03), 1(М01)+2(М03), 2(М03)+1(М01) | группа 3 (М03) | РД | НГДО | [7 empty] | АЦСТ-12-07381 | Пв | 17.09.2028 | АЦСТ-12 | не загружена | открыть
ОАО "БЕЛТРУБОПРОВОДСТРОЙ" |  |  | 1(М01), 2(М03), 1(М01)+2(М03), 2(М03)+1(М01) | группа 3 (М03) | РД | НГДО | [7 empty] | АЦСТ-12-07386 | Пв | 18.09.2028 | АЦСТ-12 | не загружена | открыть
ОАО "БЕЛТРУБОПРОВОДСТРОЙ" |  |  | 1(М01)+2(М03), 1(М01) | группа 3 (М03) | РД | НГДО | [7 empty] | АЦСТ-12-07401 | Пв | 20.09.2028 | АЦСТ-12 | не загружена | открыть
ОАО "БЕЛТРУБОПРОВОДСТРОЙ" |  |  | 1(М01)+2(М03), 2(М03), 1(М01) | группа 3 (М03) | РД | НГДО | [7 empty] | АЦСТ-12-07402 | Пв | 20.09.2028 | АЦСТ-12 | не загружена | открыть
ОАО "БЕЛТРУБОПРОВОДСТРОЙ" |  |  | 1(М01), 1(М01)+2(М03), 2(М03) | группа 3 (М03) | РД | НГДО | [7 empty] | АЦСТ-12-07403 | Пв | 20.09.2028 | АЦСТ-12 | не загружена | открыть
ОАО "БЕЛТРУБОПРОВОДСТРОЙ" |  |  | 2(М03) | группа 3 (М03) | РД+МПС | НГДО | [7 empty] | АЦСТ-12-07412 | Пв | 24.09.2028 | АЦСТ-12 | не загружена | открыть
ОАО "БЕЛТРУБОПРОВОДСТРОЙ" |  |  | 2(М03) | группа 3 (М03) | РД | НГДО | [7 empty] | АЦСТ-12-07441 | Пв | 14.10.2028 | АЦСТ-12 | не загружена | открыть
ОАО "БЕЛТРУБОПРОВОДСТРОЙ" |  |  | 2(М03) | группа 3 (М03) | РД | НГДО | [7 empty] | АЦСТ-12-07507 | Пв | 11.10.2028 | АЦСТ-12 | не загружена | открыть
ОАО "БЕЛТРУБОПРОВОДСТРОЙ" |  |  | 2(М03) | группа 3 (М03) | РД | НГДО | [7 empty] | АЦСТ-12-07508 | Пв | 14.10.2028 | АЦСТ-12 | не загружена | открыть
ОАО "БЕЛТРУБОПРОВОДСТРОЙ" |  |  | 1(М01)+2(М03), 1(М01) | группа 3 (М03) | РД | НГДО | [7 empty] | АЦСТ-12-07639 | Пв | 24.03.2029 | АЦСТ-12 | не загружена | открыть
ОАО "БЕЛТРУБОПРОВОДСТРОЙ" |  |  | 1(М01)+2(М03), 2(М03), 1(М01) | группа 3 (М03) | РД | НГДО | [7 empty] | АЦСТ-12-07640 | Пв | 24.03.2029 | АЦСТ-12 | не загружена | открыть
ОАО "БЕЛТРУБОПРОВОДСТРОЙ" |  |  | 1(М01), 1(М01)+2(М03), 2(М03) | группа 3 (М03) | РД | НГДО | [7 empty] | АЦСТ-12-07641 | Пв | 24.03.2029 | АЦСТ-12 | не загружена | открыть
ОАО "БЕЛТРУБОПРОВОДСТРОЙ" |  |  | 1(М01)1(М01), 1(М01)2(М03) | группа 3 (М03) | РД | НГДО | [7 empty] | АЦСТ-12-07642 | Пв | 25.03.2029 | АЦСТ-12 | не загружена | открыть
ОАО "БЕЛТРУБОПРОВОДСТРОЙ" |  |  | 1(М01)+2(М03), 1(М01) | группа 3 (М03) | РАД | НГДО | [7 empty] | АЦСТ-12-07644 | Пв | 25.03.2029 | АЦСТ-12 | не загружена | открыть
ОАО "БЕЛТРУБОПРОВОДСТРОЙ" |  |  | 1(М01)2(М03) | группа 3 (М03) | РАД | НГДО | [7 empty] | АЦСТ-12-07646 | Пв | 27.03.2029 | АЦСТ-12 | не загружена | открыть
ОАО "БЕЛТРУБОПРОВОДСТРОЙ" |  |  | 1(М01)2(М03) | группа 3 (М03) | РД | НГДО | [7 empty] | АЦСТ-12-07647 | Пв | 27.03.2029 | АЦСТ-12 | не загружена | открыть
ОАО "БЕЛТРУБОПРОВОДСТРОЙ" |  |  | 1(М01)+2(М03) | группа 3 (М03) | РД | НГДО | [7 empty] | АЦСТ-12-07648 | Пв | 27.03.2029 | АЦСТ-12 | не загружена | открыть
ОАО "БЕЛТРУБОПРОВОДСТРОЙ" |  |  | 2(М03), 1(М01)2(М03), 1(М01) | группа 3 (М03) | РД+МПС | НГДО | [7 empty] | АЦСТ-12-08237 | Пв | 29.07.2029 | АЦСТ-12 | не загружена | открыть
ОАО "БЕЛТРУБОПРОВОДСТРОЙ" |  |  | 1(М01), 2(М03)1(М01), 2(М03), 1(М01)2(М03) | группа 3 (М03) | РД | НГДО | [7 empty] | АЦСТ-147-00749 | Пв | 24.06.2030 | АЦСТ-147 | не загружена | открыть
ОАО "БЕЛТРУБОПРОВОДСТРОЙ" |  |  | 1(М01), 2(М03), 2+1(М03+М01), 2(М03)1(М01), 1(М01)2(М03) | группа 3 (М03) | РД | НГДО | [7 empty] | АЦСТ-147-00750 | Пв | 24.06.2030 | АЦСТ-147 | не загружена | открыть
ОАО "БЕЛТРУБОПРОВОДСТРОЙ" |  |  | 1(М01), 2+1(М03+М01), 2(М03) | группа 3 (М03) | РД | НГДО | [7 empty] | АЦСТ-147-00751 | Пв | 25.06.2030 | АЦСТ-147 | не загружена | открыть
ОАО "Белтрубопроводстрой" |  |  | 1(М01), 2(М03) | группа 3 (М03) | РД | СК | [7 empty] | АЦСТ-98-09915 | Пв | 14.09.2027 | АЦСТ-98 | не загружена | открыть
ОАО "Белтрубопроводстрой" |  |  | 2(М03) | группа 3 (М03) | РД+МПС | НГДО | [7 empty] | АЦСТ-98-10089 | Пв | 15.02.2028 | АЦСТ-98 | не загружена | открыть
ОАО "Белтрубопроводстрой" |  |  | 2(М03) | группа 3 (М03) | РД | НГДО | [7 empty] | АЦСТ-98-10115 | Пв | 12.03.2028 | АЦСТ-98 | не загружена | открыть
ОАО "Волгограднефтемаш" |  |  | 1(М01)+3(М03) | группа 3 (М03) | РАД+РД | ОХНВП | [7 empty] | АЦСТ-8-02849 | Пв | 18.05.2027 | АЦСТ - 8 | не загружена | открыть
ОАО "Волгограднефтемаш" |  |  | 1(М01)+3(М03) | группа 3 (М03) | РАД+РД+АФ | ОХНВП | [7 empty] | АЦСТ-8-02850 | Пв | 18.05.2027 | АЦСТ - 8 | не загружена | открыть
ОАО "Волгограднефтемаш" |  |  | 1(М01)+2(М03), 1(М01)+3(М03), 1(М01) | группа 3 (М03) | РД+АФ | НГДО | [7 empty] | АЦСТ-8-03073 | Пв | 14.11.2028 | АЦСТ - 8 | не загружена | открыть
ОАО "Волгограднефтемаш" |  |  | 2(М03), 1(М01)+2(М03) | группа 3 (М03) | РАД+РД+АФ | ОХНВП | [7 empty] | АЦСТ-8-03308 | Пв | 30.06.2030 | АЦСТ - 8 | не загружена | открыть
ОАО "Волгограднефтемаш" |  |  | 2(М03), 1(М01), 2(М03)+1(М01), 9(М11) | группа 3 (М03) | РАД+РД | ОХНВП | [7 empty] | АЦСТ-8-03309 | Пв | 30.06.2030 | АЦСТ - 8 | не загружена | открыть
ОАО "Волгограднефтемаш" |  |  | 2(М03), 2(М03)+1(М01), 1(М01)+2(М03), 9(М11) | группа 3 (М03) | РД | ОХНВП | [7 empty] | АЦСТ-8-03311 | Пв | 03.07.2030 | АЦСТ - 8 | не загружена | открыть
ОАО "Волгограднефтемаш" |  |  | 2(М03)+1(М01), 2(М03) | группа 3 (М03) | МП+АФ | ОХНВП | [7 empty] | АЦСТ-8-03312 | Пв | 03.07.2030 | АЦСТ - 8 | не загружена | открыть
ОАО "Волгограднефтемаш" |  |  | 2(М03), 2(М03)+1(М01), 9(М11) | группа 3 (М03) | РД+АФ | ОХНВП | [7 empty] | АЦСТ-8-03313 | Пв | 03.07.2030 | АЦСТ - 8 | не загружена | открыть
ОАО "КАМРЕ" |  | Корневой, заполняющие и облицовочный слои шва: покрытые электроды тип: Э42А*; Э46*; Э50А / Корневой, заполняющие и облицовочный слои шва: покрытые электроды тип Э50А | 1 (М01) / 2 (М03) | группа 3 (М03) | РД | ПТО | от 3,0 до 12,0 включительно | плоские детали | без подогрева | без термообработки | Н1; Г; П1; В1 / Н1; Н2; П2; В1 | №РД-ПТО 1,14-КАМРЕ-2024 05.03.2024 | Технология ручной дуговой сварки подъемно-транспортного оборудования п.1, 14 | АЦСТ-108-00176 | Пв | 23.04.2028 | АЦСТ-108 | да | открыть
ОАО "ЭЛЕКТРОМЕХАНИКА" |  |  | 1(М01), 2(М03) | группа 3 (М03) | МП | НГДО | [7 empty] | АЦСТ-98-11030 | Пв | 25.03.2030 | АЦСТ-98 | не загружена | открыть
ОАО "Ямал СПГ" |  |  | 1(М01), 1(М01)+2(М03), 2(М03) | группа 3 (М03) | РД | НГДО | [7 empty] | АЦСТ-94-01889 | Пв | 10.11.2027 | АЦСТ-94 | не загружена | открыть
ОАО "Ямал СПГ" |  |  | 1(М01)+2(М03), 2(М03) | группа 3 (М03) | РД | НГДО, ОХНВП | [7 empty] | АЦСТ-94-01890 | Пв | 10.11.2027 | АЦСТ-94 | не загружена | открыть
ОАО «БЕЛТРУБОПРОВОДСТРОЙ» |  |  | 2(М03) | группа 3 (М03) | МП+АПИ | НГДО | [7 empty] | АЦСТ-147-00497 | Пв | 29.11.2028 | АЦСТ-147 | не загружена | открыть
ОАО «БЕЛТРУБОПРОВОДСТРОЙ» |  |  | 2(М03) | группа 3 (М03) | МП+АПИ | НГДО | [7 empty] | АЦСТ-147-00627 | Пв | 16.09.2029 | АЦСТ-147 | не загружена | открыть
ОАО «БЕЛТРУБОПРОВОДСТРОЙ» |  |  | 2(М03) | группа 3 (М03) | МП+АПИ | НГДО | [7 empty] | АЦСТ-147-00628 | Пв | 16.09.2029 | АЦСТ-147 | не загружена | открыть
ОАО «БЕЛТРУБОПРОВОДСТРОЙ» |  |  | 2(М03) | группа 3 (М03) | РД | НГДО | [7 empty] | АЦСТ-154-00120 | Пв | 27.02.2030 | АЦСТ-154 | не загружена | открыть
ОАО «БЕЛТРУБОПРОВОДСТРОЙ» |  |  | 2(М03) | группа 3 (М03) | РД | НГДО | [7 empty] | АЦСТ-154-00121 | Пв | 27.02.2030 | АЦСТ-154 | не загружена | открыть
ОАО «БЕЛТРУБОПРОВОДСТРОЙ» |  |  | 1(М01), 2(М03) | группа 3 (М03) | РД | НГДО | [7 empty] | АЦСТ-154-00122 | Пв | 27.02.2030 | АЦСТ-154 | не загружена | открыть
ОАО «Белтрубопроводстрой» |  | Электроды типа Э42А*; Э46*; Э50А. Допускается применение других аттестованных сварочных материалов в соответствии с требованиями ПТД. | 1 (М01) | группа 3 (М03) | РД | СК | свыше 3,0 до 12,0 включительно / свыше 12,0 до 50,0 включительно | плоские детали | с подогревом | без термообработки | Н1; Г; П1; В1 / Н1; Н2; П2; В1 | ТИ-РД-СК 06.01.2023 | Ручная дуговая сварка покрытыми электродами металлических строительных конструкций | АЦСТ-154-00046 | Пв | 21.02.2027 | АЦСТ-154 | да | открыть
ОАО «Искра» |  |  | 1(М01), 2(М03), 2+1(М03+М01) | группа 3 (М03) | МП | НГДО | [7 empty] | АЦСТ-33-01969 | Пв | 31.07.2028 | АЦСТ-33 | не загружена | открыть
ОАО «СУ №2» |  |  | 2(М03) | группа 3 (М03) | РД | НГДО | [7 empty] | АЦСТ-102-03274 | Пв | 22.12.2027 | АЦСТ-102 | не загружена | открыть
ОАО «СУ №2» |  |  | 1(М01), 2(М03), 1(М01)классапрочностидоК54включительно+2(М03) | группа 3 (М03) | РД | НГДО | [7 empty] | АЦСТ-102-03454 | Пв | 15.11.2028 | АЦСТ-102 | не загружена | открыть
ОАО «СУ №2» |  |  | 1(М01), 2(М03) | группа 3 (М03) | МП+МПС | НГДО | [7 empty] | АЦСТ-102-03493 | Пв | 20.12.2028 | АЦСТ-102 | не загружена | открыть
ОАО «СУ №2» |  |  | 2(М03) | группа 3 (М03) | МП+АПИ | НГДО | [7 empty] | АЦСТ-102-03524 | Пв | 05.03.2029 | АЦСТ-102 | не загружена | открыть
ОАО «СУ №2» |  |  | 1(М01), 2(М03) | группа 3 (М03) | МП+МПС | НГДО | [7 empty] | АЦСТ-102-03572 | Пв | 28.04.2029 | АЦСТ-102 | не загружена | открыть
ОАО «СУ №2» |  |  | 1(М01), 2(М03) | группа 3 (М03) | РД+АФ | НГДО | [7 empty] | АЦСТ-102-03710 | Пв | 22.07.2029 | АЦСТ-102 | не загружена | открыть
ОАО «СУ №2» |  |  | 1(М01), 2(М03), 2(М03)классапрочностивышеК54доК60включительно+1(М01) | группа 3 (М03) | РД | НГДО | [7 empty] | АЦСТ-102-03711 | Пв | 22.07.2029 | АЦСТ-102 | не загружена | открыть
ОАО «СУ №2» |  |  | 1(М01), 2(М03), 2(М03)классапрочностивышеК54доК60включительно+1(М01) | группа 3 (М03) | РД | НГДО | [7 empty] | АЦСТ-102-03712 | Пв | 22.07.2029 | АЦСТ-102 | не загружена | открыть
ОАО «СУ №2» |  |  | 1(М01), 1(М01)2(М03) | группа 3 (М03) | РАД | НГДО | [7 empty] | АЦСТ-102-03744 | Пв | 21.01.2029 | АЦСТ-102 | не загружена | открыть
ОАО «СУ №2» |  |  | 1(М01), 1(М01)2(М03) | группа 3 (М03) | РД | НГДО | [7 empty] | АЦСТ-102-03745 | Пв | 21.01.2029 | АЦСТ-102 | не загружена | открыть
ОАО «СУ №2» |  |  | 1(М01), 1(М01)2(М03) | группа 3 (М03) | РАД | НГДО | [7 empty] | АЦСТ-102-03849 | Пв | 12.12.2029 | АЦСТ-102 | не загружена | открыть
ОАО «СУ №2» |  |  | 1(М01), 1(М01)2(М03) | группа 3 (М03) | РАД | НГДО | [7 empty] | АЦСТ-102-03900 | Пв | 12.01.2030 | АЦСТ-102 | не загружена | открыть
ОАО «СУ №2» |  |  | 1(М01), 2(М03), 1(М01)классапрочностидоК54включительно+2(М03) | группа 3 (М03) | РД | НГДО | [7 empty] | АЦСТ-102-04096 | Пв | 18.09.2030 | АЦСТ-102 | не загружена | открыть
ОАО «СУ №2» |  |  | 2(М03) | группа 3 (М03) | РД | НГДО | [7 empty] | АЦСТ-121-02944 | Пв | 21.10.2026 | АЦСТ-121 | не загружена | открыть
ОАО «Ямал СПГ» |  |  | 1(М01)+2(М03) | группа 3 (М03) | РД | НГДО, ОХНВП | [7 empty] | АЦСТ-94-02235 | Пв | 20.11.2029 | АЦСТ-94 | не загружена | открыть
ОБЩЕСТВО С ОГРАНИЧЕННОЙ ОТВЕТСТВЕННОСТЬЮ "АГРОИНВЕСТСТРОЙ" |  |  | 1(М01), 2(М03) | группа 3 (М03) | РД | НГДО | [7 empty] | АЦСТ-110-02236 | Пв | 18.07.2028 | АЦСТ-110 | не загружена | открыть
ОБЩЕСТВО С ОГРАНИЧЕННОЙ ОТВЕТСТВЕННОСТЬЮ "АГРОИНВЕСТСТРОЙ" |  |  | 1(М01), 2(М03), 2+1(М03+М01) | группа 3 (М03) | РД | НГДО | [7 empty] | АЦСТ-110-02237 | Пв | 18.07.2028 | АЦСТ-110 | не загружена | открыть
ОБЩЕСТВО С ОГРАНИЧЕННОЙ ОТВЕТСТВЕННОСТЬЮ "АГРОИНВЕСТСТРОЙ" |  |  | 2(М03), 2+1(М03+М01), 1(М01) | группа 3 (М03) | РД | НГДО | [7 empty] | АЦСТ-110-02238 | Пв | 19.07.2028 | АЦСТ-110 | не загружена | открыть
ОБЩЕСТВО С ОГРАНИЧЕННОЙ ОТВЕТСТВЕННОСТЬЮ "АГРОИНВЕСТСТРОЙ" |  |  | 2(М03), 2+1(М03+М01), 1(М01) | группа 3 (М03) | РД | НГДО | [7 empty] | АЦСТ-110-02239 | Пв | 19.07.2028 | АЦСТ-110 | не загружена | открыть
ОБЩЕСТВО С ОГРАНИЧЕННОЙ ОТВЕТСТВЕННОСТЬЮ "АГРОИНВЕСТСТРОЙ" |  |  | 2(М03), 1(М01) | группа 3 (М03) | МП+МПС | НГДО | [7 empty] | АЦСТ-110-02240 | Пв | 19.07.2028 | АЦСТ-110 | не загружена | открыть
ОБЩЕСТВО С ОГРАНИЧЕННОЙ ОТВЕТСТВЕННОСТЬЮ "АРГОС-СТРОЙ" | УОНИ-13/55, OK 53.70, LB-52U | Электроды типа Э50А марок УОНИ 13/55, OK 53.70, LB-52U - все слои шва. Допускается применение других аттестованных сварочных материалов в соответствии с требованиями ПТД. | 1 (М01) | группа 3 (М03) | РД | ГО | от 2,0 до 3,0 включительно / свыше 3,0 до 10,0 включительно / свыше 3,0 до 12,0 включительно / свыше 12,0 до 22,0 включительно | от 15,0 до 25,0 включительно / свыше 25,0 до 150,0 включительно / свыше 150,0 до 500,0 включительно / свыше 500,0 до 920,0 включительно / свыше 89,0 до 150,0 включительно | без подогрева | без термообработки | Н1; Г; В1; Н45 | ТИ-КЕДР-РД-ГО1,2,3,4,6-2025 09.01.2025 | Технология ручной дуговой сварки электродами с основным видом покрытия газопроводов и газового оборудования | АЦСТ-161-00219 | Пв | 13.05.2029 | АЦСТ-161 | да | открыть
ОБЩЕСТВО С ОГРАНИЧЕННОЙ ОТВЕТСТВЕННОСТЬЮ "АРГОС-СТРОЙ" | OK 53.70, LB-52U, OK 74.70 | Электроды типа Э50А марок УОНИ- 13/55, OK 53.70, LB-52U - корневой слой шва; электроды типа Э60 марки OK 74.70 - заполняющий и облицовочный слои шва. Допускается применение других аттестованных сварочных материалов в соответствии с требованиями ПТД. | 2 (М03) | группа 3 (М03) | РД | ГО | свыше 3,0 до 12,0 включительно / свыше 12,0 до 37,0 включительно | свыше 500,0 до 920,0 включительно | без подогрева | без термообработки | Н1; Г; В1; Н45 | ТИ-КЕДР-РД-ГО1,2,3,4,6-2025 09.01.2025 | Технология ручной дуговой сварки электродами с основным видом покрытия газопроводов и газового оборудования | АЦСТ-161-00220 | Пв | 13.05.2029 | АЦСТ-161 | да | открыть
ОБЩЕСТВО С ОГРАНИЧЕННОЙ ОТВЕТСТВЕННОСТЬЮ "АРГОС-СТРОЙ" |  |  | 1(М01), 2(М03) | группа 3 (М03) | РД | НГДО | [7 empty] | АЦСТ-161-00509 | Пв | 06.06.2029 | АЦСТ-161 | не загружена | открыть
ОБЩЕСТВО С ОГРАНИЧЕННОЙ ОТВЕТСТВЕННОСТЬЮ "АРГОС-СТРОЙ" |  |  | 2(М03), 1(М01)+2(М03) | группа 3 (М03) | РД | НГДО | [7 empty] | АЦСТ-161-00695 | Пв | 19.03.2030 | АЦСТ-161 | не загружена | открыть
ОБЩЕСТВО С ОГРАНИЧЕННОЙ ОТВЕТСТВЕННОСТЬЮ "АСТРОН БИЛДИНГС" | Св-08ГА, Св-10НМА, Flux 10.71Р | Св-08ГА, Св-10НМА и др. аттестованные аналоги согласно НД; флюс: ОК Flux 10.71Р и др. аттестованные аналоги согласно НД | 1 (М01) | группа 3 (М03) | АФ | СК | от 5,0 до 12,0 включительно / свыше 12,0 до 20,0 включительно / свыше 12,0 до 30,0 включительно / привариваемая деталь: от 5,0 до 12,0 включительно; основная деталь: от 5,0 до 50,0 включительно / привариваемая деталь: свыше 12,0 до 40,0 включительно; основная деталь: свыше 6,0 до 50,0 включительно | плоские детали | без подогрева | без термообработки | Н1 / Н2 | ТС-АФ-СК-2026-2(М03) 20.01.2026 | Технология автоматической сварки под флюсом строительных металлоконструкций | АЦСТ-146-00858 | Пв | 22.09.2030 | АЦСТ-146 | да | открыть
ОБЩЕСТВО С ОГРАНИЧЕННОЙ ОТВЕТСТВЕННОСТЬЮ "АСТРОН БИЛДИНГС" | Св-08Г2С, OK AristoRod 12.50 | Св-08Г2С, OK AristoRod 12.50 и др. аттестованные аналоги согласно НД | 1 (М01) / 2 (М03) | группа 3 (М03) | АПГ | СК | первая деталь: от 5,0 до 12,0 включительно; вторая деталь: от 5,0 до 50,0 включительно / первая деталь: свыше 12,0 до 50,0 включительно; вторая деталь: от 5,0 до 50,0 включительно / первая деталь: от 5,0 до 12,0 включительно; вторая деталь: от 5,0 до 30,0* | плоские детали | без подогрева | без термообработки | Н1; Н2; В1; В2 | ТС-РАПГ-СК-2026 М03 21.01.2026 | Технология автоматической сварки в среде активных газов и смесях строительных металлоконструкций | АЦСТ-146-00859 | Пв | 22.09.2030 | АЦСТ-146 | да | открыть
ОБЩЕСТВО С ОГРАНИЧЕННОЙ ОТВЕТСТВЕННОСТЬЮ "АСТРОН БИЛДИНГС" | Св-08Г2С, OK Autrod 12.64, OK Autrod 12.51, OK AristoRod 12.50 | Св-08Г2С, OK Autrod 12.64, OK Autrod 12.51, OK AristoRod 12.50 и др. аттестованные аналоги согласно НД | 1 (М01) / 2 (М03) | группа 3 (М03) | АПГ | СК | от 5,0 до 8,0 включительно / от 5,0 до 12,0 включительно / свыше 12,0 до 50,0 включительно / свыше 12,0 до 30,0* | плоские детали | без подогрева | без термообработки | Н1 | ТС-АПГ-СК-2026-2(М03) 20.01.2026 | Технология автоматической сварки в среде активных газов и смесях строительных металлоконструкций | АЦСТ-146-00860 | Пв | 22.09.2030 | АЦСТ-146 | да | открыть
ОБЩЕСТВО С ОГРАНИЧЕННОЙ ОТВЕТСТВЕННОСТЬЮ "АСТРОН БИЛДИНГС" | Св-08Г2С, OK Autrod 12.64, OK Autrod 12.51, OK AristoRod 12.50 | Св-08Г2С, OK Autrod 12.64, OK Autrod 12.51, OK AristoRod 12.50 и другие аттестованные аналоги согласно НД | 1 (М01) | группа 3 (М03) | МП | СК | от 5,0 до 12,0 включительно / свыше 12,0 до 50,0 включительно / привариваемая деталь: от 5,0 до 12,0 включительно; основная деталь: от 5,0 до 50,0 включительно / привариваемая деталь: свыше 12,0 до 50,0 включительно; основная деталь: от 5,0 до 50,0 включительно | плоские детали | без подогрева | без термообработки | Н1 / Н1; Н2 | ТС-МП-СК-2026-2(М03) 15.01.2026 | Технология механизированной сварки в среде активных газов и смесях строительных металлоконструкций | АЦСТ-146-00863 | Пв | 28.09.2030 | АЦСТ-146 | да | открыть
ОБЩЕСТВО С ОГРАНИЧЕННОЙ ОТВЕТСТВЕННОСТЬЮ "БРЯНСКТРУБОПРОВОДСТРОЙ" |  |  | 2(М03) | группа 3 (М03) | РД | НГДО | [7 empty] | АЦСТ-44-01534 | Пв | 26.01.2027 | АЦСТ-44 | не загружена | открыть
ОБЩЕСТВО С ОГРАНИЧЕННОЙ ОТВЕТСТВЕННОСТЬЮ "БРЯНСКТРУБОПРОВОДСТРОЙ" |  |  | 2(М03) | группа 3 (М03) | РД | НГДО | [7 empty] | АЦСТ-44-01535 | Пв | 26.01.2027 | АЦСТ-44 | не загружена | открыть
ОБЩЕСТВО С ОГРАНИЧЕННОЙ ОТВЕТСТВЕННОСТЬЮ "ВЕТРОСТРОЙДЕТАЛЬ" | Св-08Г2С | Св-08Г2С и другие по ПТД | 1 (М01) | группа 3 (М03) | МП | СК | 30≤S≤50 | Плоские детали | с подогревом | без термообработки | Н1 | ТИ.ВСД.03.14.00-2025 19.05.2025 | Технология сборки и сварки плавящимся электродом в среде активных газов и смесях металлических строительных конструкции | АЦСТ-4-07244 | Пв | 10.07.2029 | АЦСТ - 4 | да | открыть
ОБЩЕСТВО С ОГРАНИЧЕННОЙ ОТВЕТСТВЕННОСТЬЮ "ГАЗСТРОЙМЕХАНИЗАЦИЯ" |  |  | 1(М01), 2(М03) | группа 3 (М03) | РД | НГДО | [7 empty] | АЦСТ-158-00041 | Пв | 12.07.2027 | АЦСТ-158 | не загружена | открыть
ОБЩЕСТВО С ОГРАНИЧЕННОЙ ОТВЕТСТВЕННОСТЬЮ "ГАЗСТРОЙМЕХАНИЗАЦИЯ" |  |  | 1(М01), 2(М03) | группа 3 (М03) | РД | НГДО | [7 empty] | АЦСТ-158-00049 | Пв | 08.09.2027 | АЦСТ-158 | не загружена | открыть
ОБЩЕСТВО С ОГРАНИЧЕННОЙ ОТВЕТСТВЕННОСТЬЮ "ГАЗСТРОЙМЕХАНИЗАЦИЯ" |  |  | 1(М01)+2(М03) | группа 3 (М03) | РД | НГДО | [7 empty] | АЦСТ-158-00073 | Пв | 18.01.2028 | АЦСТ-158 | не загружена | открыть
ОБЩЕСТВО С ОГРАНИЧЕННОЙ ОТВЕТСТВЕННОСТЬЮ "ИВАНОВСКИЙ ЗАВОД МЕТАЛЛИЧЕСКИХ КОНСТРУКЦИЙ" | Св-08Г2С, OK Autrod 12.64, OK Autrod 12.51, OK AristoRod 12.50 | Св-08Г2С, OK Autrod 12.64, OK Autrod 12.51, OK AristoRod 12.50 | 1 (М01) | группа 3 (М03) | МП | ПТО | свыше 3,0 до 12,0 включительно / свыше 12,0 до 50,0 включительно | плоские детали | без подогрева* | без термообработки | Н1; Г; П1; В1 / Н1; Н2; П2; В1 | ПТД-МП-ПТО-2023 17.03.2023 | Технология механизированной сварки плавящимся электродом в среде активных газов и смесях при изготовлении, монтаже, ремонте и реконструкции подъёмно-транспортного оборудования и устройств грузозахватных | АЦСТ-158-00034 | Пв | 29.05.2027 | АЦСТ-158 | да | открыть
ОБЩЕСТВО С ОГРАНИЧЕННОЙ ОТВЕТСТВЕННОСТЬЮ "МСГ" | Св-08Г2С, OK Autrod 12.64, OK Autrod 12.51, OK AristoRod 12.50 | Св-08Г2С, OK Autrod 12.64, OK Autrod 12.51, OK AristoRod 12.50 | 1(М01) | группа 3 (М03) | МП | ПТО | 3,0 / свыше 3,0 до 6,0 включительно / свыше 3,0 до 11,0 включительно / свыше 3,0 до 12,0 включительно / свыше 12,0 до 50,0 включительно | плоские детали | без подогрева** | без термообработки | Н1; Г; П1; В1 / Н1; Г; В1; П1 / Н1; Н2; П2; В1 | ПТД-МП-ПТО-2022 14.12.2022 | Изготовление и ремонт стальных конструкций подъемно-транспортной техники с применением полуавтоматической сварки в среде защитного газа | АЦСТ-158-00031 | Пв | 03.05.2027 | АЦСТ-158 | да | открыть
ОБЩЕСТВО С ОГРАНИЧЕННОЙ ОТВЕТСТВЕННОСТЬЮ "ПРОМСТРОЙМОНТАЖ" |  |  | 1(М01), 2(М03), 2+1(М03+М01) | группа 3 (М03) | РД | НГДО | [7 empty] | АЦСТ-11-09546 | Пв | 02.10.2028 | АЦСТ-11 | не загружена | открыть
ОБЩЕСТВО С ОГРАНИЧЕННОЙ ОТВЕТСТВЕННОСТЬЮ "ПРОФЕССИОНАЛ" | LB-52U, OK 55.00 | Э50А(УОНИИ-13/55, LB-52U),Ю Э55(ОК55.00) и их аттестованные аналоги, указанные в ПТД | 1(М01) | группа 3 (М03) | РД | ГДО | свыше 12,0 до 50,0 включительно / свыше 50,0 до 160,0 включительно / Первая деталь:свыше 12,0 до 50,0 включительно; вторая деталь :свыше 12,0 до 160,0 включительно / Первая деталь:свыше 50,0 до 160,0 включительно; вторая деталь :свыше 50,0 до 160,0 включительно / Первая деталь:свыше 12,0 до 50,0 включительно; вторая деталь :свыше 50,0 до 160,0 включительно | плоские детали | с подогревом | без термообработки | Н1; Г / Н1; Н2 | ТИ-РД-ГДО(1) 10.09.2023 | Технология ручной дуговой сварки покрытыми электродами листовых металлических конструкций горнодобывающего оборудования | АЦСТ-158-00067 | Пв | 21.12.2027 | АЦСТ-158 | да | открыть
ОБЩЕСТВО С ОГРАНИЧЕННОЙ ОТВЕТСТВЕННОСТЬЮ "ПРОФЕССИОНАЛ" | Св-08ГС, Св-08Г2С, Autrod OK 12.51 | Св-08ГС; Св-08Г2С; Autrod OK 12.51 и их аттестованные аналоги, указанные в ПТД | 1(М01) | группа 3 (М03) | МАДП | ГДО | свыше 12,0 до 50,0 включительно / свыше 50,0 до 160,0 включительно / Первая деталь:свыше 12,0 до 50,0 включительно; вторая деталь :свыше 12,0 до 160,0 включительно / Первая деталь:свыше 50,0 до 160,0 включительно; вторая деталь :свыше 50,0 до 160,0 включительно | плоские детали | с подогревом | без термообработки | Н1; Г / Н1; Н2 | ТИ-МАДП-ГДО(1) 03.09.2023 | Технология механизированной аргонодуговой сварки плавящимся электродом металлических конструкций горнодобывающего оборудования | АЦСТ-158-00068 | Пв | 25.12.2027 | АЦСТ-158 | да | открыть
ОБЩЕСТВО С ОГРАНИЧЕННОЙ ОТВЕТСТВЕННОСТЬЮ "РЕНКОНС ХЭВИ ИНДАСТРИС" | Tigrod 12.60, OK Tigrod 12.64, OK Tigrod 13.23, WT-20 | Пруток присадочный ОК Tigrod 12.60, OK Tigrod 12.64, OK Tigrod 13.23; вольфрамовый электрод марки WT-20. Допускается применение других аттестованных сварочных материалов в соответствии с требованиями ПТД. | 1 (М01) / 2 (М03); 2+1 (М03+М01) | группа 3 (М03) | РАД | ОХНВП, СК | свыше 3,0 до 12,0 включительно / свыше 12,0 до 30,0 включительно / свыше 12,0 до 36,0 включительно** | свыше 150,0 до 500,0 включительно / свыше 500,0 до 2550,0 включительно | без подогрева | без термообработки | Н1; Г; В1; Н45 | ТИ-РХИ-М01,М03-РАД-ТТ 01.11.2022 | Технология ручной аргонодуговой сварки (наплавки) неплавящимся электродом металлических трубопроводов из углеродистых и низколегированных сталей при строительстве, реконструкции и ремонте | АЦСТ-11-08917 | Пв | 02.06.2027 | АЦСТ-11 | да | открыть
ОБЩЕСТВО С ОГРАНИЧЕННОЙ ОТВЕТСТВЕННОСТЬЮ "РЕНКОНС ХЭВИ ИНДАСТРИС" | Tigrod 12.60, OK Tigrod 12.64, OK Tigrod 13.23, WT-20, OK 46.00, OK 53.70, OK 48.08, УОНИ-13/55 | РАД (корневой слой шва): Пруток присадочный ESAB ОК Tigrod 12.60, OK Tigrod 12.64, OK Tigrod 13.23; Вольфрамовый электрод марки WT-20. РД (последующие слои шва): электроды покрытые OK 46.00; OK 53.70; OK 48.08; УОНИ 13/55. Допускается применение других аттестованных сварочных материалов в соответствии с требованиями ПТД. / РАД (корневой слой шва): Пруток присадочный ESAB ОК Tigrod 12.60, OK Tigrod 12.64, OK Tigrod 13.23; Вольфрамовый электрод марки WT-20. РД (последующие слои шва): электроды покрытые OK 53.70; OK 48.08; УОНИИ 13/55. Допускается применение других аттестованных сварочных материалов в соответствии с требованиями ПТД. | 1 (М01) / 2 (М03) | группа 3 (М03) | РАД+РД | ОХНВП, СК | свыше 3,0 до 12,0 включительно / свыше 12,0 до 30,0 включительно | свыше 150,0 до 500,0 включительно / свыше 500,0 до 2550,0 включительно | без подогрева | без термообработки | Н1; Г; В1; Н45 | ТИ-РХИ-М01,М03-РАД+РД-ТТ 01.11.2022 | Комбинированная технология ручной аргонодуговой сварки (наплавки) неплавящимся электродом корневого слоя шва и ручной дуговой сварки покрытыми электродами заполняющих и облицовочных слоев шва металлических трубопроводов из углеродистых и низколегированных сталей при строительстве, реконструкции и ремонте | АЦСТ-11-08918 | Пв | 05.06.2027 | АЦСТ-11 | да | открыть
ОБЩЕСТВО С ОГРАНИЧЕННОЙ ОТВЕТСТВЕННОСТЬЮ "РЕНКОНС ХЭВИ ИНДАСТРИС" | ESB 42, ESB 52, AS B-257 Pipe, LB-52NS, NITTETSU-16W, OK 53.70, OK 55.00, OK 48.08 | Электроды с основным видом покрытия ESB 42, ESB 52, AS B-257 Pipe, LB-52NS, NITTETSU-16W, ОК 53.70, ОК 55.00, ОК 48.08. Допускается применение других аттестованных сварочных материалов в соответствии с требованиями ПТД. | 1 (М01) / 2 (М03) | группа 3 (М03) | РДН | СК |  | свыше 150,0 до 500,0 включительно / свыше 500,0 до 2550,0 включительно / плоские детали | с подогревом | без термообработки | Н1; Г; В1 | ТИ-РХИ-РДН-СК(1) 12.05.2022 | Технология ручной дуговой наплавки покрытыми электродами при изготовлении, монтаже, ремонте, реконструкции металлических строительных конструкций | АЦСТ-11-08984 | Пв | 12.10.2026 | АЦСТ-11 | да | открыть
ОБЩЕСТВО С ОГРАНИЧЕННОЙ ОТВЕТСТВЕННОСТЬЮ "РЕНКОНС ХЭВИ ИНДАСТРИС" | Filarc PZ6114, PZ6138, FCW 17, MEGAFIL 713 R, DW-100, DW-A55L, CS-71MJ | Порошковые проволоки марки Filarc PZ6114, PZ6138, FCW 17, MEGAFIL 713 R, 'DW-100, 'DW-A55L, CS-71MJ. Допускается применение других аттестованных сварочных материалов в соответствии с требованиями ПТД. | 1 (М01) / 2 (М03) | группа 3 (М03) | МПГН | СК |  | свыше 150,0 до 500,0 включительно / свыше 500,0 до 2550,0 включительно / плоские детали | с подогревом | без термообработки | Н1; Г; В1 | ТИ-РХИ-МПГН-СК(1) 12.05.2022 | Технология механизированной наплавки порошковой проволокой в среде активных газов и смесях при изготовлении, монтаже, ремонте, реконструкций металлических строительных конструкций | АЦСТ-11-08985 | Пв | 12.10.2026 | АЦСТ-11 | да | открыть
ОБЩЕСТВО С ОГРАНИЧЕННОЙ ОТВЕТСТВЕННОСТЬЮ "РЕНКОНС ХЭВИ ИНДАСТРИС" | OK Autrod 12.32, OK Autrod 13.24, Св-10НМА, UF-02, OK Flux 10.71, OK Flux 10.62 | Проволока OK Autrod 12.32, OK Autrod 13.24, Св-10НМА; сварочный флюс: UF-02, OK Flux 10.71, OK Flux 10.62. Допускается применение других аттестованных сварочных материалов в соответствии с требованиями ПТД. | 1 (М01); 2 (М03); 2+1 (М03+М01) | группа 3 (М03) | АФ | СК | свыше 50,0 до 95,0 включительно | плоские детали | с подогревом | без термообработки | Н1 / Н1; Н2 | ТИ-РХИ-М01-АФ-СК 01.06.2022 | Технология автоматической сварки (наплавки) под слоем флюса | АЦСТ-11-08986 | Пв | 09.11.2026 | АЦСТ-11 | да | открыть
ОБЩЕСТВО С ОГРАНИЧЕННОЙ ОТВЕТСТВЕННОСТЬЮ "РЕНКОНС ХЭВИ ИНДАСТРИС" | Tigrod 309LSi, WT-20 | Проволока марки ОК Tigrod 309LSi, вольфрамовый электрод WT-20. Допускается применение других аттестованных сварочных материалов в соответствии с требованиями ПТД. | 9+1 (М11+М01) / 9+2 (М11+М03) | группа 3 (М03) | РАД | СК | свыше 3,0 до 12,0 включительно / свыше 12,0 до 50,0 включительно | плоские детали | без подогрева | без термообработки | Н1, Н2, ¦ В1, П2 | ТИ-РХИ-М11+М01,М03-РАД-СК 21.03.2022 | Технология ручной аргонодуговой сварки (наплавки) неплавящимся электродом конструкций из разнородных сталей | АЦСТ-11-08996 | Пв | 17.11.2026 | АЦСТ-11 | да | открыть
ОБЩЕСТВО С ОГРАНИЧЕННОЙ ОТВЕТСТВЕННОСТЬЮ "РЕНКОНС ХЭВИ ИНДАСТРИС" | Filarc PZ6114, PZ6138, DW-100, DW-A55L, SC-71MJ | Порошковые проволоки марки Filarc PZ6114, PZ6138, 'DW-100, 'DW-A55L, SC-71MJ. Допускается применение других аттестованных сварочных материалов в соответствии с требованиями ПТД. | 2 (М03) / 1 (М01) | группа 3 (М03) | МПГ | ОХНВП, СК | свыше 12,0 до 40,0 включительно | плоские детали | с подогревом | без термообработки | Н1; Г; В1; П1 / Н2; Г; В1; П2 | ТИ-РХИ-МПГ-СК(1) 12.04.2021 | Технология механизированной сварки(наплавки) порошковой проволокой в среде активных газов и смесях всех слоев шва при изготовлении, монтаже, ремонте, реконструкций металлических строительных конструкций | АЦСТ-11-09000 | Пв | 01.12.2026 | АЦСТ-11 | да | открыть
ОБЩЕСТВО С ОГРАНИЧЕННОЙ ОТВЕТСТВЕННОСТЬЮ "РЕНКОНС ХЭВИ ИНДАСТРИС" | Tigrod 12.60, OK Tigrod 12.64, OK Tigrod 13.24, OK Autrod 13.23, Св-10НМА, Weld ENi1K, OK Flux 10.71, UF-01, UF-02 | РАД (корневой слой шва): Пруток присадочный ESAB ОК Tigrod 12.60, OK Tigrod 12.64, OK Tigrod 13.24; Вольфрамовый электрод марки КЕДР ВТ-20. АФ (последующие слои шва): OK Autrod 13.23, Св-10НМА, Weld ENi1K в сочетании с флюсом OK Flux 10.71, 10.62, UF-01, UF-02. Допускается применение других аттестованных сварочных материалов в соответствии с требованиями ПТД / РАД (корневой слой шва): Пруток присадочный ESAB ОК Tigrod 12.60, OK Tigrod 12.64, OK Tigrod 13.24; Вольфрамовый электрод марки КЕДР ВТ. АФ (последующие слои шва): OK Autrod 13.23, Св-10НМА, Weld ENi1K в сочетании с флюсом OK Flux 10.71, 10.62, UF-01, UF-02. Допускается применение других аттестованных сварочных материалов в соответствии с требованиями ПТД | 2 (М03); 2+1 (М03+М01) / 1 (М01) / 2 (М03); 2+1 (М03+М01); 1 (М01) | группа 3 (М03) | РАД+АФ | ОХНВП, СК | свыше 12,0 до 30,0 включительно / свыше 12,0 до 36,0 включительно* / свыше 12,0 до 50,0 включительно | свыше 500,0 до 2820,0 включительно | с подогревом | без термообработки / с термообработкой | Н1 | СТО-2.5-2023 27.09.2023 | Комбинированная технология ручной аргонодуговой сварки неплавящимся электродом корневого слоя шва и автоматической сварки под флюсом заполняющих и облицовочных слоев шва металлических трубопроводов из углеродистых и низколегированных сталей при строительстве, реконструкции и ремонте. ¦ | АЦСТ-11-09189 | Пв | 01.03.2028 | АЦСТ-11 | да | открыть
ОБЩЕСТВО С ОГРАНИЧЕННОЙ ОТВЕТСТВЕННОСТЬЮ "РЕНКОНС ХЭВИ ИНДАСТРИС" | OK Tigrod 309L/LSi, OK Tigrod 309MoL, Weld T 309L, ER-309 LSi | Пруток присадочный OK Tigrod 309L/LSi; OK Tigrod 309MoL; Weld T 309L; ER-309 LSi; Вольфрамовый электрод марки КЕДР ВТ-20. Допускается применение других аттестованных сварочных материалов в соответствии с требованиями ПТД. | 9 (М11) / 9+2 (М11+М03) | группа 3 (М03) | РАД | ОХНВП | от 0,6 до 3,0 включительно / Привариваемая деталь: от 0,6 до 3,0 включительно; основная деталь: от 0,6 до 50,0 включительно | плоские детали | без подогрева | без термообработки | Н1, Г, В1, П1, В2 / Н1, Н2, В1, П2, В2 | ТИ-РХИ-РАД-МР 26.09.2023 | Технология ручной аргонодуговой сварки (наплавки) неплавящимся электродом металлических конструкций мембранных резервуаров | АЦСТ-11-09205 | Пв | 06.03.2028 | АЦСТ-11 | да | открыть
ОБЩЕСТВО С ОГРАНИЧЕННОЙ ОТВЕТСТВЕННОСТЬЮ "РЕНКОНС ХЭВИ ИНДАСТРИС" | OK 48.08L, ОЗС-12, МР-3, OK 53.70 | Электроды OK 48.08L; ОЗС-12*; МР-3*; УОНИИ-13/55; ОК 53.70. Допускается применение других аттестованных сварочных материалов в соответствии с требованиями ПТД. | 1 (М01) | группа 3 (М03) | РД | ПТО, ОХНВП, СК | свыше 3,0 до 12,0 включительно / свыше 12,0 до 50,0 включительно | плоские детали | без подогрева / с подогревом | без термообработки | Н1; Г; П1; В1 | СТО-2.9-2024 15.08.2024 | Ручная дуговая сварка (наплавка) покрытыми электродами (РД) металлических конструкций опасных производственных объектов | АЦСТ-155-00393 | Пв | 29.09.2029 | АЦСТ-155 | да | открыть
ОБЩЕСТВО С ОГРАНИЧЕННОЙ ОТВЕТСТВЕННОСТЬЮ "СВАРОЧНО-МОНТАЖНАЯ КОМПАНИЯ" | M-308L, OK Autrod 308LSi, SMT-316LSi Inox, M-347 | Проволока сварочная марок M-308L; OK Autrod 308LSi; SMT-316LSi Inox; M-347. Допускается применение других аттестованных сварочных материалов в соответствии с требованиями ПТД. | 9 (М11) | группа 3 (М03) | ААДП | КО, ОХНВП | свыше 3,0 до 12,0 включительно / свыше 12,0 до 50,0 включительно | свыше 150,0 до 500,0 включительно / свыше 500,0 до 1220,0 включительно | без подогрева* | без термообработки | Н1 | ТИ-КО(2)-ААДП, ТИ-ОХНВП(16)-ААДП 01.08.2024 | Технология сборки и ААДП сварки технологических трубопроводов, трубопроводов пара и горячей воды | АЦСТ-155-00245 | Пв | 15.11.2028 | АЦСТ-155 | да | открыть
ОБЩЕСТВО С ОГРАНИЧЕННОЙ ОТВЕТСТВЕННОСТЬЮ "СКВАЖИННЫЕ ТЕРМОТЕХНОЛОГИИ" |  |  | 1(М01), 2+1(М03+М01) | группа 3 (М03) | МП | НГДО | [7 empty] | АЦСТ-153-00450 | Пв | 26.04.2027 | АЦСТ-153 | не загружена | открыть
ОБЩЕСТВО С ОГРАНИЧЕННОЙ ОТВЕТСТВЕННОСТЬЮ "СТИЛВОРК" | Св-08Г2С, OK Autrod 12.64, OK Autrod 12.51, OK AristoRod 12.50, Alfa Mag SG2 | Св-08Г2С, OK Autrod 12.64, OK Autrod 12.51, OK AristoRod 12.50, Alfa Mag SG2 и другие аттестованные аналоги согласно НД | 1 (М01) | группа 3 (М03) | МП | СК | 3,0 / первая деталь: 3,0; вторая деталь: от 3,0 до 40,0 включительно / первая деталь: 3,0; вторая деталь от 3,0 до 40,0 включительно | плоские детали | без подогрева | без термообработки | Н1; Г; П1; В1; В2 / Н1; Н2; П2; В1; В2 / Н2; П2; В1; В2 | МП-СК(1)-01,03 15.06.2026 | Технология механизированной сварки плавящимся электродом в среде активных газов и смесях металлических строительных конструкций | АЦСТ-158-00218 | Пв | 25.09.2030 | АЦСТ-158 | да | открыть
ОБЩЕСТВО С ОГРАНИЧЕННОЙ ОТВЕТСТВЕННОСТЬЮ "СТРОЙРЕЗЕРВ" |  |  | 1(М01, +13(М31), 2(М03 | группа 3 (М03) | КТС | НГДО | [7 empty] | АЦСТ-98-10949 | Пв | 19.12.2029 | АЦСТ-98 | не загружена | открыть
ОБЩЕСТВО С ОГРАНИЧЕННОЙ ОТВЕТСТВЕННОСТЬЮ "ТРАНССТРОЙПОДРЯД ПЛЮС" |  |  | 1(М01), 2(М03) | группа 3 (М03) | РД | НГДО | [7 empty] | АЦСТ-161-00609 | Пв | 15.01.2030 | АЦСТ-161 | не загружена | открыть
ОБЩЕСТВО С ОГРАНИЧЕННОЙ ОТВЕТСТВЕННОСТЬЮ «СТРОЙРЕЗЕРВ» |  |  | 1(М01), 2(М03), 1(М01)+2(М03) | группа 3 (М03) | МП+МПС | НГДО | [7 empty] | АЦСТ-98-10495 | Пв | 03.12.2028 | АЦСТ-98 | не загружена | открыть
ОБЩЕСТВО С ОГРАНИЧЕННОЙ ОТВЕТСТВЕННОСТЬЮ ”БАЛТИЙСКИЙ ЗАВОД ГРУЗОВОЙ ОСНАСТКИ“ |  |  | 1(М01), 2(М03), 1(М01)+2(М03) | группа 3 (М03) | МП | ПТО | [7 empty] | АЦСТ-98-11226 | Пр | 17.09.2030 | АЦСТ-98 | не загружена | открыть
ООО " ТК "Алиса" |  |  | 1(М01), 2(М03) | группа 3 (М03) | РД | НГДО | [7 empty] | АЦСТ-148-00926 | Пв | 17.05.2027 | АЦСТ-148 | не загружена | открыть
ООО " ТК "Алиса" |  |  | 2(М03)+1(М01) | группа 3 (М03) | РД | НГДО | [7 empty] | АЦСТ-148-00927 | Пв | 17.05.2027 | АЦСТ-148 | не загружена | открыть
ООО " ТК "Алиса" |  |  | 2(М03)+1(М01) | группа 3 (М03) | РД | НГДО | [7 empty] | АЦСТ-148-00928 | Пв | 17.05.2027 | АЦСТ-148 | не загружена | открыть
ООО " ТК "Алиса" |  |  | 2(М03) | группа 3 (М03) | РД | НГДО | [7 empty] | АЦСТ-148-00929 | Пв | 17.05.2027 | АЦСТ-148 | не загружена | открыть
ООО "А ГРУПП Стальные Конструкции" |  |  | 2(М03), 1(М01), 1(М01)+2(М03) | группа 3 (М03) | МП | СК | [7 empty] | АЦСТ-98-10200 | Пр | 27.05.2028 | АЦСТ-98 | не загружена | открыть
ООО "А-5" |  |  | 2(М03), 1(М01), 1(М01)+2(М03) | группа 3 (М03) | РД | НГДО | [7 empty] | АЦСТ-12-06879 | Пв | 27.09.2027 | АЦСТ-12 | не загружена | открыть
ООО "А-5" |  |  | 1(М01), 2(М03), 1(М01)+2(М03), 2(М03)+1(М01) | группа 3 (М03) | РД | НГДО | [7 empty] | АЦСТ-12-06880 | Пв | 27.09.2027 | АЦСТ-12 | не загружена | открыть
ООО "А-5" |  |  | 2(М03), 1(М01), 1(М01)+2(М03) | группа 3 (М03) | МП+МПС | НГДО | [7 empty] | АЦСТ-12-06881 | Пв | 27.09.2027 | АЦСТ-12 | не загружена | открыть
ООО "А-5" |  |  | 1(М01), 2(М03), 1(М01)+2(М03), 2(М03)+1(М01) | группа 3 (М03) | РД | НГДО | [7 empty] | АЦСТ-12-06925 | Пв | 17.10.2027 | АЦСТ-12 | не загружена | открыть
ООО "АВ-СТРОЙ" | S-7016.O, OK 53.70, LB-52U | Электроды типа Э50А марок S-7016.O, OK 53.70, LB-52U - все слои шва. Допускается применение других аттестованных сварочных материалов в соответствии с требованиями ПТД. | 1 (М01) / 1 (М01)* | группа 3 (М03) | РД | ПТО, СК | свыше 3,0 до 12,0 включительно / свыше 12,0 до 32,0 включительно | плоские детали | без подогрева | без термообработки | Н1; Г; П1; В1 / Н2; П2; В1 | АВ-СТРОЙ-РД-СК-ПТО 11.08.2025 | Технология сборки и ручной дуговой сварки покрытыми электродами строительных конструкций и подъемно-транспортного оборудования | АЦСТ-161-00573 | Пв | 15.12.2029 | АЦСТ-161 | да | открыть
ООО "АИС" |  |  | 2(М03), 1(М01), 1(М01)+2(М03) | группа 3 (М03) | РД | НГДО | [7 empty] | АЦСТ-12-06708 | Пв | 03.07.2027 | АЦСТ-12 | не загружена | открыть
ООО "АИС" |  |  | 1(М01), 2(М03), 1(М01)+2(М03), 2(М03)+1(М01) | группа 3 (М03) | РД | НГДО | [7 empty] | АЦСТ-12-06710 | Пв | 04.07.2027 | АЦСТ-12 | не загружена | открыть
ООО "АИС" |  |  | 1(М01)+2(М03), 1(М01) | группа 3 (М03) | РД | НГДО | [7 empty] | АЦСТ-12-06711 | Пв | 04.07.2027 | АЦСТ-12 | не загружена | открыть
ООО "АИС" |  |  | 1(М01), 1(М01)+2(М03) | группа 3 (М03) | РД | НГДО | [7 empty] | АЦСТ-12-06712 | Пв | 04.07.2027 | АЦСТ-12 | не загружена | открыть
ООО "АИС" |  |  | 2(М03), 1(М01), 1(М01)+2(М03) | группа 3 (М03) | МП+МПС | НГДО | [7 empty] | АЦСТ-12-06713 | Пв | 04.07.2027 | АЦСТ-12 | не загружена | открыть
ООО "АЛЬФА ГОРИЗОНТ" |  |  | Группа 3+9, марки согласно ПТД | группа 3 (М03) | МП | НГДО | [7 empty] | АЦСТ-56-03148 | Пв | 20.03.2027 | АЦСТ-56 | не загружена | открыть
ООО "АНТ ЯПЫ" |  |  | 2(М03), 1(М01) | группа 3 (М03) | РД | НГДО | [7 empty] | АЦСТ-148-00781 | Пв | 13.12.2026 | АЦСТ-148 | не загружена | открыть
ООО "АНТ ЯПЫ" |  |  | 1(М01), 2(М03)2(М03)+1(М01) | группа 3 (М03) | РД | НГДО | [7 empty] | АЦСТ-148-00782 | Пв | 13.12.2026 | АЦСТ-148 | не загружена | открыть
ООО "АНТ ЯПЫ" |  |  | 2(М03), 1(М01) | группа 3 (М03) | РД | НГДО | [7 empty] | АЦСТ-148-00813 | Пв | 11.01.2027 | АЦСТ-148 | не загружена | открыть
ООО "АНТ ЯПЫ" |  |  | 2(М03), 1(М01) | группа 3 (М03) | РД | НГДО | [7 empty] | АЦСТ-148-00815 | Пв | 12.01.2027 | АЦСТ-148 | не загружена | открыть
ООО "АРГОС-Строй" | УОНИ-13/55, LB-52U, OK 53.70 | Электроды типа Э50А: УОНИ-13/55, УОНИИ-13/55Р, LB-52U, OK 53.70 и другие аттестованные аналоги / Электроды типа Э50А: LB-52U, OK 53.70 (корневой шов), УОНИИ-13/55Р (остальные слои шва) и другие аттестованные аналоги | 1 (М01) / 2 (М03) | группа 3 (М03) | РД | СК | свыше 3,0 до 6,0 включительно / свыше 3,0 до 10,0 включительно | от 20,0 до 25,0 включительно / свыше 25,0 до 150,0 включительно / свыше 150,0 до 500,0 включительно | без подогрева | без термообработки | Н1; Г; В1; Н45 | РД-1,2,1+2-СК(3)-СШ/УШ+рем 02.08.2025 | Сборка и ручная дуговая сварка покрытыми электродами при монтаже, ремонте и реконструкции металлических трубопроводов | АЦСТ-131-00711 | Пв | 19.09.2029 | АЦСТ-131 | да | открыть
ООО "АРГОС-Строй" | Св-08Г2С | Сварочная проволока Св-08Г2С и другие аттестованные аналоги, указанные в ПТД; углекислый газ по ГОСТ 8050-85. | 1(М01); 2(М03) / 1(М01)+1(М01); 2(М03)+2(М03); 1(М01)+2(М03) | группа 3 (М03) | МП | СК | 3,0 < Sн ≤ 12,0 / 12,0 < Sн ≤ 25,0 / 3,0 < Sн ≤ 12,0 + 3,0 < Sн ≤ 25,0 / 12,0 < Sн ≤ 25,0 + 3,0 < Sн ≤ 25,0 | плоские детали | без подогрева | без термообработки | Н1; Г; П1; В1 / Н1; Н2; П2; В1 | АРГОС-МП-СК-1-СШ/УШ 08.10.2025 | Технология сборки и механизированной сварки плавящимся электродом в среде активных газов и смесях сварных соединений строительных металлоконструкций, толщиной свыше 3,0 до 50,0 мм включительно | АЦСТ-131-00725 | Пв | 25.03.2030 | АЦСТ-131 | да | открыть
ООО "АРГОС-Строй" | OK 74.70, SFA/AWS A5.5, E8018-G | Электроды покрытые марки OK 74.70 по SFA/AWS A5.5:E8018-G; ТУ 1272-015-55224353-2005, ГОСТ 9467-75 и другие аттестованные сварочные материалы в соответствии с требованиями ПТД для сварки 3 группы основных материалов. | 3 (М03) | группа 3 (М03) | РД | СК | от 6,1 до 24,38 включительно | от 169,86 до 679,44 включительно | с подогревом | без термообработки | Н1; Г; В1; Н45 | АР-СК-3-РД-Тр-3(М03)-С-01 12.05.2026 | Технология процесса сборки и ручной дуговой сварки покрытыми электродами стыковых соединений труб 3(М03) Ø от 169,86 мм до 679,44 мм включительно с толщиной стенки от 6,1 до 24,38 мм включительно | АЦСТ-131-00740 | Пв | 28.08.2030 | АЦСТ-131 | да | открыть
ООО "АРГОС-Строй" | OK 74.70, SFA/AWS A5.5, E8018-G | Электроды покрытые марки OK 74.70 по SFA/AWS A5.5:E8018-G; ТУ 1272-015-55224353-2005, ГОСТ 9467-75 и другие аттестованные сварочные материалы в соответствии с требованиями ПТД для сварки 2 группы основных материалов. | 2 (М03) | группа 3 (М03) | РД | СК | от 12,7 до 50,8 включительно |  | с подогревом | без термообработки | Н1; В1; Г; Н45 | АР-СК-1-РД-ТЛ-2(М03)-С-01. 12.05.2026 | Технология процесса сборки и ручной дуговой сварки покрытыми электродами стыковых соединений: труб 2(М03) радиусом кривизны от 190,5 мм до 762,0 мм включительно с толщиной стенки от 12,7 до 50,8 мм включительно | АЦСТ-131-00741 | Пв | 28.08.2030 | АЦСТ-131 | да | открыть
ООО "АРКТИК ИНТЕРНЕШНЛ ФАБРИКАТОРС" |  |  | 1(М01), 2(М03), 2+1(М03+М01) | группа 3 (М03) | РАД+РД | НГДО | [7 empty] | АЦСТ-32-01558 | Пв | 25.11.2028 | АЦСТ-32 | не загружена | открыть
ООО "АРКТИК ИНТЕРНЕШНЛ ФАБРИКАТОРС" | ER70S-6, Weld T W4Si1, OK Tigrod 12.64, ESAB Welding Products, E8018-C3H4R, BOEHLER FOX EV60, Bohler Welding Austria | Пс - тип ER70S-6 по AWS A5.18, марка Weld T W4Si1, OK Tigrod 12.64, ESAB Welding Products (Jiangsu) Co., Ltd; Эп - тип E8018-C3H4R по AWS A5.5, марка BOEHLER FOX EV60, voestalpine Bohler Welding Austria GmbH, неплавящийся вольфрамовый электрод, аргон высшего сорта по ТУ 20.11.10-002-83807220-2010 и другие аттестованные аналоги в соответствии с ПТД | 1 (М01); 2 (М03); 2+1 (М03+М01) | группа 3 (М03) | РД+РАД | НГДО, ОХНВП | от 19.0 до 46.02 включительно | от 109.55 до 438.2 включительно | с подогревом | с термообработкой | Н1; Г; В1; Н45 | № ТИ WI-AIF-PIP-040.24 18.10.2024 | Сварка трубопроводов из углеродистых низколегированных сталей комбинацией способов сварки РАД и РД № WPS-AiF-PIP-02-PWHT | АЦСТ-32-01559 | Пв | 25.11.2028 | АЦСТ-32 | да | открыть
ООО "АРКТИК ИНТЕРНЕШНЛ ФАБРИКАТОРС" |  |  | 1(М01), 2(М03), 2+1(М03+М01) | группа 3 (М03) | РАД+РД | НГДО | [7 empty] | АЦСТ-32-01575 | Пв | 04.02.2029 | АЦСТ-32 | не загружена | открыть
ООО "АРКТИК ИНТЕРНЕШНЛ ФАБРИКАТОРС" | ER70S-6, Weld T W4Si1, OK Tigrod 12.64, E8018-C3H4R, BOEHLER FOX EV60 | Пс - тип ER70S-6 по AWS A5.18, марка Weld T W4Si1, OK Tigrod 12.64; Эп - тип E8018-C3H4R по AWS A5.5, марка BOEHLER FOX EV60, неплавящийся вольфрамовый электрод, аргон высшего сорта по ТУ 20.11.10-002-83807220- 2010 и другие аттестованные аналоги в соответствии с ПТД | 1 (М01); 2 (М03); 2+1 (М03+М01) | группа 3 (М03) | РАД+РД | НГДО, ОХНВП | от 9.15 до 19.0 включительно / основная деталь: от 4.37 до 17.48 включительно; привариваемая деталь: от 2.6 до 10.16 включительно / основная деталь: от 9.15 до 36.52 включительно; привариваемая деталь: от 7.62 до 30.48 включительно | от 84.15 до 336.6 включительно / основная деталь: от 30.15 до 120.6 включительно; привариваемая деталь: от 24.15 до 96.6 включительно / основная деталь: от 84.15 до 336.6 включительно; привариваемая деталь: от 44.45 до 177.8 включительно | с подогревом | без термообработки | Н1; Г; В1; Н45 / Н2; Н2; В1; Н45 | ТИ № WI-AIF-PIP-040.24 18.10.2024 | Сварка трубопроводов из углеродистых и низколегированных сталей комбинацией способов РАД и РД, № WPS-AiF-PIP-04, утвержденная 26.11.2024 г | АЦСТ-32-01576 | Пв | 04.02.2029 | АЦСТ-32 | да | открыть
ООО "АРКТИК ИНТЕРНЕШНЛ ФАБРИКАТОРС" | ER-70S-6, SFA/AWS A 5.18, Weld T W4Si1, ER80S-Ni1, SFA/AWS A5.28, The Lincoln Electrik | тип ER-70S-6 по SFA/AWS A 5.18, марка Weld T W4Si1, ESAB; тип- ER80S-Ni1 по SFA/AWS A5.28, марка Lincoln ER80S-Ni1, The Lincoln Electrik Company; неплавящийся вольфрамовый электрод, аргон высокой чистоты по ГОСТ 10157-2016 и другие аттестованные аналоги в соответствии с ПТД | 1 (М01) / 2 (М03) / 2+1 (М03+М01) | группа 3 (М03) | РАД | НГДО, ОХНВП | от 5.0 до 19.0 включительно | от 109.55 до 438.2 включительно | без подогрева | без термообработки | Н1; Г; В1; Н45 | ТИ № WI-AIF-PIP.040.25 26.05.2025 | Сварка трубопроводов из углеродистых низколегированных сталей способом сварки РАД № WPS-AIF-PIP-08 | АЦСТ-32-01611 | Пв | 18.06.2029 | АЦСТ-32 | да | открыть
ООО "АРКТИК ИНТЕРНЕШНЛ ФАБРИКАТОРС" |  |  | 1(М01), 2(М03), 2+1(М03+М01) | группа 3 (М03) | РАД | НГДО | [7 empty] | АЦСТ-32-01612 | Пв | 18.06.2029 | АЦСТ-32 | не загружена | открыть
ООО "АРМАДА-СИБИРЬ" |  |  | 2(М03), 1(М01) | группа 3 (М03) | РД | НГДО | [7 empty] | АЦСТ-161-00925 | Пв | 07.08.2030 | АЦСТ-161 | не загружена | открыть
ООО "АСГАРД" |  | Покрытые электроды марки УОНИИ-13/55 и другие аттестованные аналоги в соответствии с ПТД, для группы 1 | 1 (М01): углеродистые и низколегированные конструкционные стали перлитного класса с гарантированным минимальным пределом текучести не более 360 МПа | группа 3 (М03) | РД | ПТО | свыше 3,0 до 12,0 включительно / свыше 3,0 до 12,0 включительно + свыше 3,0 до 12,0 включительно | плоские детали | без подогрева | без термообработки | Н1 / Н1; Н2 | ПТО ТРР-1 13.10.2025 | Реконструкция и ремонт ПТО с помощью РД сварки | АЦСТ-12-08067 | Пв | 18.03.2030 | АЦСТ-12 | да | открыть
ООО "АСМ" | Св-08ГА, Св-10НМА, OK Autrod 12.22, OK Autrod 13.27, OK Flux 10.71, OK Flux 10.62, UF-01, UF-02 | Сварочная проволока: Св-08ГА, Св-10НМА, OK Autrod 12.22, OK Autrod 13.27; флюс: OK Flux 10.71, OK Flux 10.62, UF-01, UF-02 и другие аттестованные аналоги, указанные в ПТД | 1 (М01); 2 (М03); 2+1 (М03+М01) | группа 3 (М03) | АФ | КО, НГДО, ОХНВП | свыше 12,0 до 30,0 вкл. / от 5,0 до 20,0 вкл. / свыше 30,0 до 50,0 вкл. / свыше 50,0 до 160,0 вкл. | от 325,0 до 500,0 вкл. / свыше 500,0 до 5000,0 вкл.; плоские детали | без подогрева / с подогревом | без термообработки* / с термообработкой | Н1 | АСМ-ТИ-02.022-22 05.07.2022 | Технологическая инструкция "Автоматическая сварка под флюсом сварных соединений емкостного оборудования" | АЦСТ-22-03137 | Пв | 20.12.2026 | АЦСТ-22 | да | открыть
ООО "АСМ" | Св-08Г2С, OK Autrod 12.51 | Сварочная проволока: Св-08Г2С, OK Autrod 12.51 и другие аттестованные аналоги, указанные в ПТД. | 1 (М01) | группа 3 (М03) | МП | КО, НГДО, ОХНВП | свыше 3,0 до 12,0 вкл. / от 4,0 до 30,0 вкл. / свыше 12,0 до 30,0 вкл. / свыше 30,0 до 50,0 вкл. | свыше 25,0 до 150,0 вкл. / свыше 150,0 до 500,0 вкл. / свыше 500,0 до 5000,0 вкл. | без подогрева | без термообработки* / с термообработкой | Н1 | АСМ-ТИ-02.020-22 05.07.2022 | Технологическая инструкция "Механизированная сварка проволокой сплошного сечения в среде активных газов и смесях сварных соединений емкостного оборудования" | АЦСТ-22-03142 | Пв | 22.12.2026 | АЦСТ-22 | да | открыть
ООО "АСМ" | УОНИ-13/55, OK 53.70, LB-52U | Электроды Э50А: УОНИ 13/55, ОК 53.70, LB-52U и другие аттестованные аналоги, указанные в ПТД. | 1 (М01) | группа 3 (М03) | РД | КО, НГДО, ОХНВП | свыше 3,0 до 12,0 вкл. / от 4,0 до 30,0 вкл. / свыше 12,0 до 30,0 вкл. / свыше 30,0 до 50,0 вкл. | свыше 25,0 до 150,0 вкл. / свыше 150,0 до 500,0 вкл. / свыше 500,0 до 5000,0 вкл. / плоские детали | без подогрева | без термообработки* / с термообработкой | Н1; Г; В1; Н45 / Н1; Г; В1 / Н1; Г; В1; П1 | АСМ-ТИ-02.019-22 05.07.2022 | Технологическая инструкция "Ручная дуговая сварка покрытыми электродами сварных соединений емкостного оборудования" | АЦСТ-22-03143 | Пв | 22.12.2026 | АЦСТ-22 | да | открыть
ООО "АТОМНЕФТЕГАЗДЕТАЛЬ" |  |  | 1(М01), 2(М03) | группа 3 (М03) | МП+АФ | КО, НГДО, ОХНВП, СК | [7 empty] | АЦСТ-99-03311 | Пв | 30.01.2028 | АЦСТ-99 | не загружена | открыть
ООО "АТОМНЕФТЕГАЗДЕТАЛЬ" |  |  | 1(М01), 2(М03) | группа 3 (М03) | АФ | КО, НГДО, ОХНВП, СК | [7 empty] | АЦСТ-99-03312 | Пв | 30.01.2028 | АЦСТ-99 | не загружена | открыть
ООО "АХМАДИЕВ ТОНАПО ИНЖИНИРИНГ" |  |  | 1(М01), 2(М03), 1(М01)+2(М03), 2(М03)+1(М01) | группа 3 (М03) | РД | НГДО | [7 empty] | АЦСТ-12-07837 | Пв | 08.09.2029 | АЦСТ-12 | не загружена | открыть
ООО "АХМАДИЕВ ТОНАПО ИНЖИНИРИНГ" |  |  | 1(М01), 2(М03), 1(М01)+2(М03), 2(М03)+1(М01) | группа 3 (М03) | РД | НГДО | [7 empty] | АЦСТ-12-07838 | Пв | 08.09.2029 | АЦСТ-12 | не загружена | открыть
ООО "АХМАДИЕВ ТОНАПО ИНЖИНИРИНГ" |  |  | 1(М01)+2(М03), 1(М01) | группа 3 (М03) | РД | НГДО | [7 empty] | АЦСТ-12-07839 | Пв | 08.09.2029 | АЦСТ-12 | не загружена | открыть
ООО "АХМАДИЕВ ТОНАПО ИНЖИНИРИНГ" |  |  | 1(М01)+2(М03), 1(М01) | группа 3 (М03) | РД | НГДО | [7 empty] | АЦСТ-12-07840 | Пв | 08.09.2029 | АЦСТ-12 | не загружена | открыть
ООО "АХМАДИЕВ ТОНАПО ИНЖИНИРИНГ" |  |  | 1(М01)+2(М03), 2(М03), 1(М01) | группа 3 (М03) | РД | НГДО | [7 empty] | АЦСТ-12-07841 | Пв | 08.09.2029 | АЦСТ-12 | не загружена | открыть
ООО "АХМАДИЕВ ТОНАПО ИНЖИНИРИНГ" |  |  | 1(М01)+2(М03), 2(М03), 1(М01) | группа 3 (М03) | РД | НГДО | [7 empty] | АЦСТ-12-07842 | Пв | 08.09.2029 | АЦСТ-12 | не загружена | открыть
ООО "АХМАДИЕВ ТОНАПО ИНЖИНИРИНГ" |  |  | 1(М01), 2(М03), 1(М01)+2(М03), 2(М03)+1(М01) | группа 3 (М03) | РД | НГДО | [7 empty] | АЦСТ-12-07844 | Пв | 11.09.2029 | АЦСТ-12 | не загружена | открыть
ООО "АХМАДИЕВ ТОНАПО ИНЖИНИРИНГ" |  |  | 1(М01), 2(М03), 1(М01)+2(М03), 2(М03)+1(М01) | группа 3 (М03) | РД | НГДО | [7 empty] | АЦСТ-12-07845 | Пв | 11.09.2029 | АЦСТ-12 | не загружена | открыть
ООО "АХМАДИЕВ ТОНАПО ИНЖИНИРИНГ" |  |  | 1(М01), 1(М01)+2(М03), 2(М03) | группа 3 (М03) | РД | НГДО | [7 empty] | АЦСТ-12-07846 | Пв | 11.09.2029 | АЦСТ-12 | не загружена | открыть
ООО "АХМАДИЕВ ТОНАПО ИНЖИНИРИНГ" |  |  | 1(М01), 1(М01)+2(М03), 2(М03) | группа 3 (М03) | РД | НГДО | [7 empty] | АЦСТ-12-07847 | Пв | 11.09.2029 | АЦСТ-12 | не загружена | открыть
ООО "АХМАДИЕВ ТОНАПО ИНЖИНИРИНГ" |  |  | 1(М01)1(М01), 1(М01)2(М03) | группа 3 (М03) | РД | НГДО | [7 empty] | АЦСТ-12-07848 | Пв | 11.09.2029 | АЦСТ-12 | не загружена | открыть
ООО "АХМАДИЕВ ТОНАПО ИНЖИНИРИНГ" |  |  | 1(М01)1(М01), 1(М01)2(М03) | группа 3 (М03) | РД | НГДО | [7 empty] | АЦСТ-12-07849 | Пв | 11.09.2029 | АЦСТ-12 | не загружена | открыть
ООО "Абинский ЭлектроМеталлургический завод" |  | Покрытые электроды марки УОНИИ-13/55 и другие аттестованные аналоги в соответствии с ПТД, для группы 1 | 1 (М01): углеродистые и низколегированные конструкционные стали перлитного класса с гарантированным минимальным пределом текучести не более 360 МПа | группа 3 (М03) | РД | ПТО | свыше 3,0 до 50,0 включительно / свыше 3,0 до 50,0 включительно + свыше 3,0 до 50,0 включительно | плоские детали | без подогрева | без термообработки | Н1, В1, Г, П1 / Н1; Н2; П2; В1 | И-25.160.01-ПТО-2024 20.04.2024 | Технология ручной дуговой сварки покрытыми электродами с основным видом покрытия подъемно-транспортного оборудования | АЦСТ-12-07987 | Пв | 09.12.2029 | АЦСТ-12 | да | открыть
ООО "Авангард" |  |  | 1(М01), 2(М03) | группа 3 (М03) | РД | НГДО | [7 empty] | АЦСТ-94-01961 | Пв | 30.01.2028 | АЦСТ-94 | не загружена | открыть
ООО "Авангард" |  |  | 1(М01), 2(М03) | группа 3 (М03) | РАД+РД | НГДО | [7 empty] | АЦСТ-94-02154 | Пв | 17.03.2029 | АЦСТ-94 | не загружена | открыть
ООО "АльмакорГруп" |  |  | 1(М01), 2(М03) | группа 3 (М03) | РД | СК | [7 empty] | АЦСТ-99-02888 | Пв | 05.06.2027 | АЦСТ-99 | не загружена | открыть
ООО "Альтон-Кран" |  |  | 1(М01), 2(М03) | группа 3 (М03) | РД | ПТО, СК | [7 empty] | АЦСТ-97-01000 | Пв | 15.05.2028 | АЦСТ-97 | не загружена | открыть
ООО "Ачим Девелопмент" |  |  | 1(М01), 2(М03) | группа 3 (М03) | РД | НГДО | [7 empty] | АЦСТ-94-02091 | Пв | 20.12.2027 | АЦСТ-94 | не загружена | открыть
ООО "Ачим Девелопмент" |  |  | 1(М01), 2(М03) | группа 3 (М03) | РД | НГДО | [7 empty] | АЦСТ-94-02092 | Пв | 20.12.2027 | АЦСТ-94 | не загружена | открыть
ООО "БАЗИС" |  |  | 1,(М01): 09Г2С, 09Г2СД, 15ХСНД, 15ХСНДА и другие марки, прописанные в ПТД, 2,(М03): 10ХСНД, 10ХСНДА и другие марки, прописанные в ПТД, 2,(М03): 10ХСНД, 10ХСНДА и другие марки, прописанные в ПТД+1,(М01): 09Г2С, 09Г2СД | группа 3 (М03) | МПГ | КСМ | [7 empty] | АЦСТ-98-11246 | Пв | 01.10.2030 | АЦСТ-98 | не загружена | открыть
ООО "БАЗИС" |  |  | 1,(М01): 09Г2С, 09Г2СД, 15ХСНД, 15ХСНДА и другие марки, прописанные в ПТД, 2,(М03): 10ХСНД, 10ХСНДА и другие марки, прописанные в ПТД, 2,(М03): 10ХСНД, 10ХСНДА и другие марки, прописанные в ПТД+1,(М01): 09Г2С, 09Г2СД | группа 3 (М03) | РД | КСМ | [7 empty] | АЦСТ-98-11247 | Пв | 01.10.2030 | АЦСТ-98 | не загружена | открыть
ООО "БАЗИС" |  |  | 1,(М01): 09Г2С, 09Г2СД, 15ХСНД, 15ХСНДА и другие марки, прописанные в ПТД, 2,(М03): 10ХСНД, 10ХСНДА и другие марки, прописанные в ПТД, 2(М03)+1(М01), 15ХСНД, 15ХСНДА и другие марки согласно СТО-ГКТрансстрой-005-2018 табл. 1) | группа 3 (М03) | АФ | КСМ | [7 empty] | АЦСТ-98-11248 | Пв | 01.10.2030 | АЦСТ-98 | не загружена | открыть
ООО "БКС-Сервис" |  |  | 1(М01), 2(М03) | группа 3 (М03) | РД | ПТО | [7 empty] | АЦСТ-99-02963 | Пв | 15.09.2027 | АЦСТ-99 | не загружена | открыть
ООО "БРЯНСКТРУБОПРОВОДСТРОЙ" |  |  | 2(М03) | группа 3 (М03) | Т | НГДО | [7 empty] | АЦСТ-11-08054 | Пв | 17.11.2026 | АЦСТ-11 | не загружена | открыть
ООО "БРЯНСКТРУБОПРОВОДСТРОЙ" |  |  | 2(М03) | группа 3 (М03) | Т | НГДО | [7 empty] | АЦСТ-11-08133 | Пв | 07.12.2026 | АЦСТ-11 | не загружена | открыть
ООО "БТ СВАП" |  |  | 1(М01), 2(М03), 1(М01)+2(М03) | группа 3 (М03) | АФ | СК | [7 empty] | АЦСТ-99-02741 | Пв | 08.11.2026 | АЦСТ-99 | не загружена | открыть
ООО "БТ СВАП" |  |  | 1(М01), 2(М03), 1(М01)+2(М03) | группа 3 (М03) | РД | СК | [7 empty] | АЦСТ-99-02749 | Пв | 08.11.2026 | АЦСТ-99 | не загружена | открыть
ООО "БТ СВАП" |  |  | 1(М01), 2(М03) | группа 3 (М03) | РД | СК | [7 empty] | АЦСТ-99-02952 | Пв | 23.08.2027 | АЦСТ-99 | не загружена | открыть
ООО "БТ СВАП" |  |  | 2(М03) | группа 3 (М03) | РД+АФ | СК | [7 empty] | АЦСТ-99-03039 | Пв | 20.12.2027 | АЦСТ-99 | не загружена | открыть
ООО "БТ СВАП" |  |  | 2(М03) | группа 3 (М03) | МП | СК | [7 empty] | АЦСТ-99-03040 | Пв | 20.12.2027 | АЦСТ-99 | не загружена | открыть
ООО "БТ СВАП" |  |  | 2(М03) | группа 3 (М03) | МП | СК | [7 empty] | АЦСТ-99-03249 | Пв | 23.08.2028 | АЦСТ-99 | не загружена | открыть
ООО "БУЕРЪ" |  |  | 1(М01), 2(М03) | группа 3 (М03) | РД | НГДО | [7 empty] | АЦСТ-11-09229 | Пв | 13.03.2028 | АЦСТ-11 | не загружена | открыть
ООО "БакорМаш" |  |  | 1(М01), 2(М03) | группа 3 (М03) | МП | МО, СК | Свыше 3 до 12 включительно + плоская деталь свыше 3 до 50 включительно / Свыше 12 до 25 включительно + плоская деталь свыше 12 до 50 включительно / Свыше 3 до 50 включительно | Свыше 25 до 500 включительно + плоская деталь / Свыше 150 до 500 включительно + плоская деталь / плоские детали | без подогрева* | без термообработки |  | МП-СК,МО 22.04.2024 | Механизированная сварка плавящимся электродом в смеси защитных газов СК, МО | АЦСТ-20-02465 | Пв | 16.05.2028 | АЦСТ-20 | да | открыть
ООО "БалтМостСтрой" |  |  | 1(М01), 2(М03), 1(М01)+2(М03) | группа 3 (М03) | РД | СК | [7 empty] | АЦСТ-98-10753 | Пв | 18.02.2029 | АЦСТ-98 | не загружена | открыть
ООО "БалтМостСтрой" |  |  | 1,(М01): 09Г2С, 09Г2СД, 15ХСНД, 15ХСНДА и другие марки, прописанные в ПТД, 1, (09Г2С, 09Г2СД, 15ХСНД, 15ХСНДА и другие марки согласно СТО-ГКТрансстрой-005-2018 табл. 1)+2, (10ХСНД, 10ХСНДА и другие марки согласно СТО-ГКТрансстрой-005-2018 табл. 1), 2,(М03): 10ХСНД, 10ХСНДА и другие марки, прописанные в ПТД | группа 3 (М03) | РД | КСМ | [7 empty] | АЦСТ-98-10755 | Пв | 18.02.2029 | АЦСТ-98 | не загружена | открыть
ООО "БалтМостСтрой" |  |  | 1,(М01): 09Г2С, 09Г2СД, 15ХСНД, 15ХСНДА и другие марки, прописанные в ПТД, 2,(М03): 10ХСНД, 10ХСНДА и другие марки, прописанные в ПТД | группа 3 (М03) | МПГ | КСМ | [7 empty] | АЦСТ-98-10758 | Пр | 11.07.2029 | АЦСТ-98 | не загружена | открыть
ООО "БалтМостСтрой" |  |  | 1,(М01): 09Г2С, 09Г2СД, 15ХСНД, 15ХСНДА и другие марки, прописанные в ПТД, 2,(М03): 10ХСНД, 10ХСНДА и другие марки, прописанные в ПТД | группа 3 (М03) | МП | КСМ | [7 empty] | АЦСТ-98-10885 | Пв | 22.10.2029 | АЦСТ-98 | не загружена | открыть
ООО "Белэнергомаш-БЗЭМ" | Св-10НМА, UF-02 | Проволока сварочная Св-10НМА по ГОСТ 2246-70, сварочный флюс UF-02 по ТУ 5929-052-00186654-2013. | 2 (16Г2АФ, С440, 10ХСНД, 14Г2АФ, С390, 10Г2С1, С375) / 1 (Ст3, Ст3кп2, Ст3пс5, Ст3сп5, Ст3Гпс, Ст3Гсп, Ст3сп, 12Г2С, 17Г1С, 20, 09Г2С, С235, С245, С255, С345, С355) | марка σт≥420 | АФ | СК | От 6,0 до 12,0 включительно / Свыше 12,0 до 16,0 включительно |  | Без подогрева | Без термообработки | Н1 | ТИ 0461.25200.014-2023 02.10.2023 | Технология автоматической сварки под флюсом металлических строительных конструкций | АЦСТ-143-00330 | Пв | 02.04.2028 | АЦСТ-143 | да | открыть
ООО "Белэнергомаш-БЗЭМ" | Св-10НМА, UF-02 | Проволока сварочная Св-10НМА по ГОСТ 2246-70, сварочный флюс UF-02 по ТУ 5929-052-00186654-2013 | 2 (16Г2АФ, С440) | марка σт≥420 | АФ | СК | Свыше 19,0 до 50,0 включительно |  | С подогревом | Без термообработки | Н1 | ТИ 0461.25200.014-2023 02.10.2023 | Технология автоматической сварки под флюсом металлических строительных конструкций | АЦСТ-143-00347 | Пв | 03.06.2028 | АЦСТ-143 | да | открыть
ООО "Белэнергомаш-БЗЭМ" | Св-08Г2С | Проволока сварочная Св-08Г2С по ГОСТ 2246-70; газовая смесь сварочная Ar 80% + СО2 20% по ТУ 2114-025-38945852-2018. | 1 (Ст3, Ст3кп2, Ст3пс5, Ст3сп5, Ст3Гпс, Ст3Гсп, Ст3сп, 12Г2С, 17Г1С, 20, 09Г2С, С235, С245, С255, С345, С355) | марка σт≥420 | МАДП | СК | Привариваемая деталь: свыше 50,0 до 150,0 включительно; Основная деталь: свыше 50,0 до 150,0 включительно. |  | С подогревом | Без термообработки | Н1; Н2 | ТИ 0461.25200.014-2023 02.10.2023 | Технология изготовления и исправления дефектов (ремонта) сварных соединений механизированной аргонодуговой сваркой плавящимся электродом металлических строительных конструкций | АЦСТ-143-00356 | Пв | 28.06.2028 | АЦСТ-143 | да | открыть
ООО "Белэнергомаш-БЗЭМ" | Св-10НМА, UF-02 | Проволока сварочная Св-10НМА по ГОСТ 2246-70, сварочный флюс UF-02 по ТУ 5929-052-00186654-2013. | 2 (16Г2АФ, С440, 10ХСНД, 14Г2АФ, С390, 10Г2С1, С375) / 1 (Ст3, Ст3кп2, Ст3пс5, Ст3сп5, Ст3Гпс, Ст3Гсп, Ст3сп, 12Г2С, 17Г1С, 20, 09Г2С, С235, С245, С255, С345, С355) | марка σт≥420 | АФ | СК | Привариваемая деталь: от 5,0 до 12,0 включительно / Основная деталь: от 5,0 до 12,0 включительно |  | Без подогрева | Без термообработки | Н1; Н2 | ТИ 0461.25200.014-2023 02.10.2023 | Технология автоматической сварки под флюсом металлических строительных конструкций | АЦСТ-143-00357 | Пв | 28.06.2028 | АЦСТ-143 | да | открыть
ООО "Белэнергомаш-БЗЭМ" | Св-08Г2С | Проволока сварочная Св-08Г2С по ГОСТ 2246-70; газовая смесь сварочная Ar 80% + СО2 20% по ТУ 2114-025-38945852-2018. | 2 (16Г2АФ, С440, 10ХСНД, 14Г2АФ, С390, 10Г2С1, С375) | марка σт≥420 | МАДП | СК | Привариваемая деталь труба: от 20,0 до 50,0 включительно / Основная деталь лист: от 20,0 до 150,0 включительно |  | С подогревом | Без термообработки | Н1; Н2 | ТИ 0461.25200.014-2023. 02.10.2023 | Технология изготовления сварных соединений механизированной аргонодуговой сваркой плавящимся электродом металлических строительных конструкций | АЦСТ-143-00361 | Пв | 15.07.2028 | АЦСТ-143 | да | открыть
ООО "Белэнергомаш-БЗЭМ" | Св-10НМА, UF-02 | Проволока сварочная Св-10НМА по ГОСТ 2246-70, сварочный флюс UF-02 по ТУ 5929-052-00186654-2013. | 2 (10ХСНД, 14Г2АФ, С390, 10Г2С1, С375) / 1 (Ст3, Ст3кп2, Ст3пс5, Ст3сп5, Ст3Гпс, Ст3Гсп, Ст3сп, 12Г2С, 17Г1С, 20, 09Г2С, С235, С245, С255, С345, С355) / 2 (16Г2АФ, С440) | марка σт≥420 | АФ | СК | Привариваемая деталь труба: свыше 12,0 до 29,0 включительно / Основная деталь лист: свыше 12,0 до 29,0 включительно / Привариваемая деталь труба: свыше 19,0 до 50,0 включительно / Основная деталь лист: свыше 19,0 до 50,0 включительно |  | Без подогрева / С подогревом | Без термообработки | Н2 | ТИ 0461.25200.014-2023. 02.10.2023 | Технология автоматической сварки под флюсом металлических строительных конструкций | АЦСТ-143-00382 | Пв | 16.10.2028 | АЦСТ-143 | да | открыть
ООО "Белэнергомаш-БЗЭМ" | Св-08Г2С | Проволока сварочная Св-08Г2С по ГОСТ 2246-70; газовая смесь сварочная Ar 80% + СО2 20% по ТУ 2114-025-38945852-2018. | 1 (Ст3, Ст3кп2, Ст3пс5, Ст3сп5, Ст3Гпс, Ст3Гсп, Ст3сп, 17Г1С, 20, 09Г2С, С235, С245, С255, С345, С355) | марка σт≥420 | МАДП | СК | Свыше 2,0 до 3,0 включительно / Свыше 3,0 до 12,0 включительно / Свыше 12,0 до 29,0 включительно |  | Без подогрева | Без термообработки | Н1; В1 | ТИ 0461.25200.014-2023. 02.10.2023 | Технология изготовления и исправления дефектов (ремонта) сварных соединений механизированной аргонодуговой сваркой плавящимся электродом металлических строительных конструкций | АЦСТ-143-00399 | Пв | 19.12.2028 | АЦСТ-143 | да | открыть
ООО "Белэнергомаш-БЗЭМ" |  |  | 1 (09Г2С (класс прочности - К52)), 2 (10Г2ФБЮ (класс прочности - К60)) | марка σт≥420 | РАД+МАДП | НГДО | [7 empty] | АЦСТ-143-00450 | Пв | 27.10.2029 | АЦСТ-143 | не загружена | открыть
ООО "Белэнергомаш-БЗЭМ" |  |  | 2 (10Г2ФБЮ (класс прочности - К60)) | марка σт≥420 | АФ | НГДО | [7 empty] | АЦСТ-143-00451 | Пв | 27.10.2029 | АЦСТ-143 | не загружена | открыть
ООО "Белэнергомаш-БЗЭМ" |  |  | 2 (10Г2ФБЮ (класс прочности - К60)) | марка σт≥420 | АФ | НГДО | [7 empty] | АЦСТ-143-00452 | Пв | 27.10.2029 | АЦСТ-143 | не загружена | открыть
ООО "Белэнергомаш-БЗЭМ" | Св-08Г2С, ULTRA 500 | Сварочная проволока Св-08Г2С по ГОСТ 2246-70, ULTRA 500 по ТУ 24.34.13-008-66167121-2021; Газовая смесь сварочная Ar 80% + СО2 20% по ТУ 2114-025-38945852-2018 | 2 (С440, С460, S460, 16Г2АФ, С375, С390, 10ХСНД, 10Г2С1, 14Г2АФ) + 1 (Ст3кп, Ст3пс, Ст3сп, Ст3Гпс, Ст3Гсп, 12Г2С, 17Г1С, 20, 09Г2С, С235, С245, С255, С345, С355) | марка σт≥420 | МАДП | СК | Привариваемая деталь: свыше 50,0 до 150,0 включительно; Основная деталь: свыше 30,0 до 150,0 включительно / Привариваемая деталь: свыше 50,0 до 150,0 включительно; Основная деталь: от 30,0 до 150,0 включительно |  | С подогревом | Без термообработки | Н1; Н2 | ТИ 0461.25200.014-2023 02.10.2023 | Технология изготовления механизированной аргонодуговой сваркой плавящимся электродом металлических строительных конструкций | АЦСТ-143-00517 | Пв | 09.06.2030 | АЦСТ-143 | да | открыть
ООО "Белэнергомаш-БЗЭМ" | Св-08Г2С | Сварочная проволока Св-08Г2С по ГОСТ 2246-70, Газовая смесь сварочная Ar 80% + СО2 20% по ТУ 2114-025-38945852-2018 | 2 (16Г2АФ, С440, 10ХСНД, 14Г2АФ, С390, 10Г2С1, С375) / 1 (Ст3кп, Ст3пс, Ст3сп, Ст3Гпс, Ст3Гсп, 12Г2С, 17Г1С, 20, 09Г2С, С235, С245, С255, С345, С355) | марка σт≥420 | МАДП | СК | От 6,0 до 12,0 включительно |  | Без подогрева | Без термообработки | Н1 | ТИ 0461.25200.014-2023. 02.10.2023 | Технология изготовления и исправления дефектов (ремонта) сварных соединений механизированной аргонодуговой сваркой плавящимся электродом металлических строительных конструкций | АЦСТ-143-00523 | Пв | 22.07.2030 | АЦСТ-143 | да | открыть
ООО "Белэнергомаш-БЗЭМ" |  |  | Привариваемая деталь стержень (упор, шпилька): 1 (S235, S275, S355) + Основная деталь: 1 (Ст3кп, Ст3пс, Ст3сп, Ст3Гпс, Ст3Гсп, 12Г2С, 17Г1С, 20, С235, С245, С255, С345, С355, 09Г2С, 15ХСНД, 15ХСНДА) / Привариваемая деталь стержень (упор, шпилька): 1 (S235, S275, S355) + Основная деталь: 2 (С440, С460, S460, 16Г2АФ, С375, С390, 10ХСНД, 10Г2С1, 14Г2АФ) | марка σт≥420 | КСО | СК |  |  | Без подогрева / С подогревом | Без термообработки |  | ТИ 0461.25200.014-2023. 02.10.2023 | Технология контактной стыковой сварки оплавлением стержней (шпилек, болтов) с применением керамических колец к металлическим строительным конструкциям | АЦСТ-143-00530 | Пв | 29.07.2030 | АЦСТ-143 | да | открыть
ООО "Благовещенский Ремонтно-Механический Завод" | Св-08Г2С | Сварочная проволока по ГОСТ 2246-70 марки Св-08Г2С. Допускается применение других аттестованных сварочных материалов в соответствии с требованиями ПТД. | 1 (М01) | группа 3 (М03) | МП | ПТО, ГДО, ОХНВП, СК | от 4,0 до 12,0 включительно / свыше 12,0 до 36,0 / от 36,0 до 50,0 включительно / свыше 50,0 до 100,0 включительно | плоские детали | без подогрева* / с подогревом | без термообработки | Н1; Г; В1 | МП.СК.ПТО.ГДО.ОХНВП-2023 10.05.2023 | Технология механизированной сварки в среде защитных газов при изготовлении, ремонте и монтаже стальных строительных конструкций, подъемно-транспортного и горнодобывающего оборудования, оборудования химических, нефтехимических, нефтеперерабатывающих и взрывопожарных производств | АЦСТ-147-00462 | Пв | 29.08.2028 | АЦСТ-147 | да | открыть
ООО "Буксировщик" |  |  | 1(М01), 2(М03), 2+1(М03+М01) | группа 3 (М03) | РАД+РД | НГДО | [7 empty] | АЦСТ-131-00631 | Пв | 30.07.2028 | АЦСТ-131 | не загружена | открыть
ООО "ВЕЛЕССТРОЙ-СМУ" |  |  | 2(М03), 1(М01), 1(М01)+2(М03) | группа 3 (М03) | РД | НГДО | [7 empty] | АЦСТ-12-06908 | Пв | 06.10.2027 | АЦСТ-12 | не загружена | открыть
ООО "ВЕЛЕССТРОЙ-СМУ" |  |  | 1(М01), 2(М03), 1(М01)+2(М03), 2(М03)+1(М01) | группа 3 (М03) | РД | НГДО | [7 empty] | АЦСТ-12-06909 | Пв | 06.10.2027 | АЦСТ-12 | не загружена | открыть
ООО "ВЕЛЕССТРОЙ-СМУ" |  |  | 1(М01), 2(М03), 1(М01)+2(М03), 2(М03)+1(М01) | группа 3 (М03) | РД | НГДО | [7 empty] | АЦСТ-12-06910 | Пв | 06.10.2027 | АЦСТ-12 | не загружена | открыть
ООО "ВЕЛЕССТРОЙ-СМУ" |  |  | 1(М01), 2(М03), 1(М01)+2(М03), 2(М03)+1(М01) | группа 3 (М03) | РД | НГДО | [7 empty] | АЦСТ-12-06911 | Пв | 06.10.2027 | АЦСТ-12 | не загружена | открыть
ООО "ВЕЛЕССТРОЙ-СМУ" |  |  | 1(М01), 2(М03), 1(М01)+2(М03), 2(М03)+1(М01) | группа 3 (М03) | РД | НГДО | [7 empty] | АЦСТ-12-06912 | Пв | 06.10.2027 | АЦСТ-12 | не загружена | открыть
ООО "ВЕЛЕССТРОЙ-СМУ" |  |  | 2(М03), 1(М01), 1(М01)+2(М03) | группа 3 (М03) | РД | НГДО | [7 empty] | АЦСТ-12-06913 | Пв | 06.10.2027 | АЦСТ-12 | не загружена | открыть
ООО "ВЕЛЕССТРОЙ-СМУ" |  |  | 1(М01)+2(М03), 2(М03), 1(М01) | группа 3 (М03) | РД | НГДО | [7 empty] | АЦСТ-12-07126 | Пв | 01.04.2028 | АЦСТ-12 | не загружена | открыть
ООО "ВЕЛЕССТРОЙ-СМУ" |  |  | 1(М01), 1(М01)+2(М03) | группа 3 (М03) | РД | НГДО | [7 empty] | АЦСТ-12-07127 | Пв | 01.04.2028 | АЦСТ-12 | не загружена | открыть
ООО "ВЕЛЕССТРОЙ-СМУ" |  |  | 1(М01), 1(М01)+2(М03), 2(М03) | группа 3 (М03) | РД | НГДО | [7 empty] | АЦСТ-12-07128 | Пв | 01.04.2028 | АЦСТ-12 | не загружена | открыть
ООО "ВЕЛЕССТРОЙ-СМУ" |  |  | 1(М01), 1(М01)+2(М03), 2(М03) | группа 3 (М03) | РД | НГДО | [7 empty] | АЦСТ-12-07129 | Пв | 01.04.2028 | АЦСТ-12 | не загружена | открыть
ООО "ВЕЛЕССТРОЙ-СМУ" |  |  | 1(М01), 1(М01)+2(М03) | группа 3 (М03) | РД | НГДО | [7 empty] | АЦСТ-12-07134 | Пв | 08.04.2028 | АЦСТ-12 | не загружена | открыть
ООО "ВЕЛЕССТРОЙ-СМУ" |  |  | 1(М01)+2(М03), 2(М03), 1(М01) | группа 3 (М03) | РД | НГДО | [7 empty] | АЦСТ-12-07135 | Пв | 09.04.2028 | АЦСТ-12 | не загружена | открыть
ООО "ВЕЛЕССТРОЙ-СМУ" |  |  | 1(М01), 2(М03), 1(М01)+2(М03) | группа 3 (М03) | РД | СК | свыше 12,0 до 50,0 включительно / свыше 12,0 до 50,0 включительно + свыше 12,0 до 50,0 включительно | плоские детали | с подогревом | без термообработки |  | ТИ-СК(1)-РД 20.04.2026 | Технология сборки и РД сварки металлоконструкций общего назначения | АЦСТ-12-08276 | Пв | 28.09.2030 | АЦСТ-12 | да | открыть
ООО "ВЕЛЕССТРОЙ-СМУ" | OK 53.70, LB-52U, Nittetsu-16W, OK 74.70, Nittetsu L-60LT, LB-62D | Корневой (подварочный) слои шва: электроды ОК 53.70; LB-52U; Nittetsu-16W; последующие слои шва: ОК 74.70; Nittetsu L-60LT; LB-62D. Допускается применение других аттестованных сварочных материалов в соответствии с требованиями ПТД. | 2 (М03) / 2+1 (М03+М01) | группа 3 (М03) | РД | НГДО, ОХНВП | свыше 3,0 до 12,0 включительно / свыше 12,0 до 30,0 включительно | свыше 150,0 до 500,0 включительно / свыше 500,0 до 3500,0 включительно | без подогрева* | без термообработки | Н1; Г; В1; Н45 | ТИ-НГДО(4)-РД, ТИ-ОХНВП(16)-РД 15.09.2025 | Технология сборки и РД сварки технологических трубопроводов | АЦСТ-155-00367 | Пв | 30.10.2029 | АЦСТ-155 | да | открыть
ООО "ВЕЛЕССТРОЙ-СМУ" |  |  | 2(М03), 1(М01) | группа 3 (М03) | РД | НГДО | [7 empty] | АЦСТ-155-00376 | Пв | 18.11.2029 | АЦСТ-155 | не загружена | открыть
ООО "ВЕЛЕССТРОЙ-СМУ" |  |  | 2(М03) | группа 3 (М03) | РД | НГДО | [7 empty] | АЦСТ-155-00463 | Пв | 04.06.2030 | АЦСТ-155 | не загружена | открыть
ООО "ВЕЛЕССТРОЙ-СМУ" | OK 53.70, LB-52U, Nittetsu-16W, OK 74.70, Nittetsu L-60LT, LB-62D | Корневой (подварочный) слои шва: электроды ОК 53.70; LB-52U; Nittetsu-16W; последующие слои шва: ОК 74.70; Nittetsu L-60LT; LB-62D. Допускается применение других аттестованных сварочных материалов в соответствии с требованиями ПТД. / Все слои шва - электроды ОК 53.70; LB-52U; Nittetsu-16W. Допускается применение других аттестованных сварочных материалов в соответствии с требованиями ПТД. | 2 (М03) / 2+1 (М03+М01) / 1 (М01) | группа 3 (М03) | РД | НГДО, ОХНВП | свыше 12,0 до 30,0 включительно / свыше 12,0 до 36,0 включительно** | свыше 500,0 до 3500,0 включительно | с подогревом | без термообработки | Н1; Г; В1; Н45 | ТИ-НГДО(4)-РД, ТИ-ОХНВП(16)-РД 10.03.2026 | Технология сборки и РД сварки технологических трубопроводов | АЦСТ-155-00464 | Пв | 09.06.2030 | АЦСТ-155 | да | открыть
ООО "Велдинг Эксперт" |  |  | 1(М01), 2(М03), 2(М03)+1(М01) | группа 3 (М03) | РД | НГДО | [7 empty] | АЦСТ-141-00961 | Пв | 29.07.2028 | АЦСТ-141 | не загружена | открыть
ООО "Велдинг Эксперт" |  |  | 1(М01), 2(М03)+1(М01), 2(М03) | группа 3 (М03) | РД | НГДО | [7 empty] | АЦСТ-141-00962 | Пв | 31.07.2028 | АЦСТ-141 | не загружена | открыть
ООО "Велен" |  |  | 2(М03) | группа 3 (М03) | РД | НГДО | [7 empty] | АЦСТ-157-00168 | Пв | 05.08.2028 | АЦСТ-157 | не загружена | открыть
ООО "Велесстрой-СМУ" | OK Tigrod 13.23, OK 74.70 | РАД (корневой слой шва): Пруток OK Tigrod 13.23; вольфрамовый электрод Кедр ВЛ-20. РД (последующие слои шва): электроды ОК 74.70. Допускается применение других аттестованных сварочных материалов в соответствии с требованиями ПТД. | 2 (М03) | группа 3 (М03) | РАД+РД | ОХНВП | свыше 3,0 до 12,0 включительно / свыше 12,0 до 36,0 включительно* | свыше 150,0 до 500,0 включительно / свыше 500,0 до 2500,0 включительно | без подогрева** | без термообработки | Н1; Г; В1; Н45 | ТИ-ОХНВП(16)-РАД+РД 20.02.2024 | Технологическая инструкция сборки и РАД +РД сварки технологических трубопроводов | АЦСТ-155-00177 | Пв | 15.05.2028 | АЦСТ-155 | да | открыть
ООО "Велесстрой-СМУ" | OK 48.08, OK 74.70 | Корневой (подварочный) слои шва: электроды ОК 48.08: последующие слои шва: ОК 74.70. Допускается применение других аттестованных сварочных материалов в соответствии с требованиями ПТД. | 2 (М03); 2+1 (М03+М01) | группа 3 (М03) | РД | ОХНВП | свыше 3,0 до 12,0 включительно / свыше 12,0 до 30,0 включительно | свыше 150,0 до 500,0 включительно / свыше 500,0 до 2500,0 включительно | без подогрева* | без термообработки | Н1; Г; В1; Н45 | ТИ-ОХНВП(16)-РД 20.02.2024 | Технологическая инструкция сборки и РД сварки технологических трубопроводов | АЦСТ-155-00192 | Пв | 08.07.2028 | АЦСТ-155 | да | открыть
ООО "Велесстрой-СМУ" | Weld CF 80S-Ni1, OK Autrod 12.51 | Проволока сварочная марок Weld CF 80S-Ni1; OK Autrod 12.51. Допускается применение других аттестованных сварочных материалов в соответствии с требованиями ПТД. | 1 (М01) | группа 3 (М03) | ААДП | КО, ОХНВП | свыше 3,0 до 12,0 включительно / свыше 12,0 до 36,0 включительно** / свыше 12,0 до 50,0 включительно** / свыше 12,0 до 50,0 включительно | свыше 150,0 до 500,0 включительно | без подогрева* / с подогревом | без термообработки / с термообработкой | Н1 | ТИ-КО(2)-ААДП, ТИ-ОХНВП(16)-ААДП 01.08.2024 | Технология сборки и ААДП сварки технологических трубопроводов, трубопроводов пара и горячей воды | АЦСТ-155-00228 | Пв | 27.09.2028 | АЦСТ-155 | да | открыть
ООО "Велесстрой-СМУ" | OK Tigrod 13.23, WL-20 | Проволока сварочная OK Tigrod 13.23; электрод вольфрамовый КЕДР WL-20. Допускается применение других аттестованных сварочных материалов в соответствии с требованиями ПТД. | 2 (М03) / 2+1 (М03+М01) | группа 3 (М03) | РАД | ОХНВП | свыше 3,0 до 12,0 включительно | свыше 500,0 до 4000,0 включительно | без подогрева* | без термообработки | Н1; Г; В1; Н45 | ТИ-ОХНВП(16)-РАД 01.10.2024 | Технология сборки и РАД сварки технологических трубопроводов | АЦСТ-155-00239 | Пв | 24.10.2028 | АЦСТ-155 | да | открыть
ООО "Венталл Стальные Решения" |  |  | 1-Ст3пс, Ст3сп, Ст3Гпс, Ст3Гсп, 09Г2С, 2-10ХСНД, 14Г2АФ, 16Г2АФ | марка σт≥420 | АФ | СК | [7 empty] | АЦСТ-83-01149 | Пв | 16.02.2028 | АЦСТ-83 | не загружена | открыть
ООО "Венталл Стальные Решения" |  |  | 1 - Ст3пс, Ст3сп, Ст3Гпс, Ст3Гсп, 09Г2С, 2 - 10ХСНД, 14Г2АФ, 16Г2АФ | марка σт≥420 | МП | СК | [7 empty] | АЦСТ-83-01150 | Пв | 16.02.2028 | АЦСТ-83 | не загружена | открыть
ООО "ВолгаГазРемонт" |  | Э50А | 1+1 (М01+М01) / 2+2 (М03+М03); 2+1 (М03+М01) / 1 (М01) + 1 (М01) | группа 3 (М03) | РД | НГДО, ОХНВП | Патрубок (ответвление): свыше 3,0 до 12,0 включительно + Магистраль (основная труба): свыше 3,0 до 20,0 включительно / Труба: свыше 3,0 до 12,0 включительно + Фланец: от 12,0 до 28,0 включительно / Внутренняя деталь: свыше 3,0 до 12,0 включительно + Наружная деталь: свыше 3,0 до 20,0 включительно | Патрубок (ответвление): свыше 25,0 до 150,0 включительно + Магистраль (основная труба): свыше 25,0 до 1420,0 включительно / Труба: свыше 25,0 до 150,0 включительно + Плоские детали (фланец) / Внутренняя деталь: свыше 25,0 до 150,0 включительно | без подогрева / с подогревом | с термообработкой | Н2; П2; В1 | ВГР-НГДО п.4, ОХНВП п.16-РД-3-12-25-150 18.04.2023 | Ручная дуговая сварка покрытыми электродами сварных соединений технологических трубопроводов | АЦСТ-131-00582 | Пв | 22.08.2027 | АЦСТ-131 | да | открыть
ООО "ВолгаГазРемонт" |  | Для 1 (М01), 1 (М01) + 2 (М03): тип Э50А (все слои шва) / Для 2(М03): тип Э50А (корневой слой шва, ремонт сварного соединения), тип Э60 (заполняющие и облицовочные слои шва) и другие аттестованные аналоги в соответствии с НТД | 1 (М01); 2+1 (М03+М01) / 2 (М03) | группа 3 (М03) | РД | НГДО, ОХНВП | свыше 3,0 до 12,0 включительно | свыше 25,0 до 150,0 включительно | с подогревом | с термообработкой | Н1; Г; В1; Н45 | ВГР-ОХНВП п.16-НГДО п.4-РД-2(М03)3-12-25-150 СПТ 25.09.2024 | Ручная дуговая сварка покрытыми электродами сварных соединений технологических трубопроводов | АЦСТ-131-00667 | Пв | 24.12.2028 | АЦСТ-131 | да | открыть
ООО "ВольтЛюмен" |  |  | 1(М01), 2(М03), 4(М02), 5(М05) | группа 3 (М03) | РАД+РД | КО | Свыше 3 до 12 включительно / Свыше 12 до 36 включительно / Свыше 12 до 37,5 включительно | Свыше 150 до 500 включительно | без подогрева | без термообработки / с термообработкой |  | ТИ К(РАД+РД) - КО (п.1, 2) 17.04.2026 | Технология комбинированной сварки при изготовлении, монтаже, ремонте и реконструкции котельного оборудования | АЦСТ-20-02929 | Пв | 14.09.2030 | АЦСТ-20 | да | открыть
ООО "Восток" |  |  | 1,(М01): 09Г2С, 09Г2СД, 15ХСНД, 15ХСНДА и другие марки, прописанные в ПТД, 2,(М03): 10ХСНД, 10ХСНДА и другие марки, прописанные в ПТД, 2,(М03): 10ХСНД, 10ХСНДА и другие марки, прописанные в ПТД+1,(М01): 09Г2С, 09Г2СД | группа 3 (М03) | РД | КСМ | [7 empty] | АЦСТ-98-11159 | Пв | 28.07.2030 | АЦСТ-98 | не загружена | открыть
ООО "Восток" |  |  | 1,(М01): 09Г2С, 09Г2СД, 15ХСНД, 15ХСНДА и другие марки, прописанные в ПТД, 2,(М03): 10ХСНД, 10ХСНДА и другие марки, прописанные в ПТД, 2,(М03): 10ХСНД, 10ХСНДА и другие марки, прописанные в ПТД+1,(М01): 09Г2С, 09Г2СД | группа 3 (М03) | МПГ | КСМ | [7 empty] | АЦСТ-98-11160 | Пв | 28.07.2030 | АЦСТ-98 | не загружена | открыть
ООО "ГАЗИНЖСЕТИ-ТЕХНО" |  |  | Группа 1 (до К54 вкл.), Группа 2 (от К55 до К60 вкл.), Группа 1 (до К54 вкл.)+Группа 2 (от К55 до К60 вкл.) | марка σт≥420 | МП+МПС | НГДО | [7 empty] | АЦСТ-4-06737 | Пв | 24.05.2028 | АЦСТ - 4 | не загружена | открыть
ООО "ГАЗИНЖСЕТИ-ТЕХНО" |  |  | 1(М01), 1(М01)+2(М03), 2(М03) | группа 3 (М03) | РД | НГДО | [7 empty] | АЦСТ-4-07675 | Пв | 17.07.2030 | АЦСТ - 4 | не загружена | открыть
ООО "ГАЗИНЖСЕТИ-ТЕХНО" |  |  | 1(М01), 1(М01)+2(М03), 2(М03) | группа 3 (М03) | РД | НГДО | [7 empty] | АЦСТ-4-07677 | Пв | 17.07.2030 | АЦСТ - 4 | не загружена | открыть
ООО "ГАЗИНЖСЕТИ-ТЕХНО" |  |  | 1(М01), 1(М01)+2(М03), 2(М03) | группа 3 (М03) | РД | НГДО | [7 empty] | АЦСТ-4-07679 | Пв | 17.07.2030 | АЦСТ - 4 | не загружена | открыть
ООО "ГАЗИНЖСЕТИ-ТЕХНО" |  |  | 1(М01), 1(М01)+2(М03), 2(М03) | группа 3 (М03) | РД | НГДО | [7 empty] | АЦСТ-4-07680 | Пв | 17.07.2030 | АЦСТ - 4 | не загружена | открыть
ООО "ГАЗПРОМ ДОБЫЧА НАДЫМ" |  |  | 1(М01), 2(М03) | группа 3 (М03) | РД | НГДО | [7 empty] | АЦСТ-161-00249 | Пв | 26.05.2029 | АЦСТ-161 | не загружена | открыть
ООО "ГАЗПРОМ ДОБЫЧА НАДЫМ" |  |  | 1(М01), 2(М03), 2+1(М03+М01) | группа 3 (М03) | РД | НГДО | [7 empty] | АЦСТ-161-00251 | Пв | 26.05.2029 | АЦСТ-161 | не загружена | открыть
ООО "ГАЗПРОМ ДОБЫЧА НАДЫМ" |  |  | 1(М01), 2(М03) | группа 3 (М03) | РД | НГДО | [7 empty] | АЦСТ-161-00252 | Пв | 26.05.2029 | АЦСТ-161 | не загружена | открыть
ООО "ГАЗПРОМ ДОБЫЧА НАДЫМ" |  |  | 1(М01), 2(М03) | группа 3 (М03) | РД | НГДО | [7 empty] | АЦСТ-161-00253 | Пв | 26.05.2029 | АЦСТ-161 | не загружена | открыть
ООО "ГАЗПРОМ ДОБЫЧА НАДЫМ" |  |  | 1(М01), 2(М03) | группа 3 (М03) | РД | НГДО | [7 empty] | АЦСТ-161-00254 | Пв | 26.05.2029 | АЦСТ-161 | не загружена | открыть
ООО "ГАЗПРОМ ПЕРЕРАБОТКА" |  |  | 1(М01), 2(М03) | группа 3 (М03) | РД | НГДО | [7 empty] | АЦСТ-11-08089 | Пв | 02.12.2026 | АЦСТ-11 | не загружена | открыть
ООО "ГАЗПРОМ ПЕРЕРАБОТКА" |  |  | 1(М01), 2(М03) | группа 3 (М03) | РД | НГДО | [7 empty] | АЦСТ-11-09737 | Пв | 19.12.2028 | АЦСТ-11 | не загружена | открыть
ООО "ГАЗПРОМ ПЕРЕРАБОТКА" |  |  | 1(М01), 2(М03) | группа 3 (М03) | РД | НГДО | [7 empty] | АЦСТ-11-09738 | Пв | 19.12.2028 | АЦСТ-11 | не загружена | открыть
ООО "ГАЗПРОМ ПЕРЕРАБОТКА" |  |  | 1(М01), 2(М03) | группа 3 (М03) | РД | НГДО | [7 empty] | АЦСТ-11-09742 | Пв | 19.12.2028 | АЦСТ-11 | не загружена | открыть
ООО "ГАЗПРОМ ПЕРЕРАБОТКА" |  |  | 1(М01), 2(М03) | группа 3 (М03) | РД | НГДО | [7 empty] | АЦСТ-11-09743 | Пв | 19.12.2028 | АЦСТ-11 | не загружена | открыть
ООО "ГАЗПРОМ ПЕРЕРАБОТКА" | ЭА-395/9 | Электроды марки ЭА-395/9 | 3 (М03): АК-25 / 1 (М01) + 3 (М03): АК-25 / 9 (М11) + 3 (М03): АК-25 | группа 3 (М03) | РД | ОХНВП | плоские детали (корпус сосуда): от 24,0 до 28,0 включительно / патрубок: свыше 3,0 до 12,0 включительно; корпус сосуда: от 24,0 до 28,0 включительно / патрубок: свыше 12,0 до 28,0 включительно; корпус сосуда: от 24,0 до 28,0 включительно | плоские детали (корпус сосуда) / патрубок: свыше 25,0 до 150,0 включительно; корпус сосуда: от 900,0 до 3000,0 включительно / патрубок: свыше 150,0 до 500,0 включительно; корпус сосуда: от 900,0 до 3000,0 включительно | без подогрева | без термообработки | Н1; Г; П1; В1 / Н2; П2; В1; Н45 | РД-3,3+1,3+9-ОХНВП(1) 11.10.2025 | Ручная дуговая сварка покрытыми электродами при ремонте и модернизации корпусного технологического оборудования из стали марки АК-25 | АЦСТ-161-00594 | Пв | 24.12.2029 | АЦСТ-161 | да | открыть
ООО "ГАЗПРОМ ТРАНСГАЗ СУРГУТ" |  |  | 1(М01), 2(М03) | группа 3 (М03) | РД | НГДО | [7 empty] | АЦСТ-11-08059 | Пв | 22.11.2026 | АЦСТ-11 | не загружена | открыть
ООО "ГАЗПРОМ ТРАНСГАЗ СУРГУТ" |  |  | 1(М01), 2(М03) | группа 3 (М03) | РД | НГДО | [7 empty] | АЦСТ-11-08060 | Пв | 22.11.2026 | АЦСТ-11 | не загружена | открыть
ООО "ГАЗПРОМ ТРАНСГАЗ СУРГУТ" |  |  | 1(М01), 2(М03) | группа 3 (М03) | РД | НГДО | [7 empty] | АЦСТ-11-08061 | Пв | 22.11.2026 | АЦСТ-11 | не загружена | открыть
ООО "ГАЗПРОМ ТРАНСГАЗ СУРГУТ" |  |  | 1(М01), 2(М03) | группа 3 (М03) | РД | НГДО | [7 empty] | АЦСТ-11-09668 | Пв | 22.11.2028 | АЦСТ-11 | не загружена | открыть
ООО "ГАЗПРОМ ТРАНСГАЗ СУРГУТ" |  |  | 2(М03), 1(М01), 2+1(М03+М01) | группа 3 (М03) | РД+МПС | НГДО | [7 empty] | АЦСТ-11-09693 | Пв | 05.12.2028 | АЦСТ-11 | не загружена | открыть
ООО "ГАЗПРОМ ТРАНСГАЗ СУРГУТ" |  |  | 2(М03), 1(М01), 2+1(М03+М01) | группа 3 (М03) | РД+МПС | НГДО | [7 empty] | АЦСТ-11-09695 | Пв | 05.12.2028 | АЦСТ-11 | не загружена | открыть
ООО "ГАЗПРОМ ТРАНСГАЗ СУРГУТ" |  |  | 1(М01), 2(М03) | группа 3 (М03) | РАД | НГДО | [7 empty] | АЦСТ-11-09696 | Пв | 05.12.2028 | АЦСТ-11 | не загружена | открыть
ООО "ГАЗПРОМ ТРАНСГАЗ СУРГУТ" |  |  | 1(М01), 2(М03), 2+1(М03+М01) | группа 3 (М03) | РД | НГДО | [7 empty] | АЦСТ-11-09707 | Пв | 12.12.2028 | АЦСТ-11 | не загружена | открыть
ООО "ГАЗПРОМ ТРАНСГАЗ СУРГУТ" |  |  | 1(М01), 2(М03) | группа 3 (М03) | РД | НГДО | [7 empty] | АЦСТ-11-09759 | Пв | 20.12.2028 | АЦСТ-11 | не загружена | открыть
ООО "ГАЗПРОМ ТРАНСГАЗ СУРГУТ" |  |  | 1(М01), 2+1(М03+М01), 2(М03) | группа 3 (М03) | РД | НГДО | [7 empty] | АЦСТ-161-00551 | Пв | 09.12.2029 | АЦСТ-161 | не загружена | открыть
ООО "ГАЗПРОМ ТРАНСГАЗ СУРГУТ" |  |  | 1(М01), 2(М03), 2+1(М03+М01) | группа 3 (М03) | РД | НГДО | [7 empty] | АЦСТ-161-00554 | Пв | 10.12.2029 | АЦСТ-161 | не загружена | открыть
ООО "ГАЗПРОМ ТРАНСГАЗ СУРГУТ" |  |  | 1(М01), 2(М03), 2+1(М03+М01) | группа 3 (М03) | РД | НГДО | [7 empty] | АЦСТ-161-00555 | Пв | 11.12.2029 | АЦСТ-161 | не загружена | открыть
ООО "ГАЗПРОМ ТРАНСГАЗ СУРГУТ" |  |  | 1(М01), 2(М03), 2+1(М03+М01) | группа 3 (М03) | РД | НГДО | [7 empty] | АЦСТ-161-00577 | Пв | 15.12.2029 | АЦСТ-161 | не загружена | открыть
ООО "ГАЗПРОМ ТРАНСГАЗ СУРГУТ" | OK 53.70 | Сварка всех слоев шва - электроды марки МТГ-01К; ОК 53.70. Допускается применение других аттестованных сварочных материалов в соответствии с требованиями ПТД. | 1 (М01) | группа 3 (М03) | РД | КО, НГДО, СК | от 2,0 до 3,0 включительно / свыше 3,0 до 8,0 включительно / свыше 3,0 до 12,0 включительно / свыше 12,0 до 36,0 включительно* | от 12,5 до 25,0 включительно / свыше 25,0 до 150,0 включительно / свыше 150,0 до 500,0 включительно | с подогревом | без термообработки | Н1; Г; В1; Н45 | ПТД-ГТС-СК(3)-НГДО(12)-(КО3)-РД 01.09.2025 | Технология ручной дуговой сварки покрытыми электродами с основным видом покрытия технологических трубопроводов и трубопроводов сосудов работающих под давлением свыше 0,07 Мпа | АЦСТ-161-00589 | Пв | 23.12.2029 | АЦСТ-161 | да | открыть
ООО "ГАЗПРОМ ТРАНСГАЗ СУРГУТ" |  |  | 1(М01), 2(М03) | группа 3 (М03) | РД | НГДО | [7 empty] | АЦСТ-161-00592 | Пв | 24.12.2029 | АЦСТ-161 | не загружена | открыть
ООО "ГАЗПРОМ ТРАНСГАЗ СУРГУТ" |  |  | 1(М01), 2(М03), 2+1(М03+М01) | группа 3 (М03) | РД | НГДО | [7 empty] | АЦСТ-161-00593 | Пв | 24.12.2029 | АЦСТ-161 | не загружена | открыть
ООО "ГАЗПРОМ ТРАНСГАЗ СУРГУТ" |  |  | 1(М01), 2(М03) | группа 3 (М03) | РД | НГДО | [7 empty] | АЦСТ-161-00621 | Пв | 19.01.2030 | АЦСТ-161 | не загружена | открыть
ООО "ГАЗПРОМ ТРАНСГАЗ СУРГУТ" |  |  | 1(М01), 2(М03) | группа 3 (М03) | РД | НГДО | [7 empty] | АЦСТ-161-00622 | Пв | 20.01.2030 | АЦСТ-161 | не загружена | открыть
ООО "ГАЗПРОМНЕФТЬ-ЗАПОЛЯРЬЕ" |  |  | 1(М01), 2(М03) | группа 3 (М03) | РД | НГДО | [7 empty] | АЦСТ-161-00128 | Пв | 04.04.2029 | АЦСТ-161 | не загружена | открыть
ООО "ГАЗПРОМНЕФТЬ-ЗАПОЛЯРЬЕ" |  |  | 1(М01), 2(М03) | группа 3 (М03) | РД | НГДО | [7 empty] | АЦСТ-161-00129 | Пв | 04.04.2029 | АЦСТ-161 | не загружена | открыть
ООО "ГАЗПРОМНЕФТЬ-ЗАПОЛЯРЬЕ" |  |  | 1(М01), 2(М03) | группа 3 (М03) | РД | НГДО | [7 empty] | АЦСТ-161-00130 | Пв | 04.04.2029 | АЦСТ-161 | не загружена | открыть
ООО "ГАЗПРОМНЕФТЬ-ЗАПОЛЯРЬЕ" |  |  | 1(М01), 2(М03) | группа 3 (М03) | РД | НГДО | [7 empty] | АЦСТ-161-00131 | Пв | 04.04.2029 | АЦСТ-161 | не загружена | открыть
ООО "ГАЗПРОМНЕФТЬ-ЗАПОЛЯРЬЕ" |  |  | 1(М01), 2(М03) | группа 3 (М03) | РД | НГДО | [7 empty] | АЦСТ-161-00142 | Пв | 08.04.2029 | АЦСТ-161 | не загружена | открыть
ООО "ГАЗПРОМНЕФТЬ-ЗАПОЛЯРЬЕ" |  |  | 1(М01), 2(М03) | группа 3 (М03) | РД | НГДО | [7 empty] | АЦСТ-161-00144 | Пв | 08.04.2029 | АЦСТ-161 | не загружена | открыть
ООО "ГАЗПРОМНЕФТЬ-ЗАПОЛЯРЬЕ" |  |  | 1(М01), 2(М03) | группа 3 (М03) | РД | НГДО | [7 empty] | АЦСТ-161-00178 | Пв | 15.04.2029 | АЦСТ-161 | не загружена | открыть
ООО "ГАЗПРОМНЕФТЬ-ЗАПОЛЯРЬЕ" |  |  | 1(М01), 2(М03) | группа 3 (М03) | РД | НГДО | [7 empty] | АЦСТ-161-00180 | Пв | 15.04.2029 | АЦСТ-161 | не загружена | открыть
ООО "ГАЗСТРОЙМОНТАЖ" |  |  | 1(М01)+2(М03) | группа 3 (М03) | РД | НГДО | [7 empty] | АЦСТ-12-06463 | Пв | 15.02.2027 | АЦСТ-12 | не загружена | открыть
ООО "ГАЗСТРОЙМОНТАЖ" |  |  | 2(М03) | группа 3 (М03) | РД | НГДО | [7 empty] | АЦСТ-12-06464 | Пв | 15.02.2027 | АЦСТ-12 | не загружена | открыть
ООО "ГАЗСТРОЙМОНТАЖ" |  |  | 2(М03) | группа 3 (М03) | РД | НГДО | [7 empty] | АЦСТ-12-06465 | Пв | 15.02.2027 | АЦСТ-12 | не загружена | открыть
ООО "ГАЗСТРОЙМОНТАЖ" |  |  | 2(М03) | группа 3 (М03) | РД | НГДО | [7 empty] | АЦСТ-12-06473 | Пв | 20.02.2027 | АЦСТ-12 | не загружена | открыть
ООО "ГАЗСТРОЙМОНТАЖ" |  |  | 2(М03) | группа 3 (М03) | РД | НГДО | [7 empty] | АЦСТ-12-06474 | Пв | 21.02.2027 | АЦСТ-12 | не загружена | открыть
ООО "ГДС" |  |  | Группа 1 (до К54 вкл.), марки согласно ПТД, Группа 2 (св. К54 до К60 вкл.), марки согласно ПТД, Группа 2 (св. К54 до К60 вкл.) + 1 (до К54 вкл.), марки согласно ПТД | марка σт≥420 | РД | НГДО | [7 empty] | АЦСТ-56-04056 | Пв | 24.04.2029 | АЦСТ-56 | не загружена | открыть
ООО "ГДС" |  |  | Группа 1 (до К54 вкл.), марки согласно ПТД, Группа 2 (св. К54 до К60 вкл.), марки согласно ПТД, Группа 2 (св. К54 до К60 вкл.) + 1 (до К54 вкл.), марки согласно ПТД | марка σт≥420 | РД | НГДО | [7 empty] | АЦСТ-56-04057 | Пв | 24.04.2029 | АЦСТ-56 | не загружена | открыть
ООО "ГДС" |  |  | Группа 1 (до К54 вкл.), марки согласно ПТД, Группа 2 (св. К54 до К60 вкл.), марки согласно ПТД, Группа 2+1 (св. К54 до К60 вкл.), марки согласно ПТД | марка σт≥420 | РД | НГДО | [7 empty] | АЦСТ-56-04058 | Пв | 24.04.2029 | АЦСТ-56 | не загружена | открыть
ООО "ГДС" |  |  | Группа 1 (до К54 вкл.), марки согласно ПТД, Группа 2 (св. К54 до К60 вкл.), марки согласно ПТД, Группа 2+1 (св. К54 до К60 вкл.), марки согласно ПТД | марка σт≥420 | РД | НГДО | [7 empty] | АЦСТ-56-04059 | Пв | 24.04.2029 | АЦСТ-56 | не загружена | открыть
ООО "ГДС" |  |  | Группа 1 (до К54 вкл.), марки согласно ПТД, Группа 2 (св. К54 до К60 вкл.), марки согласно ПТД, Группа 2 (св. К54 до К60 вкл.) + 1 (до К54 вкл.), марки согласно ПТД | марка σт≥420 | РД | НГДО | [7 empty] | АЦСТ-56-04081 | Пв | 19.05.2029 | АЦСТ-56 | не загружена | открыть
ООО "ГДС" |  |  | Группа 1 (до К54 вкл.), марки согласно ПТД, Группа 2 (св. К54 до К60 вкл.), марки согласно ПТД, Группа 2 (св. К54 до К60 вкл.) + 1 (до К54 вкл.), марки согласно ПТД | марка σт≥420 | РД | НГДО | [7 empty] | АЦСТ-56-04082 | Пв | 19.05.2029 | АЦСТ-56 | не загружена | открыть
ООО "ГДС" |  |  | Патрубок/основная труба: Группа 1 (до К54 вкл.) марки согласно ПТД., Патрубок: Группа 1 (до К54 вкл.)/основная труба: Группа 2 (св. К54 до К60 вкл.) марки согласно ПТД. | марка σт≥420 | РД | НГДО | [7 empty] | АЦСТ-56-04097 | Пв | 28.05.2029 | АЦСТ-56 | не загружена | открыть
ООО "ГДС" |  |  | Патрубок/основная труба: Группа 1 (до К54 вкл.) марки согласно ПТД., Патрубок: Группа 1 (до К54 вкл.)/основная труба: Группа 2 (св. К54 до К60 вкл.) марки согласно ПТД. | марка σт≥420 | РД | НГДО | [7 empty] | АЦСТ-56-04098 | Пв | 28.05.2029 | АЦСТ-56 | не загружена | открыть
ООО "ГДС" |  |  | Группа 1 (до К54 вкл.), марки согласно ПТД, Группа 2 (св. К54 до К60 вкл.), марки согласно ПТД, Группа 2+1 (св. К54 до К60 вкл.+до К54 вкл.), марки согласно ПТД | марка σт≥420 | РД | НГДО | [7 empty] | АЦСТ-56-04114 | Пв | 10.06.2029 | АЦСТ-56 | не загружена | открыть
ООО "ГДС" |  |  | Группа 1 (до К54 вкл.), марки согласно ПТД, Группа 2 (св. К54 до К60 вкл.), марки согласно ПТД, Группа 2+1 (св. К54 до К60 вкл.+до К54 вкл.), марки согласно ПТД | марка σт≥420 | РД | НГДО | [7 empty] | АЦСТ-56-04127 | Пв | 26.06.2029 | АЦСТ-56 | не загружена | открыть
ООО "ГДС" |  |  | 1(М01)13(М31), 2(М03)13(М31) | группа 3 (М03) | КТС | НГДО | [7 empty] | АЦСТ-56-04165 | Пв | 11.08.2029 | АЦСТ-56 | не загружена | открыть
ООО "ГК Магистраль" |  |  | 1(М01), 2(М03) | группа 3 (М03) | РД | КСМ | [7 empty] | АЦСТ-99-03408 | Пв | 27.01.2029 | АЦСТ-99 | не загружена | открыть
ООО "ГК Магистраль" |  |  | 1(М01), 2(М03) | группа 3 (М03) | АФ | КСМ | [7 empty] | АЦСТ-99-03409 | Пв | 27.01.2029 | АЦСТ-99 | не загружена | открыть
ООО "ГК Магистраль" |  |  | 1(М01), 2(М03) | группа 3 (М03) | МПГ | КСМ | [7 empty] | АЦСТ-99-03410 | Пв | 29.01.2029 | АЦСТ-99 | не загружена | открыть
ООО "ГОРИЗОНТ" |  | Э50А: УОНИИ-13/55Р и другие аттестованные аналоги в соответствии с ПТД. | 1 (М01) + 1 (М01); 2 (М03) + 2 (М03); 2+1 (М03+М01) | группа 3 (М03) | РД | СК | Привариваемая деталь: свыше 3,0 до 12,0 включительно. Основная деталь: свыше 3,0 до 100,0 включительно. | плоские детали | без подогрева* | без термообработки | Н1; Н2; П2; В1 | ГОРИЗОНТ-РД-02-СК 05.04.2024 | Ручная дуговая сварка покрытыми электродами при строительстве, реконструкции и монтаже строительных конструкций | АЦСТ-131-00635 | Пв | 05.08.2028 | АЦСТ-131 | да | открыть
ООО "ГОРИЗОНТ" | ЭА-395/9 | Покрытые электроды ЭА-395/9, тип Э-11Х15Н25М6АГ2 по ГОСТ 10052-75 | 9+1 (М11+М01); 9+2 (М11+М03) | группа 3 (М03) | РД | СК | Привариваемая деталь: от 3,0 до 12,0 включительно. Основная деталь: от 3,0 до 100,0 включительно. | плоские детали | без подогрева | без термообработки | Н1; Н2; П2; В1 | ГОРИЗОНТ-РД-01-СК 05.04.2024 | Ручная дуговая сварка покрытыми электродами при строительстве, реконструкции и монтаже строительных конструкций | АЦСТ-131-00636 | Пв | 05.08.2028 | АЦСТ-131 | да | открыть
ООО "ГОРИЗОНТ" |  |  | 1(М01), 2(М03) | группа 3 (М03) | РД | ПТО | [7 empty] | АЦСТ-99-03362 | Пв | 18.12.2028 | АЦСТ-99 | не загружена | открыть
ООО "ГОРИЗОНТ" |  |  | 1(М01), 2(М03) | группа 3 (М03) | МП | ПТО | [7 empty] | АЦСТ-99-03363 | Пв | 18.12.2028 | АЦСТ-99 | не загружена | открыть
ООО "ГПСИ" |  |  | 2(М03), 2(М03)+1(М01) | группа 3 (М03) | РД | НГДО | [7 empty] | АЦСТ-148-01044 | Пв | 14.09.2027 | АЦСТ-148 | не загружена | открыть
ООО "ГПСИ" |  |  | 2(М03), 2(М03)+1(М01), 1(М01) | группа 3 (М03) | РД+МПС | НГДО | [7 empty] | АЦСТ-148-01335 | Пв | 21.06.2028 | АЦСТ-148 | не загружена | открыть
ООО "ГПСИ" |  |  | 1(М01), 2(М03), 2(М03)1(М01) | группа 3 (М03) | РД | НГДО | [7 empty] | АЦСТ-148-01567 | Пв | 17.01.2029 | АЦСТ-148 | не загружена | открыть
ООО "ГПСИ" |  |  | 1(М01), 2(М03) | группа 3 (М03) | РД | НГДО | [7 empty] | АЦСТ-148-01568 | Пв | 17.01.2029 | АЦСТ-148 | не загружена | открыть
ООО "ГПСИ" |  |  | 1(М01), 2(М03)+1(М01), 2(М03) | группа 3 (М03) | РД | НГДО | [7 empty] | АЦСТ-148-01606 | Пв | 06.02.2029 | АЦСТ-148 | не загружена | открыть
ООО "ГПСИ" |  |  | 2(М03), 2(М03)+1(М01), 1(М01) | группа 3 (М03) | РД | НГДО | [7 empty] | АЦСТ-148-01608 | Пв | 10.02.2029 | АЦСТ-148 | не загружена | открыть
ООО "ГПСИ" |  |  | 1(М01)+13(М31), 2(М03)+13(М31) | группа 3 (М03) | Т | НГДО | [7 empty] | АЦСТ-148-01609 | Пв | 10.02.2029 | АЦСТ-148 | не загружена | открыть
ООО "ГПСИ" |  |  | 1(М01)2(М03) | группа 3 (М03) | РД | НГДО | [7 empty] | АЦСТ-148-01773 | Пв | 01.07.2029 | АЦСТ-148 | не загружена | открыть
ООО "ГПСИ" |  |  | 1(М01)2(М03), 2(М03), 1(М01) | группа 3 (М03) | РД | НГДО | [7 empty] | АЦСТ-148-01782 | Пв | 10.07.2029 | АЦСТ-148 | не загружена | открыть
ООО "ГПСИ" |  |  | 1(М01), 2(М03), 1(М01)+2(М03) | группа 3 (М03) | РД | НГДО | [7 empty] | АЦСТ-99-03374 | Пв | 20.12.2028 | АЦСТ-99 | не загружена | открыть
ООО "ГПСИ" |  |  | 1(М01), 1(М01)+2(М03), 2(М03) | группа 3 (М03) | РД | НГДО | [7 empty] | АЦСТ-99-03375 | Пв | 20.12.2028 | АЦСТ-99 | не загружена | открыть
ООО "ГПСИ" |  |  | 1(М01), 2(М03), 1(М01)+2(М03) | группа 3 (М03) | РД | НГДО | [7 empty] | АЦСТ-99-03376 | Пв | 20.12.2028 | АЦСТ-99 | не загружена | открыть
ООО "ГПСИ" |  |  | 1(М01), 1(М01)2(М03), 2(М03) | группа 3 (М03) | РД | НГДО | [7 empty] | АЦСТ-99-03396 | Пв | 23.12.2028 | АЦСТ-99 | не загружена | открыть
ООО "ГПСИ" |  |  | 1(М01), 1(М01)2(М03), 2(М03) | группа 3 (М03) | РД | НГДО | [7 empty] | АЦСТ-99-03400 | Пв | 24.12.2028 | АЦСТ-99 | не загружена | открыть
ООО "ГСИ Юг-Строй" |  |  | 1(М01), 2(М03)+1(М01) | группа 3 (М03) | РД | НГДО | [7 empty] | АЦСТ-8-02796 | Пв | 25.11.2026 | АЦСТ - 8 | не загружена | открыть
ООО "ГСМ" |  |  | 1(М01), 2(М03), 2(М03)+1(М01) | группа 3 (М03) | РД | НГДО | [7 empty] | АЦСТ-148-01984 | Пв | 27.11.2029 | АЦСТ-148 | не загружена | открыть
ООО "ГСМ" |  |  | 1(М01), 2(М03), 2(М03)+1(М01) | группа 3 (М03) | РД | НГДО | [7 empty] | АЦСТ-148-01995 | Пв | 01.12.2029 | АЦСТ-148 | не загружена | открыть
ООО "ГСМ" |  |  | 2(М03), 2(М03)1(М01), 1(М01) | группа 3 (М03) | РД | НГДО | [7 empty] | АЦСТ-148-01996 | Пв | 01.12.2029 | АЦСТ-148 | не загружена | открыть
ООО "ГСМ" |  |  | 1(М01), 2(М03), 2(М03)+1(М01) | группа 3 (М03) | РД | НГДО | [7 empty] | АЦСТ-148-02047 | Пв | 14.01.2030 | АЦСТ-148 | не загружена | открыть
ООО "ГСМ" |  |  | 2(М03), 2(М03)1(М01), 1(М01) | группа 3 (М03) | РД | НГДО | [7 empty] | АЦСТ-148-02050 | Пв | 15.01.2030 | АЦСТ-148 | не загружена | открыть
ООО "ГСМ" |  |  | 2(М03), 2(М03)1(М01), 1(М01) | группа 3 (М03) | РД | НГДО | [7 empty] | АЦСТ-148-02051 | Пв | 15.01.2030 | АЦСТ-148 | не загружена | открыть
ООО "ГСМ" |  |  | 1(М01), 2(М03), 2(М03)+1(М01) | группа 3 (М03) | РД | НГДО | [7 empty] | АЦСТ-148-02071 | Пв | 19.01.2030 | АЦСТ-148 | не загружена | открыть
ООО "ГСМ" |  |  | 1(М01), 2(М03), 2(М03)+1(М01) | группа 3 (М03) | РД | НГДО | [7 empty] | АЦСТ-148-02072 | Пв | 19.01.2030 | АЦСТ-148 | не загружена | открыть
ООО "ГСМ" |  |  | 1(М01), 2(М03), 2(М03)+1(М01) | группа 3 (М03) | РД | НГДО | [7 empty] | АЦСТ-148-02107 | Пв | 18.03.2030 | АЦСТ-148 | не загружена | открыть
ООО "ГСП Ремонт" |  |  | 1(М01), 2(М03), 2(М03)+1(М01) | группа 3 (М03) | РД | НГДО | [7 empty] | АЦСТ-148-01154 | Пв | 29.11.2027 | АЦСТ-148 | не загружена | открыть
ООО "ГСП Ремонт" |  |  | 1(М01), 2(М03) | группа 3 (М03) | РД | НГДО | [7 empty] | АЦСТ-148-01156 | Пв | 29.11.2027 | АЦСТ-148 | не загружена | открыть
ООО "ГСП Ремонт" |  |  | 1(М01), 2(М03), 2(М03)+1(М01) | группа 3 (М03) | РД | НГДО | [7 empty] | АЦСТ-148-01159 | Пв | 29.11.2027 | АЦСТ-148 | не загружена | открыть
ООО "ГСП Ремонт" |  |  | 2(М03), 2(М03)+1(М01) | группа 3 (М03) | РД | НГДО | [7 empty] | АЦСТ-148-01171 | Пв | 06.10.2027 | АЦСТ-148 | не загружена | открыть
ООО "ГСП Ремонт" |  |  | 1(М01), 2(М03), 2(М03)+1(М01) | группа 3 (М03) | РД | НГДО | [7 empty] | АЦСТ-148-01214 | Пв | 10.01.2028 | АЦСТ-148 | не загружена | открыть
ООО "ГСП Ремонт" |  |  | 2(М03), 2(М03)+1(М01), 1(М01) | группа 3 (М03) | РД | НГДО | [7 empty] | АЦСТ-148-01292 | Пв | 07.05.2028 | АЦСТ-148 | не загружена | открыть
ООО "ГСП Ремонт" |  |  | 2(М03), 2(М03)+1(М01), 1(М01) | группа 3 (М03) | РД+МПС | НГДО | [7 empty] | АЦСТ-148-01374 | Пв | 05.08.2028 | АЦСТ-148 | не загружена | открыть
ООО "ГСП Ремонт" |  |  | 2(М03), 2(М03)+1(М01), 1(М01) | группа 3 (М03) | РД+МПС | НГДО | [7 empty] | АЦСТ-148-01384 | Пв | 06.08.2028 | АЦСТ-148 | не загружена | открыть
ООО "ГСП Ремонт" |  |  | 1(М01)+13(М31), 2(М03)+13(М31) | группа 3 (М03) | Т | НГДО | [7 empty] | АЦСТ-148-01439 | Пв | 16.09.2028 | АЦСТ-148 | не загружена | открыть
ООО "ГСП Ремонт" |  |  | 1(М01), 2(М03) | группа 3 (М03) | РД | НГДО | [7 empty] | АЦСТ-148-01842 | Пв | 18.08.2029 | АЦСТ-148 | не загружена | открыть
ООО "ГСП Ремонт" |  |  | 1(М01), 2(М03) | группа 3 (М03) | РД | НГДО | [7 empty] | АЦСТ-148-01843 | Пв | 18.08.2029 | АЦСТ-148 | не загружена | открыть
ООО "ГСП Ремонт" |  |  | 1(М01), 2(М03) | группа 3 (М03) | РД | НГДО | [7 empty] | АЦСТ-148-02030 | Пв | 23.12.2029 | АЦСТ-148 | не загружена | открыть
ООО "ГСП Ремонт" |  |  | 1(М01), 2(М03) | группа 3 (М03) | РД | НГДО | [7 empty] | АЦСТ-148-02036 | Пв | 24.12.2029 | АЦСТ-148 | не загружена | открыть
ООО "ГСП Ремонт" |  |  | 1(М01), 2(М03) | группа 3 (М03) | РД | НГДО | [7 empty] | АЦСТ-148-02037 | Пв | 24.12.2029 | АЦСТ-148 | не загружена | открыть
ООО "ГСП Ремонт" |  |  | 1(М01), 2(М03) | группа 3 (М03) | РД | НГДО | [7 empty] | АЦСТ-148-02041 | Пв | 25.12.2029 | АЦСТ-148 | не загружена | открыть
ООО "ГСП Ремонт" |  |  | 2(М03), 1(М01) | группа 3 (М03) | РД | НГДО | [7 empty] | АЦСТ-148-02045 | Пв | 25.12.2029 | АЦСТ-148 | не загружена | открыть
ООО "ГСП-1" |  |  | 2(М03) | группа 3 (М03) | ААДП+МАДП | НГДО | [7 empty] | АЦСТ-110-01935 | Пв | 24.11.2026 | АЦСТ-110 | не загружена | открыть
ООО "ГСП-1" |  |  | 1(М01)+2(М03) | группа 3 (М03) | РАД | НГДО | [7 empty] | АЦСТ-110-01938 | Пв | 25.11.2026 | АЦСТ-110 | не загружена | открыть
ООО "ГСП-1" |  |  | 1(М01), 1(М01)+2(М03) | группа 3 (М03) | РАД | НГДО | [7 empty] | АЦСТ-110-01940 | Пв | 25.11.2026 | АЦСТ-110 | не загружена | открыть
ООО "ГСП-1" |  |  | 1(М01), 1(М01)+2(М03) | группа 3 (М03) | РАД | НГДО | [7 empty] | АЦСТ-110-02005 | Пв | 25.11.2026 | АЦСТ-110 | не загружена | открыть
ООО "ГСП-1" |  |  | 2(М03) | группа 3 (М03) | РД | НГДО | [7 empty] | АЦСТ-110-02109 | Пв | 22.11.2027 | АЦСТ-110 | не загружена | открыть
ООО "ГСП-1" |  |  | 1(М01), 2(М03), 2(М03)+1(М01) | группа 3 (М03) | РД | НГДО | [7 empty] | АЦСТ-110-02119 | Пв | 20.12.2027 | АЦСТ-110 | не загружена | открыть
ООО "ГСП-1" |  |  | 1(М01), 2(М03), 2(М03)+1(М01) | группа 3 (М03) | РД | НГДО | [7 empty] | АЦСТ-110-02120 | Пв | 21.12.2027 | АЦСТ-110 | не загружена | открыть
ООО "ГСП-1" |  |  | 1(М01), 2(М03), 2(М03)+1(М01) | группа 3 (М03) | РД | НГДО | [7 empty] | АЦСТ-110-02121 | Пв | 21.12.2027 | АЦСТ-110 | не загружена | открыть
ООО "ГСП-1" |  |  | 1(М01), 2(М03), 2(М03)+1(М01) | группа 3 (М03) | РД | НГДО | [7 empty] | АЦСТ-110-02122 | Пв | 21.12.2027 | АЦСТ-110 | не загружена | открыть
ООО "ГСП-1" |  |  | 1(М01), 2(М03), 2(М03)+1(М01) | группа 3 (М03) | РД | НГДО | [7 empty] | АЦСТ-110-02123 | Пв | 21.12.2027 | АЦСТ-110 | не загружена | открыть
ООО "ГСП-1" |  |  | 1(М01), 2(М03) | группа 3 (М03) | РД | НГДО | [7 empty] | АЦСТ-110-02124 | Пв | 21.12.2027 | АЦСТ-110 | не загружена | открыть
ООО "ГСП-1" |  |  | 1(М01), 2(М03) | группа 3 (М03) | РД | НГДО | [7 empty] | АЦСТ-110-02125 | Пв | 21.12.2027 | АЦСТ-110 | не загружена | открыть
ООО "ГСП-1" |  |  | 1(М01), 2(М03), 2(М03)+1(М01) | группа 3 (М03) | РД | НГДО | [7 empty] | АЦСТ-110-02128 | Пв | 21.12.2027 | АЦСТ-110 | не загружена | открыть
ООО "ГСП-1" |  |  | 2(М03) | группа 3 (М03) | РД | НГДО | [7 empty] | АЦСТ-110-02139 | Пв | 22.02.2028 | АЦСТ-110 | не загружена | открыть
ООО "ГСП-1" |  |  | 1(М01), 2(М03) | группа 3 (М03) | РД | НГДО | [7 empty] | АЦСТ-110-02161 | Пв | 21.12.2027 | АЦСТ-110 | не загружена | открыть
ООО "ГСП-1" |  |  | 2(М03) | группа 3 (М03) | РД | НГДО | [7 empty] | АЦСТ-110-02163 | Пв | 18.04.2028 | АЦСТ-110 | не загружена | открыть
ООО "ГСП-1" |  |  | 2(М03), 2+1(М03+М01) | группа 3 (М03) | РД | НГДО | [7 empty] | АЦСТ-110-02164 | Пв | 18.04.2028 | АЦСТ-110 | не загружена | открыть
ООО "ГСП-1" |  |  | 1(М01), 2(М03) | группа 3 (М03) | РД | НГДО | [7 empty] | АЦСТ-110-02169 | Пв | 19.04.2028 | АЦСТ-110 | не загружена | открыть
ООО "ГСП-1" |  |  | 1(М01), 1+2 (М01+М03)*, 2(М03), 2+1(М03+М01) | группа 3 (М03) | РД | НГДО | [7 empty] | АЦСТ-110-02170 | Пв | 19.04.2028 | АЦСТ-110 | не загружена | открыть
ООО "ГСП-1" |  |  | 2(М03), 2+1(М03+М01) | группа 3 (М03) | РД | НГДО | [7 empty] | АЦСТ-110-02171 | Пв | 19.04.2028 | АЦСТ-110 | не загружена | открыть
ООО "ГСП-1" |  |  | 2(М03), 2+1(М03+М01) | группа 3 (М03) | РД | НГДО | [7 empty] | АЦСТ-110-02176 | Пв | 26.04.2028 | АЦСТ-110 | не загружена | открыть
ООО "ГСП-1" |  |  | 1+2 (М01+М03), 2+1(М03+М01), 2(М03) | группа 3 (М03) | РД | НГДО | [7 empty] | АЦСТ-110-02177 | Пв | 26.04.2028 | АЦСТ-110 | не загружена | открыть
ООО "ГСП-1" |  |  | 2(М03), 2+1(М03+М01) | группа 3 (М03) | РД | НГДО | [7 empty] | АЦСТ-110-02178 | Пв | 26.04.2028 | АЦСТ-110 | не загружена | открыть
ООО "ГСП-1" |  |  | 2(М03), 2+1(М03+М01) | группа 3 (М03) | РД | НГДО | [7 empty] | АЦСТ-110-02179 | Пв | 26.04.2028 | АЦСТ-110 | не загружена | открыть
ООО "ГСП-1" |  |  | 1+2 (М01+М03), 2+1(М03+М01), 2(М03) | группа 3 (М03) | РД | НГДО | [7 empty] | АЦСТ-110-02180 | Пв | 26.04.2028 | АЦСТ-110 | не загружена | открыть
ООО "ГСП-1" |  |  | 2(М03), 2+1(М03+М01) | группа 3 (М03) | РД | НГДО | [7 empty] | АЦСТ-110-02181 | Пв | 26.04.2028 | АЦСТ-110 | не загружена | открыть
ООО "ГСП-1" |  |  | 2(М03), 2+1(М03+М01) | группа 3 (М03) | РД | НГДО | [7 empty] | АЦСТ-110-02185 | Пв | 26.04.2028 | АЦСТ-110 | не загружена | открыть
ООО "ГСП-1" |  |  | 2(М03), 2+1(М03+М01) | группа 3 (М03) | РД | НГДО | [7 empty] | АЦСТ-110-02186 | Пв | 26.04.2028 | АЦСТ-110 | не загружена | открыть
ООО "ГСП-1" |  |  | 2(М03), 2+1(М03+М01) | группа 3 (М03) | РД | НГДО | [7 empty] | АЦСТ-110-02187 | Пв | 26.04.2028 | АЦСТ-110 | не загружена | открыть
ООО "ГСП-1" |  |  | 1+2 (М01+М03), 2+1(М03+М01), 2(М03) | группа 3 (М03) | РД | НГДО | [7 empty] | АЦСТ-110-02188 | Пв | 26.04.2028 | АЦСТ-110 | не загружена | открыть
ООО "ГСП-1" |  |  | 1+2 (М01+М03), 2+1(М03+М01), 2(М03) | группа 3 (М03) | РД | НГДО | [7 empty] | АЦСТ-110-02189 | Пв | 26.04.2028 | АЦСТ-110 | не загружена | открыть
ООО "ГСП-1" |  |  | 2(М03), 2(М03)+1(М01) | группа 3 (М03) | ААДП | НГДО | [7 empty] | АЦСТ-110-02190 | Пв | 26.04.2028 | АЦСТ-110 | не загружена | открыть
ООО "ГСП-1" |  |  | 2(М03), 2(М03)+1(М01) | группа 3 (М03) | ААДП | НГДО | [7 empty] | АЦСТ-110-02191 | Пв | 26.04.2028 | АЦСТ-110 | не загружена | открыть
ООО "ГСП-1" |  |  | 2(М03) | группа 3 (М03) | РД | НГДО | [7 empty] | АЦСТ-110-02206 | Пв | 23.11.2027 | АЦСТ-110 | не загружена | открыть
ООО "ГСП-1" |  |  | 2(М03), 2(М03)+1(М01) | группа 3 (М03) | РД | НГДО | [7 empty] | АЦСТ-110-02207 | Пв | 23.11.2027 | АЦСТ-110 | не загружена | открыть
ООО "ГСП-1" |  |  | 2(М03), 2(М03)+1(М01) | группа 3 (М03) | РД | НГДО | [7 empty] | АЦСТ-110-02208 | Пв | 28.11.2027 | АЦСТ-110 | не загружена | открыть
ООО "ГСП-1" |  |  | 2(М03), 2(М03)+1(М01) | группа 3 (М03) | РД | НГДО | [7 empty] | АЦСТ-110-02209 | Пв | 22.02.2028 | АЦСТ-110 | не загружена | открыть
ООО "ГСП-1" |  |  | 2(М03) | группа 3 (М03) | РД | НГДО | [7 empty] | АЦСТ-110-02219 | Пв | 03.07.2028 | АЦСТ-110 | не загружена | открыть
ООО "ГСП-1" |  |  | 2(М03) | группа 3 (М03) | РД | НГДО | [7 empty] | АЦСТ-110-02241 | Пв | 25.07.2028 | АЦСТ-110 | не загружена | открыть
ООО "ГСП-1" |  |  | 2(М03) | группа 3 (М03) | РД | НГДО | [7 empty] | АЦСТ-110-02243 | Пв | 25.07.2028 | АЦСТ-110 | не загружена | открыть
ООО "ГСП-1" |  |  | 2(М03) | группа 3 (М03) | РД | НГДО | [7 empty] | АЦСТ-110-02244 | Пв | 25.07.2028 | АЦСТ-110 | не загружена | открыть
ООО "ГСП-1" |  |  | 1(М01), 2+1(М03+М01) | группа 3 (М03) | РАД | НГДО | [7 empty] | АЦСТ-110-02245 | Пв | 25.07.2028 | АЦСТ-110 | не загружена | открыть
ООО "ГСП-1" |  |  | 2(М03), 2(М03)+1(М01) | группа 3 (М03) | РД | НГДО | [7 empty] | АЦСТ-110-02252 | Пв | 26.07.2028 | АЦСТ-110 | не загружена | открыть
ООО "ГСП-1" |  |  | 2+1(М03+М01), 2(М03) | группа 3 (М03) | РД | НГДО | [7 empty] | АЦСТ-110-02253 | Пв | 26.07.2028 | АЦСТ-110 | не загружена | открыть
ООО "ГСП-1" |  |  | 2(М03), 2+1(М03+М01) | группа 3 (М03) | РД | НГДО | [7 empty] | АЦСТ-110-02254 | Пв | 26.07.2028 | АЦСТ-110 | не загружена | открыть
ООО "ГСП-1" |  |  | 2(М03), 2(М03)+1(М01) | группа 3 (М03) | РД | НГДО | [7 empty] | АЦСТ-110-02255 | Пв | 26.07.2028 | АЦСТ-110 | не загружена | открыть
ООО "ГСП-1" |  |  | 2(М03)+1(М01), 2(М03) | группа 3 (М03) | РД | НГДО | [7 empty] | АЦСТ-110-02256 | Пв | 26.07.2028 | АЦСТ-110 | не загружена | открыть
ООО "ГСП-1" |  |  | 2(М03), 2+1(М03+М01) | группа 3 (М03) | РД | НГДО | [7 empty] | АЦСТ-110-02257 | Пв | 26.07.2028 | АЦСТ-110 | не загружена | открыть
ООО "ГСП-1" |  |  | 2(М03), 1+2 (М01+М03) | группа 3 (М03) | РД | НГДО | [7 empty] | АЦСТ-110-02261 | Пв | 01.08.2028 | АЦСТ-110 | не загружена | открыть
ООО "ГСП-1" |  |  | 2(М03), 1+2 (М01+М03) | группа 3 (М03) | РД | НГДО | [7 empty] | АЦСТ-110-02262 | Пв | 01.08.2028 | АЦСТ-110 | не загружена | открыть
ООО "ГСП-1" |  |  | 2(М03), 2+1(М03+М01), 1(М01) | группа 3 (М03) | РД | НГДО | [7 empty] | АЦСТ-110-02263 | Пв | 06.08.2028 | АЦСТ-110 | не загружена | открыть
ООО "ГСП-1" |  |  | 1(М01), 2+1(М03+М01), 2(М03) | группа 3 (М03) | РАД | НГДО | [7 empty] | АЦСТ-110-02267 | Пв | 07.08.2028 | АЦСТ-110 | не загружена | открыть
ООО "ГСП-1" |  |  | 1(М01), 2+1(М03+М01), 2(М03) | группа 3 (М03) | РАД | НГДО | [7 empty] | АЦСТ-110-02268 | Пв | 07.08.2028 | АЦСТ-110 | не загружена | открыть
ООО "ГСП-1" | ER70S-6, OK Tigrod 12.64 | Сварочный пруток типа ER70S-6 по AWS A5.18 марки OK Tigrod 12.64, а также другие аттестованные сварочные материалы, указанные в ПТД | 1 (М01) / 1 (М01) + 2 (М03) / 2 (М03) | группа 3 (М03) | РАД | СК | от 2,0 до 3,0 включительно / свыше 3,0 до 12,0 включительно | от 10,0 до 25,0 включительно / свыше 25,0 до 150,0 включительно | с подогревом | без термообработки | Н1; Г; В1; Н45 | ТК-ГСП-СК3-РАД 24.05.2024 | Технология ручной аргонодуговой сварки неплавящимся электродом при строительстве, реконструкции и ремонте стальных трубопроводов | АЦСТ-110-02271 | Пв | 07.08.2028 | АЦСТ-110 | да | открыть
ООО "ГСП-1" | Nittetsu-16W, Nittetsu L-60LT, E9016-G | Корневой слой: электроды марки Nittetsu-16W по AWS A5.1: Е7016-G; Заполняющие и облицовочный слои: электроды марки Nittetsu L-60LT по AWS A5.5: E9016-G, а также другие аттестованные сварочные материалы, указанные в ПТД | 2 (М03) / 2+1 (М03+М01) | группа 3 (М03) | РД | СК | свыше 3,0 до 12,0 включительно / свыше 12,0 до 50,0 включительно | свыше 500,0 до 1420,0 включительно* / свыше 150,0 до 500,0 включительно | с подогревом | без термообработки | Н1; Г; В1; Н45 | ТК-ГСП-РД-СК3 24.04.2024 | Технология ручной дуговой сварки покрытыми электродами с основным видом покрытия при строительстве, реконструкции и ремонте стальных трубопроводов | АЦСТ-110-02272 | Пв | 07.08.2028 | АЦСТ-110 | да | открыть
ООО "ГСП-1" |  |  | 1(М01), 1(М01)+2(М03), 2(М03) | группа 3 (М03) | РАД | НГДО | [7 empty] | АЦСТ-110-02273 | Пв | 08.08.2028 | АЦСТ-110 | не загружена | открыть
ООО "ГСП-1" |  |  | 2(М03), 2(М03)+1(М01) | группа 3 (М03) | РД | НГДО | [7 empty] | АЦСТ-110-02297 | Пв | 18.11.2028 | АЦСТ-110 | не загружена | открыть
ООО "ГСП-1" |  |  | 2(М03), 2(М03)+1(М01) | группа 3 (М03) | РД | НГДО | [7 empty] | АЦСТ-110-02301 | Пв | 20.11.2028 | АЦСТ-110 | не загружена | открыть
ООО "ГСП-1" |  |  | 1(М01), 2(М03), 2(М03)+1(М01) | группа 3 (М03) | РАД+РД | НГДО | [7 empty] | АЦСТ-110-02302 | Пв | 22.11.2028 | АЦСТ-110 | не загружена | открыть
ООО "ГСП-1" |  |  | 1(М01), 2(М03), 2(М03)+1(М01) | группа 3 (М03) | РАД+РД | НГДО | [7 empty] | АЦСТ-110-02303 | Пв | 22.11.2028 | АЦСТ-110 | не загружена | открыть
ООО "ГСП-1" |  |  | 1(М01), 1(М01)+2(М03), 2(М03), 2(М03)+1(М01) | группа 3 (М03) | РАД+РД | НГДО | [7 empty] | АЦСТ-110-02305 | Пв | 22.11.2028 | АЦСТ-110 | не загружена | открыть
ООО "ГСП-1" |  |  | 1(М01), 1(М01)+2(М03), 2(М03), 2(М03)+1(М01) | группа 3 (М03) | РАД+РД | НГДО | [7 empty] | АЦСТ-110-02306 | Пв | 22.11.2028 | АЦСТ-110 | не загружена | открыть
ООО "ГСП-1" |  |  | 1(М01), 2(М03), 2(М03)+1(М01) | группа 3 (М03) | РАД | НГДО | [7 empty] | АЦСТ-110-02308 | Пв | 22.11.2028 | АЦСТ-110 | не загружена | открыть
ООО "ГСП-1" |  |  | 1(М01), 2(М03), 2(М03)+1(М01) | группа 3 (М03) | РАД | НГДО | [7 empty] | АЦСТ-110-02309 | Пв | 22.11.2028 | АЦСТ-110 | не загружена | открыть
ООО "ГСП-1" |  |  | 1(М01), 2(М03), 1(М01)+2(М03), 2(М03)+1(М01) | группа 3 (М03) | РАД+РД | НГДО | [7 empty] | АЦСТ-110-02310 | Пв | 22.11.2028 | АЦСТ-110 | не загружена | открыть
ООО "ГСП-1" | OK Tigrod 12.64, ER70S-6, Nittetsu-16W, E7016-G, Nittetsu L-60LT, E9016-G | Корневой слой: пруток присадочный OK Tigrod 12.64 по AWS A5.18: ER70S-6; Заполняющие и облицовочный слои: электроды марки Nittetsu-16W по AWS A5.5: E7016-G; а также другие марки сварочных материалов, предусмотренные ПТД по сварке / Корневой слой: пруток присадочный OK Tigrod 12.64 по AWS A5.18: ER70S-6; Заполняющие и облицовочный слои: электроды марки Nittetsu L-60LT по AWS A5.5: E9016-G; а также другие марки сварочных материалов, предусмотренные ПТД по сварке | 1 (М01) / 2 (М03) / 1 (М01) + 2 (М03) / 2 (М03) + 1 (М01) | группа 3 (М03) | РАД+РД | ГО | свыше 3,0 до 12,0 включительно | свыше 25,0 до 150,0 включительно / свыше 150,0 до 500,0 включительно | с подогревом | без термообработки | Н1; Г; В1; Н45 | ТК-ГСП-ГО-РАД-РД-СШ 05.09.2024 | Технология комбинированной сварки неплавящимся электродом в защитном газе и электродами с основным видом покрытия при строительстве, реконструкции и ремонте газопроводов | АЦСТ-110-02311 | Пв | 22.11.2028 | АЦСТ-110 | да | открыть
ООО "ГСП-1" | OK Tigrod 12.64, ER70S-6, Nittetsu-16W, E7016-G, Nittetsu L-60LT, E9016-G | Корневой слой: пруток присадочный OK Tigrod 12.64 по AWS A5.18: ER70S-6; Заполняющие и облицовочный слои: электроды марки Nittetsu-16W по AWS A5.5: E7016-G; а также другие марки сварочных материалов, предусмотренные ПТД по сварке / Корневой слой: пруток присадочный OK Tigrod 12.64 по AWS A5.18: ER70S-6; Заполняющие и облицовочный слои: электроды марки Nittetsu L-60LT по AWS A5.5: E9016-G; а также другие марки сварочных материалов, предусмотренные ПТД по сварке | 1 (М01) / 2 (М03) / 1 (М01) + 2 (М03) / 2 (М03) + 1 (М01) | группа 3 (М03) | РАД+РД | СК | свыше 3,0 до 12,0 включительно | свыше 25,0 до 150,0 включительно / свыше 150,0 до 500,0 включительно | с подогревом | без термообработки | Н1; Г; В1; Н45 | ТК-ГСП-СК3-РАД-РД-СШ 05.09.2024 | Технология комбинированной сварки неплавящимся электродом в защитном газе и электродами с основным видом покрытия при строительстве, реконструкции и ремонте стальных трубопроводов | АЦСТ-110-02312 | Пв | 22.11.2028 | АЦСТ-110 | да | открыть
ООО "ГСП-1" |  |  | 2(М03), 2(М03)+1(М01) | группа 3 (М03) | РД | НГДО | [7 empty] | АЦСТ-110-02314 | Пв | 18.11.2028 | АЦСТ-110 | не загружена | открыть
ООО "ГСП-1" |  |  | 1(М01)+2(М03), 2(М03), 1(М01) | группа 3 (М03) | РАД | НГДО | [7 empty] | АЦСТ-110-02315 | Пв | 07.08.2028 | АЦСТ-110 | не загружена | открыть
ООО "ГСП-1" |  |  | 1(М01)+2(М03), 2(М03), 1(М01) | группа 3 (М03) | РАД | НГДО | [7 empty] | АЦСТ-110-02316 | Пв | 07.08.2028 | АЦСТ-110 | не загружена | открыть
ООО "ГСП-1" |  |  | 2(М03) | группа 3 (М03) | РД | НГДО | [7 empty] | АЦСТ-110-02476 | Пв | 27.08.2029 | АЦСТ-110 | не загружена | открыть
ООО "ГСП-1" |  |  | 2(М03) | группа 3 (М03) | РД | НГДО | [7 empty] | АЦСТ-110-02477 | Пв | 27.08.2029 | АЦСТ-110 | не загружена | открыть
ООО "ГСП-1" |  |  | 2(М03) | группа 3 (М03) | РД | НГДО | [7 empty] | АЦСТ-110-02478 | Пв | 27.08.2029 | АЦСТ-110 | не загружена | открыть
ООО "ГСП-1" |  |  | 2(М03), 2(М03)+1(М01) | группа 3 (М03) | МП+АПИ | НГДО | [7 empty] | АЦСТ-110-02523 | Пв | 26.11.2029 | АЦСТ-110 | не загружена | открыть
ООО "ГСП-1" |  |  | 2(М03), 2(М03)+1(М01) | группа 3 (М03) | МП+АПИ | НГДО | [7 empty] | АЦСТ-110-02524 | Пв | 26.11.2029 | АЦСТ-110 | не загружена | открыть
ООО "ГСП-1" |  |  | 2(М03), 2(М03)+1(М01) | группа 3 (М03) | РД+АПИ | НГДО | [7 empty] | АЦСТ-110-02529 | Пв | 02.12.2029 | АЦСТ-110 | не загружена | открыть
ООО "ГСП-1" |  |  | 2(М03), 2(М03)+1(М01) | группа 3 (М03) | РД+АПИ | НГДО | [7 empty] | АЦСТ-110-02532 | Пв | 03.12.2029 | АЦСТ-110 | не загружена | открыть
ООО "ГСП-2" |  |  | 1(М01), 1(М01)2(М03) | группа 3 (М03) | РД | НГДО | [7 empty] | АЦСТ-155-00321 | Пв | 05.08.2029 | АЦСТ-155 | не загружена | открыть
ООО "ГСП-2" | OK 48.08L, OK 53.70, OK 55.00Р, Nittetsu-16W, Nittetsu L-55SN | OK 48.08L, ОК 53.70, ОК 55.00Р, Nittetsu-16W, Nittetsu L-55SN (корневой, заполняющие и облицовочные слои шва) и др. аттестованные марки указанные в ПТД. | Группа 1 (М01), марки согласно ПТД | группа 3 (М03) | РД | НГДО, ОХНВП | патрубок: свыше 12,0 до 25,0 включительно/основная труба: свыше 3,0 до 80,0 включительно / Труба: свыше 12,0 до 36,0* включительно/плоская деталь: свыше 3,0 до 80,0 включительно / патрубок: свыше 12,0 до 50,0 включительно/основная труба: свыше 3,0 до 80,0 включительно / Труба: свыше 12,0 до 50,0 включительно/плоская деталь: свыше 3,0 до 80,0 включительно | патрубок: свыше 25,0 до 150,0 включительно/основная труба: свыше 25,0 до 3500,0,0 включительно / Труба: свыше 25,0 до 150,0 включительно/ плоская деталь / патрубок: свыше 25,0 до 150,0 включительно/основная труба: свыше 25,0 до 3500,0 включительно | без подогрева*** / с подогревом | без термообработки / с термообработкой | Н2; П2; В1; Н45 | ТИ-ГСП2-РД-ОХНВП16/НГДО4 02.04.2025 | Технология ручной дуговой сварки покрытыми электродами при строительстве, реконструкции и капитальном ремонте технологических трубопроводов | АЦСТ-155-00328 | Пв | 12.08.2029 | АЦСТ-155 | да | открыть
ООО "ГСП-2" |  |  | 1(М01), 1(М01)2(М03) | группа 3 (М03) | РД | НГДО | [7 empty] | АЦСТ-155-00333 | Пв | 05.08.2029 | АЦСТ-155 | не загружена | открыть
ООО "ГСП-4" |  |  | 1(М01), 1(М01)+2(М03) | группа 3 (М03) | РАД | НГДО | [7 empty] | АЦСТ-141-00948 | Пв | 26.04.2027 | АЦСТ-141 | не загружена | открыть
ООО "ГСП-4" |  |  | 1(М01), 1(М01)+2(М03) | группа 3 (М03) | РАД | НГДО | [7 empty] | АЦСТ-141-00949 | Пв | 26.04.2027 | АЦСТ-141 | не загружена | открыть
ООО "ГСП-4" |  |  | Группа 3 (К65), марки согласно ПТД, Группа 3 (К65), марки согласно ПТД+Группа 2 (свыше К54 до К60 вкл.)* | группа 3 (М03) + марка σт≥420 | РД | НГДО | [7 empty] | АЦСТ-56-03390 | Пв | 13.11.2027 | АЦСТ-56 | не загружена | открыть
ООО "ГСП-4" |  |  | Группа 3 (К65), марки согласно ПТД+ Группа 2 (св. К54 до К60 вкл.), марки согласно ПТД | группа 3 (М03) + марка σт≥420 | РД | НГДО | [7 empty] | АЦСТ-56-03391 | Пв | 13.11.2027 | АЦСТ-56 | не загружена | открыть
ООО "ГСП-4" |  |  | Группа 3 (К65), марки согласно ПТД, Группа 3 (К65), марки согласно ПТД+Группа 2(свыше К54 до К60 вкл.) | группа 3 (М03) + марка σт≥420 | РД | НГДО | [7 empty] | АЦСТ-56-03409 | Пв | 21.11.2027 | АЦСТ-56 | не загружена | открыть
ООО "ГСП-4" |  |  | Группа 3 (К65), марки согласно ПТД | группа 3 (М03) + марка σт≥420 | РД | НГДО | [7 empty] | АЦСТ-56-03413 | Пв | 24.11.2027 | АЦСТ-56 | не загружена | открыть
ООО "ГСП-4" |  |  | Группа 1 (до К54 вкл.)+Группа 2 (св. К54 до К60 вкл.) марки согласно ПТД., Патрубок: Группа 1 (до К54 вкл.), основная труба: Группа 3 (К65) марки согласно ПТД. | марка σт≥420 | РД | НГДО | [7 empty] | АЦСТ-56-03430 | Пв | 04.12.2027 | АЦСТ-56 | не загружена | открыть
ООО "ГСП-4" |  |  | Группа 1 (до К54 вкл.), марки согласно ПТД, Группа 2 (св. К54 до К60 вкл.), марки согласно ПТД | марка σт≥420 | РД | НГДО | [7 empty] | АЦСТ-56-03524 | Пв | 01.02.2028 | АЦСТ-56 | не загружена | открыть
ООО "ГСП-4" |  |  | Группа 2 (св. К54 до К60 вкл.), марки согласно ПТД | марка σт≥420 | РД | НГДО | [7 empty] | АЦСТ-56-03525 | Пв | 01.02.2028 | АЦСТ-56 | не загружена | открыть
ООО "ГСП-4" |  |  | Группа 1 (до К54 вкл.), марки согласно ПТД, Группа 2 (св. К54 до К60 вкл.), марки согласно ПТД | марка σт≥420 | РД | НГДО | [7 empty] | АЦСТ-56-03526 | Пв | 01.02.2028 | АЦСТ-56 | не загружена | открыть
ООО "ГСП-4" |  |  | Группа 2 (св. К54 до К60 вкл.), марки согласно ПТД | марка σт≥420 | РД | НГДО | [7 empty] | АЦСТ-56-03527 | Пв | 01.02.2028 | АЦСТ-56 | не загружена | открыть
ООО "ГСП-4" |  |  | Группа 1 (до К54 вкл.)+ 2 (св. К54 до К60 вкл.), марки согласно ПТД | марка σт≥420 | РД | НГДО | [7 empty] | АЦСТ-56-03649 | Пв | 24.05.2028 | АЦСТ-56 | не загружена | открыть
ООО "ГСП-4" |  |  | Группа 2 (св. К54 до К60 вкл.), марки согласно ПТД | марка σт≥420 | РД | НГДО | [7 empty] | АЦСТ-56-03887 | Пв | 19.11.2028 | АЦСТ-56 | не загружена | открыть
ООО "ГСП-4" |  |  | Группа 1 (до К54 вкл.), марки согласно ПТД, Группа 2 (св. К54 до К60 вкл.), марки согласно ПТД, Группа 2 (св. К54 до К60 вкл.) + 1 (до К54 вкл.), марки согласно ПТД | марка σт≥420 | РД | НГДО | [7 empty] | АЦСТ-56-04029 | Пв | 28.03.2029 | АЦСТ-56 | не загружена | открыть
ООО "ГСП-4" |  |  | Группа 1 (до К54 вкл.), марки согласно ПТД, Группа 2 (св. К54 до К60 вкл.), марки согласно ПТД, Группа 2 (св. К54 до К60 вкл.) + 1 (до К54 вкл.), марки согласно ПТД | марка σт≥420 | РД | НГДО | [7 empty] | АЦСТ-56-04031 | Пв | 01.04.2029 | АЦСТ-56 | не загружена | открыть
ООО "ГСП-4" |  |  | Группа 1 (до К54 вкл.), марки согласно ПТД, Группа 2 (св. К54 до К60 вкл.), марки согласно ПТД, Группа 2+1 (св. К54 до К60 вкл.+до К54 вкл.), марки согласно ПТД | марка σт≥420 | РД | НГДО | [7 empty] | АЦСТ-56-04042 | Пв | 11.04.2029 | АЦСТ-56 | не загружена | открыть
ООО "ГСП-4" |  |  | Патрубок/основная труба: Группа 1 (до К54 вкл.) марки согласно ПТД, Патрубок/Усиливающая накладка: Группа 1 (до К54 вкл.) марки согласно ПТД, Усиливающая накладка/основная труба: Группа 1 (до К54 вкл.) марки согласно ПТД, Патрубок: Группа 1 (до К54 вкл.)/основная труба: Группа 2 (св. К54 до К60 вкл.), марки согласно ПТД, Патрубок: Группа 1 (до К54 вкл.)/Усиливающая накладка: Группа 2 (св. К54 до К60 вкл.), марки согласно ПТД., Усиливающая накладка/основная труба: Группа 2 (св. К54 до К60 вкл.), марки согласно ПТД. | марка σт≥420 | РД | НГДО | [7 empty] | АЦСТ-56-04142 | Пв | 07.07.2029 | АЦСТ-56 | не загружена | открыть
ООО "ГСП-4" |  |  | Группа 3 (К65), марки согласно ПТД, Группа 3 (К65)+2 (св. К54 до К60 вкл.), марки согласно ПТД | группа 3 (М03) + марка σт≥420 | ААДП | НГДО | [7 empty] | АЦСТ-56-04152 | Пв | 17.07.2029 | АЦСТ-56 | не загружена | открыть
ООО "ГСП-4" |  |  | Группа 3 (К65), марки согласно ПТД, Группа 3 (К65)+2 (св. К54 до К60 вкл.), марки согласно ПТД | группа 3 (М03) + марка σт≥420 | ААДП | НГДО | [7 empty] | АЦСТ-56-04153 | Пв | 17.07.2029 | АЦСТ-56 | не загружена | открыть
ООО "ГСП-4" |  |  | Группа 3 (К65), марки согласно ПТД, Группа 3 (К65)+2 (св. К54 до К60 вкл.), марки согласно ПТД | группа 3 (М03) + марка σт≥420 | РД | НГДО | [7 empty] | АЦСТ-56-04154 | Пв | 17.07.2029 | АЦСТ-56 | не загружена | открыть
ООО "ГСП-4" |  |  | Группа 2 (св. К54 до К60 вкл.), марки согласно ПТД, Группа 2 (св. К54 до К60 вкл.) + группа 1(до К54), марки согласно ПТД, Группа 1(до К54), марки согласно ПТД | марка σт≥420 | РД+АФ | НГДО | [7 empty] | АЦСТ-56-04157 | Пв | 31.07.2029 | АЦСТ-56 | не загружена | открыть
ООО "ГСП-4" |  |  | Группа 2 (св. К54 до К60 вкл.), марки согласно ПТД, Группа 2 (св. К54 до К60 вкл.) + группа 1(до К54), марки согласно ПТД, Группа 1(до К54), марки согласно ПТД | марка σт≥420 | РД+АФ | НГДО | [7 empty] | АЦСТ-56-04158 | Пв | 31.07.2029 | АЦСТ-56 | не загружена | открыть
ООО "ГСП-4" |  |  | Группа 2 (св. К54 до К60 вкл.), марки согласно ПТД, Группа 2 (св. К54 до К60 вкл.) + 1 (до К54 вкл.), марки согласно ПТД | марка σт≥420 | РД | НГДО | [7 empty] | АЦСТ-56-04197 | Пв | 05.09.2029 | АЦСТ-56 | не загружена | открыть
ООО "ГСП-4" |  |  | Группа 2 (св. К54 до К60 вкл.), марки согласно ПТД, Группа 2 (св. К54 до К60 вкл.) + 1 (до К54 вкл.), марки согласно ПТД | марка σт≥420 | РД | НГДО | [7 empty] | АЦСТ-56-04198 | Пв | 05.09.2029 | АЦСТ-56 | не загружена | открыть
ООО "ГСП-4" |  |  | Группа 2 (св. К54 до К60 вкл.), марки согласно ПТД, Группа 2+1 (св. К54 до К60 вкл.+до К54 вкл.), марки согласно ПТД | марка σт≥420 | РД | НГДО | [7 empty] | АЦСТ-56-04199 | Пв | 05.09.2029 | АЦСТ-56 | не загружена | открыть
ООО "ГСП-4" |  |  | 2(М03) | группа 3 (М03) | ААДП | НГДО | [7 empty] | АЦСТ-56-04493 | Пв | 14.04.2030 | АЦСТ-56 | не загружена | открыть
ООО "ГСП-4" |  |  | Группа 2 (св. К54 до К60 вкл.), марки согласно ПТД | марка σт≥420 | ААДП | НГДО | [7 empty] | АЦСТ-56-04544 | Пв | 10.09.2030 | АЦСТ-56 | не загружена | открыть
ООО "ГСП-4" |  |  | Группа 1 (до К54 вкл.), марки согласно ПТД, Группа 2 (св. К54 до К60 вкл.), марки согласно ПТД | марка σт≥420 | РАД+РД | НГДО | [7 empty] | АЦСТ-56-04554 | Пв | 18.09.2030 | АЦСТ-56 | не загружена | открыть
ООО "ГСП-4" |  |  | Группа 1 (до К54 вкл.), марки согласно ПТД, Группа 2 (св. К54 до К60 вкл.), марки согласно ПТД | марка σт≥420 | РАД+РД | НГДО | [7 empty] | АЦСТ-56-04556 | Пв | 18.09.2030 | АЦСТ-56 | не загружена | открыть
ООО "ГСП-5" |  |  | 2(М03) | группа 3 (М03) | РД | НГДО | [7 empty] | АЦСТ-110-01973 | Пв | 16.02.2027 | АЦСТ-110 | не загружена | открыть
ООО "ГСП-5" |  |  | 2(М03) | группа 3 (М03) | РД | НГДО | [7 empty] | АЦСТ-110-02049 | Пв | 07.07.2027 | АЦСТ-110 | не загружена | открыть
ООО "ГСП-5" |  |  | 2(М03) | группа 3 (М03) | РД | НГДО | [7 empty] | АЦСТ-110-02061 | Пв | 17.07.2027 | АЦСТ-110 | не загружена | открыть
ООО "ГСП-5" |  |  | 2(М03) | группа 3 (М03) | РД | НГДО | [7 empty] | АЦСТ-110-02063 | Пв | 17.07.2027 | АЦСТ-110 | не загружена | открыть
ООО "ГСП-7" |  |  | 2(М03) | группа 3 (М03) | РАД+РД | НГДО | [7 empty] | АЦСТ-12-07202 | Пв | 21.05.2028 | АЦСТ-12 | не загружена | открыть
ООО "ГСП-7" |  |  | 2(М03) | группа 3 (М03) | РАД+РД | НГДО | [7 empty] | АЦСТ-12-07203 | Пв | 21.05.2028 | АЦСТ-12 | не загружена | открыть
ООО "ГСП-7" |  |  | 2(М03) | группа 3 (М03) | РАД+РД | НГДО | [7 empty] | АЦСТ-12-07204 | Пв | 21.05.2028 | АЦСТ-12 | не загружена | открыть
ООО "ГСП-7" |  |  | 2(М03) | группа 3 (М03) | РД | НГДО | [7 empty] | АЦСТ-12-07205 | Пв | 21.05.2028 | АЦСТ-12 | не загружена | открыть
ООО "ГСП-7" |  |  | 2(М03) | группа 3 (М03) | РАД+РД | НГДО | [7 empty] | АЦСТ-12-07222 | Пв | 30.05.2028 | АЦСТ-12 | не загружена | открыть
ООО "ГСП-7" |  |  | 2(М03) | группа 3 (М03) | РАД+РД | НГДО | [7 empty] | АЦСТ-12-07223 | Пв | 30.05.2028 | АЦСТ-12 | не загружена | открыть
ООО "ГСП-7" |  |  | 2(М03) | группа 3 (М03) | РД | НГДО | [7 empty] | АЦСТ-12-07224 | Пв | 30.05.2028 | АЦСТ-12 | не загружена | открыть
ООО "ГСП-7" |  |  | 1(М01)+2(М03), 2(М03) | группа 3 (М03) | РАД+РД | НГДО | [7 empty] | АЦСТ-12-07225 | Пв | 30.05.2028 | АЦСТ-12 | не загружена | открыть
ООО "ГСП-7" |  |  | 1(М01), 2(М03) | группа 3 (М03) | РД | НГДО | [7 empty] | АЦСТ-161-00057 | Пв | 03.03.2029 | АЦСТ-161 | не загружена | открыть
ООО "ГСП-7" |  |  | 1(М01), 2(М03) | группа 3 (М03) | РД | НГДО | [7 empty] | АЦСТ-161-00058 | Пв | 03.03.2029 | АЦСТ-161 | не загружена | открыть
ООО "ГСП-7" |  |  | 1(М01), 2(М03) | группа 3 (М03) | РД | НГДО | [7 empty] | АЦСТ-161-00186 | Пв | 22.04.2029 | АЦСТ-161 | не загружена | открыть
ООО "ГСП-7" |  |  | 1(М01), 2(М03) | группа 3 (М03) | РД | НГДО | [7 empty] | АЦСТ-161-00187 | Пв | 22.04.2029 | АЦСТ-161 | не загружена | открыть
ООО "ГСП-7" |  |  | 1(М01), 2(М03) | группа 3 (М03) | РД | НГДО | [7 empty] | АЦСТ-161-00343 | Пв | 02.07.2029 | АЦСТ-161 | не загружена | открыть
ООО "ГСП-7" |  |  | 1(М01), 2(М03) | группа 3 (М03) | РД | НГДО | [7 empty] | АЦСТ-161-00344 | Пв | 02.07.2029 | АЦСТ-161 | не загружена | открыть
ООО "ГСП-7" |  |  | 1(М01), 2(М03) | группа 3 (М03) | РАД | НГДО | [7 empty] | АЦСТ-161-00352 | Пв | 09.07.2029 | АЦСТ-161 | не загружена | открыть
ООО "ГСП-7" |  |  | 1(М01), 2(М03) | группа 3 (М03) | РАД | НГДО | [7 empty] | АЦСТ-161-00355 | Пв | 09.07.2029 | АЦСТ-161 | не загружена | открыть
ООО "ГСП-7" |  |  | 1(М01), 2(М03) | группа 3 (М03) | РД | НГДО | [7 empty] | АЦСТ-161-00372 | Пв | 11.07.2029 | АЦСТ-161 | не загружена | открыть
ООО "ГСП-7" |  |  | 1(М01), 2(М03) | группа 3 (М03) | РД | НГДО | [7 empty] | АЦСТ-161-00374 | Пв | 15.07.2029 | АЦСТ-161 | не загружена | открыть
ООО "ГСП-7" |  |  | 1(М01), 2(М03) | группа 3 (М03) | РД | НГДО | [7 empty] | АЦСТ-161-00380 | Пв | 16.07.2029 | АЦСТ-161 | не загружена | открыть
ООО "ГСП-7" |  |  | 1(М01), 2(М03) | группа 3 (М03) | РД | НГДО | [7 empty] | АЦСТ-161-00381 | Пв | 16.07.2029 | АЦСТ-161 | не загружена | открыть
ООО "ГСП-7" |  |  | 1(М01), 2(М03), 2(М03)1(М01) | группа 3 (М03) | РД | НГДО | [7 empty] | АЦСТ-161-00442 | Пв | 18.08.2029 | АЦСТ-161 | не загружена | открыть
ООО "ГСП-7" |  |  | 1(М01), 2(М03), 2(М03)1(М01) | группа 3 (М03) | РД | НГДО | [7 empty] | АЦСТ-161-00443 | Пв | 18.08.2029 | АЦСТ-161 | не загружена | открыть
ООО "ГСП-7" |  |  | 1(М01), 2(М03) | группа 3 (М03) | РАД | НГДО | [7 empty] | АЦСТ-161-00449 | Пв | 26.08.2029 | АЦСТ-161 | не загружена | открыть
ООО "ГСП-7" |  |  | 1(М01), 2(М03) | группа 3 (М03) | РАД | НГДО | [7 empty] | АЦСТ-161-00459 | Пв | 05.09.2029 | АЦСТ-161 | не загружена | открыть
ООО "ГСП-7" |  |  | 1(М01), 2(М03) | группа 3 (М03) | РД | НГДО | [7 empty] | АЦСТ-161-00480 | Пв | 07.10.2029 | АЦСТ-161 | не загружена | открыть
ООО "ГСП-7" |  |  | Группа 1 (до К54 вкл.), марки согласно ПТД, Группа 2 (св. К54 до К60 вкл.) + 1 (до К54 вкл.), марки согласно ПТД, Группа 2 (св. К54 до К60 вкл.), марки согласно ПТД | марка σт≥420 | РД | НГДО | [7 empty] | АЦСТ-56-04510 | Пв | 12.08.2030 | АЦСТ-56 | не загружена | открыть
ООО "ГСП-7" |  |  | Группа 1 (до К54 вкл.), марки согласно ПТД, Группа 2 (св. К54 до К60 вкл.), марки согласно ПТД, Группа 2 (св. К54 до К60 вкл.) + 1 (до К54 вкл.), марки согласно ПТД | марка σт≥420 | РД | НГДО | [7 empty] | АЦСТ-56-04511 | Пв | 12.08.2030 | АЦСТ-56 | не загружена | открыть
ООО "ГСП-7" |  |  | Группа 1 (до К54 вкл.), марки согласно ПТД, Группа 2 (св. К54 до К60 вкл.), марки согласно ПТД, Группа 2 (св. К54 до К60 вкл.) + 1 (до К54 вкл.), марки согласно ПТД | марка σт≥420 | РД | НГДО | [7 empty] | АЦСТ-56-04514 | Пв | 13.08.2030 | АЦСТ-56 | не загружена | открыть
ООО "ГСП-7" |  |  | Группа 1 (до К54 вкл.), марки согласно ПТД, Группа 2 (св. К54 до К60 вкл.) + 1 (до К54 вкл.), марки согласно ПТД, Группа 2 (св. К54 до К60 вкл.), марки согласно ПТД | марка σт≥420 | РД | НГДО | [7 empty] | АЦСТ-56-04515 | Пв | 13.08.2030 | АЦСТ-56 | не загружена | открыть
ООО "ГСП-7" |  |  | Группа 1 (до К54 вкл.), марки согласно ПТД, Группа 2 (св. К54 до К60 вкл.), марки согласно ПТД, Группа 2+1 (св. К54 до К60 вкл.+до К54 вкл.), марки согласно ПТД | марка σт≥420 | РД | НГДО | [7 empty] | АЦСТ-56-04519 | Пв | 18.08.2030 | АЦСТ-56 | не загружена | открыть
ООО "ГСП-7" |  |  | Группа 1 (до К54 вкл.), марки согласно ПТД, Группа 2 (св. К54 до К60 вкл.), марки согласно ПТД, Группа 2+1 (св. К54 до К60 вкл.+до К54 вкл.), марки согласно ПТД | марка σт≥420 | РД | НГДО | [7 empty] | АЦСТ-56-04520 | Пв | 18.08.2030 | АЦСТ-56 | не загружена | открыть
ООО "ГСП-7" |  |  | Группа 3 (К65), марки согласно ПТД, Группа 3 (К65)+2 (св. К54 до К60 вкл.), марки согласно ПТД, Группа 2 (св. К54 до К60 вкл.), марки согласно ПТД | группа 3 (М03) + марка σт≥420 | РД | НГДО | [7 empty] | АЦСТ-56-04533 | Пв | 31.08.2030 | АЦСТ-56 | не загружена | открыть
ООО "ГСП-7" |  |  | Группа 3 (К65), марки согласно ПТД, Группа 3 (К65)+2 (св. К54 до К60 вкл.), марки согласно ПТД | группа 3 (М03) + марка σт≥420 | ААДП | НГДО | [7 empty] | АЦСТ-56-04540 | Пв | 04.09.2030 | АЦСТ-56 | не загружена | открыть
ООО "ГСП-7" |  |  | Группа 3 (К65), марки согласно ПТД, Группа 3 (К65)+2 (св. К54 до К60 вкл.), марки согласно ПТД | группа 3 (М03) + марка σт≥420 | ААДП | НГДО | [7 empty] | АЦСТ-56-04541 | Пв | 04.09.2030 | АЦСТ-56 | не загружена | открыть
ООО "ГСП-НЕФТЕГАЗПЕРЕРАБОТКА" | ER70S-6, OK Tigrod 13.23, WL-20 | Сварочный пруток ER70S-6 по AWS A5.18 марки OK Tigrod 13.23, вольфрамовый электрод WL-20, Допускается применение других аттестованных аналогов в соответствии с требованиями ПТД | Группа 2(М03), марки согласно ПТД / Группа 2+1(М03+М01), марки согласно ПТД | группа 3 (М03) | РАД | ОХНВП | свыше 3,0 до 12,0 включительно / труба (деталь): от 4,0 до 12,0 включительно/основная труба: от 4,0 до 30,0 включительно | свыше 500,0 до 2500,00 включительно / труба (деталь): свыше 25,0 до 500,0 включительно /основная труба: свыше 25,0 до 1720,0 включительно / труба (деталь): свыше 25,0 до 2500,0 включительно /основная труба: свыше 25,0 до 2500,0 включительно | без подогрева* | без термообработки | Н1; Г; В1; Н45 / Н2; П2; В1; Н45 | ТИ-ГСП-НГП-ОХНВП16 01.09.2024 | Технология ручной аргонодуговой сварки неплавящимся электродом всех слоёв шва при строительстве, реконструкции и капительном ремонте металлических и технологических трубопроводов | АЦСТ-155-00430 | Пв | 19.03.2030 | АЦСТ-155 | да | открыть
ООО "ГСП-НЕФТЕГАЗПЕРЕРАБОТКА" | Weld T 80S-Ni, OK 74.86 | Для способа РАД: Вольфрам электроды: Кедр ВЛ-20; Прутки сварочные: Weld T 80S-Ni; Для способа РД: ОК 74.86 Tensitrode. Допускается применение других аттестованных сварочных материалов в соответствии с требованиями ПТД. | Группа 2 (М03), марки согласно ПТД | группа 3 (М03) | РАД+РД | ОХНВП | от 32,0 до 40,0 включительно | от 1020,0 до 1420,0 включительно | с подогревом | без термообработки | Н1; В1 | ТИ-ГСП-НГП-ОХНВП 23.10.2025 | Технология ручной аргонодуговой сварки неплавящимся электродом корневого слоя шва и ручной дуговой сварки электродами с основным видом покрытия заполняющий и облицовочных слоев шва кольцевых стыковых соединений труб, труб с СДТ, труб с ТПА, СДТ с СДТ при строительстве, реконструкции и капительном ремонте технологических трубопроводов, а так же оборудование химических, нефтехимических, нефтеперерабатывающих производств | АЦСТ-155-00437 | Пв | 27.03.2030 | АЦСТ-155 | да | открыть
ООО "ГСП-НЕФТЕГАЗПЕРЕРАБОТКА" | NITTETSU-16W, OK 74.70, OK 61.35 | Электроды покрытые: NITTETSU-16W (корневой слои шва), ОК 74.70 (заполняющие и облицовочный слои шва). Допускается применение других аттестованных аналогов в соответствии с требованиями ПТД. / Электроды покрытые: ОК 61.35. Допускается применение других аттестованных аналогов в соответствии с требованиями ПТД. | Группа 2(М03) и другие марки, согласно ПТД / Группа 9(М11) и другие марки, согласно ПТД | группа 3 (М03) | РД | СК | свыше 3,0 до 12,0 включительно / свыше 12,0 до 30,0 включительно / труба (деталь): свыше 3,0 до 12,0 включительно/основная труба: свыше 3,0 до 30,0 включительно | свыше 150,0 до 500,0 включительно / свыше 500,0 до 3000,0 включительно / труба (деталь): свыше 25,0 до 500,0 включительно/основная труба: свыше 25,0 до 1720,0 включительно / свыше 150,0 до 3000,0 включительно | без подогрева** | без термообработки | Н1; Г; В1; Н45 / Н2; П2; В1; Н45 | ТИ-ГСП-НГП-РД-СК1-М03-М11 15.10.2025 | Технологическая инструкция ручная дуговая сварка покрытыми электродами металлических строительных конструкций | АЦСТ-155-00440 | Пв | 09.04.2030 | АЦСТ-155 | да | открыть
ООО "ГСП-Нефтегазпереработка" |  |  | 2(М03), 2(М03)1(М01), 1(М01) | группа 3 (М03) | РД | НГДО | [7 empty] | АЦСТ-148-02374 | Пв | 07.10.2030 | АЦСТ-148 | не загружена | открыть
ООО "ГСП-Нефтегазпереработка" |  |  | 2(М03), 2(М03)1(М01), 1(М01) | группа 3 (М03) | РД | НГДО | [7 empty] | АЦСТ-148-02375 | Пв | 07.10.2030 | АЦСТ-148 | не загружена | открыть
ООО "ГСП-Технологии" |  |  | 2(М03) | группа 3 (М03) | РД+АФ | НГДО | [7 empty] | АЦСТ-110-02067 | Пв | 04.08.2027 | АЦСТ-110 | не загружена | открыть
ООО "ГТ Север" | УОНИ-13/55 | Электроды покрытые металлические УОНИ 13/55 (Э50А) и другие аттестованные аналоги, указанные в ПТД | 2 (М03), марки согласно ПТД; 1 (М01), марки согласно ПТД | группа 3 (М03) | РД | СК | от 5,0 до 12,0 включительно / свыше 12,0 до 25,0 включительно / свыше 12,0 до 48,0 включительно | свыше 500,0 до 1420,0 включительно / плоские детали | без подогрева / с подогревом | без термообработки | Н1; Г; В1 / Н1; Г; П1; В1 | ТИ-РД-СК 11.01.2021 | Ручная дуговая сварка покрытыми электродами металлоконструкций, в том числе строительство новых, реконструкция и расширения действующих гидротехнических морских и речных транспортных сооружений | АЦСТ-139-00648 | Пв | 16.10.2029 | АЦСТ-139 | да | открыть
ООО "ГТПС" |  |  | 1(М01), 2(М03), 1(М01)+2(М03) | группа 3 (М03) | РД | НГДО | [7 empty] | АЦСТ-150-00118 | Пв | 15.07.2030 | АЦСТ-150 | не загружена | открыть
ООО "ГТПС" |  |  | 1(М01), 2(М03) | группа 3 (М03) | РД | НГДО | [7 empty] | АЦСТ-150-00119 | Пв | 15.07.2030 | АЦСТ-150 | не загружена | открыть
ООО "ГТПС" |  |  | 1(М01)1(М01)+2(М03), 2(М03) | группа 3 (М03) | РД | НГДО | [7 empty] | АЦСТ-150-00120 | Пв | 15.07.2030 | АЦСТ-150 | не загружена | открыть
ООО "ГЭК" |  |  | Группа 1 (до К54 вкл.), марки согласно ПТД, Группа 2 (св. К54 до К60 вкл.), марки согласно ПТД, Группа 1 (до К54 вкл.)+2 (св. К54 до К60 вкл.)*, марки согласно ПТД | марка σт≥420 | РД | НГДО | [7 empty] | АЦСТ-56-03322 | Пв | 25.09.2027 | АЦСТ-56 | не загружена | открыть
ООО "ГЭК" |  |  | Группа 1 (до К54 вкл.), марки согласно ПТД, Группа 2 (св. К54 до К60 вкл.), марки согласно ПТД, Группа 1 (до К54 вкл.)+2 (св. К54 до К60 вкл.), марки согласно ПТД | марка σт≥420 | РД | НГДО | [7 empty] | АЦСТ-56-03323 | Пв | 25.09.2027 | АЦСТ-56 | не загружена | открыть
ООО "ГЭС-Строй" |  |  | 1(М01)+2(М03) | группа 3 (М03) | РД | ГО | [7 empty] | АЦСТ-94-01970 | Пв | 22.02.2028 | АЦСТ-94 | не загружена | открыть
ООО "ГЭС-Строй" |  |  | 1(М01)+2(М03) | группа 3 (М03) | РД | ГО | [7 empty] | АЦСТ-94-02012 | Пв | 15.05.2028 | АЦСТ-94 | не загружена | открыть
ООО "ГЭС-Строй" |  |  | 1(М01)+2(М03) | группа 3 (М03) | РД | НГДО | [7 empty] | АЦСТ-94-02013 | Пв | 15.05.2028 | АЦСТ-94 | не загружена | открыть
ООО "ГЭС-Строй" |  |  | 1(М01)+2(М03) | группа 3 (М03) | РД | НГДО | [7 empty] | АЦСТ-94-02014 | Пв | 15.05.2028 | АЦСТ-94 | не загружена | открыть
ООО "ГазНефтеХолдинг" |  |  | 2(М03) | группа 3 (М03) | РД | НГДО | [7 empty] | АЦСТ-94-02114 | Пв | 05.12.2028 | АЦСТ-94 | не загружена | открыть
ООО "ГазНефтеХолдинг" |  |  | 2(М03) | группа 3 (М03) | РД | НГДО | [7 empty] | АЦСТ-94-02115 | Пв | 05.12.2028 | АЦСТ-94 | не загружена | открыть
ООО "ГазНефтеХолдинг" |  |  | 2(М03) | группа 3 (М03) | РД | НГДО | [7 empty] | АЦСТ-94-02116 | Пв | 05.12.2028 | АЦСТ-94 | не загружена | открыть
ООО "Газпром ПХГ" |  |  | 1(М01), 2(М03) | группа 3 (М03) | РД | НГДО | [7 empty] | АЦСТ-121-03030 | Пв | 25.11.2026 | АЦСТ-121 | не загружена | открыть
ООО "Газпром ПХГ" |  |  | 1(М01), 2(М03) | группа 3 (М03) | РД | НГДО | [7 empty] | АЦСТ-121-03031 | Пв | 25.11.2026 | АЦСТ-121 | не загружена | открыть
ООО "Газпром ПХГ" |  |  | 1(М01), 2(М03) | группа 3 (М03) | РД | НГДО | [7 empty] | АЦСТ-121-03034 | Пв | 28.11.2026 | АЦСТ-121 | не загружена | открыть
ООО "Газпром ПХГ" |  |  | 1(М01), 2(М03) | группа 3 (М03) | РД | НГДО | [7 empty] | АЦСТ-121-03039 | Пв | 28.11.2026 | АЦСТ-121 | не загружена | открыть
ООО "Газпром ПХГ" |  |  | 1(М01), 2(М03) | группа 3 (М03) | РД | НГДО | [7 empty] | АЦСТ-121-03040 | Пв | 28.11.2026 | АЦСТ-121 | не загружена | открыть
ООО "Газпром добыча Краснодар" |  |  | 1(М01), 2(М03) | группа 3 (М03) | РД | НГДО | [7 empty] | АЦСТ-121-03376 | Пв | 05.12.2027 | АЦСТ-121 | не загружена | открыть
ООО "Газпром добыча Краснодар" |  |  | 1(М01), 2(М03) | группа 3 (М03) | РД | НГДО | [7 empty] | АЦСТ-121-03377 | Пв | 05.12.2027 | АЦСТ-121 | не загружена | открыть
ООО "Газпром добыча Краснодар" |  |  | 1(М01), 2(М03) | группа 3 (М03) | РД | НГДО | [7 empty] | АЦСТ-121-03378 | Пв | 05.12.2027 | АЦСТ-121 | не загружена | открыть
ООО "Газпром добыча Краснодар" |  |  | 1(М01), 2(М03), 2(М03)1(М01) | группа 3 (М03) | РД | НГДО | [7 empty] | АЦСТ-121-03953 | Пв | 10.12.2029 | АЦСТ-121 | не загружена | открыть
ООО "Газпром добыча Краснодар" |  |  | 1(М01), 2(М03) | группа 3 (М03) | РД | НГДО | [7 empty] | АЦСТ-121-03955 | Пв | 10.12.2029 | АЦСТ-121 | не загружена | открыть
ООО "Газпром добыча Ноябрьск" |  |  | 1(М01), 2(М03) | группа 3 (М03) | РД | НГДО | [7 empty] | АЦСТ-121-02984 | Пв | 14.11.2026 | АЦСТ-121 | не загружена | открыть
ООО "Газпром добыча Ноябрьск" |  |  | 2(М03) | группа 3 (М03) | РД | НГДО | [7 empty] | АЦСТ-121-03004 | Пв | 18.11.2026 | АЦСТ-121 | не загружена | открыть
ООО "Газпром добыча Ноябрьск" |  |  | 1(М01), 2(М03) | группа 3 (М03) | РД | НГДО | [7 empty] | АЦСТ-121-03338 | Пв | 13.11.2027 | АЦСТ-121 | не загружена | открыть
ООО "Газпром добыча Ноябрьск" |  |  | 1(М01), 2(М03) | группа 3 (М03) | РД | НГДО | [7 empty] | АЦСТ-121-03339 | Пв | 13.11.2027 | АЦСТ-121 | не загружена | открыть
ООО "Газпром добыча Ноябрьск" |  |  | 1(М01)13(М31), 2(М03)13(М31) | группа 3 (М03) | КТС | НГДО | [7 empty] | АЦСТ-121-03878 | Пв | 20.11.2029 | АЦСТ-121 | не загружена | открыть
ООО "Газпром добыча Ноябрьск" |  |  | 1(М01), 2(М03), 1(М01)2(М03) | группа 3 (М03) | РД | НГДО | [7 empty] | АЦСТ-121-03880 | Пв | 20.11.2029 | АЦСТ-121 | не загружена | открыть
ООО "Газпром добыча Уренгой" |  |  | 1(М01), 2(М03) | группа 3 (М03) | РД | НГДО | [7 empty] | АЦСТ-121-02969 | Пв | 11.11.2026 | АЦСТ-121 | не загружена | открыть
ООО "Газпром добыча Уренгой" |  |  | 1(М01), 2(М03) | группа 3 (М03) | РД | НГДО | [7 empty] | АЦСТ-121-03232 | Пв | 09.10.2027 | АЦСТ-121 | не загружена | открыть
ООО "Газпром добыча Уренгой" |  |  | 1(М01), 2(М03) | группа 3 (М03) | РД | НГДО | [7 empty] | АЦСТ-121-03233 | Пв | 09.10.2027 | АЦСТ-121 | не загружена | открыть
ООО "Газпром добыча Уренгой" |  |  | 1(М01), 2(М03) | группа 3 (М03) | РД | НГДО | [7 empty] | АЦСТ-121-03234 | Пв | 09.10.2027 | АЦСТ-121 | не загружена | открыть
ООО "Газпром добыча Уренгой" |  |  | 1(М01), 2(М03) | группа 3 (М03) | РД | НГДО | [7 empty] | АЦСТ-121-03672 | Пв | 11.11.2028 | АЦСТ-121 | не загружена | открыть
ООО "Газпром добыча Уренгой" |  |  | 1(М01), 2(М03) | группа 3 (М03) | РД | НГДО | [7 empty] | АЦСТ-121-03871 | Пв | 19.11.2029 | АЦСТ-121 | не загружена | открыть
ООО "Газпром добыча Уренгой" |  |  | 1(М01)13(М31), 2(М03)13(М31) | группа 3 (М03) | Т | НГДО | [7 empty] | АЦСТ-121-03879 | Пв | 20.11.2029 | АЦСТ-121 | не загружена | открыть
ООО "Газпром добыча Уренгой" |  |  | 1(М01), 2(М03), 1(М01)2(М03) | группа 3 (М03) | РД | НГДО | [7 empty] | АЦСТ-121-04087 | Пв | 15.06.2030 | АЦСТ-121 | не загружена | открыть
ООО "Газпром добыча Уренгой" |  |  | 1(М01), 2(М03) | группа 3 (М03) | РД | НГДО | [7 empty] | АЦСТ-121-04088 | Пв | 15.06.2030 | АЦСТ-121 | не загружена | открыть
ООО "Газпром добыча Уренгой" | LB-52U, УОНИ-13/55 | Электроды с основным видом покрытия типа Э50А, LB-52U, УОНИ 13/55 и другие аттестованные аналоги согласно ПТД | Углеродистые и низколегированные конструкционные стали перлитного класса с гарантированным минимальным пределом текучести не более 360 МПа группы 1(М01) | группа 3 (М03) | РД | КО | 3,0 / Свыше 3,0 до 12,0 включительно / Свыше 12,0 до 30,0 включительно / 3,0 + от 3,0 до 30,0 включительно / Свыше 3,0 до 12,0 включительно + от 3,0 до 30,0 включительно / Свыше 12,0 до 30,0 включительно + от 3,0 до 30,0 включительно | плоские детали | с подогревом | без термообработки | Н1; Г; П1; В1 / Н1; Н2; П2; В1 | ТК-ГДУренгой-КО-3-РД-СШ-УШ-01-26; ТК-ГДУренгой-КО-3-РД-СШ-УШ-02-26 02.02.2026 | Технология ручной дуговой сварки электродами с основным видом покрытия стыковых и угловых сварных соединений корпусного технологического оборудования | АЦСТ-121-04089 | Пв | 16.06.2030 | АЦСТ-121 | да | открыть
ООО "Газпром добыча Ямбург" |  |  | 1(М01), 2(М03) | группа 3 (М03) | РД | НГДО | [7 empty] | АЦСТ-121-02978 | Пв | 11.11.2026 | АЦСТ-121 | не загружена | открыть
ООО "Газпром добыча Ямбург" |  |  | 1(М01), 2(М03) | группа 3 (М03) | РД | НГДО | [7 empty] | АЦСТ-121-02980 | Пв | 14.11.2026 | АЦСТ-121 | не загружена | открыть
ООО "Газпром добыча Ямбург" |  |  | 1(М01), 2(М03) | группа 3 (М03) | РД | НГДО | [7 empty] | АЦСТ-121-02987 | Пв | 14.11.2026 | АЦСТ-121 | не загружена | открыть
ООО "Газпром переработка Благовещенск" | ER70S-6, SELLER TIG ER | Вольфрамовый электрод КЕДР ВЛ-20, Сварочный пруток типа ER70S-6 по AWS A5.18 марки SELLER TIG ER 70S-6. Допускается применение других аттестованных сварочных материалов в соответствии с требованиями ПТД. | 1 (М01) | группа 3 (М03) | РАД | ГО | свыше 1,5 до 3,0 включительно / свыше 3,0 до 6,0 включительно / свыше 3,0 до 12,0 включительно | свыше 10,7 до 25,0 включительно / свыше 25,0 до 150,0 включительно | без подогрева* | без термообработки | Н1; Г; В1; Н45 | ГППБ-ТИ-004-2024 05.03.2024 | Технология сборки и ручной аргонодуговой сварки неплавящимся электродом металлических трубопроводов систем внутреннего и наружного газоснабжения включая газовое оборудование котлов, технологических линий и агрегатов на Амурском газоперерабатывающем заводе | АЦСТ-147-00392 | Пв | 29.05.2028 | АЦСТ-147 | да | открыть
ООО "Газпром переработка Благовещенск" | ER70S-6, SELLER TIG ER | Вольфрамовый электрод КЕДР ВЛ-20, Сварочный пруток типа ER70S-6 по AWS A5.18 марки SELLER TIG ER 70S-6. Допускается применение других аттестованных сварочных материалов в соответствии с требованиями ПТД. | 1 (М01) | группа 3 (М03) | РАД | КО | свыше 1,5 до 3,0 включительно / свыше 3,0 до 6,0 включительно / патрубок (деталь): свыше 1,5 до 3,0 включительно + основная труба: свыше 3,0 до 50,0 включительно / патрубок (деталь): свыше 3,0 до 8,0 включительно + основная труба: свыше 3,0 до 50,0 включительно / патрубок (деталь): свыше 3,0 до 12,0 включительно + основная труба: свыше 3,0 до 50,0 включительно | свыше 10,7 до 25,0 включительно / патрубок (деталь): свыше 10,7 до 25,0 включительно + основная труба: свыше 25,0 до 1626,0 включительно / патрубок (деталь): свыше 25,0 до 150,0 включительно + основная труба: свыше 25,0 до 1626,0 включительно / патрубок (деталь): свыше 150,0 до 500,0 включительно + основная труба: свыше 150,0 до 1626,0 включительно | без подогрева* | без термообработки | Н1; Г; В1; Н45 / Н2; П2; В1; Н45 | ГППБ-ТИ-001-2023 17.03.2023 | Технология сборки и ручной аргонодуговой сварки неплавящимся электродом металлических трубопроводов паровых котлов, трубопроводов пара, горячей воды и сосудов на Амурском газоперерабатывающем заводе | АЦСТ-147-00393 | Пв | 29.05.2028 | АЦСТ-147 | да | открыть
ООО "Газпром переработка Благовещенск" | ER70S-6, SELLER TIG ER | Вольфрамовый электрод КЕДР ВЛ-20, Сварочный пруток типа ER70S-6 по AWS A5.18 марки SELLER TIG ER 70S-6. Допускается применение других аттестованных сварочных материалов в соответствии с требованиями ПТД. | 1 (М01) | группа 3 (М03) | РАД | СК | труба (деталь): свыше 1,5 до 3,0 включительно + плоская деталь: свыше 3,0 до 50,0 включительно / труба (деталь): свыше 3,0 до 8,0 включительно + плоская деталь: свыше 3,0 до 50,0 включительно | труба (деталь): свыше 10,7 до 25,0 включительно + плоская деталь / труба (деталь): свыше 25,0 до 150,0 включительно + плоская деталь | без подогрева* | без термообработки | Н2; П2; В1; Н45 | ГППБ-ТИ-004-2024 05.03.2024 | Технология сборки и ручной аргонодуговой сварки неплавящимся электродом металлических трубопроводов и строительных конструкций на Амурском газоперерабатывающем заводе | АЦСТ-147-00398 | Пв | 05.06.2028 | АЦСТ-147 | да | открыть
ООО "Газпром переработка Благовещенск" | ER70S-6, SELLER TIG ER | Вольфрамовый электрод КЕДР ВЛ-20, Сварочный пруток типа ER70S-6 по AWS A5.18 марки SELLER TIG ER 70S-6. Допускается применение других аттестованных сварочных материалов в соответствии с требованиями ПТД. | 1 (М01) | группа 3 (М03) | РАД | ОХНВП | свыше 1,5 до 3,0 включительно / свыше 3,0 до 6,0 включительно / свыше 3,0 до 12,0 / труба (деталь): свыше 3,0 до 8,0 включительно + плоская деталь (стенка сосуда): свыше 3,0 до 36,0 включительно* | свыше 10,7 до 25,0 включительно / свыше 25,0 до 150,0 включительно / труба (деталь): свыше 10,7 до 25,0 включительно + плоская деталь (стенка сосуда) | без подогрева** | без термообработки | Н1; Г; В1; Н45 / Н2; П2; В1; Н45 | ГППБ-ТИ-001-2023 17.03.2023 | Технология сборки и ручной аргонодуговой сварки неплавящимся электродом металлических трубопроводов сосудов и аппаратов включая криогенное оборудование, резервуары, печи и технологические трубопроводы на Амурском газоперерабатывающем заводе | АЦСТ-147-00415 | Пв | 02.07.2028 | АЦСТ-147 | да | открыть
ООО "Газпром переработка Благовещенск" | ER70S-6, SELLER TIG ER, E7016, LB-52U, E7018-G, OK 48.08 | РАД (корневой слой шва): Вольфрамовый электрод КЕДР ВЛ-20, Сварочный пруток типа ER70S-6 по AWS A5.18 марки SELLER TIG ER 70S-6; РД (последующие слои шва): Электроды типа E7016 по AWS A5.1 марки LB-52U, Электроды типа E7018-G по AWS A5.5 марки ОК 48.08. Допускается применение других аттестованных сварочных материалов в соответствии с требованиями ПТД. | 1 (М01) / 2+1 (М03+М01) | группа 3 (М03) | РАД+РД | ГО | труба (деталь): от 5,0 до 12,0 включительно + основная труба: от 5,0 до 50,0 включительно | труба (деталь): от 50,0 до 150,0 включительно + основная труба: от 50,0 до 1626,0 включительно | с подогревом | без термообработки | Н2; П2; В1; Н45 | ГППБ-ТИ-004-2023 05.03.2024 | Технология сборки и комбинированной ручной аргонодуговой сварки неплавящимся электродом и электродуговой сварки плавящимся электродом металлических трубопроводов систем внутреннего и наружного газоснабжения включая газовое оборудование котлов, технологических линий и агрегатов на Амурском газоперерабатывающем заводе | АЦСТ-147-00459 | Пв | 28.08.2028 | АЦСТ-147 | да | открыть
ООО "Газпром переработка Благовещенск" | ER70S-6, SELLER TIG ER, E7016, LB-52U, E7018-G, OK 48.08 | РАД (корневой слой шва): Вольфрамовый электрод КЕДР ВЛ-20, Сварочный пруток типа ER70S-6 по AWS A5.18 марки SELLER TIG ER 70S-6; РД (последующие слои шва): Электроды типа E7016 по AWS A5.1 марки LB-52U, Электроды типа E7018-G по AWS A5.5 марки ОК 48.08. Допускается применение других аттестованных сварочных материалов в соответствии с требованиями ПТД. | 1 (М01) / 2+1 (М03+М01) | группа 3 (М03) | РАД+РД | СК | от 5,0 до 12,0 включительно / труба (деталь): от 5,0 до 12,0 включительно + основная труба: от 5,0 до 50,0 включительно | свыше 500,0 до 1626,0 включительно / труба (деталь): от 50,0 до 150,0 включительно + основная труба: от 50,0 до 1626,0 включительно / труба (деталь): свыше 150,0 до 500,0 включительно + основная труба: свыше 150,0 до 1626,0 включительно | без подогрева* / с подогревом | без термообработки | Н1; Г; В1; Н45 / Н2; П2; В1; Н45 | ГППБ-ТИ-004-2023 05.03.2024 | Технология сборки и комбинированной ручной аргонодуговой сварки неплавящимся электродом и электродуговой сварки плавящимся электродом металлических трубопроводов и строительных конструкций на Амурском газоперерабатывающем заводе | АЦСТ-147-00460 | Пв | 28.08.2028 | АЦСТ-147 | да | открыть
ООО "Газпром переработка Благовещенск" | ER70S-6, SELLER TIG ER, E7016, LB-52U, E7018-G, OK 48.08, E8018-G, OK 74.70 | РАД (корневой слой шва): Вольфрамовый электрод КЕДР ВЛ-20, Сварочный пруток типа ER70S-6 по AWS A5.18 марки SELLER TIG ER 70S-6; РД (последующие слои шва): Электроды типа E7016 по AWS A5.1 марки LB-52U, Электроды типа E7018-G по AWS A5.5 марки ОК 48.08. Допускается применение других аттестованных сварочных материалов в соответствии с требованиями ПТД. / РАД (корневой слой шва): Вольфрамовый электрод КЕДР ВЛ-20, Сварочный пруток типа ER70S-6 по AWS A5.18 марки SELLER TIG ER 70S-6; РД (последующие слои шва): Электроды типа E8018-G по AWS A5.5 марки ОК 74.70. Допускается применение других аттестованных сварочных материалов в соответствии с требованиями ПТД. | 1 (М01) / 2 (М03) | группа 3 (М03) | РАД+РД | КО | от 5,0 до 12,0 включительно / свыше 12,0 до 30,0 включительно | свыше 500,0 до 1626,0 включительно | без подогрева* | без термообработки | Н1; Г; В1; Н45 | ГППБ-ТИ-001-2023 17.03.2024 | Технология сборки и комбинированной ручной аргонодуговой сварки неплавящимся электродом и электродуговой сварки плавящимся электродом металлических трубопроводов паровых котлов, трубопроводов пара, горячей воды и сосудов на Амурском газоперерабатывающем заводе | АЦСТ-147-00461 | Пв | 28.08.2028 | АЦСТ-147 | да | открыть
ООО "Газпром переработка Благовещенск" | ER70S-6, SELLER TIG ER, E7016, LB-52U, E7018-G, OK 48.08 | РАД (корневой слой шва): Вольфрамовый электрод КЕДР ВЛ-20, Сварочный пруток типа ER70S-6 по AWS A5.18 марки SELLER TIG ER 70S-6; РД (последующие слои шва): Электроды типа E7016 по AWS A5.1 марки LB-52U, Электроды типа E7018-G по AWS A5.5 марки ОК 48.08. Допускается применение других аттестованных сварочных материалов в соответствии с требованиями ПТД. | 1 (М01) | группа 3 (М03) | РАД+РД | ОХНВП | от 5,0 до 12,0 включительно / свыше 12,0 до 30,0 включительно | свыше 500,0 до 1626,0 включительно | без подогрева* | без термообработки | Н1; Г; В1; Н45 | ГППБ-ТИ-001-2023 17.03.2023 | Технология сборки и комбинированной ручной аргонодуговой сварки неплавящимся электродом и электродуговой сварки плавящимся электродом металлических трубопроводов сосудов и аппаратов включая криогенное оборудование, резервуары и технологические трубопроводы на Амурском газоперерабатывающем заводе | АЦСТ-147-00471 | Пв | 30.08.2028 | АЦСТ-147 | да | открыть
ООО "Газпром переработка Благовещенск" | ER70S-6, SELLER TIG ER, E7016, LB-52U, E7018-G, OK 48.08 | РАД (корневой слой шва): Вольфрамовый электрод КЕДР ВЛ-20, Сварочный пруток типа ER70S-6 по AWS A5.18 марки SELLER TIG ER 70S-6; РД (последующие слои шва): Электроды типа E7016 по AWS A5.1 марки LB-52U, Электроды типа E7018-G по AWS A5.5 марки ОК 48.08. Допускается применение других аттестованных сварочных материалов в соответствии с требованиями ПТД. | 2+1 (М03+М01) | группа 3 (М03) | РАД+РД | ОХНВП | труба (деталь): от 5,0 до 12,0 включительно + основная труба: от 5,0 до 36,0 включительно* / труба (деталь): свыше 12,0 до 25,0 включительно + основная труба: от 5,0 до 36,0 включительно* | труба (деталь): от 50,0 до 150,0 включительно + основная труба: от 50,0 до 1626,0 включительно / труба (деталь): свыше 150,0 до 500,0 включительно + основная труба: свыше 150,0 до 1626,0 включительно | без подогрева** | без термообработки | Н2; П2; В1; Н45 | ГППБ-ТИ-001-2023 17.03.2023 | Технология сборки и комбинированной ручной аргонодуговой сварки неплавящимся электродом и электродуговой сварки плавящимся электродом металлических трубопроводов сосудов и аппаратов, печей и технологических трубопроводов на Амурском газоперерабатывающем заводе | АЦСТ-147-00478 | Пв | 24.09.2028 | АЦСТ-147 | да | открыть
ООО "Газпром переработка Благовещенск" | E7016, LB-52U, E7018-G, OK 48.08 | Электроды типа E7016 по AWS A5.1 марки LB-52U, Электроды типа E7018-G по AWS A5.5 марки ОК 48.08. Допускается применение других аттестованных сварочных материалов в соответствии с требованиями ПТД. | 1 (М01) | группа 3 (М03) | РД | ОХНВП | труба (деталь): свыше 3,0 до 12,0 включительно + плоская деталь: свыше 3,0 до 12,0 включительно / труба (деталь): свыше 12,0 до 30,0 включительно + плоская деталь: свыше 12,0 до 30,0 включительно | труба (деталь): свыше 25,0 до 150,0 включительно + плоская деталь* / труба (деталь): свыше 150,0 до 500,0 включительно + плоская деталь* | без подогрева** | без термообработки | Н2; П2; В1; Н45 | ГППБ-ТИ-001-2023 17.03.2023 | Технология сборки и ручной дуговой сварки покрытыми электродами металлических трубопроводов сосудов и аппаратов включая технологические трубопроводы на Амурском газоперерабатывающем заводе (АГПЗ) | АЦСТ-147-00581 | Пв | 10.06.2029 | АЦСТ-147 | да | открыть
ООО "Газпром переработка Благовещенск" | E7016, LB-52U, E7018-G, OK 48.08 | Электроды типа E7016 по AWS A5.1 марки LB-52U, Электроды типа E7018-G по AWS A5.5 марки ОК 48.08. Допускается применение других аттестованных сварочных материалов в соответствии с требованиями ПТД. | 1 (М01) | группа 3 (М03) | РД | КО | труба (деталь): свыше 3,0 до 12,0 включительно + плоская деталь: свыше 3,0 до 12,0 включительно / труба (деталь): свыше 12,0 до 30,0 включительно** + плоская деталь: свыше 12,0 до 30,0 включительно | труба (деталь): свыше 25,0 до 150,0 включительно + плоская деталь* / труба (деталь): свыше 150,0 до 500,0 включительно + плоская деталь* | без подогрева*** | без термообработки | Н2; П2; В1; Н45 | ГППБ-ТИ-001-2023 17.03.2023 | Технология сборки и ручной дуговой сварки покрытыми электродами металлических трубопроводов пара и горячей воды на Амурском газоперерабатывающем заводе (АГПЗ) | АЦСТ-147-00582 | Пв | 10.06.2029 | АЦСТ-147 | да | открыть
ООО "Газпром переработка Благовещенск" | E7016, LB-52U, E7018-G, OK 48.08 | Электроды типа E7016 по AWS A5.1 марки LB-52U, Электроды типа E7018-G по AWS A5.5 марки ОК 48.08. Допускается применение других аттестованных сварочных материалов в соответствии с требованиями ПТД. | 1 (М01) | группа 3 (М03) | РД | СК | труба (деталь): свыше 3,0 до 12,0 включительно + плоская деталь: свыше 3,0 до 12,0 включительно / труба (деталь): свыше 12,0 до 30,0 включительно + плоская деталь: свыше 12,0 до 30,0 включительно | труба (деталь): свыше 25,0 до 150,0 включительно + плоская деталь* / труба (деталь): свыше 150,0 до 500,0 включительно + плоская деталь* | без подогрева** | без термообработки | Н2; П2; В1; Н45 | ГППБ-ТИ-004-2024 05.03.2024 | Технология сборки и ручной дуговой сварки покрытыми электродами металлических трубопроводов на Амурском газоперерабатывающем заводе (АГПЗ) | АЦСТ-147-00583 | Пв | 10.06.2029 | АЦСТ-147 | да | открыть
ООО "Газпром переработка Благовещенск" | ER70S-6, SELLER TIG ER, E8018-G, OK 74.70 | РАД (корневой слой шва): Вольфрамовый электрод КЕДР ВЛ-20, Сварочный пруток типа ER70S-6 по AWS A5.18 марки SELLER TIG ER 70S-6; РД (последующие слои шва): Электроды типа E8018-G по AWS A5.5 марки OK 74.70. Допускается применение других аттестованных сварочных материалов в соответствии с требованиями ПТД. | 2 (М03) | группа 3 (М03) | РАД+РД | ОХНВП | свыше 12,0 до 50,0 включительно | свыше 500,0 до 1626,0 включительно | без подогрева* | с термообработкой | Н1; Г; В1; Н45 | ГППБ-ТИ-001-2023 17.03.2023 | Технология сборки и комбинированной ручной аргонодуговой сварки неплавящимся электродом и ручной дуговой сварки покрытыми электродами (РАД+РД) металлических трубопроводов сосудов и аппаратов включая технологические трубопроводы на Амурском газоперерабатывающем заводе (АГПЗ) | АЦСТ-147-00584 | Пв | 10.06.2029 | АЦСТ-147 | да | открыть
ООО "Газпром переработка Благовещенск" | ER70S-6, SELLER TIG ER | Вольфрамовый электрод КЕДР ВЛ-20, Сварочный пруток типа ER70S-6 по AWS A5.18 марки SELLER TIG ER 70S-6. Допускается применение других аттестованных сварочных материалов в соответствии с требованиями ПТД. | труба (деталь): 1 (М01) + основная труба: 2 (М03) | группа 3 (М03) | РАД | ОХНВП | труба (деталь): от 1,5 до 3,0 включительно + основная труба: свыше 3,0 до 50,0 включительно / труба (деталь): свыше 3,0 до 7,5 включительно + основная труба: свыше 3,0 до 50,0 включительно / труба (деталь): свыше 3,0 до 12,0 включительно + основная труба: свыше 3,0 до 50,0 включительно | труба (деталь): от 10,7 до 25,0 включительно + основная труба: свыше 25,0 до 1626,0 включительно / труба (деталь): свыше 25,0 до 150,0 включительно + основная труба: свыше 25,0 до 1626,0 включительно | без подогрева* | с термообработкой | Н2; П2; В1; Н45 | ГППБ-ТИ-001-2023 17.03.2023 | Технология сборки и ручной аргонодуговой сварки неплавящимся электродом металлических трубопроводов сосудов и аппаратов включая резервуары, печи и технологические трубопроводы на Амурском газоперерабатывающем заводе (АГПЗ) | АЦСТ-147-00585 | Пв | 10.06.2029 | АЦСТ-147 | да | открыть
ООО "Газпром переработка Благовещенск" | OK 74.70, E8018-G | Электроды марки ОК 74.70 (AWS A5.5: E8018-G). Допускается применение других аттестованных сварочных материалов в соответствии с требованиями ПТД. | 2 (М03) | группа 3 (М03) | РДН | ОХНВП |  |  | без подогрева* | без термообработки | Н1; Г; П1; В1 | ГППБ-ТИ-002-2023 09.11.2023 | Технология ручной дуговой восстановительной наплавки общего назначения покрытыми электродами уплотнительных и трущихся поверхностей арматуры, уплотнительных поверхностей фланцевых соединений и корпусов сосудов (аппаратов) из углеродистых сталей для объектов оборудования химической, нефтехимической, нефтеперерабатывающей и взрывопожароопасных производств на Амурском газоперерабатывающем заводе (АГПЗ) | АЦСТ-147-00665 | Пв | 11.12.2029 | АЦСТ-147 | да | открыть
ООО "Газпром переработка" |  |  | 1(М01), 2+1(М03+М01), 2(М03) | группа 3 (М03) | РД | НГДО | [7 empty] | АЦСТ-11-09055 | Пв | 19.12.2027 | АЦСТ-11 | не загружена | открыть
ООО "Газпром переработка" |  |  | 1(М01), 2(М03) | группа 3 (М03) | РД | НГДО | [7 empty] | АЦСТ-11-09061 | Пв | 19.12.2027 | АЦСТ-11 | не загружена | открыть
ООО "Газпром переработка" |  |  | 1(М01), 2(М03), 2+1(М03+М01) | группа 3 (М03) | РД | НГДО | [7 empty] | АЦСТ-11-09062 | Пв | 19.12.2027 | АЦСТ-11 | не загружена | открыть
ООО "Газпром переработка" |  |  | 1(М01), 2(М03) | группа 3 (М03) | РД | НГДО | [7 empty] | АЦСТ-121-04000 | Пв | 19.12.2029 | АЦСТ-121 | не загружена | открыть
ООО "Газпром переработка" |  |  | 1(М01), 2(М03) | группа 3 (М03) | РД | НГДО | [7 empty] | АЦСТ-121-04007 | Пв | 19.12.2029 | АЦСТ-121 | не загружена | открыть
ООО "Газпром трансгаз Волгоград" |  |  | 1(М01), 2(М03) | группа 3 (М03) | РД | НГДО | [7 empty] | АЦСТ-121-03402 | Пв | 12.12.2027 | АЦСТ-121 | не загружена | открыть
ООО "Газпром трансгаз Волгоград" |  |  | 1(М01), 2(М03) | группа 3 (М03) | РД | НГДО | [7 empty] | АЦСТ-121-03404 | Пв | 12.12.2027 | АЦСТ-121 | не загружена | открыть
ООО "Газпром трансгаз Волгоград" |  |  | 1(М01), 2(М03) | группа 3 (М03) | РД | НГДО | [7 empty] | АЦСТ-121-03424 | Пв | 15.12.2027 | АЦСТ-121 | не загружена | открыть
ООО "Газпром трансгаз Волгоград" |  |  | 1(М01), 2(М03) | группа 3 (М03) | РАД | НГДО | [7 empty] | АЦСТ-121-03425 | Пв | 15.12.2027 | АЦСТ-121 | не загружена | открыть
ООО "Газпром трансгаз Волгоград" |  |  | 1(М01), 2(М03) | группа 3 (М03) | РД | НГДО | [7 empty] | АЦСТ-121-03627 | Пв | 21.10.2028 | АЦСТ-121 | не загружена | открыть
ООО "Газпром трансгаз Волгоград" |  |  | 1(М01), 2(М03) | группа 3 (М03) | РД | НГДО | [7 empty] | АЦСТ-121-03628 | Пв | 21.10.2028 | АЦСТ-121 | не загружена | открыть
ООО "Газпром трансгаз Волгоград" |  |  | 1(М01), 2(М03) | группа 3 (М03) | РД | НГДО | [7 empty] | АЦСТ-121-03629 | Пв | 21.10.2028 | АЦСТ-121 | не загружена | открыть
ООО "Газпром трансгаз Волгоград" |  |  | 1(М01), 2(М03) | группа 3 (М03) | РД | НГДО | [7 empty] | АЦСТ-121-03630 | Пв | 21.10.2028 | АЦСТ-121 | не загружена | открыть
ООО "Газпром трансгаз Казань" |  |  | 1(М01), 2(М03) | группа 3 (М03) | РД | НГДО | [7 empty] | АЦСТ-121-03024 | Пв | 25.11.2026 | АЦСТ-121 | не загружена | открыть
ООО "Газпром трансгаз Казань" |  |  | 1(М01), 2(М03) | группа 3 (М03) | РАД | НГДО | [7 empty] | АЦСТ-121-03223 | Пв | 04.10.2027 | АЦСТ-121 | не загружена | открыть
ООО "Газпром трансгаз Казань" |  |  | 1(М01), 2(М03) | группа 3 (М03) | РД | НГДО | [7 empty] | АЦСТ-121-03610 | Пв | 17.09.2028 | АЦСТ-121 | не загружена | открыть
ООО "Газпром трансгаз Казань" |  |  | 1(М01), 2(М03) | группа 3 (М03) | РД | НГДО | [7 empty] | АЦСТ-121-03611 | Пв | 17.09.2028 | АЦСТ-121 | не загружена | открыть
ООО "Газпром трансгаз Казань" |  |  | 1(М01), 2(М03) | группа 3 (М03) | РД | НГДО | [7 empty] | АЦСТ-121-03612 | Пв | 17.09.2028 | АЦСТ-121 | не загружена | открыть
ООО "Газпром трансгаз Казань" |  |  | 1(М01)13(М31), 2(М03)13(М31) | группа 3 (М03) | Т | НГДО | [7 empty] | АЦСТ-121-03619 | Пв | 18.09.2028 | АЦСТ-121 | не загружена | открыть
ООО "Газпром трансгаз Казань" |  |  | 1(М01), 2(М03) | группа 3 (М03) | РД | НГДО | [7 empty] | АЦСТ-121-03620 | Пв | 18.09.2028 | АЦСТ-121 | не загружена | открыть
ООО "Газпром трансгаз Краснодар" |  |  | 1(М01), 2(М03) | группа 3 (М03) | РД | НГДО | [7 empty] | АЦСТ-121-02997 | Пв | 18.11.2026 | АЦСТ-121 | не загружена | открыть
ООО "Газпром трансгаз Краснодар" |  |  | 1(М01), 2(М03) | группа 3 (М03) | РД | НГДО | [7 empty] | АЦСТ-121-03005 | Пв | 21.11.2026 | АЦСТ-121 | не загружена | открыть
ООО "Газпром трансгаз Краснодар" | УОНИ-13/55 | Электроды с основным видом покрытия типа Э50А марки УОНИ-13/55 и другие аттестованные аналоги согласно НТД | Группа 1(М01) | группа 3 (М03) | РД | ПТО | 3,0 / свыше 3,0 до 12,0 включительно / свыше 12,0 до 50,0 включительно | плоские детали | без подогрева / с подогревом | без термообработки | Н1; Г; П1; В1 | ТК-ГТК-ПТО-РД-РСШ-11-22; ТК-ГТК-ПТО-РД-РСШ-12-22; ТК-ГТК-ПТО-РД-РСШ-13-22; ТК-ГТК-ПТО-РД-РСШ-14-22; ТК-ГТК-ПТО-РД-РСШ-15-22; ТК-ГТК-ПТО-РД-РСШ-16-22 15.03.2022 | Технология ремонта ручной дуговой сваркой электродами с основным видом покрытия стыковых сварных соединений грузоподъемных механизмов | АЦСТ-121-03008 | Пв | 23.11.2026 | АЦСТ-121 | да | открыть
ООО "Газпром трансгаз Краснодар" | УОНИ-13/55 | Электроды с основным видом покрытия типа Э50А марки УОНИ-13/55 и другие аттестованные аналоги согласно НТД | Группа 1(М01) | группа 3 (М03) | РД | ПТО | 3,0 / свыше 3,0 до 12,0 включительно / свыше 12,0 до 50,0 включительно | плоские детали | без подогрева / с подогревом | без термообработки | Н1; Н2; П2; В1 | ТК-ГТК-ПТО-РД-РУШ-9-22; ТК-ГТК-ПТО-РД-РУШ-10-22; ТК-ГТК-ПТО-РД-РУШ-11-22; ТК-ГТК-ПТО-РД-РУШ-12-22; ТК-ГТК-ПТО-РД-РУШ-13-22; ТК-ГТК-ПТО-РД-РУШ-14-22 15.03.2022 | Технология ремонта ручной дуговой сваркой электродами с основным видом покрытия угловых сварных соединений грузоподъемных механизмов | АЦСТ-121-03009 | Пв | 23.11.2026 | АЦСТ-121 | да | открыть
ООО "Газпром трансгаз Краснодар" |  |  | 1(М01), 2(М03) | группа 3 (М03) | РАД+РД | НГДО | [7 empty] | АЦСТ-121-03063 | Пв | 09.12.2026 | АЦСТ-121 | не загружена | открыть
ООО "Газпром трансгаз Краснодар" |  |  | 2(М03) | группа 3 (М03) | РАД+РД | НГДО | [7 empty] | АЦСТ-121-03064 | Пв | 09.12.2026 | АЦСТ-121 | не загружена | открыть
ООО "Газпром трансгаз Краснодар" |  |  | 1(М01), 2(М03) | группа 3 (М03) | РД | НГДО | [7 empty] | АЦСТ-121-03065 | Пв | 09.12.2026 | АЦСТ-121 | не загружена | открыть
ООО "Газпром трансгаз Краснодар" |  |  | 1(М01), 2(М03) | группа 3 (М03) | РД | НГДО | [7 empty] | АЦСТ-121-03066 | Пв | 09.12.2026 | АЦСТ-121 | не загружена | открыть
ООО "Газпром трансгаз Краснодар" |  |  | 1(М01), 2(М03) | группа 3 (М03) | РД | НГДО | [7 empty] | АЦСТ-121-03067 | Пв | 09.12.2026 | АЦСТ-121 | не загружена | открыть
ООО "Газпром трансгаз Краснодар" |  |  | 1(М01), 2(М03) | группа 3 (М03) | РАД+РД | НГДО | [7 empty] | АЦСТ-121-03077 | Пв | 13.12.2026 | АЦСТ-121 | не загружена | открыть
ООО "Газпром трансгаз Краснодар" |  |  | 3(М03) | группа 3 (М03) | РД | НГДО | [7 empty] | АЦСТ-121-03141 | Пв | 05.06.2027 | АЦСТ-121 | не загружена | открыть
ООО "Газпром трансгаз Краснодар" |  |  | 1(М01), 2(М03) | группа 3 (М03) | РД | НГДО | [7 empty] | АЦСТ-121-03145 | Пв | 06.06.2027 | АЦСТ-121 | не загружена | открыть
ООО "Газпром трансгаз Краснодар" |  |  | 2(М03) | группа 3 (М03) | РАД+РД | НГДО | [7 empty] | АЦСТ-121-03148 | Пв | 06.06.2027 | АЦСТ-121 | не загружена | открыть
ООО "Газпром трансгаз Краснодар" |  |  | 1(М01), 2(М03) | группа 3 (М03) | РД | НГДО | [7 empty] | АЦСТ-121-03416 | Пв | 13.12.2027 | АЦСТ-121 | не загружена | открыть
ООО "Газпром трансгаз Краснодар" |  |  | 2(М03) | группа 3 (М03) | РД | НГДО | [7 empty] | АЦСТ-121-03417 | Пв | 13.12.2027 | АЦСТ-121 | не загружена | открыть
ООО "Газпром трансгаз Краснодар" |  |  | 2(М03) | группа 3 (М03) | РД | НГДО | [7 empty] | АЦСТ-121-03981 | Пв | 18.12.2029 | АЦСТ-121 | не загружена | открыть
ООО "Газпром трансгаз Махачкала" |  |  | 1(М01), 2(М03) | группа 3 (М03) | РД | НГДО | [7 empty] | АЦСТ-121-03347 | Пв | 13.11.2027 | АЦСТ-121 | не загружена | открыть
ООО "Газпром трансгаз Махачкала" |  |  | 1(М01), 2(М03) | группа 3 (М03) | РД | НГДО | [7 empty] | АЦСТ-121-03348 | Пв | 13.11.2027 | АЦСТ-121 | не загружена | открыть
ООО "Газпром трансгаз Махачкала" |  |  | 1(М01), 2(М03) | группа 3 (М03) | РД | НГДО | [7 empty] | АЦСТ-121-03349 | Пв | 13.11.2027 | АЦСТ-121 | не загружена | открыть
ООО "Газпром трансгаз Махачкала" |  |  | 1(М01), 2(М03) | группа 3 (М03) | РД | НГДО | [7 empty] | АЦСТ-121-03351 | Пв | 13.11.2027 | АЦСТ-121 | не загружена | открыть
ООО "Газпром трансгаз Махачкала" |  |  | 1(М01), 2(М03) | группа 3 (М03) | РД | НГДО | [7 empty] | АЦСТ-121-03353 | Пв | 13.11.2027 | АЦСТ-121 | не загружена | открыть
ООО "Газпром трансгаз Москва" |  |  | 1(М01)13(М31), 2(М03)13(М31) | группа 3 (М03) | Т | НГДО | [7 empty] | АЦСТ-121-03072 | Пв | 12.12.2026 | АЦСТ-121 | не загружена | открыть
ООО "Газпром трансгаз Москва" |  |  | 1(М01), 2(М03) | группа 3 (М03) | МАД+РД | НГДО | [7 empty] | АЦСТ-121-03073 | Пв | 12.12.2026 | АЦСТ-121 | не загружена | открыть
ООО "Газпром трансгаз Москва" |  |  | 1(М01), 2(М03) | группа 3 (М03) | МАД+РД | НГДО | [7 empty] | АЦСТ-121-03074 | Пв | 12.12.2026 | АЦСТ-121 | не загружена | открыть
ООО "Газпром трансгаз Москва" |  |  | 1(М01), 2(М03) | группа 3 (М03) | МАД+РД | НГДО | [7 empty] | АЦСТ-121-03075 | Пв | 12.12.2026 | АЦСТ-121 | не загружена | открыть
ООО "Газпром трансгаз Москва" |  |  | 2(М03), 1(М01) | группа 3 (М03) | МПС+АПС | НГДО | [7 empty] | АЦСТ-121-03079 | Пв | 13.12.2026 | АЦСТ-121 | не загружена | открыть
ООО "Газпром трансгаз Москва" |  |  | 2(М03), 1(М01) | группа 3 (М03) | АПС | НГДО | [7 empty] | АЦСТ-121-03081 | Пв | 13.12.2026 | АЦСТ-121 | не загружена | открыть
ООО "Газпром трансгаз Москва" |  |  | 1(М01), 2(М03) | группа 3 (М03) | РД | НГДО | [7 empty] | АЦСТ-121-03401 | Пв | 12.12.2027 | АЦСТ-121 | не загружена | открыть
ООО "Газпром трансгаз Москва" |  |  | 1(М01), 2(М03) | группа 3 (М03) | РД | НГДО | [7 empty] | АЦСТ-121-03405 | Пв | 13.12.2027 | АЦСТ-121 | не загружена | открыть
ООО "Газпром трансгаз Москва" |  |  | 1(М01), 2(М03) | группа 3 (М03) | РД | НГДО | [7 empty] | АЦСТ-121-03406 | Пв | 13.12.2027 | АЦСТ-121 | не загружена | открыть
ООО "Газпром трансгаз Москва" |  |  | 1(М01), 2(М03) | группа 3 (М03) | РАД | НГДО | [7 empty] | АЦСТ-121-03433 | Пв | 20.12.2027 | АЦСТ-121 | не загружена | открыть
ООО "Газпром трансгаз Москва" |  |  | 1(М01), 2(М03), 2(М03)классапрочностисвышеК54доК60включительно+1(М01) | группа 3 (М03) | МАД | НГДО | [7 empty] | АЦСТ-121-03730 | Пв | 17.12.2028 | АЦСТ-121 | не загружена | открыть
ООО "Газпром трансгаз Москва" |  |  | 1(М01), 2(М03), 2(М03)классапрочностисвышеК54доК60включительно+1(М01) | группа 3 (М03) | МАД | НГДО | [7 empty] | АЦСТ-121-03732 | Пв | 17.12.2028 | АЦСТ-121 | не загружена | открыть
ООО "Газпром трансгаз Москва" |  |  | 1(М01), 2(М03), 2(М03)классапрочностисвышеК54доК60включительно+1(М01) | группа 3 (М03) | РД | НГДО | [7 empty] | АЦСТ-121-03738 | Пв | 17.12.2028 | АЦСТ-121 | не загружена | открыть
ООО "Газпром трансгаз Москва" |  |  | 1(М01), 2(М03), 2(М03)классапрочностисвышеК54доК60включительно+1(М01) | группа 3 (М03) | РД | НГДО | [7 empty] | АЦСТ-121-03739 | Пв | 17.12.2028 | АЦСТ-121 | не загружена | открыть
ООО "Газпром трансгаз Москва" |  |  | 1(М01), 2(М03), 1(М01)2(М03) | группа 3 (М03) | РД | НГДО | [7 empty] | АЦСТ-121-03740 | Пв | 17.12.2028 | АЦСТ-121 | не загружена | открыть
ООО "Газпром трансгаз Москва" |  |  | 1(М01), 2(М03), 2(М03)классапрочностисвышеК54доК60включительно+1(М01) | группа 3 (М03) | РД | НГДО | [7 empty] | АЦСТ-121-03743 | Пв | 17.12.2028 | АЦСТ-121 | не загружена | открыть
ООО "Газпром трансгаз Москва" |  |  | 1(М01), 2(М03) | группа 3 (М03) | РД | НГДО | [7 empty] | АЦСТ-121-03985 | Пв | 18.12.2029 | АЦСТ-121 | не загружена | открыть
ООО "Газпром трансгаз Москва" |  |  | 1(М01), 2(М03) | группа 3 (М03) | РД | НГДО | [7 empty] | АЦСТ-121-03986 | Пв | 19.12.2029 | АЦСТ-121 | не загружена | открыть
ООО "Газпром трансгаз Москва" |  |  | 1(М01), 2(М03) | группа 3 (М03) | РД | НГДО | [7 empty] | АЦСТ-121-03987 | Пв | 19.12.2029 | АЦСТ-121 | не загружена | открыть
ООО "Газпром трансгаз Москва" |  |  | 1(М01), 2(М03), 1(М01)2(М03) | группа 3 (М03) | РД | НГДО | [7 empty] | АЦСТ-121-03988 | Пв | 19.12.2029 | АЦСТ-121 | не загружена | открыть
ООО "Газпром трансгаз Москва" |  |  | 1(М01), 2(М03) | группа 3 (М03) | РД | НГДО | [7 empty] | АЦСТ-121-03989 | Пв | 19.12.2029 | АЦСТ-121 | не загружена | открыть
ООО "Газпром трансгаз Москва" |  |  | 1(М01), 2(М03), 1(М01)2(М03) | группа 3 (М03) | РД | НГДО | [7 empty] | АЦСТ-121-03990 | Пв | 19.12.2029 | АЦСТ-121 | не загружена | открыть
ООО "Газпром трансгаз Москва" |  |  | 1(М01), 2(М03) | группа 3 (М03) | РД | НГДО | [7 empty] | АЦСТ-121-03991 | Пв | 19.12.2029 | АЦСТ-121 | не загружена | открыть
ООО "Газпром трансгаз Москва" |  |  | 1(М01), 2(М03) | группа 3 (М03) | РД | НГДО | [7 empty] | АЦСТ-121-03992 | Пв | 19.12.2029 | АЦСТ-121 | не загружена | открыть
ООО "Газпром трансгаз Москва" |  |  | 1(М01)13(М31), 2(М03)13(М31) | группа 3 (М03) | ПАК | НГДО | [7 empty] | АЦСТ-121-03995 | Пв | 19.12.2029 | АЦСТ-121 | не загружена | открыть
ООО "Газпром трансгаз Москва" |  |  | 1(М01), 2(М03) | группа 3 (М03) | РД | НГДО | [7 empty] | АЦСТ-121-04006 | Пв | 19.12.2029 | АЦСТ-121 | не загружена | открыть
ООО "Газпром трансгаз Нижний Новгород" |  |  | 1(М01), 2(М03) | группа 3 (М03) | РД | НГДО | [7 empty] | АЦСТ-121-03288 | Пв | 27.10.2027 | АЦСТ-121 | не загружена | открыть
ООО "Газпром трансгаз Самара" |  |  | 1(М01), 2(М03) | группа 3 (М03) | РД | НГДО | [7 empty] | АЦСТ-121-03244 | Пв | 16.10.2027 | АЦСТ-121 | не загружена | открыть
ООО "Газпром трансгаз Самара" |  |  | 1(М01), 2(М03), 1(М01)2(М03) | группа 3 (М03) | РД | НГДО | [7 empty] | АЦСТ-121-03249 | Пв | 16.10.2027 | АЦСТ-121 | не загружена | открыть
ООО "Газпром трансгаз Самара" |  |  | 1(М01), 2(М03) | группа 3 (М03) | РД | НГДО | [7 empty] | АЦСТ-121-03252 | Пв | 16.10.2027 | АЦСТ-121 | не загружена | открыть
ООО "Газпром трансгаз Самара" |  |  | 1(М01), 2(М03), 1(М01)2(М03) | группа 3 (М03) | РД | НГДО | [7 empty] | АЦСТ-121-03264 | Пв | 17.10.2027 | АЦСТ-121 | не загружена | открыть
ООО "Газпром трансгаз Самара" |  |  | 1(М01), 2(М03) | группа 3 (М03) | РД | НГДО | [7 empty] | АЦСТ-121-03308 | Пв | 10.11.2027 | АЦСТ-121 | не загружена | открыть
ООО "Газпром трансгаз Самара" |  |  | 1(М01), 2(М03) | группа 3 (М03) | РД | НГДО | [7 empty] | АЦСТ-121-03309 | Пв | 10.11.2027 | АЦСТ-121 | не загружена | открыть
ООО "Газпром трансгаз Самара" |  |  | 1(М01), 2(М03) | группа 3 (М03) | РД | НГДО | [7 empty] | АЦСТ-121-03311 | Пв | 10.11.2027 | АЦСТ-121 | не загружена | открыть
ООО "Газпром трансгаз Самара" |  |  | 1(М01), 2(М03) | группа 3 (М03) | РД | НГДО | [7 empty] | АЦСТ-121-03312 | Пв | 10.11.2027 | АЦСТ-121 | не загружена | открыть
ООО "Газпром трансгаз Самара" |  |  | 1(М01), 2(М03) | группа 3 (М03) | РД | НГДО | [7 empty] | АЦСТ-121-03313 | Пв | 10.11.2027 | АЦСТ-121 | не загружена | открыть
ООО "Газпром трансгаз Самара" |  |  | 1(М01), 2(М03) | группа 3 (М03) | РД | НГДО | [7 empty] | АЦСТ-121-03314 | Пв | 10.11.2027 | АЦСТ-121 | не загружена | открыть
ООО "Газпром трансгаз Самара" |  |  | 1(М01), 2(М03) | группа 3 (М03) | РД | НГДО | [7 empty] | АЦСТ-121-03315 | Пв | 10.11.2027 | АЦСТ-121 | не загружена | открыть
ООО "Газпром трансгаз Самара" |  |  | 1(М01), 2(М03) | группа 3 (М03) | РД | НГДО | [7 empty] | АЦСТ-121-03316 | Пв | 10.11.2027 | АЦСТ-121 | не загружена | открыть
ООО "Газпром трансгаз Самара" |  |  | 1(М01), 2(М03) | группа 3 (М03) | РД | НГДО | [7 empty] | АЦСТ-121-03317 | Пв | 10.11.2027 | АЦСТ-121 | не загружена | открыть
ООО "Газпром трансгаз Самара" |  |  | 1(М01), 2(М03) | группа 3 (М03) | РД | НГДО | [7 empty] | АЦСТ-121-03318 | Пв | 10.11.2027 | АЦСТ-121 | не загружена | открыть
ООО "Газпром трансгаз Самара" |  |  | 1(М01), 2(М03) | группа 3 (М03) | РД | НГДО | [7 empty] | АЦСТ-121-03321 | Пв | 10.11.2027 | АЦСТ-121 | не загружена | открыть
ООО "Газпром трансгаз Самара" |  |  | 1(М01), 2(М03) | группа 3 (М03) | РД+МПС | НГДО | [7 empty] | АЦСТ-121-03322 | Пв | 10.11.2027 | АЦСТ-121 | не загружена | открыть
ООО "Газпром трансгаз Самара" |  |  | 1(М01), 2(М03) | группа 3 (М03) | РД | НГДО | [7 empty] | АЦСТ-121-03323 | Пв | 10.11.2027 | АЦСТ-121 | не загружена | открыть
ООО "Газпром трансгаз Самара" |  |  | 1(М01), 2(М03) | группа 3 (М03) | РАД | НГДО | [7 empty] | АЦСТ-121-03332 | Пв | 11.11.2027 | АЦСТ-121 | не загружена | открыть
ООО "Газпром трансгаз Самара" |  |  | 1(М01), 2(М03) | группа 3 (М03) | РД | НГДО | [7 empty] | АЦСТ-121-03333 | Пв | 11.11.2027 | АЦСТ-121 | не загружена | открыть
ООО "Газпром трансгаз Самара" |  |  | 1(М01)13(М31), 2(М03)13(М31) | группа 3 (М03) | Т | НГДО | [7 empty] | АЦСТ-121-03633 | Пв | 23.10.2028 | АЦСТ-121 | не загружена | открыть
ООО "Газпром трансгаз Самара" |  |  | 1(М01)13(М31), 2(М03)13(М31) | группа 3 (М03) | Т | НГДО | [7 empty] | АЦСТ-121-03634 | Пв | 23.10.2028 | АЦСТ-121 | не загружена | открыть
ООО "Газпром трансгаз Самара" |  |  | 1(М01), 2(М03) | группа 3 (М03) | РД | НГДО | [7 empty] | АЦСТ-121-03635 | Пв | 23.10.2028 | АЦСТ-121 | не загружена | открыть
ООО "Газпром трансгаз Санкт-Петербург" |  |  | 1(М01), 2(М03) | группа 3 (М03) | РД | НГДО | [7 empty] | АЦСТ-121-02949 | Пв | 26.10.2026 | АЦСТ-121 | не загружена | открыть
ООО "Газпром трансгаз Санкт-Петербург" |  |  | 1(М01), 2(М03) | группа 3 (М03) | РД | НГДО | [7 empty] | АЦСТ-121-02950 | Пв | 26.10.2026 | АЦСТ-121 | не загружена | открыть
ООО "Газпром трансгаз Санкт-Петербург" |  |  | 1(М01), 2(М03) | группа 3 (М03) | РД | НГДО | [7 empty] | АЦСТ-121-02977 | Пв | 11.11.2026 | АЦСТ-121 | не загружена | открыть
ООО "Газпром трансгаз Саратов" |  |  | 1(М01), 2(М03) | группа 3 (М03) | РД | НГДО | [7 empty] | АЦСТ-121-03157 | Пв | 16.06.2027 | АЦСТ-121 | не загружена | открыть
ООО "Газпром трансгаз Саратов" |  |  | 1(М01), 2(М03) | группа 3 (М03) | РД | НГДО | [7 empty] | АЦСТ-121-03159 | Пв | 20.06.2027 | АЦСТ-121 | не загружена | открыть
ООО "Газпром трансгаз Саратов" |  |  | 1(М01)13(М31), 2(М03)13(М31) | группа 3 (М03) | Т | НГДО | [7 empty] | АЦСТ-121-03161 | Пв | 20.06.2027 | АЦСТ-121 | не загружена | открыть
ООО "Газпром трансгаз Саратов" |  |  | 1(М01), 2(М03) | группа 3 (М03) | РД | НГДО | [7 empty] | АЦСТ-121-03163 | Пв | 20.06.2027 | АЦСТ-121 | не загружена | открыть
ООО "Газпром трансгаз Саратов" |  |  | 1(М01), 2(М03) | группа 3 (М03) | РД | НГДО | [7 empty] | АЦСТ-121-03568 | Пв | 12.07.2028 | АЦСТ-121 | не загружена | открыть
ООО "Газпром трансгаз Саратов" |  |  | 1(М01), 2(М03) | группа 3 (М03) | РД | НГДО | [7 empty] | АЦСТ-121-03569 | Пв | 16.07.2028 | АЦСТ-121 | не загружена | открыть
ООО "Газпром трансгаз Саратов" |  |  | 1(М01), 2(М03) | группа 3 (М03) | РД | НГДО | [7 empty] | АЦСТ-121-03571 | Пв | 16.07.2028 | АЦСТ-121 | не загружена | открыть
ООО "Газпром трансгаз Ставрополь" |  |  | 1(М01), 2(М03) | группа 3 (М03) | РД+МПС | НГДО | [7 empty] | АЦСТ-121-03513 | Пв | 04.04.2028 | АЦСТ-121 | не загружена | открыть
ООО "Газпром трансгаз Ставрополь" |  |  | 1(М01), 2(М03) | группа 3 (М03) | РД+МПС | НГДО | [7 empty] | АЦСТ-121-03514 | Пв | 04.04.2028 | АЦСТ-121 | не загружена | открыть
ООО "Газпром трансгаз Сургут" |  |  | 1(М01), 2(М03) | группа 3 (М03) | РД | НГДО | [7 empty] | АЦСТ-121-03062 | Пв | 07.12.2026 | АЦСТ-121 | не загружена | открыть
ООО "Газпром трансгаз Томск" |  |  | 1(М01), 2(М03) | группа 3 (М03) | РД | НГДО | [7 empty] | АЦСТ-121-03061 | Пв | 07.12.2026 | АЦСТ-121 | не загружена | открыть
ООО "Газпром трансгаз Томск" |  |  | 2(М03) | группа 3 (М03) | РД | НГДО | [7 empty] | АЦСТ-32-01659 | Пв | 11.08.2030 | АЦСТ-32 | не загружена | открыть
ООО "Газпром трансгаз Уфа" |  |  | 1(М01), 2(М03) | группа 3 (М03) | РД | НГДО | [7 empty] | АЦСТ-121-03184 | Пв | 10.08.2027 | АЦСТ-121 | не загружена | открыть
ООО "Газпром трансгаз Уфа" |  |  | 1(М01), 2(М03) | группа 3 (М03) | РД | НГДО | [7 empty] | АЦСТ-121-03185 | Пв | 10.08.2027 | АЦСТ-121 | не загружена | открыть
ООО "Газпром трансгаз Уфа" | OK 53.70 | Электроды с основным видом покрытия типа Э50А марки ОК 53.70 и другие аттестованные аналоги согласно ПТД | Группа 1(М01) | группа 3 (М03) | РД | ПТО | свыше 3,0 до 12,0 включительно / свыше 8,0 до 12,0 включительно | плоские детали | без подогрева | без термообработки | Н1; Г; П1; В1 / Н1; Н2; П2; В1 | ГТУ-РД-ПТО-01, ГТУ-РД-ПТО-02, ГТУ-РД-ПТО-03, ГТУ-РД-ПТО-04, ГТУ-РД-ПТО-05, ГТУ-РД-ПТО-06, ГТУ-РД-ПТО-07, ГТУ-РД-ПТО-08, ГТУ-РД-ПТО-09, ГТУ-РД-ПТО-10, ГТУ-РД-ПТО-11, ГТУ-РД-ПТО-12, ГТУ-РД-ПТО-13, ГТУ-РД-ПТО-14, ГТУ-РД-ПТО-15, ГТУ-РД-ПТО-16, ГТУ-РД-ПТО-17, ГТУ-РД-ПТО-18 03.07.2023 | Технология ручной дуговой сварки электродами с основным видом покрытия стыковых и угловых сварных соединений подъёмно-транспортного оборудования | АЦСТ-121-03187 | Пв | 10.08.2027 | АЦСТ-121 | да | открыть
ООО "Газпром трансгаз Уфа" |  |  | 1(М01), 2(М03) | группа 3 (М03) | РД | НГДО | [7 empty] | АЦСТ-121-03604 | Пв | 16.09.2028 | АЦСТ-121 | не загружена | открыть
ООО "Газпром трансгаз Уфа" |  |  | 1(М01), 2(М03) | группа 3 (М03) | РД | НГДО | [7 empty] | АЦСТ-121-03616 | Пв | 17.09.2028 | АЦСТ-121 | не загружена | открыть
ООО "Газпром трансгаз Уфа" |  |  | 1(М01)13(М31), 2(М03)13(М31) | группа 3 (М03) | Т | НГДО | [7 empty] | АЦСТ-121-03618 | Пв | 18.09.2028 | АЦСТ-121 | не загружена | открыть
ООО "Газпром трансгаз Ухта" | LB-52U, УОНИ-13/55 | Электроды с основным видом покрытия типа Э50А марок LB-52U, УОНИ 13/55 и другие аттестованные аналоги согласно ПТД | Углеродистые и низколегированные конструкционные стали перлитного класса с гарантированным минимальным пределом текучести не более 360 МПа группы 1(М01) | группа 3 (М03) | РД | КО | От 8,0 до 12,0 включительно / Свыше 12,0 до 20,0 включительно | Свыше 150 до 500 включительно | с подогревом | без термообработки | В1 | ТК-ГТУ-РД-КСС-С-1; ТК-ГТУ-РД-КСС-С-2; ТК-ГТУ-РД-КСС-С-3; ТК-ГТУ-РД-КСС-С-4; ТК-ГТУ-РД-КСС-С-5; ТК-ГТУ-РД-КСС-С-6; ТК-ГТУ-РД-КСС-С-7; ТК-ГТУ-РД-КСС-С-8; ТК-ГТУ-РД-КСС-У-1; ТК-ГТУ-РД-КСС-У-2; ТК-ГТУ-РД-КСС-У-3; ТК-ГТУ-РД-КСС-У-4; ТК-ГТУ-РД-КСС-У-5; ТК-ГТУ-РД-КСС-У-6; ТК-ГТУ-РД-КСС-У-7; ТК-ГТУ-РД-КСС-У-8; ТК-ГТУ-РД-КСС-У-9; ТК-ГТУ-РД-КСС-У-10 10.05.2022 | Технология ручной дуговой сварки электродами с основным видом покрытия стыковых и угловых сварных соединений корпусного технологического оборудования | АЦСТ-121-03045 | Пв | 06.12.2026 | АЦСТ-121 | да | открыть
ООО "Газпром трансгаз Ухта" |  |  | 1(М01), 2(М03) | группа 3 (М03) | РД | НГДО | [7 empty] | АЦСТ-121-03048 | Пв | 06.12.2026 | АЦСТ-121 | не загружена | открыть
ООО "Газпром трансгаз Чайковский" |  |  | 1(М01), 2(М03) | группа 3 (М03) | РД | НГДО | [7 empty] | АЦСТ-121-02988 | Пв | 15.11.2026 | АЦСТ-121 | не загружена | открыть
ООО "Газпром трансгаз Чайковский" |  |  | 1(М01), 2(М03) | группа 3 (М03) | РД | НГДО | [7 empty] | АЦСТ-121-02989 | Пв | 15.11.2026 | АЦСТ-121 | не загружена | открыть
ООО "Газпром трансгаз Чайковский" | УОНИ-13/55 | Электроды с основным видом покрытия типа Э50А марки УОНИ-13/55 и другие аттестованные аналоги согласно НТД | Группа 1(М01) | группа 3 (М03) | РД | ПТО | 3,0 / свыше 3,0 до 12,0 включительно / свыше 12,0 до 50,0 включительно | плоские детали | без подогрева / с подогревом | без термообработки | Н1; Г; П1; В1 | ТК-ГТЧ-ПТО-РД-СШ-01/22, ТК-ГТЧ-ПТО-РД-СШ-02/22, ТК-ГТЧ-ПТО-РД-СШ-03/22, ТК-ГТЧ-ПТО-РД-СШ-04/22, ТК-ГТЧ-ПТО-РД-СШ-05/22, ТК-ГТЧ-ПТО-РД-СШ-06/22, ТК-ГТЧ-ПТО-РД-СШ-07/22, ТК-ГТЧ-ПТО-РД-СШ-08/22, ТК-ГТЧ-ПТО-РД-СШ-09/22 22.04.2022 | Технология ремонта ручной дуговой сваркой электродами с основным видом покрытия стыковых сварных соединений грузоподъемных механизмов | АЦСТ-121-02990 | Пв | 15.11.2026 | АЦСТ-121 | да | открыть
ООО "Газпром трансгаз Чайковский" | УОНИ-13/55 | Электроды с основным видом покрытия типа Э50А марки УОНИ-13/55 и другие аттестованные аналоги согласно НТД | Группа 1(М01) | группа 3 (М03) | РД | ПТО | 3,0 / свыше 3,0 до 12,0 включительно / свыше 12,0 до 50,0 включительно | плоские детали | без подогрева / с подогревом | без термообработки | Н1; Н2; П2; В1 | ТК-ГТЧ-ПТО-РД-УШ-01/22, ТК-ГТЧ-ПТО-РД-УШ-02/22, ТК-ГТЧ-ПТО-РД-УШ-03/22, ТК-ГТЧ-ПТО-РД-УШ-04/22, ТК-ГТЧ-ПТО-РД-УШ-05/22, ТК-ГТЧ-ПТО-РД-УШ-06/22, ТК-ГТЧ-ПТО-РД-УШ-07/22,ТК-ГТЧ-ПТО-РД-УШ-08/22,ТК-ГТЧ-ПТО-РД-УШ-09/22 22.04.2022 | Технология ремонта ручной дуговой сваркой электродами с основным видом покрытия угловых сварных соединений грузоподъемных механизмов | АЦСТ-121-02991 | Пв | 15.11.2026 | АЦСТ-121 | да | открыть
ООО "Газпром трансгаз Чайковский" |  |  | 1(М01), 2(М03) | группа 3 (М03) | РД | НГДО | [7 empty] | АЦСТ-121-02994 | Пв | 15.11.2026 | АЦСТ-121 | не загружена | открыть
ООО "Газпром трансгаз Чайковский" |  |  | 1(М01), 2(М03) | группа 3 (М03) | РД | НГДО | [7 empty] | АЦСТ-121-03151 | Пв | 06.06.2027 | АЦСТ-121 | не загружена | открыть
ООО "Газпром трансгаз Чайковский" |  |  | 1(М01), 2(М03) | группа 3 (М03) | РД | НГДО | [7 empty] | АЦСТ-121-03152 | Пв | 06.06.2027 | АЦСТ-121 | не загружена | открыть
ООО "Газпром трансгаз Чайковский" |  |  | 1(М01), 2(М03) | группа 3 (М03) | РД | НГДО | [7 empty] | АЦСТ-121-03539 | Пв | 14.06.2028 | АЦСТ-121 | не загружена | открыть
ООО "Газпром трансгаз Чайковский" |  |  | 1(М01), 2(М03) | группа 3 (М03) | РД | НГДО | [7 empty] | АЦСТ-121-03541 | Пв | 14.06.2028 | АЦСТ-121 | не загружена | открыть
ООО "Газпром трансгаз Чайковский" |  |  | 2(М03) | группа 3 (М03) | РД+МПС | НГДО | [7 empty] | АЦСТ-121-03542 | Пв | 14.06.2028 | АЦСТ-121 | не загружена | открыть
ООО "Газпром трансгаз Чайковский" |  |  | 2(М03), 1(М01) | группа 3 (М03) | РД+МПС | НГДО | [7 empty] | АЦСТ-121-03543 | Пв | 14.06.2028 | АЦСТ-121 | не загружена | открыть
ООО "Газпром трансгаз Чайковский" |  |  | 2(М03)классапрочностиК60+1(М01) | группа 3 (М03) + марка σт≥420 | РД | НГДО | [7 empty] | АЦСТ-121-03716 | Пв | 18.11.2028 | АЦСТ-121 | не загружена | открыть
ООО "Газпром трансгаз Чайковский" |  |  | 1(М01), 2(М03) | группа 3 (М03) | РАД | НГДО | [7 empty] | АЦСТ-121-03718 | Пв | 18.11.2028 | АЦСТ-121 | не загружена | открыть
ООО "Газпром трансгаз Чайковский" |  |  | 1(М01), 2(М03) | группа 3 (М03) | РД | НГДО | [7 empty] | АЦСТ-121-03719 | Пв | 18.11.2028 | АЦСТ-121 | не загружена | открыть
ООО "Газпром трансгаз Чайковский" |  |  | 2(М03) | группа 3 (М03) | РД | НГДО | [7 empty] | АЦСТ-121-04090 | Пв | 23.06.2030 | АЦСТ-121 | не загружена | открыть
ООО "Газпром трансгаз Чайковский" |  |  | 1(М01), 2(М03) | группа 3 (М03) | РД | НГДО | [7 empty] | АЦСТ-121-04091 | Пв | 23.06.2030 | АЦСТ-121 | не загружена | открыть
ООО "Газпром трансгаз Чайковский" |  |  | 1(М01), 2(М03) | группа 3 (М03) | РД | НГДО | [7 empty] | АЦСТ-121-04092 | Пв | 23.06.2030 | АЦСТ-121 | не загружена | открыть
ООО "Газпром трансгаз Чайковский" |  |  | 1(М01), 2(М03) | группа 3 (М03) | РАД | НГДО | [7 empty] | АЦСТ-121-04093 | Пв | 23.06.2030 | АЦСТ-121 | не загружена | открыть
ООО "Газпром трансгаз Югорск" |  |  | 1(М01), 2(М03) | группа 3 (М03) | РД | НГДО | [7 empty] | АЦСТ-121-02952 | Пв | 26.10.2026 | АЦСТ-121 | не загружена | открыть
ООО "Газпром трансгаз Югорск" |  |  | 1(М01), 2(М03) | группа 3 (М03) | РД | НГДО | [7 empty] | АЦСТ-121-02953 | Пв | 26.10.2026 | АЦСТ-121 | не загружена | открыть
ООО "Газпром трансгаз Югорск" |  |  | 1(М01), 2(М03) | группа 3 (М03) | РД | НГДО | [7 empty] | АЦСТ-121-02954 | Пв | 26.10.2026 | АЦСТ-121 | не загружена | открыть
ООО "Газпром трансгаз Югорск" |  |  | 1(М01), 2(М03) | группа 3 (М03) | МПС | НГДО | [7 empty] | АЦСТ-121-02958 | Пв | 27.10.2026 | АЦСТ-121 | не загружена | открыть
ООО "Газпром трансгаз Югорск" | LB-52U, OK 53.70 | Электроды с основным видом покрытия марок LB-52U, ОК 53.70 и другие аналоги в соответствии с ПТД | Патрубок и основная труба: группа 1(М01) | группа 3 (М03) | РД | ГО, НГДО | Патрубок: от 2,0 до 3,0 включительно; Основная труба: от 2,0 до 32,0 включительно / Патрубок: свыше 3,0 до 5,0 включительно; Основная труба: свыше 3,0 до 32,0 включительно | Патрубок: 25; Основная труба: от 25 до 1420 включительно* | без подогрева | без термообработки | Н45; Н2; П2; В1 | НГДО.4, ГО.1,2,3-ТК-ПВ-05.2022 31.08.2022 | Технология ручной дуговой сварки электродами с основным видом покрытия кольцевых угловых соединений труб | АЦСТ-121-02959 | Пв | 07.11.2026 | АЦСТ-121 | да | открыть
ООО "Газпром трансгаз Югорск" |  |  | 1(М01), 2(М03) | группа 3 (М03) | РД | НГДО | [7 empty] | АЦСТ-121-03189 | Пв | 24.08.2027 | АЦСТ-121 | не загружена | открыть
ООО "Газпром трансгаз Югорск" |  |  | 1(М01), 2(М03) | группа 3 (М03) | РД | НГДО | [7 empty] | АЦСТ-121-03190 | Пв | 25.08.2027 | АЦСТ-121 | не загружена | открыть
ООО "Газпром трансгаз Югорск" |  |  | 1(М01), 2(М03) | группа 3 (М03) | РД | НГДО | [7 empty] | АЦСТ-121-03346 | Пв | 13.11.2027 | АЦСТ-121 | не загружена | открыть
ООО "Газпром трансгаз Югорск" |  |  | 1(М01), 2(М03) | группа 3 (М03) | РД | НГДО | [7 empty] | АЦСТ-121-03356 | Пв | 13.11.2027 | АЦСТ-121 | не загружена | открыть
ООО "Газпром трансгаз Югорск" |  |  | 1(М01)13(М31), 2(М03)13(М31) | группа 3 (М03) | КТС | НГДО | [7 empty] | АЦСТ-121-03893 | Пв | 25.11.2029 | АЦСТ-121 | не загружена | открыть
ООО "Газпром трансгаз Югорск" |  |  | 1(М01), 1(М01)2(М03) | группа 3 (М03) | РАД | НГДО | [7 empty] | АЦСТ-121-03895 | Пв | 25.11.2029 | АЦСТ-121 | не загружена | открыть
ООО "Газпром трансгаз Югорск" |  |  | 1(М01), 2(М03) | группа 3 (М03) | РД | НГДО | [7 empty] | АЦСТ-121-03897 | Пв | 25.11.2029 | АЦСТ-121 | не загружена | открыть
ООО "Газпромнефть-Восток" |  |  | 2 (класс прочности от К55 до К60 включительно), 2 (класс прочности от К55 до К60 включительно) + 1 (класс прочности от К42 до К52 включительно) | марка σт≥420 | РД | НГДО | [7 empty] | АЦСТ-48-00662 | Пв | 05.02.2029 | АЦСТ-48 | не загружена | открыть
ООО "Газпромнефть-Заполярье" |  |  | 1(М01), 2(М03), 1(М01)+2(М03) | группа 3 (М03) | РД | НГДО | [7 empty] | АЦСТ-94-02169 | Пв | 14.05.2029 | АЦСТ-94 | не загружена | открыть
ООО "Газпромнефть-Заполярье" |  |  | 1(М01), 1(М01)+2(М03) | группа 3 (М03) | РД | НГДО, СК | [7 empty] | АЦСТ-94-02170 | Пв | 14.05.2029 | АЦСТ-94 | не загружена | открыть
ООО "Газпромнефть-Заполярье" |  |  | 1(М01), 2(М03), 1(М01)+2(М03) | группа 3 (М03) | РД | НГДО | [7 empty] | АЦСТ-94-02173 | Пв | 15.05.2029 | АЦСТ-94 | не загружена | открыть
ООО "Газремстрой" |  |  | 1(М01)+13(М31), 2(М03)+13(М31) | группа 3 (М03) | Т | НГДО | [7 empty] | АЦСТ-12-07302 | Пв | 19.07.2028 | АЦСТ-12 | не загружена | открыть
ООО "Газстройдеталь" |  |  | 1(М01), 2(М03), 2+1(М03+М01) | группа 3 (М03) | РД | НГДО | [7 empty] | АЦСТ-22-03486 | Пв | 03.04.2029 | АЦСТ-22 | не загружена | открыть
ООО "Газстройдеталь" |  |  | 1(М01), 2(М03) | группа 3 (М03) | РД | НГДО | [7 empty] | АЦСТ-22-03487 | Пв | 03.04.2029 | АЦСТ-22 | не загружена | открыть
ООО "Газстройдеталь" |  |  | 1(М01), 2(М03) | группа 3 (М03) | РД | НГДО | [7 empty] | АЦСТ-22-03488 | Пв | 03.04.2029 | АЦСТ-22 | не загружена | открыть
ООО "Газстройдеталь" |  |  | 1(М01), 2+1(М03+М01) | группа 3 (М03) | РД | НГДО | [7 empty] | АЦСТ-22-03489 | Пв | 08.04.2029 | АЦСТ-22 | не загружена | открыть
ООО "Газтурботэк" |  |  | 1(М01), 2(М03) | группа 3 (М03) | РД | НГДО | [7 empty] | АЦСТ-17-02249 | Пв | 17.12.2029 | АЦСТ-17 | не загружена | открыть
ООО "Газтурботэк" |  |  | 1(М01), 2(М03), 2(М03)+1(М01) | группа 3 (М03) | РД | НГДО | [7 empty] | АЦСТ-17-02255 | Пв | 27.01.2030 | АЦСТ-17 | не загружена | открыть
ООО "Газтурботэк" |  |  | 1(М01), 2(М03), 1(М01)+2(М03) | группа 3 (М03) | РД | НГДО | [7 empty] | АЦСТ-17-02256 | Пв | 30.01.2030 | АЦСТ-17 | не загружена | открыть
ООО "Гелиос" |  | Покрытые электроды марки УОНИИ-13/55 и другие марки в соответствии с ПТД | 1 (М01): углеродистые и низколегированные конструкционные стали перлитного класса с гарантированным минимальным пределом текучести не более 360 МПа | группа 3 (М03) | РД | ПТО | свыше 3,0 до 25,0 включительно / от 8,0 до 25,0 включительно / свыше 3,0 до 25,0 включительно + свыше 3,0 до 25,0 включительно | плоские детали | без подогрева | без термообработки | Н1; Г; П1; В1 / Н1; Н2; П2; В1 | РД-ПТО (1,3,7,8,12,14) 25.10.2024 | Ручная дуговая сварка покрытыми электродами при изготовлении, ремонте и реконструкции подъемно-транспортного оборудования | АЦСТ-12-07569 | Пв | 13.01.2029 | АЦСТ-12 | да | открыть
ООО "Гипрогазмонтаж" |  |  | 2(М03) | группа 3 (М03) | РД | НГДО | [7 empty] | АЦСТ-157-00102 | Пв | 19.10.2027 | АЦСТ-157 | не загружена | открыть
ООО "ДОРТРАНССТРОЙ" |  |  | 1, (09Г2С, 15ХСНД, 15ХСНДА)*, 2, (10ХСНД, 10ХСНДА)*, 1, (14ХГНДЦ(345)), 2, (14ХГНДЦ(390)) | марка σт≥420 | РД+АФ | КСМ | [7 empty] | АЦСТ-98-10403 | Пв | 14.10.2028 | АЦСТ-98 | не загружена | открыть
ООО "ДОРТРАНССТРОЙ" |  |  | 1, (09Г2С, 09Г2СД, 15ХСНД, 15ХСНДА)*, 2, (10ХСНД, 10ХСНДА)*, 1, (14ХГНДЦ(345)), 2, (14ХГНДЦ(390)) | марка σт≥420 | РД | КСМ | [7 empty] | АЦСТ-98-10411 | Пв | 21.10.2028 | АЦСТ-98 | не загружена | открыть
ООО "Дюкер" |  |  | 2(М03), 1(М01) | группа 3 (М03) | РД | НГДО | [7 empty] | АЦСТ-98-09739 | Пв | 27.04.2027 | АЦСТ-98 | не загружена | открыть
ООО "Дюкер" |  |  | 2(М03) | группа 3 (М03) | РД | НГДО | [7 empty] | АЦСТ-98-09740 | Пв | 27.04.2027 | АЦСТ-98 | не загружена | открыть
ООО "Дюкер" |  |  | 2(М03), 1(М01)+2(М03) | группа 3 (М03) | РД | НГДО | [7 empty] | АЦСТ-98-09741 | Пв | 27.04.2027 | АЦСТ-98 | не загружена | открыть
ООО "Дюкер" |  |  | 2(М03), 1(М01), 1М01)+2М03),свышеК54доК60включительно))* | группа 3 (М03) | РД | НГДО | [7 empty] | АЦСТ-98-09749 | Пв | 17.05.2027 | АЦСТ-98 | не загружена | открыть
ООО "ЗАПСИБТРАНСГАЗ" |  |  | 2(М03), 2+1(М03+М01) | группа 3 (М03) | РД | НГДО | [7 empty] | АЦСТ-161-00333 | Пв | 26.06.2029 | АЦСТ-161 | не загружена | открыть
ООО "ЗНСМ" |  |  | 2 (свыше К54 до К56 включительно), марки согласно ПТД | марка σт≥420 | РД | НГДО | [7 empty] | АЦСТ-139-00463 | Пв | 14.11.2027 | АЦСТ-139 | не загружена | открыть
ООО "Завод "Нефтегазоборудование" |  |  | 1(М01)+2(М03) | группа 3 (М03) | РАД | НГДО | [7 empty] | АЦСТ-141-01168 | Пв | 09.07.2029 | АЦСТ-141 | не загружена | открыть
ООО "Завод "Нефтегазоборудование" |  |  | 1(М01), 2(М03), 2(М03)+1(М01) | группа 3 (М03) | РАД+РД | НГДО | [7 empty] | АЦСТ-141-01285 | Пв | 23.04.2030 | АЦСТ-141 | не загружена | открыть
ООО "Завод НГО "Техновек" |  |  | 1(М01), 2(М03) | группа 3 (М03) | РД | НГДО | [7 empty] | АЦСТ-97-00893 | Пв | 14.11.2026 | АЦСТ-97 | не загружена | открыть
ООО "Завод НГО "Техновек" |  |  | 1(М01), 3(М03) | группа 3 (М03) | ААДН | НГДО | [7 empty] | АЦСТ-97-00969 | Пв | 23.10.2027 | АЦСТ-97 | не загружена | открыть
ООО "Завод нефтегазового оборудования "Техновек" |  |  | 1(М01), 2(М03) | группа 3 (М03) | МАДП | НГДО | [7 empty] | АЦСТ-97-01163 | Пв | 28.08.2030 | АЦСТ-97 | не загружена | открыть
ООО "Завод нефтегазового оборудования "Техновек" |  |  | 1(М01), 2+1(М03+М01), 9(М11) | группа 3 (М03) | МАДП | НГДО | [7 empty] | АЦСТ-97-01166 | Пв | 21.09.2030 | АЦСТ-97 | не загружена | открыть
ООО "ИК Энерпред-Ярдос" |  |  | 1(М01), 1(М01)+2(М03) | группа 3 (М03) | МП | ГО, НГДО, ОХНВП | [7 empty] | АЦСТ-99-03724 | Пв | 02.02.2030 | АЦСТ-99 | не загружена | открыть
ООО "ИКЦ "Просвет" |  |  | 1(М01), 2(М03) | группа 3 (М03) | РД | ПТО | [7 empty] | АЦСТ-92-03459 | Пв | 05.08.2030 | АЦСТ-92 | не загружена | открыть
ООО "ИНЖИНИРИНГ" |  |  | 1(М01), 2(М03) | группа 3 (М03) | РД | СК | [7 empty] | АЦСТ-99-03213 | Пв | 18.07.2028 | АЦСТ-99 | не загружена | открыть
ООО "ИНТЕРСТРОЙ" |  | Покрытые электроды марки УОНИИ-13/85 и другие марки в соответствии с ПТД | 3 (М03): низколегированные конструкционные стали перлитного класса с гарантированным минимальным пределом текучести свыше 500 МПа | группа 3 (М03) | РД | ПТО |  | рельса крановая | с подогревом | с термообработкой | Н1 | ИНС РД/ПТО14 22.06.2024 | Ручная дуговая сварка покрытыми электродами (РД) подъемно-транспортного оборудования | АЦСТ-12-07748 | Пв | 18.06.2029 | АЦСТ-12 | да | открыть
ООО "ИНТЕРСТРОЙ" |  |  | 1(М01), 2(М03), 1(М01)+2(М03) | группа 3 (М03) | МП | СК | свыше 12,0 до 24,0 включительно | свыше 500,0 до 1420,0 включительно | с подогревом | без термообработки |  | ИНС МП/СК1 22.06.2026 | Механизированная сварка плавящимся электродом в среде активных газов и смесях (МП) металлических строительных конструкции | АЦСТ-12-08253 | Пв | 04.08.2030 | АЦСТ-12 | да | открыть
ООО "ИТГАЗ" |  |  | 1(М01), 1+2 (М01+М03) | группа 3 (М03) | РД | НГДО | [7 empty] | АЦСТ-4-07332 | Пв | 22.09.2029 | АЦСТ - 4 | не загружена | открыть
ООО "ИТГАЗ" |  |  | 1(М01), 2(М03), 1(М01)+2(М03) | группа 3 (М03) | РД | НГДО | [7 empty] | АЦСТ-4-07333 | Пв | 22.09.2029 | АЦСТ - 4 | не загружена | открыть
ООО "ИТГАЗ" |  |  | 1(М01), 1+2 (М01+М03) | группа 3 (М03) | РАД | НГДО | [7 empty] | АЦСТ-4-07710 | Пв | 03.08.2030 | АЦСТ - 4 | не загружена | открыть
ООО "Ижевский крановый завод" |  |  | 1(М01), 2(М03) | группа 3 (М03) | МП | ПТО | [7 empty] | АЦСТ-97-00982 | Пв | 18.12.2027 | АЦСТ-97 | не загружена | открыть
ООО "Инженерно-производственный центр" (ООО "ИПЦ") |  |  | 1(М01), 2+1(М03+М01) | группа 3 (М03) | МП | НГДО | [7 empty] | АЦСТ-135-02404 | Пв | 06.08.2030 | АЦСТ-135 | не загружена | открыть
ООО "КЗГПМ" |  | Проволока сплошного сечения марки OK ПРО 51С и другие марки в соответствии с ПТД + двуокись углерода высшего и первого сортов по ГОСТ 8050-85 (100 %) | 2 (М03): низколегированные конструкционные стали перлитного класса с гарантированным минимальным пределом текучести свыше 360 МПа до 500 МПа / 1 (М01): углеродистые и низколегированные конструкционные стали перлитного класса с гарантированным минимальным пределом текучести не более 360 МПа | группа 3 (М03) | МП | ПТО | свыше 3,0 до 40,0 включительно / свыше 3,0 до 12,0 включительно | плоские детали / от 89,0 до 500,0 включительно | без подогрева | без термообработки | Н1; Г; П1; В1 / Н1; Г; В1; Н45 | КЗГПМ-МП-ПТО(1,2,3,5,6,7,8,12,14) 02.11.2023 | Механизированная сварка плавящимся электродом в среде активных газов и смесях при изготовлении, ремонте, монтаже и реконструкции подъемно-транспортного оборудования | АЦСТ-12-07185 | Пв | 15.05.2028 | АЦСТ-12 | да | открыть
ООО "КЗГПМ" | SG2, ER70S-6 | Проволока сплошного сечения марки SG2 (ER70S-6) и другие марки в соответствии с ПТД + двуокись углерода высшего и первого сортов по ГОСТ 8050-85 (100 %) | 2 (М03): низколегированные конструкционные стали перлитного класса с гарантированным минимальным пределом текучести свыше 360 МПа до 500 МПа / 1 (М01): углеродистые и низколегированные конструкционные стали перлитного класса с гарантированным минимальным пределом текучести не более 360 МПа | группа 3 (М03) | МП | ПТО | свыше 3,0 до 12,0 включительно + свыше 3,0 до 12,0 включительно / свыше 3,0 до 40,0 включительно + свыше 3,0 до 40,0 включительно | плоские детали | без подогрева | без термообработки | Н1, Н2, В1, П2 | КЗГПМ-МП-ПТО-М03 18.11.2024 | Механизированная сварка плавящимся электродом в среде активных газов и смесях при изготовлении, ремонте, монтаже и реконструкции подъемно-транспортного оборудования | АЦСТ-12-07610 | Пв | 10.03.2029 | АЦСТ-12 | да | открыть
ООО "КЗМ" | Св-08ГА | Проволока сплошного сечения марки Св-08ГА + флюс керамический марки СФМ-201 | 2 (М03): низколегированные конструкционные стали перлитного класса с гарантированным минимальным пределом текучести свыше 360 МПа до 500 МПа | группа 3 (М03) | АФ | КСМ | от 8,0 до 16,0 включительно / свыше 16,0 до 20,0 включительно / от 20,0 до 50,0 включительно / от 8,0 до 16,0 включительно + от 8,0 до 50,0 включительно / свыше 16,0 до 50,0 включительно + свыше 16,0 до 50,0 включительно | плоские детали | без подогрева / с подогревом | без термообработки | Н1 / Н1, Н2 | ТИ-КЗМ-ПДО-04-01-2020 04.04.2020 | Технология автоматической сварки под флюсом (АФ) при изготовлении конструкций стальных мостов (КСМ) | АЦСТ-12-06830 | Пв | 12.09.2027 | АЦСТ-12 | да | открыть
ООО "КЗМ" | OK AristoRod 12.50 | Проволока сплошного сечения марки OK AristoRod 12.50 + смесь защитных газов 80 % Аr + 20 % СО2 | 2 (М03): низколегированные конструкционные стали перлитного класса с гарантированным минимальным пределом текучести свыше 360 МПа до 500 МПа | группа 3 (М03) | МП | КСМ | от 8,0 до 16,0 включительно / свыше 16,0 до 50,0 включительно / от 8,0 до 16,0 включительно + от 8,0 до 50,0 включительно / свыше 16,0 до 50,0 включительно + свыше 16,0 до 50,0 включительно | плоские детали | без подогрева / с подогревом | без термообработки | Н1, В1 / Н1, Н2, В1 | ТИ-КЗМ-06-01-2020 04.04.2020 | Технология механизированной сварки в среде защитных газов (МП) при изготовлении конструкций стальных мостов (КСМ) | АЦСТ-12-06831 | Пв | 12.09.2027 | АЦСТ-12 | да | открыть
ООО "КЗМ" |  |  | 1(М01), 2(М03) | группа 3 (М03) | МП | СК | свыше 3,0 до 12,0 включительно / от 6,0 до 12,0 включительно | плоские детали | без подогрева | без термообработки |  | ТИ-КЗМ-ПДО-06-01-2020 04.04.2020 | Технология механизированной сварки в защитном газе (МП) соединений металлических строительных конструкций (СК) | АЦСТ-12-06906 | Пв | 06.10.2027 | АЦСТ-12 | да | открыть
ООО "КЗМ" | Св-08ГА | Проволока сплошного сечения марки Св-08ГА + флюс керамический марки СФМ-201 и другие сочетания марок в соответствии с ПТД | 1 (М01): углеродистые и низколегированные конструкционные стали перлитного класса с гарантированным минимальным пределом текучести не более 360 МПа | группа 3 (М03) | АФ | СК | свыше 3,0 до 12,0 включительно / свыше 12,0 до 32,0 включительно / от 18,0 до 50,0 включительно / свыше 3,0 до 12,0 включительно + свыше 3,0 до 40,0 включительно / свыше 12,0 до 40,0 включительно + свыше 12,0 до 40,0 включительно | плоские детали | без подогрева / с подогревом | без термообработки | Н1 / Н1, Н2 | ТИ-КЗМ-ПДО-04-01-2020 04.04.2020 | Технология автоматической сварки под флюсом (АФ) соединений металлических строительных конструкций (СК) | АЦСТ-12-06907 | Пв | 06.10.2027 | АЦСТ-12 | да | открыть
ООО "КЗЭ "ДИМАЛ" | Св-08Г2С | Св-08Г2С; 100%СО2 | 1 (М01) | группа 3 (М03) | МП | ПТО | от 5,0 до 12,0 включительно / свыше 12,0 до 30,0 включительно / свыше 30,0 до 50,0 включительно / от 6,0 до 12,0 включительно | плоские детали | без подогрева / с подогревом | без термообработки | Н1 | ТС-ПТО-МП-001,001 08.04.2020 | Технология механизированной сварки плавящимся электродом в среде активных газов при изготовлении, ремонте и реконструкции кранов мостового и стрелового типов, сменных грузозахватных органов и съемных грузозахватных приспособлений, используемых совместно с кранами для подъема и перемещения грузов | АЦСТ-46-00701 | Пв | 09.04.2029 | АЦСТ-46 | да | открыть
ООО "ККРЗ" |  |  | 2(М03), 3(М03) | группа 3 (М03) | МП | ПТО | [7 empty] | АЦСТ-8-02976 | Пв | 07.12.2027 | АЦСТ - 8 | не загружена | открыть
ООО "КМ-СТРОЙ" |  |  | 1(М01), 2(М03) | группа 3 (М03) | МП | СК | Свыше 3 до 40 включительно / Свыше 3 до 25 включительно | плоские детали | без подогрева | без термообработки |  | МП-КМС-СК(1) 01.04.2024 | Механизированная сварка строительных конструкций | АЦСТ-20-02530 | Пв | 22.10.2028 | АЦСТ-20 | да | открыть
ООО "КМС" |  |  | 1(М01), 1(М01)+2(М03), 2(М03) | группа 3 (М03) | РД | НГДО | [7 empty] | АЦСТ-161-00067 | Пв | 06.03.2029 | АЦСТ-161 | не загружена | открыть
ООО "КМС" |  |  | 1(М01), 1(М01)+2(М03), 2(М03) | группа 3 (М03) | РД | НГДО | [7 empty] | АЦСТ-161-00529 | Пв | 21.11.2029 | АЦСТ-161 | не загружена | открыть
ООО "КМС" |  |  | 2(М03) | группа 3 (М03) | РД+МПС | НГДО | [7 empty] | АЦСТ-161-00534 | Пв | 21.11.2029 | АЦСТ-161 | не загружена | открыть
ООО "КМС" |  |  | 2(М03) | группа 3 (М03) | РД | НГДО | [7 empty] | АЦСТ-161-00595 | Пв | 25.12.2029 | АЦСТ-161 | не загружена | открыть
ООО "КОГАЛЫМ НПО-СЕРВИС" |  |  | 1(М01), 2(М03) | группа 3 (М03) | РД | НГДО | [7 empty] | АЦСТ-161-00914 | Пв | 03.08.2030 | АЦСТ-161 | не загружена | открыть
ООО "КОГАЛЫМ НПО-СЕРВИС" |  |  | 1(М01), 2(М03) | группа 3 (М03) | РД | НГДО | [7 empty] | АЦСТ-161-00919 | Пв | 05.08.2030 | АЦСТ-161 | не загружена | открыть
ООО "КОМОКС" |  |  | 1(М01), 2(М03), 1(М01)+2(М03) | группа 3 (М03) | РД | НГДО | [7 empty] | АЦСТ-4-07409 | Пв | 12.12.2029 | АЦСТ - 4 | не загружена | открыть
ООО "КОМОКС" |  |  | 1(М01), 2(М03), 1(М01)+2(М03) | группа 3 (М03) | РД | НГДО | [7 empty] | АЦСТ-4-07410 | Пв | 12.12.2029 | АЦСТ - 4 | не загружена | открыть
ООО "КОМОКС" |  |  | 1(М01), 2(М03), 1(М01)+2(М03) | группа 3 (М03) | РД | НГДО | [7 empty] | АЦСТ-4-07416 | Пв | 15.12.2029 | АЦСТ - 4 | не загружена | открыть
ООО "КОНТАКТ ИНТЕРНЭШНЛ" |  |  | 1(М01), 2(М03), 1(М01)+2(М03), 2(М03)+1(М01) | группа 3 (М03) | РД | НГДО | [7 empty] | АЦСТ-12-07800 | Пв | 07.08.2029 | АЦСТ-12 | не загружена | открыть
ООО "КОНТАКТ ИНТЕРНЭШНЛ" |  |  | 1(М01), 2(М03), 1(М01)+2(М03), 2(М03)+1(М01) | группа 3 (М03) | РД | НГДО | [7 empty] | АЦСТ-12-07801 | Пв | 07.08.2029 | АЦСТ-12 | не загружена | открыть
ООО "КОНТАКТ ИНТЕРНЭШНЛ" |  |  | 1(М01)+2(М03), 1(М01) | группа 3 (М03) | РД | НГДО | [7 empty] | АЦСТ-12-07802 | Пв | 07.08.2029 | АЦСТ-12 | не загружена | открыть
ООО "КОНТАКТ ИНТЕРНЭШНЛ" |  |  | 1(М01)+2(М03), 2(М03), 1(М01) | группа 3 (М03) | РД | НГДО | [7 empty] | АЦСТ-12-07803 | Пв | 07.08.2029 | АЦСТ-12 | не загружена | открыть
ООО "КОНТАКТ ИНТЕРНЭШНЛ" |  |  | 1(М01)1(М01), 1(М01)2(М03) | группа 3 (М03) | РД | НГДО | [7 empty] | АЦСТ-12-07804 | Пв | 07.08.2029 | АЦСТ-12 | не загружена | открыть
ООО "КРАНКОМ" |  |  | 3(М03) | группа 3 (М03) | МП | ПТО | [7 empty] | АЦСТ-99-02974 | Пв | 03.10.2027 | АЦСТ-99 | не загружена | открыть
ООО "КРАНКОМ" |  |  | 1(М01), 2(М03) | группа 3 (М03) | РД | ПТО | [7 empty] | АЦСТ-99-03203 | Пв | 27.06.2028 | АЦСТ-99 | не загружена | открыть
ООО "КРЕЙНС АССИСТАНС" |  |  | 1(М01), 2(М03) | группа 3 (М03) | РД | ПТО | [7 empty] | АЦСТ-87-03139 | Пв | 29.06.2030 | АЦСТ-87 | не загружена | открыть
ООО "КРЕЙНС АССИСТАНС" |  |  | 3(М03) | группа 3 (М03) | РД | ПТО | [7 empty] | АЦСТ-87-03140 | Пв | 01.07.2030 | АЦСТ-87 | не загружена | открыть
ООО "КУБАНЬГАЗПРОМСТРОЙ" |  |  | 2(М03), 1(М01), 1(М01)+2(М03) | группа 3 (М03) | РД | НГДО | [7 empty] | АЦСТ-12-06310 | Пв | 19.10.2026 | АЦСТ-12 | не загружена | открыть
ООО "КУБАНЬГАЗПРОМСТРОЙ" |  |  | 1(М01), 2(М03), 1(М01)+2(М03), 2(М03)+1(М01) | группа 3 (М03) | РД | НГДО | [7 empty] | АЦСТ-12-06311 | Пв | 19.10.2026 | АЦСТ-12 | не загружена | открыть
ООО "КУБАНЬГАЗПРОМСТРОЙ" |  |  | 1(М01), 2(М03), 1(М01)+2(М03) | группа 3 (М03) | РД | НГДО | [7 empty] | АЦСТ-12-06312 | Пв | 19.10.2026 | АЦСТ-12 | не загружена | открыть
ООО "КУБАНЬГАЗПРОМСТРОЙ" |  |  | 1(М01)+2(М03), 2(М03), 1(М01) | группа 3 (М03) | РД | НГДО | [7 empty] | АЦСТ-12-06313 | Пв | 19.10.2026 | АЦСТ-12 | не загружена | открыть
ООО "КУБАНЬГАЗПРОМСТРОЙ" |  |  | 1(М01)+2(М03), 1(М01) | группа 3 (М03) | РД | НГДО | [7 empty] | АЦСТ-12-06314 | Пв | 19.10.2026 | АЦСТ-12 | не загружена | открыть
ООО "КУБАНЬГАЗПРОМСТРОЙ" |  |  | 1(М01)1(М01), 1(М01)2(М03) | группа 3 (М03) | РД | НГДО | [7 empty] | АЦСТ-12-06315 | Пв | 19.10.2026 | АЦСТ-12 | не загружена | открыть
ООО "КУБАНЬГАЗПРОМСТРОЙ" |  |  | 1(М01), 1(М01)+2(М03), 2(М03) | группа 3 (М03) | РД | НГДО | [7 empty] | АЦСТ-12-06316 | Пв | 19.10.2026 | АЦСТ-12 | не загружена | открыть
ООО "КУБАНЬГАЗПРОМСТРОЙ" |  |  | 2(М03), 1(М01), 1(М01)+2(М03) | группа 3 (М03) | МП+МПС | НГДО | [7 empty] | АЦСТ-12-06793 | Пв | 11.08.2027 | АЦСТ-12 | не загружена | открыть
ООО "КУБАНЬГАЗПРОМСТРОЙ" |  |  | 1(М01), 2(М03), 1(М01)+2(М03) | группа 3 (М03) | МП+МПС | НГДО | [7 empty] | АЦСТ-12-07096 | Пв | 20.02.2028 | АЦСТ-12 | не загружена | открыть
ООО "КУБАНЬГАЗПРОМСТРОЙ" |  |  | 1(М01), 2(М03), 1(М01)+2(М03) | группа 3 (М03) | РД | НГДО | [7 empty] | АЦСТ-12-07097 | Пв | 20.02.2028 | АЦСТ-12 | не загружена | открыть
ООО "КУБАНЬСПЕЦСТРОЙ" |  |  | 2(М03), 1(М01), 1(М01)+2(М03) | группа 3 (М03) | РД | НГДО | [7 empty] | АЦСТ-12-06725 | Пв | 17.07.2027 | АЦСТ-12 | не загружена | открыть
ООО "КУБАНЬСПЕЦСТРОЙ" |  |  | 2(М03), 1(М01), 1(М01)+2(М03) | группа 3 (М03) | МП+МПС | НГДО | [7 empty] | АЦСТ-12-06727 | Пв | 17.07.2027 | АЦСТ-12 | не загружена | открыть
ООО "КУБАНЬСПЕЦСТРОЙ" |  |  | 1(М01), 2(М03), 1(М01)+2(М03), 2(М03)+1(М01) | группа 3 (М03) | РД | НГДО | [7 empty] | АЦСТ-12-06728 | Пв | 17.07.2027 | АЦСТ-12 | не загружена | открыть
ООО "КУБАНЬСПЕЦСТРОЙ" |  |  | 1(М01), 2(М03), 1(М01)+2(М03), 2(М03)+1(М01) | группа 3 (М03) | РД | НГДО | [7 empty] | АЦСТ-12-06729 | Пв | 17.07.2027 | АЦСТ-12 | не загружена | открыть
ООО "КУБАНЬСПЕЦСТРОЙ" |  |  | 1(М01)+2(М03), 1(М01) | группа 3 (М03) | РД | НГДО | [7 empty] | АЦСТ-12-07723 | Пв | 29.05.2029 | АЦСТ-12 | не загружена | открыть
ООО "КУБАНЬСПЕЦСТРОЙ" |  |  | 1(М01)+2(М03), 2(М03), 1(М01) | группа 3 (М03) | РД | НГДО | [7 empty] | АЦСТ-12-07724 | Пв | 29.05.2029 | АЦСТ-12 | не загружена | открыть
ООО "КУБАНЬСПЕЦСТРОЙ" |  |  | 1(М01)1(М01), 1(М01)2(М03) | группа 3 (М03) | РД | НГДО | [7 empty] | АЦСТ-12-07725 | Пв | 29.05.2029 | АЦСТ-12 | не загружена | открыть
ООО "Кварц Групп" |  |  | 1(М01), 4(М02), 2(М03) | группа 3 (М03) | РД | КО | [7 empty] | АЦСТ-96-00090 | Пв | 06.12.2027 | АЦСТ-96 | не загружена | открыть
ООО "Кирус" |  |  | 1(М01), 2(М03), 1(М01)+2(М03) | группа 3 (М03) | РД | НГДО | [7 empty] | АЦСТ-4-07688 | Пв | 24.07.2030 | АЦСТ - 4 | не загружена | открыть
ООО "Кирус" |  |  | 1(М01), 2(М03), 1(М01)+2(М03) | группа 3 (М03) | РД | НГДО | [7 empty] | АЦСТ-4-07689 | Пв | 24.07.2030 | АЦСТ - 4 | не загружена | открыть
ООО "Кирус" |  |  | 1(М01), 2(М03), 1(М01)+2(М03) | группа 3 (М03) | РД+МПС | НГДО | [7 empty] | АЦСТ-4-07696 | Пв | 23.07.2030 | АЦСТ - 4 | не загружена | открыть
ООО "Кливер" |  |  | 1(М01), 2(М03), 1+2 (М01+М03) | группа 3 (М03) | МПГ | НГДО | [7 empty] | АЦСТ-129-00469 | Пв | 24.07.2027 | АЦСТ-129 | не загружена | открыть
ООО "Кливер" | Supercored 71Н, Supercored 81-К2 | Сварочная проволока Supercored 71Н, Supercored 81-К2 * | 1 (М01) | группа 3 (М03) | МПГ | СК | свыше 3,0 до 6,0 включительно / свыше 3,0 до 12,0 включительно |  | без подогрева | без термообработки | Н1; Г; П1; В1 | КЛИВЕР.ТП.МПГ.ВСД33 05.07.2023 | "Технологический процесс механизированной сварки порошковой проволокой в среде защитных газов сварных конструкций" | АЦСТ-129-00483 | Пв | 11.10.2027 | АЦСТ-129 | да | открыть
ООО "Кливер" |  |  | 1(М01), 2(М03), 1+2 (М01+М03) | группа 3 (М03) | АФ | НГДО | [7 empty] | АЦСТ-129-00505 | Пв | 16.01.2028 | АЦСТ-129 | не загружена | открыть
ООО "Кливер" | OK 48.08 | Сварочные электроды Esab ОК 48.08 * | 1 (М01) | группа 3 (М03) | РД | СК | свыше 3,0 до 12,0 включительно |  | без подогрева | без термообработки | Н1; Г; П1; В1 / Н1; Г; В1; Н45 | КЛИВЕР.ТП.РД.ВСД33 01.09.2023 | "Технологический процесс ручной дуговой сварки покрытыми электродами сварных конструкций верхнего строения Д33" | АЦСТ-129-00527 | Пв | 09.04.2028 | АЦСТ-129 | да | открыть
ООО "Кливер" |  |  | 1(М01), 2(М03), 1+2 (М01+М03) | группа 3 (М03) | МПГ | НГДО | [7 empty] | АЦСТ-129-00564 | Пв | 04.12.2028 | АЦСТ-129 | не загружена | открыть
ООО "Кливер" |  |  | 1(М01), 2(М03), 1+2 (М01+М03) | группа 3 (М03) | МПГ | НГДО | [7 empty] | АЦСТ-129-00597 | Пв | 07.07.2029 | АЦСТ-129 | не загружена | открыть
ООО "Композит" | Св-08Г2С | Св-08Г2С и другие аттестованные аналоги, указанные в ПТД | 3 (М03) | группа 3 (М03) | АФПН | МО, ГДО |  | свыше 150 до 500 включительно | с подогревом | без термообработки | Н1 | ТС-АФПН-МО-ГДО-Композит 17.03.2025 | "Технология наплавки проволочным электродом под флюсом (АФПН)" | АЦСТ-109-01858 | Пв | 25.05.2030 | АЦСТ-109 | да | открыть
ООО "Концерн "Все Краны" |  |  | Группа 3 - WELDOX 700E (700), 10ХСНД и другие марки стали из этой группы, указанные в ПТД | группа 3 (М03) + марка σт≥420 | МП | ПТО | [7 empty] | АЦСТ-99-03041 | Пв | 11.01.2028 | АЦСТ-99 | не загружена | открыть
ООО "Корпорация АЛЬТОН" |  |  | 1(М01), 2(М03) | группа 3 (М03) | РД | ПТО | [7 empty] | АЦСТ-97-01028 | Пв | 24.09.2028 | АЦСТ-97 | не загружена | открыть
ООО "Корсунь" |  |  | 1(М01), 2(М03) | группа 3 (М03) | РД | НГДО | [7 empty] | АЦСТ-157-00154 | Пв | 08.07.2028 | АЦСТ-157 | не загружена | открыть
ООО "Краснокамский РМЗ" | Lincoln SG2, Св-08ГСМТ, Св-08Г2С | Сварочная проволока: Lincoln SG2, Св-08ГСМТ и другие аттестованные марки, указанные в ПТД / Сварочная проволока: Lincoln SG2, Св-08ГСМТ, Св-08Г2С* и другие аттестованные марки, указанные в ПТД | 1 (М01) | группа 3 (М03) | МП | КСМ | от 6,0 до 16,0 вкл. / свыше 16,0 до 30,0 вкл. / привариваемая деталь от 6,0 до 16,0 вкл.; основная деталь от 6,0 до 30,0 вкл. / привариваемая деталь свыше 16,0 до 30,0 вкл.; основная деталь свыше 16,0 до 30,0 вкл. | плоские детали | без подогрева / с подогревом | без термообработки | Н1; Г; В1 / Н2; В1 / Н1; Н2; В1 | КРМЗ-КСМ 1-МП 27.02.2023 | Технология заводского изготовления металлических конструкций стальных мостов с применением механизированной сварки плавящимся электродом с среде защитных газов | АЦСТ-22-03244 | Пв | 23.08.2027 | АЦСТ-22 | да | открыть
ООО "ЛУКОЙЛ - Западная Сибирь" |  |  | 1(М01), 1(М01)+2(М03), 1(М01)+1(М01) | группа 3 (М03) | РД | НГДО | [7 empty] | АЦСТ-94-02195 | Пв | 24.06.2029 | АЦСТ-94 | не загружена | открыть
ООО "ЛУКОЙЛ - Западная Сибирь" ТПП "Ямалнефтегаз" |  |  | 1(М01), 2(М03) | группа 3 (М03) | РД | СК | [7 empty] | АЦСТ-94-01820 | Пв | 09.03.2027 | АЦСТ-94 | не загружена | открыть
ООО "ЛУКОЙЛ - Западная Сибирь" ТПП "Ямалнефтегаз" |  |  | 1(М01), 2(М03) | группа 3 (М03) | РД | ОХНВП | [7 empty] | АЦСТ-94-01824 | Пв | 10.03.2027 | АЦСТ-94 | не загружена | открыть
ООО "ЛУКОЙЛ - Западная Сибирь" ТПП "Ямалнефтегаз" |  |  | 2(М03) | группа 3 (М03) | РД | НГДО | [7 empty] | АЦСТ-94-01976 | Пв | 18.03.2028 | АЦСТ-94 | не загружена | открыть
ООО "ЛУКОЙЛ - Западная Сибирь" ТПП "Ямалнефтегаз" |  |  | 1(М01), 1(М01)+2(М03), 2(М03)+2(М03) | группа 3 (М03) | РД | НГДО | [7 empty] | АЦСТ-94-02045 | Пв | 09.07.2028 | АЦСТ-94 | не загружена | открыть
ООО "ЛУКОЙЛ-Нижневолжскнефть-Калмыкия" |  |  | 2(М03) | группа 3 (М03) | РД | НГДО | [7 empty] | АЦСТ-131-00689 | Пв | 27.05.2029 | АЦСТ-131 | не загружена | открыть
ООО "ЛУКОЙЛ-Нижневолжскнефть-Калмыкия" |  |  | 2(М03) | группа 3 (М03) | РД | НГДО | [7 empty] | АЦСТ-131-00703 | Пв | 18.08.2029 | АЦСТ-131 | не загружена | открыть
ООО "ЛУКОЙЛ-Нижневолжскнефть-Калмыкия" |  |  | 9+1(М11+М01), 9+2(М11+М03) | группа 3 (М03) | РАД | НГДО | [7 empty] | АЦСТ-131-00712 | Пв | 22.09.2029 | АЦСТ-131 | не загружена | открыть
ООО "ЛУКОЙЛ-Транс" |  |  | 1(М01), 2(М03) | группа 3 (М03) | РД | НГДО | [7 empty] | АЦСТ-134-00472 | Пв | 20.12.2026 | АЦСТ-134 | не загружена | открыть
ООО "ЛУКОЙЛ-Транс" | LB-52U, OK 74.70 | Электроды LB-52U и другие аттестованные аналоги в соответствии с ПТД / Корневой слой - электроды LB-52U и другие аттестованные аналоги в соответствии с ПТД, последующие слои - электроды ОК 74.70 и другие аттестованные аналоги в соответствии с ПТД | 1(М01) / 2(М03) | группа 3 (М03) | РД | ОХНВП | свыше 3,0 до 12,0 включительно / свыше 12,0 до 30,0 включительно | от 32,0 до 150,0 включительно / свыше 150,0 до 500,0 включительно / свыше 500,0 до 711,0 включительно | без подогрева / с подогревом | без термообработки | Н1; В1; Г; Н45 | ТК-1/1, ТК-2/2, ТК-5/5Р, ТК-6/6, ТК-7/7, ТК-10/10, ТК-11/11, ТК-13/13, ТК-16/16, ТК-20/20, ТК-21//21, ТК-25/25, ТК-30/30. 11.10.2022 | Сборник операционных технологических карт сборки, сварки и ремонта неповоротных стыков труб | АЦСТ-134-00506 | Пв | 30.05.2027 | АЦСТ-134 | да | открыть
ООО "Ленмонтаж" |  |  | 1(М01), 2(М03) | группа 3 (М03) | РД | СК | [7 empty] | АЦСТ-98-10605 | Пв | 12.03.2029 | АЦСТ-98 | не загружена | открыть
ООО "Ленмонтаж" |  |  | 1(М01), 2(М03), 1(М01)+2(М03) | группа 3 (М03) | МП | СК | [7 empty] | АЦСТ-98-11035 | Пв | 26.03.2030 | АЦСТ-98 | не загружена | открыть
ООО "Ленмонтаж" |  |  | 1(М01), 2(М03), 1(М01)+2(М03) | группа 3 (М03) | АФ | СК | [7 empty] | АЦСТ-98-11045 | Пв | 01.04.2030 | АЦСТ-98 | не загружена | открыть
ООО "Ликвидатор" |  |  | 2(М03), 1(М01), 1(М01)+2(М03) | группа 3 (М03) | МП+МПС | НГДО | [7 empty] | АЦСТ-12-07661 | Пв | 18.04.2029 | АЦСТ-12 | не загружена | открыть
ООО "Ликвидатор" |  |  | 1(М01), 2(М03), 1(М01)+2(М03), 2(М03)+1(М01) | группа 3 (М03) | РД | НГДО | [7 empty] | АЦСТ-12-07662 | Пв | 18.04.2029 | АЦСТ-12 | не загружена | открыть
ООО "Ликвидатор" |  |  | 1(М01), 2(М03), 1(М01)+2(М03), 2(М03)+1(М01) | группа 3 (М03) | РД | НГДО | [7 empty] | АЦСТ-12-07663 | Пв | 18.04.2029 | АЦСТ-12 | не загружена | открыть
ООО "Ликвидатор" |  |  | 1(М01), 2(М03), 1(М01)+2(М03), 2(М03)+1(М01) | группа 3 (М03) | РД | НГДО | [7 empty] | АЦСТ-12-07664 | Пв | 18.04.2029 | АЦСТ-12 | не загружена | открыть
ООО "Ликвидатор" |  |  | 1(М01), 2(М03), 1(М01)+2(М03), 2(М03)+1(М01) | группа 3 (М03) | РД | НГДО | [7 empty] | АЦСТ-12-07665 | Пв | 18.04.2029 | АЦСТ-12 | не загружена | открыть
ООО "Ликвидатор" |  |  | 1(М01)+2(М03), 1(М01) | группа 3 (М03) | РД | НГДО | [7 empty] | АЦСТ-12-07666 | Пв | 18.04.2029 | АЦСТ-12 | не загружена | открыть
ООО "Ликвидатор" |  |  | 1(М01)+2(М03), 1(М01) | группа 3 (М03) | РД | НГДО | [7 empty] | АЦСТ-12-07667 | Пв | 18.04.2029 | АЦСТ-12 | не загружена | открыть
ООО "Ликвидатор" |  |  | 1(М01)+2(М03), 2(М03), 1(М01) | группа 3 (М03) | РД | НГДО | [7 empty] | АЦСТ-12-07668 | Пв | 18.04.2029 | АЦСТ-12 | не загружена | открыть
ООО "Ликвидатор" |  |  | 1(М01)+2(М03), 2(М03), 1(М01) | группа 3 (М03) | РД | НГДО | [7 empty] | АЦСТ-12-07669 | Пв | 18.04.2029 | АЦСТ-12 | не загружена | открыть
ООО "Ликвидатор" |  |  | 1(М01), 1(М01)+2(М03), 2(М03) | группа 3 (М03) | РД | НГДО | [7 empty] | АЦСТ-12-07670 | Пв | 18.04.2029 | АЦСТ-12 | не загружена | открыть
ООО "Ликвидатор" |  |  | 1(М01), 1(М01)+2(М03), 2(М03) | группа 3 (М03) | РД | НГДО | [7 empty] | АЦСТ-12-07671 | Пв | 18.04.2029 | АЦСТ-12 | не загружена | открыть
ООО "Ликвидатор" |  |  | 1(М01)1(М01), 1(М01)2(М03) | группа 3 (М03) | РД | НГДО | [7 empty] | АЦСТ-12-07672 | Пв | 18.04.2029 | АЦСТ-12 | не загружена | открыть
ООО "Ликвидатор" |  |  | 1(М01)1(М01), 1(М01)2(М03) | группа 3 (М03) | РД | НГДО | [7 empty] | АЦСТ-12-07673 | Пв | 18.04.2029 | АЦСТ-12 | не загружена | открыть
ООО "Ликвидатор" |  |  | 1(М01), 2(М03) | группа 3 (М03) | Т | НГДО | [7 empty] | АЦСТ-12-07771 | Пв | 07.07.2029 | АЦСТ-12 | не загружена | открыть
ООО "МАГМА" |  |  | 2(М03), 1(М01), 1(М01)+2(М03) | группа 3 (М03) | РД | НГДО | [7 empty] | АЦСТ-12-06822 | Пв | 08.09.2027 | АЦСТ-12 | не загружена | открыть
ООО "МАГМА" |  |  | 2(М03), 1(М01), 1(М01)+2(М03) | группа 3 (М03) | РД | НГДО | [7 empty] | АЦСТ-12-06823 | Пв | 08.09.2027 | АЦСТ-12 | не загружена | открыть
ООО "МАГМА" |  |  | 1(М01), 2(М03), 1(М01)+2(М03), 2(М03)+1(М01) | группа 3 (М03) | РД | НГДО | [7 empty] | АЦСТ-12-06824 | Пв | 08.09.2027 | АЦСТ-12 | не загружена | открыть
ООО "МАГМА" |  |  | 1(М01), 2(М03), 1(М01)+2(М03), 2(М03)+1(М01) | группа 3 (М03) | РД | НГДО | [7 empty] | АЦСТ-12-06825 | Пв | 08.09.2027 | АЦСТ-12 | не загружена | открыть
ООО "МАГМА" |  |  | 1(М01), 2(М03), 1(М01)+2(М03), 2(М03)+1(М01) | группа 3 (М03) | РД | НГДО | [7 empty] | АЦСТ-12-06826 | Пв | 08.09.2027 | АЦСТ-12 | не загружена | открыть
ООО "МАГМА" |  |  | 1(М01), 2(М03), 1(М01)+2(М03), 2(М03)+1(М01) | группа 3 (М03) | РД | НГДО | [7 empty] | АЦСТ-12-06827 | Пв | 08.09.2027 | АЦСТ-12 | не загружена | открыть
ООО "МАГМА" |  |  | 1(М01)1(М01), 1(М01)2(М03) | группа 3 (М03) | РД | НГДО | [7 empty] | АЦСТ-12-06841 | Пв | 12.09.2027 | АЦСТ-12 | не загружена | открыть
ООО "МАГМА" |  |  | 1(М01)1(М01), 1(М01)2(М03) | группа 3 (М03) | РД | НГДО | [7 empty] | АЦСТ-12-06842 | Пв | 12.09.2027 | АЦСТ-12 | не загружена | открыть
ООО "МАГМА" |  |  | 1(М01), 1(М01)+2(М03), 2(М03) | группа 3 (М03) | РД | НГДО | [7 empty] | АЦСТ-12-06856 | Пв | 20.09.2027 | АЦСТ-12 | не загружена | открыть
ООО "МАГМА" |  |  | 2(М03), 1(М01), 1(М01)+2(М03) | группа 3 (М03) | МП+МПС | НГДО | [7 empty] | АЦСТ-12-06866 | Пв | 21.09.2027 | АЦСТ-12 | не загружена | открыть
ООО "МАГМА" |  |  | 2(М03), 1(М01), 1(М01)+2(М03) | группа 3 (М03) | РД+МПС | НГДО | [7 empty] | АЦСТ-12-06867 | Пв | 21.09.2027 | АЦСТ-12 | не загружена | открыть
ООО "МАГМА" |  |  | 1(М01)+2(М03), 1(М01) | группа 3 (М03) | РД | НГДО | [7 empty] | АЦСТ-12-06869 | Пв | 22.09.2027 | АЦСТ-12 | не загружена | открыть
ООО "МАГМА" |  |  | 1(М01)+2(М03), 1(М01) | группа 3 (М03) | РД | НГДО | [7 empty] | АЦСТ-12-06870 | Пв | 22.09.2027 | АЦСТ-12 | не загружена | открыть
ООО "МАГМА" |  |  | 1(М01)+2(М03), 2(М03), 1(М01) | группа 3 (М03) | РД | НГДО | [7 empty] | АЦСТ-12-06871 | Пв | 22.09.2027 | АЦСТ-12 | не загружена | открыть
ООО "МАГМА" |  |  | 1(М01)+2(М03), 2(М03), 1(М01) | группа 3 (М03) | РД | НГДО | [7 empty] | АЦСТ-12-06872 | Пв | 22.09.2027 | АЦСТ-12 | не загружена | открыть
ООО "МАГМА" |  |  | 1(М01), 1(М01)+2(М03), 2(М03) | группа 3 (М03) | РД | НГДО | [7 empty] | АЦСТ-12-06873 | Пв | 22.09.2027 | АЦСТ-12 | не загружена | открыть
ООО "МЕТАЛЛОКОНСТРУКЦИЯ" | OK AristoRod 12.50 | OK AristoRod 12.50 | 1 (М01) | группа 3 (М03) | МП | КСМ | деталь 1: 8≤S≤16; деталь 2: 8≤S≤40 | плоские детали | с подогревом | без термообработки | Н2 | МП-1-КСМ(1) 22.05.2025 | Механизированная сварка плавящимся электродом в среде активных газов и смесях металлических конструкций пролётных строений, опор и пилонов стальных мостов при изготовлении в заводских условиях | АЦСТ-4-07260 | Пв | 31.07.2029 | АЦСТ - 4 | да | открыть
ООО "МЕТАЛЛОКОНСТРУКЦИЯ" | Св-08ГА, OK Flux 10.71 | Проволока: Св-08ГА; Флюс: OK Flux 10.71 | 1 (М01) | группа 3 (М03) | АФ | КСМ | 10≤S≤16 / 16<S≤50 / деталь 1: 8≤S≤16; деталь 2: 8≤S≤40 | плоские детали | с подогревом | без термообработки | Н1 / Н2 | АФ-1-КСМ(1) 22.05.2025 | Автоматическая дуговая сварка под флюсом (АФ) | АЦСТ-4-07261 | Пв | 31.07.2029 | АЦСТ - 4 | да | открыть
ООО "МЕТАЛЛОКОНСТРУКЦИЯ" | OK AristoRod 12.50 | OK AristoRod 12.50 | 1 (М01) / 2 (М03) | группа 3 (М03) | МП | КСМ | 8≤S≤16 | плоские детали | с подогревом | без термообработки | Н1 | МП-2-КСМ(1) 22.05.2025 | Механизированная сварка плавящимся электродом в среде активных газов и смесях металлических конструкций пролётных строений, опор и пилонов стальных мостов при изготовлении в заводских условиях | АЦСТ-4-07290 | Пв | 18.08.2029 | АЦСТ - 4 | да | открыть
ООО "МЕТАЛЛОКОНСТРУКЦИЯ" | S235J2G3, C450, UF-22 | Упор S235J2G3+C450; керамическое кольцо UF-22 | 1 (М01) / 2 (М03) | группа 3 (М03) | КСО | КСМ | 16<S≤40 | 20<D≤22 | с подогревом | без термообработки | Н2 | КСО-1-КСМ(1) 22.05.2025 | Технология контактной стыковой сварки оплавлением устройства упоров (шпилек) в конструкциях стальных мостов | АЦСТ-4-07645 | Пв | 29.06.2030 | АЦСТ - 4 | да | открыть
ООО "МЕТАЛЛПРОМСЕРВИС" |  |  | 1(М01), 2(М03), 2+1(М03+М01) | группа 3 (М03) | МП | СК | [7 empty] | АЦСТ-98-11192 | Пв | 20.08.2030 | АЦСТ-98 | не загружена | открыть
ООО "МЕТАЛЛПРОМСЕРВИС" |  |  | 1(М01), 2(М03), 2+1(М03+М01) | группа 3 (М03) | МП | ПТО | [7 empty] | АЦСТ-98-11195 | Пв | 20.08.2030 | АЦСТ-98 | не загружена | открыть
ООО "МО-69" | Pipecored 81 | самозащитная порошковая проволока марки Pipecored 81 и другие аттестованные марки, указанные в ПТД | 1(М01): 20, Ст3сп, 09Г2С и марки согласно ПТД | группа 3 (М03) | МПС | СК | свыше 3,0 до 12,0 включительно / свыше 12,0 до 40,0 включительно / свыше 12,0 до 30,0 включительно | плоские детали | без подогрева | без термообработки | Н1; Г; В1; П1 / Н1; Н2; П2; В1 / Н2; П2; В1 | ТИ-СК-23 09.01.2023 | Технология механизированной сварки самозащитной порошковой проволокой металлических строительных конструкции | АЦСТ-155-00179 | Пв | 21.05.2028 | АЦСТ-155 | да | открыть
ООО "МО-69" | Flux 10.71, UF-02, Св-08ГА, Autrod 12.32 | Флюс: ОК Flux 10.71, UF-02, Сварочная проволока: Св-08ГА, ОК Autrod 12.32 и другие аттестованные марки, указанные в ПТД | 1(М01): 09Г2С, 15ХСНД, 15ХСНДА и другие марки, прописанные в ПТД / 2(М03): 10ХСНД, и другие марки, прописанные в ПТД | группа 3 (М03) | АФ | СК | от 5,0 до 20,0 включительно | плоские детали | без подогрева | без термообработки | Н1 / Н2 | ТИ-СК-23 09.01.2023 | Технология автоматической сварки под флюсом строительных конструкций | АЦСТ-155-00188 | Пв | 21.06.2028 | АЦСТ-155 | да | открыть
ООО "МОНТЕРРА" |  |  | 2(М03), 1(М01), 1(М01)+2(М03) | группа 3 (М03) | РД | НГДО | [7 empty] | АЦСТ-12-07524 | Пв | 12.12.2028 | АЦСТ-12 | не загружена | открыть
ООО "МОНТЕРРА" |  |  | 2(М03), 1(М01), 1(М01)+2(М03) | группа 3 (М03) | РД | НГДО | [7 empty] | АЦСТ-12-07525 | Пв | 12.12.2028 | АЦСТ-12 | не загружена | открыть
ООО "МОНТЕРРА" |  |  | 1(М01), 2(М03), 1(М01)+2(М03), 2(М03)+1(М01) | группа 3 (М03) | РД | НГДО | [7 empty] | АЦСТ-12-07526 | Пв | 12.12.2028 | АЦСТ-12 | не загружена | открыть
ООО "МОНТЕРРА" |  |  | 1(М01), 2(М03), 1(М01)+2(М03), 2(М03)+1(М01) | группа 3 (М03) | РД | НГДО | [7 empty] | АЦСТ-12-07527 | Пв | 12.12.2028 | АЦСТ-12 | не загружена | открыть
ООО "МОНТЕРРА" |  |  | 1(М01), 2(М03), 1(М01)+2(М03), 2(М03)+1(М01) | группа 3 (М03) | РД | НГДО | [7 empty] | АЦСТ-12-07528 | Пв | 12.12.2028 | АЦСТ-12 | не загружена | открыть
ООО "МОНТЕРРА" |  |  | 1(М01), 2(М03), 1(М01)+2(М03), 2(М03)+1(М01) | группа 3 (М03) | РД | НГДО | [7 empty] | АЦСТ-12-07529 | Пв | 12.12.2028 | АЦСТ-12 | не загружена | открыть
ООО "МОНТЕРРА" |  |  | 1(М01)+2(М03), 1(М01) | группа 3 (М03) | РД | НГДО | [7 empty] | АЦСТ-12-07530 | Пв | 12.12.2028 | АЦСТ-12 | не загружена | открыть
ООО "МОНТЕРРА" |  |  | 1(М01)+2(М03), 1(М01) | группа 3 (М03) | РД | НГДО | [7 empty] | АЦСТ-12-07531 | Пв | 12.12.2028 | АЦСТ-12 | не загружена | открыть
ООО "МОНТЕРРА" |  |  | 1(М01)1(М01), 1(М01)2(М03) | группа 3 (М03) | РД | НГДО | [7 empty] | АЦСТ-12-07532 | Пв | 12.12.2028 | АЦСТ-12 | не загружена | открыть
ООО "МОНТЕРРА" |  |  | 1(М01)1(М01), 1(М01)2(М03) | группа 3 (М03) | РД | НГДО | [7 empty] | АЦСТ-12-07533 | Пв | 12.12.2028 | АЦСТ-12 | не загружена | открыть
ООО "МОНТЕРРА" |  |  | 1(М01), 1(М01)+2(М03) | группа 3 (М03) | РД | НГДО | [7 empty] | АЦСТ-12-07536 | Пв | 16.12.2028 | АЦСТ-12 | не загружена | открыть
ООО "МОНТЕРРА" |  |  | 1(М01), 1(М01)+2(М03) | группа 3 (М03) | РД | НГДО | [7 empty] | АЦСТ-12-07537 | Пв | 16.12.2028 | АЦСТ-12 | не загружена | открыть
ООО "МПЗ" |  |  | 1(М01), 2(М03) | группа 3 (М03) | МП | СК | [7 empty] | АЦСТ-83-01349 | Пв | 04.06.2030 | АЦСТ-83 | не загружена | открыть
ООО "МРС" | OK 53.70, OK 74.70 | Электроды покрытые металлические ОК 53.70 (корень шва), ОК 74.70 (заполняющие и облицовочные слои шва) / Электроды покрытые металлические ОК 53.70 и другие аттестованные аналоги, указанные в ПТД | 2 (М03), марки согласно ПТД; 2+1 (М03+М01), марки согласно ПТД; 1 (М01), марки согласно ПТД / 1 (М01), марки согласно ПТД | группа 3 (М03) | РД | СК | от 12,0 до 40,0 включительно / от 10,0 до 40,0 включительно | от 710,0 до 2520,0 включительно | с подогревом | без термообработки | Н1; Г; В1 | МРС-ТИ-РД-07-24 18.07.2024 | Технология ручной дуговой сварки покрытыми электродами свай-оболочек и шпунта трубчатого сварного | АЦСТ-139-00506 | Пв | 12.08.2028 | АЦСТ-139 | да | открыть
ООО "МРС" | Св-08Г2С | Проволока сварочная сплошного сечения Св-08Г2С и другие аттестованные аналоги, указанные в ПТД | 2 (М03), марки согласно ПТД; 2+1 (М03+М01), марки согласно ПТД; 1 (М01), марки согласно ПТД | группа 3 (М03) | МП | СК | привариваемая деталь (накладка): от 12,0 до 40,0 включительно/ основная деталь (труба): от 12,0 до 40,0 включительно / привариваемая деталь: от 12,0 до 40,0 включительно/ основная деталь: от 12,0 до 40,0 включительно | привариваемая деталь (накладка)/ основная деталь (труба): от 710,0 до 2520,0 включительно / плоские детали | с подогревом | без термообработки | Н1; Н2; П2; В1 | МРС-ТИ-МП-07-24 18.07.2024 | Технология механизированной сварки плавящимся электродом в среде активных газов и смесях свай-оболочек и шпунта трубчатого сварного | АЦСТ-139-00507 | Пв | 12.08.2028 | АЦСТ-139 | да | открыть
ООО "МРС" |  |  | 1 (до К54 включительно), марки согласно ПТД, 2+1 (от К55 до К60 включительно + до К54 включительно), марки согласно ПТД, 2 (от К55 до К60 включительно), марки согласно ПТД | марка σт≥420 | РД | НГДО | [7 empty] | АЦСТ-139-00634 | Пв | 17.09.2029 | АЦСТ-139 | не загружена | открыть
ООО "МРС" |  |  | 1 (до К54 включительно), марки согласно ПТД, 2 (от К55 до К60 включительно), марки согласно ПТД, 2+1 (от К55 до К60 включительно + до К54 включительно), марки согласно ПТД | марка σт≥420 | РД | НГДО | [7 empty] | АЦСТ-139-00635 | Пв | 17.09.2029 | АЦСТ-139 | не загружена | открыть
ООО "МРС" |  |  | 1 (до К54 включительно), марки согласно ПТД, 1+2 (до К54 включительно + от К55 до К60 включительно), марки согласно ПТД | марка σт≥420 | РД | НГДО | [7 empty] | АЦСТ-139-00636 | Пв | 17.09.2029 | АЦСТ-139 | не загружена | открыть
ООО "МРС" |  |  | 1(М01), 1+2 (М01+М03), марки согласно ПТД | группа 3 (М03) | РД | НГДО | [7 empty] | АЦСТ-139-00637 | Пв | 17.09.2029 | АЦСТ-139 | не загружена | открыть
ООО "МРС" |  |  | 1 (до К54 включительно), марки согласно ПТД, 2+1 (от К55 до К60 включительно + до К54 включительно), марки согласно ПТД, 2 (от К55 до К60 включительно), марки согласно ПТД | марка σт≥420 | РД+МПС | НГДО | [7 empty] | АЦСТ-139-00643 | Пв | 24.09.2029 | АЦСТ-139 | не загружена | открыть
ООО "МРС" |  |  | 1 (до К54 включительно), марки согласно ПТД, 1+2 (до К54 включительно + от К55 до К60 включительно), марки согласно ПТД | марка σт≥420 | РАД | НГДО | [7 empty] | АЦСТ-139-00646 | Пв | 26.09.2029 | АЦСТ-139 | не загружена | открыть
ООО "МРТС-Строймонтаж" |  |  | 2 (свыше К54 до К60 включительно), марки согласно ПТД | марка σт≥420 | ААДП | НГДО | [7 empty] | АЦСТ-139-00449 | Пв | 02.11.2027 | АЦСТ-139 | не загружена | открыть
ООО "МРТС-Строймонтаж" |  |  | 2 (свыше К54 до К60 включительно), марки согласно ПТД, 1 (до К54 включительно), марки согласно ПТД | марка σт≥420 | РД | НГДО | [7 empty] | АЦСТ-139-00450 | Пв | 02.11.2027 | АЦСТ-139 | не загружена | открыть
ООО "МРТС-Строймонтаж" |  |  | 2 (свыше К54 до К60 включительно), марки согласно ПТД | марка σт≥420 | РД | НГДО | [7 empty] | АЦСТ-139-00451 | Пв | 02.11.2027 | АЦСТ-139 | не загружена | открыть
ООО "МРТС-Строймонтаж" |  |  | 2 (свыше К54 до К60 включительно), марки согласно ПТД | марка σт≥420 | РД | НГДО | [7 empty] | АЦСТ-139-00452 | Пв | 02.11.2027 | АЦСТ-139 | не загружена | открыть
ООО "МРТС-Строймонтаж" |  |  | 2+1 (свыше К54 до К60 включительно + до К54 включительно), марки согласно ПТД, 2 (свыше К54 до К60 включительно), марки согласно ПТД | марка σт≥420 | РД | НГДО | [7 empty] | АЦСТ-139-00453 | Пв | 02.11.2027 | АЦСТ-139 | не загружена | открыть
ООО "МРТС-Строймонтаж" | NR-208XP | Проволока порошковая самозащитная NR-208XP (ПП-NR-208XP 2,0 ПC 49-А6У по ГОСТ 26271-84) | 2 (М03), марки согласно ПТД; 1 (М01), марки согласно ПТД; 2+1 (М03+М01), марки согласно ПТД | группа 3 (М03) | МПС | СК | от 5,0 до 12,0 включительно / привариваемая деталь: от 5,0 до 12,0 включительно/ основная деталь: от 5,0 до 25,0 включительно / привариваемая деталь: от 5,0 до 12,0 включительно/ основная деталь: свыше 3,0 до 25,0 включительно / привариваемая деталь (накладка): от 5,0 до 12,0 включительно/ основная деталь (труба): от 5,0 до 25,0 включительно | плоские детали / деталь (труба): свыше 500,0 до 2520,0 включительно/ плоская деталь / деталь (труба): свыше 500,0 до 2520,0 включительно/ плоская деталь (накладка) | без подогрева | без термообработки | Н1; Г; В2 / Н1; Н2; П2; В2 / Н1; Н2; П2; В2; Н45 | СМ-МПС-СК1 29.03.2024 | Технология механизированной сварки самозащитной порошковой проволокой (МПС) металлических строительных конструкций | АЦСТ-139-00495 | Пв | 27.06.2028 | АЦСТ-139 | да | открыть
ООО "МРТС-Строймонтаж" | ЛБ-52TRU | Электроды покрытые металлические ЛБ-52TRU и другие аттестованные аналоги, указанные в ПТД | 1 (М01), марки согласно ПТД | группа 3 (М03) | РД | СК | от 5,0 до 12,0 включительно / от 5,0 до 20,0 включительно | от 79,5 до 150,0 включительно / свыше 150,0 до 500,0 включительно / свыше 500,0 до 1420,0 включительно | с подогревом | без термообработки | Н1; Г; В1; Н45 | СМ-РД-СК1 20.07.2024 | Ручная дуговая сварка покрытыми электродами (РД) металлических строительных конструкций | АЦСТ-139-00509 | Пв | 20.08.2028 | АЦСТ-139 | да | открыть
ООО "МРТС-Строймонтаж" | ЛБ-52TRU, OK 74.70 | Электроды покрытые металлические ЛБ-52TRU (корень шва), ОК 74.70 (заполняющие и облицовочные слои шва) | 2 (М03), марки согласно ПТД | группа 3 (М03) | РД | СК | свыше 12,0 до 40,0 включительно / от 5,0 до 40,0 включительно | свыше 500,0 до 2840,0 включительно / плоские детали | с подогревом | без термообработки | Н1; Г; В1; Н45 / Н1; Г; П1; В1 | СМ-РД-СК1 20.07.2024 | Ручная дуговая сварка покрытыми электродами (РД) металлических строительных конструкций | АЦСТ-139-00510 | Пв | 21.08.2028 | АЦСТ-139 | да | открыть
ООО "МРТС-Строймонтаж" | Св-08Г2С | Проволока сварочная сплошного сечения Св-08Г2С и другие аттестованные аналоги, указанные в ПТД | 1 (М01), марки согласно ПТД / 2 (М03), марки согласно ПТД; 2+1 (М03+М01), марки согласно ПТД; 1 (М01), марки согласно ПТД | группа 3 (М03) | МП | СК | от 5,0 до 12,0 включительно / от 5,0 до 20,0 включительно / свыше 12,0 до 40,0 включительно | от 79,5 до 150,0 включительно / свыше 150,0 до 500,0 включительно / свыше 500,0 до 1420,0 включительно / свыше 500,0 до 2840,0 включительно | с подогревом | без термообработки | Н1; Г; В1; Н45 | СМ-МП-СК1 20.07.2024 | Механизированная сварка проволокой сплошного сечения в среде защитных газов (МП) металлических строительных конструкций | АЦСТ-139-00511 | Пв | 21.08.2028 | АЦСТ-139 | да | открыть
ООО "МРТС-Строймонтаж" | ЛБ-52TRU | Электроды покрытые металлические ЛБ-52TRU и другие аттестованные аналоги, указанные в ПТД | 2+1 (М03+М01), марки согласно ПТД; 1 (М01), марки согласно ПТД | группа 3 (М03) | РД | СК | привариваемая деталь: от 5,0 до 50,0 включительно/ основная деталь: от 5,0 до 50,0 включительно / привариваемая деталь: от 5,0 до 30,0 включительно/ основная деталь: от 5,0 до 50,0 включительно / привариваемая деталь: от 5,0 до 40,0 включительно/ основная деталь: от 5,0 до 50,0 включительно | плоские детали | с подогревом | без термообработки | Н1; Н2; П2; В1 | СМ-РД-СК1 20.07.2024 | Ручная дуговая сварка покрытыми электродами (РД) металлических строительных конструкций | АЦСТ-139-00512 | Пв | 23.08.2028 | АЦСТ-139 | да | открыть
ООО "МРТС-Строймонтаж" | OK 74.70 | Электроды покрытые металлические ОК 74.70 | 2 (М03), марки согласно ПТД | группа 3 (М03) | РД | СК | привариваемая деталь: от 5,0 до 30,0 включительно/ основная деталь: от 5,0 до 50,0 включительно / привариваемая деталь: от 5,0 до 40,0 включительно/ основная деталь: от 5,0 до 50,0 включительно / привариваемая деталь: от 5,0 до 50,0 включительно/ основная деталь: от 5,0 до 50,0 включительно | плоские детали | с подогревом | без термообработки | Н1; Н2; П2; В1 | СМ-РД-СК1 20.07.2024 | Ручная дуговая сварка покрытыми электродами (РД) металлических строительных конструкций | АЦСТ-139-00513 | Пв | 23.08.2028 | АЦСТ-139 | да | открыть
ООО "МРТС-Строймонтаж" | Pipeweld SGC-ST 70S-6 | Проволока сварочная сплошного сечения Pipeweld SGC-ST 70S-6 | 2 (М03), марки согласно ПТД; 2+1 (М03+М01), марки согласно ПТД; 1 (М01), марки согласно ПТД | группа 3 (М03) | ААДП | СК | свыше 12,0 до 36,0 включительно | от 710,0 до 2840,0 включительно | с подогревом | без термообработки | В2 | СМ-ААДП-СК1 20.07.2024 | Автоматическая аргонодуговая сварка плавящимся электродом (ААДП) металлических строительных конструкций | АЦСТ-139-00514 | Пв | 27.08.2028 | АЦСТ-139 | да | открыть
ООО "МФФ ЭДЕЛЬВЕЙС" | УОНИ-13/55 | Электроды типа Э50А (марки УОНИ-13/55) - все слои шва. Допускается применение других аттестованных сварочных материалов в соответствии с требованиями ПТД для сталей группы 2. | 2 (М03) | группа 3 (М03) | РД | ПТО, КО, СК | свыше 3,0 до 12,0 включительно / деталь 1: свыше 3,0 до 12,0 включительно; деталь 2: свыше 3,0 до 20,0 включительно | плоские детали | без подогрева | без термообработки | Н1; Г; П1; В1 / Н2; П2; В1 | Эдельвейс-РД -МК 26.03.2026 | Технология ручной дуговой сварки покрытыми электродами металлических конструкций | АЦСТ-161-00889 | Пв | 09.07.2030 | АЦСТ-161 | да | открыть
ООО "Марин Текнолоджис энд Консалтинг Сервисис" | Geka TEMPO B, H4, OK 73.68, E 8018-C1 | Geka TEMPO B 65 (Е 8018-G H4 по AWS A5.5), ОК 73.68 (E 8018-C1 по AWS A5.5) и другие аттестованные аналоги в соответствии с требованиями ПТД. | 3 (М03) | группа 3 (М03) | РДН | ОХНВП |  | от 70,0 до 280,0 включительно | с подогревом | без термообработки | Н1; В1 | РДН-М03-ОХНВП (16)-Р 01.04.2025 | Исправление дефектов труб, способом ручной дуговой наплавки покрытыми электродами, для восстановления (усиления) проектной толщины стенки технологических трубопроводов | АЦСТ-131-00685 | Пв | 05.05.2029 | АЦСТ-131 | да | открыть
ООО "Морские технологии" | X80-O, E81T8-Ni2 | Проволока порошковая самозащитная X80-O (AWS А5.29: E81T8-Ni2) и другие аттестованные аналоги, указанные в ПТД | 2 (М03), марки согласно ПТД | группа 3 (М03) | МПС | СК | деталь (труба): свыше 12,0 до 40,0 включительно | деталь (труба): свыше 500,0 до 2520,0 включительно / деталь (труба): свыше 800,0 до 2520,0 включительно | с подогревом* | без термообработки | Н1; Г; В1 | МТ-МПС.СК1 15.11.2021 | Механизированная сварка самозащитной порошковой проволокой металлических строительных конструкций | АЦСТ-139-00356 | Пв | 21.11.2026 | АЦСТ-139 | да | открыть
ООО "Мост" |  |  | 1(М01), 2(М03), 1(М01)+2(М03), 1(М01)2(М03) | группа 3 (М03) | РД | СК | [7 empty] | АЦСТ-98-10898 | Пв | 04.11.2029 | АЦСТ-98 | не загружена | открыть
ООО "Мост" |  |  | 1,(М01): 09Г2С, 09Г2СД, 15ХСНД, 15ХСНДА и другие марки, прописанные в ПТД, 1, (09Г2С, 09Г2СД, 15ХСНД, 15ХСНДА и другие марки согласно СТО-ГКТрансстрой-005-2018 табл. 1)+2, (10ХСНД, 10ХСНДА и другие марки согласно СТО-ГКТрансстрой-005-2018 табл. 1), 2,(М03): 10ХСНД, 10ХСНДА и другие марки, прописанные в ПТД | группа 3 (М03) | РД | КСМ | [7 empty] | АЦСТ-98-10902 | Пв | 06.11.2029 | АЦСТ-98 | не загружена | открыть
ООО "Мост" |  |  | 1,(М01): 09Г2С, 09Г2СД, 15ХСНД, 15ХСНДА и другие марки, прописанные в ПТД, 2,(М03): 10ХСНД, 10ХСНДА и другие марки, прописанные в ПТД, 2(М03)+1(М01), 15ХСНД, 15ХСНДА и другие марки согласно СТО-ГКТрансстрой-005-2018 табл. 1) | группа 3 (М03) | АФ | КСМ | [7 empty] | АЦСТ-98-10910 | Пв | 17.11.2029 | АЦСТ-98 | не загружена | открыть
ООО "Мост" |  |  | 1(М01), 2(М03), 1(М01)+2(М03) | группа 3 (М03) | МПГ | СК | [7 empty] | АЦСТ-98-10913 | Пв | 18.11.2029 | АЦСТ-98 | не загружена | открыть
ООО "Мост" |  |  | 1(М01), 2(М03), 1(М01)+2(М03), 1(М01)2(М03) | группа 3 (М03) | МПГ | СК | [7 empty] | АЦСТ-98-10922 | Пв | 25.11.2029 | АЦСТ-98 | не загружена | открыть
ООО "Мосто-Тоннельная Компания" |  |  | 1(М01), 2(М03) | группа 3 (М03) | МПГ | КСМ | [7 empty] | АЦСТ-99-03698 | Пв | 13.01.2030 | АЦСТ-99 | не загружена | открыть
ООО "Мытищинский трубный завод" |  |  | 1(М01), Марки: Ст3сп, Ст3пс 20,09Г2С,17Г1С и их аналоги указанные в ПТД, 2(М03), Марки: 10ХСНД, 10Г2ФБЮ и их аналоги указанные в ПТД | группа 3 (М03) | МП+АФ | КО, НГДО, ОХНВП, СК | [7 empty] | АЦСТ-99-03880 | Пв | 26.06.2030 | АЦСТ-99 | не загружена | открыть
ООО "Мытищинский трубный завод" |  |  | 1(М01), Марки: Ст3сп, Ст3пс 20,09Г2С,17Г1С и их аналоги указанные в ПТД, 2(М03), Марки: 10ХСНД, 10Г2ФБЮ и их аналоги указанные в ПТД | группа 3 (М03) | МП | КО, НГДО, ОХНВП, СК | [7 empty] | АЦСТ-99-03881 | Пв | 26.06.2030 | АЦСТ-99 | не загружена | открыть
ООО "НГКМ" |  |  | 2(М03) | группа 3 (М03) | РД | НГДО | [7 empty] | АЦСТ-110-01926 | Пв | 09.11.2026 | АЦСТ-110 | не загружена | открыть
ООО "НГСИ" |  |  | 1(М01)1(М01), 1(М01), 1(М01)2(М03), 2(М03) | группа 3 (М03) | РД | НГДО | [7 empty] | АЦСТ-148-01859 | Пв | 04.09.2029 | АЦСТ-148 | не загружена | открыть
ООО "НГТИИ" |  |  | 2(М03) | группа 3 (М03) | МП+МПС | НГДО | [7 empty] | АЦСТ-12-06301 | Пв | 12.10.2026 | АЦСТ-12 | не загружена | открыть
ООО "НЕФТЬ-ГАЗ" |  |  | 1(М01), 2(М03), 2+1(М03+М01) | группа 3 (М03) | МП+АПИ | НГДО | [7 empty] | АЦСТ-130-00380 | Пв | 15.05.2030 | АЦСТ-130 | не загружена | открыть
ООО "НЕФТЬ-ГАЗ" |  |  | 2(М03) | группа 3 (М03) | РД+АПИ | НГДО | [7 empty] | АЦСТ-130-00381 | Пв | 19.05.2030 | АЦСТ-130 | не загружена | открыть
ООО "НЕФТЬ-ГАЗ" |  |  | 1(М01), 2(М03), 2+1(М03+М01) | группа 3 (М03) | РД | НГДО | [7 empty] | АЦСТ-130-00382 | Пв | 19.05.2030 | АЦСТ-130 | не загружена | открыть
ООО "НЕФТЬ-ГАЗ" |  |  | 1(М01), 2(М03), 2+1(М03+М01) | группа 3 (М03) | РД | НГДО | [7 empty] | АЦСТ-130-00383 | Пв | 03.06.2030 | АЦСТ-130 | не загружена | открыть
ООО "НЕФТЬ-ГАЗ" |  |  | 2(М03) | группа 3 (М03) | РД | НГДО | [7 empty] | АЦСТ-130-00384 | Пв | 03.06.2030 | АЦСТ-130 | не загружена | открыть
ООО "НЕФТЬ-ГАЗ" |  |  | 1(М01), 2(М03), 2+1(М03+М01) | группа 3 (М03) | РД | НГДО | [7 empty] | АЦСТ-130-00385 | Пв | 05.06.2030 | АЦСТ-130 | не загружена | открыть
ООО "НЕФТЬ-ГАЗ" |  |  | 2(М03) | группа 3 (М03) | МП+АПИ | НГДО | [7 empty] | АЦСТ-130-00395 | Пв | 03.09.2030 | АЦСТ-130 | не загружена | открыть
ООО "НЕФТЬ-ГАЗ" |  |  | Группа 1 (до К54 вкл.), марки согласно ПТД, Группа 2 (св. К54 до К60 вкл.) марки согласно ПТД, Группа 2 (св. К54 до К60 вкл.) + 1 (до К54 вкл.), марки согласно ПТД | марка σт≥420 | РД | НГДО | [7 empty] | АЦСТ-56-03646 | Пв | 24.05.2028 | АЦСТ-56 | не загружена | открыть
ООО "НЕФТЬ-ГАЗ" |  |  | Группа 1 (до К54 вкл.), марки согласно ПТД, Группа 2 (св. К54 до К60 вкл.), марки согласно ПТД, Группа 2 (св. К54 до К60 вкл.) + 1 (до К54 вкл.), марки согласно ПТД | марка σт≥420 | РД | НГДО | [7 empty] | АЦСТ-56-03657 | Пв | 28.05.2028 | АЦСТ-56 | не загружена | открыть
ООО "НЕФТЬ-ГАЗ" |  |  | Группа 1 (до К54 вкл.), марки согласно ПТД, Группа 2 (св. К54 до К60 вкл.), марки согласно ПТД, Группа 2 (св. К54 до К60 вкл.) + 1 (до К54 вкл.), марки согласно ПТД | марка σт≥420 | РД | НГДО | [7 empty] | АЦСТ-56-03658 | Пв | 28.05.2028 | АЦСТ-56 | не загружена | открыть
ООО "НЕФТЬ-ГАЗ" |  |  | Группа 1 (до К54 вкл.), марки согласно ПТД, Группа 2 (св. К54 до К60 вкл.) марки согласно ПТД, Группа 2 (св. К54 до К60 вкл.) + 1 (до К54 вкл.), марки согласно ПТД | марка σт≥420 | РД | НГДО | [7 empty] | АЦСТ-56-03751 | Пв | 07.08.2028 | АЦСТ-56 | не загружена | открыть
ООО "НЕФТЬ-ГАЗ" |  |  | Группа 1 (до К54 вкл.), марки согласно ПТД, Группа 2 (св. К54 до К60 вкл.) марки согласно ПТД, Группа 2 (св. К54 до К60 вкл.) + 1 (до К54 вкл.), марки согласно ПТД | марка σт≥420 | РД | НГДО | [7 empty] | АЦСТ-56-03752 | Пв | 08.08.2028 | АЦСТ-56 | не загружена | открыть
ООО "НЕФТЬ-ГАЗ" |  |  | Группа 1 (до К54 вкл.), марки согласно ПТД, Группа 2 (св. К54 до К60 вкл.) марки согласно ПТД, Группа 2 (св. К54 до К60 вкл.) + 1 (до К54 вкл.), марки согласно ПТД | марка σт≥420 | РД | НГДО | [7 empty] | АЦСТ-56-03753 | Пв | 08.08.2028 | АЦСТ-56 | не загружена | открыть
ООО "НЕФТЬ-ГАЗ" |  |  | Группа 1 (до К54 вкл.), марки согласно ПТД, Группа 2 (св. К54 до К60 вкл.) марки согласно ПТД, Группа 2 (св. К54 до К60 вкл.) + 1 (до К54 вкл.), марки согласно ПТД | марка σт≥420 | РД | НГДО | [7 empty] | АЦСТ-56-03754 | Пв | 08.08.2028 | АЦСТ-56 | не загружена | открыть
ООО "НЕФТЬ-ГАЗ" |  |  | Группа 1 (до К54 вкл.), марки согласно ПТД, Группа 2 (св. К54 до К60 вкл.) марки согласно ПТД, Группа 2 (св. К54 до К60 вкл.) + 1 (до К54 вкл.), марки согласно ПТД | марка σт≥420 | РД | НГДО | [7 empty] | АЦСТ-56-03755 | Пв | 08.08.2028 | АЦСТ-56 | не загружена | открыть
ООО "НЕФТЬ-ГАЗ" |  |  | Группа 3 (К65), марки согласно ПТД, Группа 3 (К65), марки согласно ПТД+Группа 2 (свыше К54 до К60 вкл.) | группа 3 (М03) + марка σт≥420 | РД | НГДО | [7 empty] | АЦСТ-56-04268 | Пв | 27.11.2029 | АЦСТ-56 | не загружена | открыть
ООО "НЕФТЬ-ГАЗ" |  |  | Группа 3 (К65), марки согласно ПТД | группа 3 (М03) + марка σт≥420 | РД | НГДО | [7 empty] | АЦСТ-56-04269 | Пв | 27.11.2029 | АЦСТ-56 | не загружена | открыть
ООО "НЕФТЬ-ГАЗ" |  |  | Группа 3 (К65), марки согласно ПТД, Группа 3 (К65), марки согласно ПТД+Группа 2(свыше К54 до К60 вкл.) | группа 3 (М03) + марка σт≥420 | РД | НГДО | [7 empty] | АЦСТ-56-04270 | Пв | 27.11.2029 | АЦСТ-56 | не загружена | открыть
ООО "НЕФТЬ-ГАЗ" |  |  | Группа 3 (К65), марки согласно ПТД+ Группа 2 (св. К54 до К60 вкл.), марки согласно ПТД, Группа 3 (К65), марки согласно ПТД | группа 3 (М03) + марка σт≥420 | РД | НГДО | [7 empty] | АЦСТ-56-04271 | Пв | 27.11.2029 | АЦСТ-56 | не загружена | открыть
ООО "НОВА" |  |  | 1(М01), 2(М03) | группа 3 (М03) | РД+АФ | НГДО | [7 empty] | АЦСТ-94-01891 | Пв | 17.11.2027 | АЦСТ-94 | не загружена | открыть
ООО "НОВА" |  |  | 1(М01), 2(М03) | группа 3 (М03) | МП+АПИ | НГДО | [7 empty] | АЦСТ-94-02016 | Пв | 22.05.2028 | АЦСТ-94 | не загружена | открыть
ООО "НОВА" |  |  | 2(М03) | группа 3 (М03) | РД+АФ | НГДО | [7 empty] | АЦСТ-94-02017 | Пв | 22.05.2028 | АЦСТ-94 | не загружена | открыть
ООО "НОВА" |  |  | 1(М01), 1(М01)+2(М03) | группа 3 (М03) | РД | НГДО | [7 empty] | АЦСТ-94-02097 | Пв | 31.10.2028 | АЦСТ-94 | не загружена | открыть
ООО "НОВА" |  |  | 1(М01)+2(М03) | группа 3 (М03) | РД | НГДО | [7 empty] | АЦСТ-94-02105 | Пв | 21.11.2028 | АЦСТ-94 | не загружена | открыть
ООО "НОВА" |  |  | 1(М01)+2(М03) | группа 3 (М03) | РД | НГДО | [7 empty] | АЦСТ-94-02172 | Пв | 14.05.2029 | АЦСТ-94 | не загружена | открыть
ООО "НОВА" |  |  | 1(М01), 2(М03), 1(М01)+2(М03) | группа 3 (М03) | РД | НГДО, ОХНВП | [7 empty] | АЦСТ-94-02174 | Пв | 26.05.2029 | АЦСТ-94 | не загружена | открыть
ООО "НОВА" |  |  | 1(М01), 2(М03), 1(М01)+2(М03) | группа 3 (М03) | РД | НГДО | [7 empty] | АЦСТ-94-02175 | Пв | 27.05.2029 | АЦСТ-94 | не загружена | открыть
ООО "НОВА" |  |  | 1(М01), 2(М03) | группа 3 (М03) | РД | НГДО | [7 empty] | АЦСТ-94-02176 | Пв | 29.05.2029 | АЦСТ-94 | не загружена | открыть
ООО "НОВА" |  |  | 2(М03), 1(М01)+2(М03) | группа 3 (М03) | РД | НГДО | [7 empty] | АЦСТ-94-02211 | Пв | 17.07.2029 | АЦСТ-94 | не загружена | открыть
ООО "НОВА" |  |  | 1(М01), 1(М01)+2(М03) | группа 3 (М03) | РАД | НГДО | [7 empty] | АЦСТ-94-02213 | Пв | 17.07.2029 | АЦСТ-94 | не загружена | открыть
ООО "НОВА" |  |  | 1(М01), 1(М01)+2(М03) | группа 3 (М03) | РАД | НГДО, ОХНВП | [7 empty] | АЦСТ-94-02214 | Пв | 17.07.2029 | АЦСТ-94 | не загружена | открыть
ООО "НОВА" |  |  | 1(М01), 2(М03) | группа 3 (М03) | РД+АФ | НГДО | [7 empty] | АЦСТ-94-02228 | Пв | 08.09.2029 | АЦСТ-94 | не загружена | открыть
ООО "НОВА" |  |  | 1(М01), 1(М01)+2(М03) | группа 3 (М03) | РАД | НГДО | [7 empty] | АЦСТ-94-02230 | Пв | 12.11.2029 | АЦСТ-94 | не загружена | открыть
ООО "НОВА" |  |  | 1(М01), 2(М03), 2(М03)+1(М01) | группа 3 (М03) | РД+АПИ | НГДО | [7 empty] | АЦСТ-94-02231 | Пв | 13.11.2029 | АЦСТ-94 | не загружена | открыть
ООО "НОВА" |  |  | 2(М03) | группа 3 (М03) | РАД+РД | НГДО, ОХНВП | [7 empty] | АЦСТ-94-02232 | Пв | 13.11.2029 | АЦСТ-94 | не загружена | открыть
ООО "НОВА" |  |  | 1(М01), 2(М03), 1(М01)+2(М03), 9(М11), 9(М11)+1(М01), 1(М01)+9(М11) | группа 3 (М03) | РАД | КО, НГДО, ОХНВП | [7 empty] | АЦСТ-94-02296 | Пв | 16.04.2030 | АЦСТ-94 | не загружена | открыть
ООО "НОВА" |  |  | 1(М01), 2(М03), 1(М01)+2(М03), 9(М11), 9(М11)+1(М01) | группа 3 (М03) | РАД+РД | КО, НГДО, ОХНВП | [7 empty] | АЦСТ-94-02297 | Пв | 28.04.2030 | АЦСТ-94 | не загружена | открыть
ООО "НОВОРОСТЕХФЛОТ" |  |  | 2(М03)+1(М01), 1(М01)+2(М03) | группа 3 (М03) | РД | СК | труба - свыше 12,0 до 20,0 включительно + плоская деталь - от 6,0 до 30,0 включительно / плоская деталь - свыше 12,0 до 30,0 включительно + труба - от 5,0 до 20,0 включительно | Труба Ø св. 500-1420 мм включительно + Плоская деталь / Плоская деталь + Труба Ø св. 500-1420 мм включительно | без подогрева | без термообработки |  | РД-СК-ТКС 04.03.2025 | Технология ручной дуговой сварки покрытыми электродами металлических строительных конструкций и свай | АЦСТ-12-07832 | Пв | 28.08.2029 | АЦСТ-12 | да | открыть
ООО "НОВОРОСТЕХФЛОТ" |  |  | 2(М03)+1(М01), 1(М01)+2(М03) | группа 3 (М03) | МП | СК | труба - свыше 12,0 до 20,0 включительно + плоская деталь - от 6,0 до 30,0 включительно / плоская деталь - свыше 12,0 до 30,0 включительно + труба - от 5,0 до 20,0 включительно | Труба Ø св. 500-1420 мм включительно + Плоская деталь / Плоская деталь + Труба Ø св. 500-1420 мм включительно | без подогрева | без термообработки |  | МП-СК-ТКС 04.03.2025 | Технология механизированной сварки плавящимся электродом в среде активных газов и смесях металлических строительных конструкций и свай | АЦСТ-12-07833 | Пв | 28.08.2029 | АЦСТ-12 | да | открыть
ООО "НПО "Вымпел" |  |  | 1(М01), 2(М03) | группа 3 (М03) | РД | НГДО | [7 empty] | АЦСТ-99-02822 | Пв | 13.03.2027 | АЦСТ-99 | не загружена | открыть
ООО "НПО "Вымпел" |  |  | 1(М01), 2(М03) | группа 3 (М03) | МП | НГДО | [7 empty] | АЦСТ-99-03118 | Пв | 10.04.2028 | АЦСТ-99 | не загружена | открыть
ООО "НПО "Вымпел" |  |  | 9(М11), 1(М01), 1(М01)2(М03) | группа 3 (М03) | РАД+РД | НГДО | [7 empty] | АЦСТ-99-03157 | Пв | 17.05.2028 | АЦСТ-99 | не загружена | открыть
ООО "НПО "Вымпел" |  |  | 1(М01), 2(М03), 1(М01)+2(М03) | группа 3 (М03) | РД | НГДО | [7 empty] | АЦСТ-99-03939 | Пв | 27.08.2030 | АЦСТ-99 | не загружена | открыть
ООО "НПО "Вымпел" |  |  | 1(М01), 1(М01)+2(М03), 2(М03) | группа 3 (М03) | РД | НГДО | [7 empty] | АЦСТ-99-03941 | Пв | 02.09.2030 | АЦСТ-99 | не загружена | открыть
ООО "НПО "Эталон" |  |  | 1(М01), 2(М03), 2+1(М03+М01) | группа 3 (М03) | РД | НГДО | [7 empty] | АЦСТ-92-03370 | Пв | 16.02.2030 | АЦСТ-92 | не загружена | открыть
ООО "НПО "Эталон" |  |  | 1(М01), 2(М03), 2+1(М03+М01) | группа 3 (М03) | РД | НГДО, ОХНВП | [7 empty] | АЦСТ-92-03371 | Пв | 16.02.2030 | АЦСТ-92 | не загружена | открыть
ООО "НПО "Эталон" |  |  | 1(М01), 9(М11), 9+1(М11+М01), 2(М03), 2+1(М03+М01) | группа 3 (М03) | РАД | НГДО, ОХНВП | [7 empty] | АЦСТ-92-03405 | Пв | 27.04.2030 | АЦСТ-92 | не загружена | открыть
ООО "НПСИ" |  |  | 2(М03), 1(М01), 1(М01)+2(М03) | группа 3 (М03) | РД+МПС | НГДО | [7 empty] | АЦСТ-12-07413 | Пв | 25.09.2028 | АЦСТ-12 | не загружена | открыть
ООО "НПСИ" |  |  | 2(М03), 1(М01), 1(М01)+2(М03) | группа 3 (М03) | МП+МПС | НГДО | [7 empty] | АЦСТ-12-07414 | Пв | 25.09.2028 | АЦСТ-12 | не загружена | открыть
ООО "НТИК" | Св-08Г2С | Св-08Г2С, КЕДР ВТ-20* | 2 (М03) | группа 3 (М03) | РАД | КО, НГДО, ОХНВП | свыше 12,0 до 20,0 включительно / свыше 12,0 до 25,0 включительно/свыше 12,0 до 25,0 включительно / свыше 12,0 до 25,0 включительно / свыше 12,0 до 20,0 включительно/свыше 12,0 до 20,0 включительно | свыше 150,0 до 500,0 включительно / свыше 500,0 до 1220,0 включительно / свыше 150,0 до 500,0 включительно/свыше 500,0 до 1220,0 включительно / плоские детали / плоские детали/плоские детали | без подогрева | без термообработки | Н1; В1 / Н2; В1 | ТИ РАД 504/2-2018 20.05.2025 | Технология дуговой сварки неплавящимся электродом в защитном газе корпусов теплообменных аппаратов из стали 13ХФА | АЦСТ-113-00534 | Пв | 10.10.2029 | АЦСТ-113 | да | открыть
ООО "НЭО" |  |  | 1(М01), 1+2 (М01+М03) | группа 3 (М03) | РД | НГДО | [7 empty] | АЦСТ-110-02018 | Пв | 05.05.2027 | АЦСТ-110 | не загружена | открыть
ООО "НЭО" |  |  | 1(М01), 1+2 (М01+М03) | группа 3 (М03) | РД | НГДО | [7 empty] | АЦСТ-110-02021 | Пв | 05.05.2027 | АЦСТ-110 | не загружена | открыть
ООО "Нефтегазовые технологии и инженерные изыскания" |  |  | 1(М01), 2(М03) | группа 3 (М03) | РД | НГДО | [7 empty] | АЦСТ-94-02204 | Пв | 09.07.2029 | АЦСТ-94 | не загружена | открыть
ООО "Нефтегазовые технологии и инженерные изыскания" |  |  | 1(М01), 2(М03) | группа 3 (М03) | РД | НГДО | [7 empty] | АЦСТ-94-02205 | Пв | 09.07.2029 | АЦСТ-94 | не загружена | открыть
ООО "Нефтегазовые технологии и инженерные изыскания" |  |  | 1(М01), 2(М03) | группа 3 (М03) | РД | НГДО | [7 empty] | АЦСТ-94-02206 | Пв | 09.07.2029 | АЦСТ-94 | не загружена | открыть
ООО "Нефтегазовые технологии и инженерные изыскания" |  |  | 1(М01), 2(М03) | группа 3 (М03) | РД | НГДО | [7 empty] | АЦСТ-94-02207 | Пв | 09.07.2029 | АЦСТ-94 | не загружена | открыть
ООО "Нефтегазовые технологии и инженерные изыскания" |  |  | 1(М01), 2(М03) | группа 3 (М03) | РД | НГДО | [7 empty] | АЦСТ-94-02209 | Пв | 11.07.2029 | АЦСТ-94 | не загружена | открыть
ООО "Нефтегазстрой" |  |  | 1(М01), 2(М03), 2(М03)+1(М01) | группа 3 (М03) | РД | НГДО | [7 empty] | АЦСТ-148-01783 | Пв | 10.07.2029 | АЦСТ-148 | не загружена | открыть
ООО "Нефтегазстрой" |  |  | 1(М01), 2(М03) | группа 3 (М03) | РД | НГДО | [7 empty] | АЦСТ-148-01784 | Пв | 10.07.2029 | АЦСТ-148 | не загружена | открыть
ООО "Нефтегазстрой" |  |  | 1(М01), 2(М03), 2(М03)+1(М01) | группа 3 (М03) | РД | НГДО | [7 empty] | АЦСТ-148-01785 | Пв | 10.07.2029 | АЦСТ-148 | не загружена | открыть
ООО "Нефтегазстрой" |  |  | 1(М01), 2(М03), 2(М03)+1(М01) | группа 3 (М03) | РД | НГДО | [7 empty] | АЦСТ-148-01786 | Пв | 10.07.2029 | АЦСТ-148 | не загружена | открыть
ООО "Нефтегазстрой" |  |  | 1(М01)+1(М01), 1(М01)+2(М03) | группа 3 (М03) | РД | НГДО | [7 empty] | АЦСТ-148-01787 | Пв | 10.07.2029 | АЦСТ-148 | не загружена | открыть
ООО "Нова" | LB-52U, SRT SFC 81Ni1M | РД: Электроды LB-52U (тип Е7016 по AWS А5.1); МПИ: Проволока SRT SFC 81Ni1M (тип Е81Т1-Ni1M по AWS А5.29)* | 1 (М01) | группа 3 (М03) | РД+МПИ | НГДО, ОХНВП | от 6,0 до 12,0 включительно / свыше 12,0 до 30,0 ** включительно | от 200,0 до 500,0 включительно / свыше 500,0 до 1420,0 включительно | без подогрева | без термообработки | В1 | АТТ-Нова-НГДО4/ОХНВП16-РД+МПИ 28.04.2025 | Технология комбинированной сварки: корневой слой шва - ручная дуговая сварка покрытыми электродами с основным видом покрытия, заполняющие и облицовочный слои шва - механизированная сварка порошковой проволокой в среде инертных газов и смесях | АЦСТ-135-02277 | Пв | 14.04.2030 | АЦСТ-135 | да | открыть
ООО "Нова" | LB-52U, УОНИ-13/55 | электроды с основным видом покрытия LB-52U, УОНИ 13/55 и другие аттестованные марки, указанные в ПТД. | 1(М01): 20, 09Г2С, Ст3пс-5 и другие марки стали из этой группы, указанные в ПТД. | группа 3 (М03) | РД | НГДО, ОХНВП | плоская деталь свыше 3,0 до 12,0 включительно + основная труба свыше 3,0 до 40,0 / плоская деталь свыше 12,0 до 40,0 включительно + основная труба свыше 3,0 до 40,0 / патрубок свыше 3,0 до 12,0 включительно + ¦ основная труба свыше 3,0 до 36,0** включительно / патрубок свыше 12,0 до 25,0 включительно + ¦ основная труба свыше 3,0 до 36,0** включительно | плоская деталь + основная труба ¦ свыше 25,0 до 1420,0 включительно / патрубок свыше 25,0 до 150,0 включительно + ¦ основная труба свыше 25,0 до 1420,0 включительно / патрубок свыше 150,0 до 500,0 включительно + ¦ основная труба свыше 150,0 до 1420,0 включительно | без подогрева | без термообработки | Н2; П2; В1 / Н2; П2; В1; Н45 | АТС-РД-М01-М03-М11-ОХНВП-Нова 28.06.2023 | Технология ручной дуговой сварки технологических трубопроводов и подвижных-неподвижных опор | АЦСТ-155-00186 | Пв | 17.06.2028 | АЦСТ-155 | да | открыть
ООО "Нова" |  |  | 1(М01), 2(М03) | группа 3 (М03) | РД | НГДО | [7 empty] | АЦСТ-155-00232 | Пв | 08.10.2028 | АЦСТ-155 | не загружена | открыть
ООО "Нова" | OK 53.70, LB-52U, OK 74.70 | Корневой слой шва: электроды ОК 53.70; LB-52U, сварка заполняющих и облицовочного слоев шва: ОК 74.70 и другие аттестованные аналоги и в соответствии с НТД. | Группа 1+2 (М01+М03), марки согласно ПТД | группа 3 (М03) | РД | НГДО, ОХНВП | патрубок: свыше 12,0 до 30,0 включительно/основная труба: от 5,0 до 40,0 включительно | патрубок: свыше 150,0 до 500,0 включительно/основная труба: свыше 150,0 до 1420,0 включительно | с подогревом | с термообработкой | Н2; П2; В1; Н45 | ТИ-РД-ОП-НГДО4-ОХНВП16-НОВА 08.10.2025 | Технология ручной дуговой сварки детали трубопровода, детали трубопровода с патрубком выполняемых электродами с основным видом покрытия. ¦ | АЦСТ-155-00373 | Пв | 13.11.2029 | АЦСТ-155 | да | открыть
ООО "Нова" |  |  | 1(М01), 2(М03) | группа 3 (М03) | РД+МПС | НГДО | [7 empty] | АЦСТ-94-01918 | Пв | 15.12.2027 | АЦСТ-94 | не загружена | открыть
ООО "Новоком" |  |  | 1(М01), 2(М03), 1(М01)+2(М03) | группа 3 (М03) | РД | СК | свыше 3,0 до 5,0 включительно** / свыше 3,0 до 12,0 включительно / свыше 12,0 до 50,0 включительно / свыше 3,0 до 30,0 включительно + свыше 3,0 до 30,0 включительно / свыше 3,0 до 40,0 включительно + свыше 3,0 до 40,0 включительно / свыше 3,0 до 50,0 включительно + свыше 3,0 до 50,0 включительно | плоские детали | без подогрева / с подогревом* | без термообработки |  | РД-СК1 29.12.2025 | Технология ручной дуговой сварки электродами с основным видом покрытия (РД) металлических строительных конструкций | АЦСТ-12-08098 | Пв | 01.04.2030 | АЦСТ-12 | да | открыть
ООО "Новоком" |  |  | 1(М01), 2(М03), 1(М01)+2(М03) | группа 3 (М03) | МПГ | СК | свыше 3,0 до 5,0 включительно** / свыше 3,0 до 12,0 включительно / свыше 12,0 до 50,0 включительно / свыше 3,0 до 30,0 включительно + свыше 3,0 до 30,0 включительно / свыше 3,0 до 40,0 включительно + свыше 3,0 до 40,0 включительно / свыше 3,0 до 50,0 включительно + свыше 3,0 до 50,0 включительно | плоские детали | без подогрева / с подогревом* | без термообработки |  | МПГ-СК1 29.12.2025 | Технология механизированной сварки порошковой проволокой в среде активных газов (МПГ) металлических строительных конструкций | АЦСТ-12-08099 | Пв | 01.04.2030 | АЦСТ-12 | да | открыть
ООО "Новоком" |  |  | 1(М01), 1(М01)+2(М03), 2(М03) | группа 3 (М03) | РД+МПГ | СК | от 5,0 до 12,0 включительно / свыше 12,0 до 30,0 включительно | свыше 500,0 до 1420,0 включительно | без подогрева / с подогревом* | без термообработки |  | РД+МПГ-СК1 29.12.2025 | Технология комбинированной сварки электродами с основным видом покрытия РД+МПГ механизированной сварки порошковой проволокой с среде активных газов и смесях металлических строительных конструкций | АЦСТ-12-08100 | Пв | 01.04.2030 | АЦСТ-12 | да | открыть
ООО "Нолекон-Монтаж" |  |  | 1(М01), 2(М03) | группа 3 (М03) | РД | СК | [7 empty] | АЦСТ-90-01668 | Пв | 03.03.2030 | АЦСТ-90 | не загружена | открыть
ООО "НордКранСервис" | УОНИ-13/55 | Электроды покрытые металлические типа Э50А (УОНИ 13/55 и другие аттестованные аналоги, указанные в ПТД) | 1 (М01), марки согласно ПТД; 2 (М03), марки согласно ПТД | группа 3 (М03) | РД | ПТО | свыше 3,0 до 20,0 включительно / привариваемая деталь: свыше 3,0 до 20,0 включительно/ основная деталь: свыше 3,0 до 30,0 включительно | плоские детали | без подогрева | без термообработки | Н1; Г; П1; В1 / Н1; Н2; П2; В1 | ТИ-РД-ПТО-2023 30.08.2023 | Технология ручной дуговой сварки покрытыми электродами подъемно-транспортного оборудования | АЦСТ-139-00442 | Пв | 16.10.2027 | АЦСТ-139 | да | открыть
ООО "Нотекс" |  |  | 1(М01), 1(М01)+2(М03), 2(М03) | группа 3 (М03) | РД | НГДО | [7 empty] | АЦСТ-99-03342 | Пв | 03.12.2028 | АЦСТ-99 | не загружена | открыть
ООО "ОРИОН" | УОНИ-13/55 | Электроды типа Э50А марок УОНИ-13/55. Допускается применение других аттестованных сварочных материалов в соответствии с требованиями ПТД. | 1 (М01) | группа 3 (М03) | РД | СК | свыше 3,0 до 12,0 включительно / свыше 12,0 до 30,0 включительно | плоские детали | без подогрева | без термообработки | Н1; Г; П1; В1 / Н2; П2; В1 | ТИ-ОРН-РД-СК1 15.01.2023 | Технология ручной дуговой сварки покрытыми электродами металлических конструкций | АЦСТ-11-09193 | Пв | 04.03.2028 | АЦСТ-11 | да | открыть
ООО "ОСК РАЙТ" |  |  | 1(М01), 2(М03) | группа 3 (М03) | РД | НГДО | [7 empty] | АЦСТ-11-09471 | Пв | 01.08.2028 | АЦСТ-11 | не загружена | открыть
ООО "ОСК РАЙТ" |  |  | 1(М01), 2(М03) | группа 3 (М03) | РД | НГДО | [7 empty] | АЦСТ-11-09472 | Пв | 01.08.2028 | АЦСТ-11 | не загружена | открыть
ООО "ОСК РАЙТ" | LB-52U, OK 74.70 | Электроды LB-52U - все слои шва. Допускается применение других аттестованных сварочных материалов в соответствии с требованиями ПТД. / Электроды LB-52U - для сварки корневого слоя шва; электроды ОК 74.70 - для сварки последующих слоёв шва. | 1 (М01) / Материал патрубка: 1 (М01); материал основной трубы: 2 (М03) / Материал патрубка: 1(М01); материал усиливающей накладки: 2 (М03) / Материал основной трубы и усиливающей накладки: 2 (М03) | группа 3 (М03) | РД | СК | свыше 3,0 до 12,0 включительно / Патрубок (ответвление): свыше 3,0 до 12,0 включительно; основная труба: свыше 3,0 до 30,0 включительно / Патрубок (ответвление): свыше 3,0 до 12,0 включительно; усиливающая накладка: свыше 3,0 до 30,0 включительно / Основная труба и усиливающая накладка: свыше 3,0 до 30,0 включительно | свыше 25,0 до 150,0 включительно / свыше 150,0 до 500,0 включительно / Патрубок (ответвление): свыше 25,0 до 150,0 включительно; основная труба: свыше 25,0 до 1220,0 включительно / Патрубок (ответвление): свыше 150,0 до 500,0 включительно; основная труба: свыше 150,0 до 1220,0 включительно / Патрубок (ответвление): свыше 150,0 до 500,0 включительно + усиливающая накладка / Основная труба: свыше 150,0 до 1220,0 включительно + усиливающая накладка | без подогрева | без термообработки | Н1; Г; В1; Н45 / Н2; В1; П2; Н45 / Н2; П2; В1 | ТИМТ № 7 26.06.2023 | Технология сборки и ручной дуговой сварки покрытыми электродами металлических трубопроводов | АЦСТ-11-09473 | Пв | 01.08.2028 | АЦСТ-11 | да | открыть
ООО "Организатор" |  |  | 1(М01), 2(М03) | группа 3 (М03) | МПГ | КСМ | [7 empty] | АЦСТ-99-02964 | Пв | 19.09.2027 | АЦСТ-99 | не загружена | открыть
ООО "ПАЛЬМИРА ГРУП" |  |  | 1(М01), 2(М03), 3(М03), 2(М03)+1(М01), 3(М03)+1(М01), 3(М03)+2(М03) | группа 3 (М03) | РД | СК | [7 empty] | АЦСТ-99-03710 | Пв | 21.01.2030 | АЦСТ-99 | не загружена | открыть
ООО "ПАЛЬМИРА ГРУП" |  |  | 1(М01), 2(М03), 3(М03), 2(М03)+1(М01), 3(М03)+1(М01), 3(М03)+2(М03) | группа 3 (М03) | МП | СК | [7 empty] | АЦСТ-99-03711 | Пв | 21.01.2030 | АЦСТ-99 | не загружена | открыть
ООО "ПАЛЬМИРА ГРУП" |  |  | 1(М01), 2(М03), 3(М03), 2(М03)+1(М01), 3(М03)+1(М01), 3(М03)+2(М03) | группа 3 (М03) | МП+АФ | СК | [7 empty] | АЦСТ-99-03712 | Пв | 21.01.2030 | АЦСТ-99 | не загружена | открыть
ООО "ПАЛЬМИРА ГРУП" |  |  | 1(М01), 2(М03), 3(М03) | группа 3 (М03) | КСО | СК | [7 empty] | АЦСТ-99-03953 | Пв | 18.09.2030 | АЦСТ-99 | не загружена | открыть
ООО "ПГС" |  |  | Группа 2 (от К55 до К60 вкл.) | марка σт≥420 | РД | НГДО | [7 empty] | АЦСТ-4-06388 | Пв | 21.06.2027 | АЦСТ - 4 | не загружена | открыть
ООО "ПГС" |  |  | Группа 2 (от К55 до К60 вкл.) | марка σт≥420 | РД | НГДО | [7 empty] | АЦСТ-4-06389 | Пв | 21.06.2027 | АЦСТ - 4 | не загружена | открыть
ООО "ПГС" |  |  | 1(М01), 2(М03) | группа 3 (М03) | РД | НГДО | [7 empty] | АЦСТ-4-06887 | Пв | 19.09.2028 | АЦСТ - 4 | не загружена | открыть
ООО "ПГС" |  |  | 1(М01), 2(М03) | группа 3 (М03) | РД | НГДО | [7 empty] | АЦСТ-4-06888 | Пв | 19.09.2028 | АЦСТ - 4 | не загружена | открыть
ООО "ПГС" |  |  | 1(М01), 2(М03) | группа 3 (М03) | РД | НГДО | [7 empty] | АЦСТ-4-06890 | Пв | 19.09.2028 | АЦСТ - 4 | не загружена | открыть
ООО "ПГС" |  |  | 1(М01), 1(М01)+2(М03) | группа 3 (М03) | РД | НГДО | [7 empty] | АЦСТ-4-06891 | Пв | 19.09.2028 | АЦСТ - 4 | не загружена | открыть
ООО "ПГС" |  |  | 1(М01), 1(М01)+2(М03) | группа 3 (М03) | РД | НГДО | [7 empty] | АЦСТ-4-06892 | Пв | 19.09.2028 | АЦСТ - 4 | не загружена | открыть
ООО "ПГС" |  |  | 1(М01), 2(М03) | группа 3 (М03) | РД | НГДО | [7 empty] | АЦСТ-4-06896 | Пв | 19.09.2028 | АЦСТ - 4 | не загружена | открыть
ООО "ПГС" |  |  | 1(М01), 1(М01)+2(М03) | группа 3 (М03) | РД | НГДО | [7 empty] | АЦСТ-4-07237 | Пв | 07.07.2029 | АЦСТ - 4 | не загружена | открыть
ООО "ПГС" |  |  | 1(М01)+2(М03) | группа 3 (М03) | РД | НГДО | [7 empty] | АЦСТ-4-07238 | Пв | 07.07.2029 | АЦСТ - 4 | не загружена | открыть
ООО "ПЕРМНЕФТЕМАШ" |  |  | 1(М01), 2(М03) | группа 3 (М03) | МП | НГДО | [7 empty] | АЦСТ-92-03303 | Пв | 25.08.2029 | АЦСТ-92 | не загружена | открыть
ООО "ПК "СВ-ТЕХ" | Св-08ГСМТ, Aristorod 12.50, Св-08Г2С | Сварочная проволока: Св-08ГСМТ, ОК Aristorod 12.50 и другие аттестованные марки, указанные в ПТД / Сварочная проволока: Св-08ГСМТ, Св-08Г2С*, ОК Aristorod 12.50 и другие аттестованные марки, указанные в ПТД | 1 (М01); 2 (М03); 2+1 (М03+М01) | группа 3 (М03) | МП | КСМ | от 6,0 до 8,0 включительно / от 6,0 до 16,0 включительно / свыше 16,0 до 50,0 включительно / от 6,0 до 16,0 вкл. (основная деталь от 6,0 до 50,0 вкл.) / свыше 16,0 до 40,0 вкл. (основная деталь свыше 16,0 до 50,0 вкл.) | плоские детали | без подогрева / с подогревом | без термообработки | Н1; Г; П1; В1; В2 / Н1; Н2; П2; В1; В2 | ТС-КСМ1-МП 19.05.2025 | Технология заводского изготовления металлических конструкций стальных мостов с применением механизированной сварки в среде защитных газов | АЦСТ-22-03535 | Пв | 08.08.2029 | АЦСТ-22 | да | открыть
ООО "ПК "Сфера синтез" |  |  | 1(М01), 2(М03) | группа 3 (М03) | МП | СК | Свыше 3 до 12 включительно / Свыше 12 до 40 включительно | плоские детали | без подогрева | без термообработки |  | МП-ПКСС-СК(1) 10.03.2026 | Механизированная сварка строительных конструкций | АЦСТ-20-02895 | Пв | 10.07.2030 | АЦСТ-20 | да | открыть
ООО "ПКФ "Сибметалл - Омск" |  |  | 1: до К54 включ., 2: от К55 до К60 | марка σт≥420 | МП+АФ | НГДО | [7 empty] | АЦСТ-16-01299 | Пв | 23.11.2026 | АЦСТ-16 | не загружена | открыть
ООО "ПМО" | LB-52U, OK 74.70 | Корневой слой Э50А (LB-52U); Заполняющий и облицовочный слои - Э60 (ОК 74.70) и другие аттестованные аналоги для группы 2 (М03) | 2 (М03) | группа 3 (М03) | РД | КО | 12<S≤30 | 500<D≤1420 | без подогрева | без термообработки | Н1; Г; В1 | ТК-ПМО-РД-КО(3) 14.01.2024 | Технология ручной электродуговой сварки покрытыми электродами | АЦСТ-4-07382 | Пв | 13.11.2029 | АЦСТ - 4 | да | открыть
ООО "ПОРТКОМПЛЕКТИМПЕКС" | OK 53.70, OK 74.70 | Покрытые электроды марки ОК 53.70 и другие марки в соответствии с ПТД / Корневой слой шва: покрытые электроды марки ОК 53.70; заполняющие и облицовочный слои шва: покрытые электроды марки ОК 74.70 и другие марки в соответствии с ПТД | 1 (М01): углеродистые и низколегированные конструкционные стали перлитного класса с гарантированным минимальным пределом текучести не более 360 МПа / 2 (М03): низколегированные конструкционные стали перлитного класса с гарантированным минимальным пределом текучести свыше 360 до 500 МПа | группа 3 (М03) | РД | НГДО, ОХНВП | свыше 3,0 до 12,0 включительно / от 6,0 до 12,0 включительно | свыше 25,0 до 150,0 включительно / свыше 150,0 до 500,0 включительно | без подогрева | без термообработки | Н45, Н1, В1, Г | ПКИ-РД/ОХНВП16/НГДО4-СШ/УШ 01.09.2023 | Технология ручной дуговой сварки электродами с основным видом покрытия (РД) технологических трубопроводов и деталей трубопроводов | АЦСТ-12-06947 | Пв | 07.11.2027 | АЦСТ-12 | да | открыть
ООО "ПОРТКОМПЛЕКТИМПЕКС" |  |  | 2(М03), 1(М01), 1(М01)+2(М03) | группа 3 (М03) | РД | НГДО | [7 empty] | АЦСТ-12-07294 | Пв | 17.07.2028 | АЦСТ-12 | не загружена | открыть
ООО "ПОРТКОМПЛЕКТИМПЕКС" |  |  | 2(М03), 1(М01), 1(М01)+2(М03) | группа 3 (М03) | РД | НГДО | [7 empty] | АЦСТ-12-07295 | Пв | 17.07.2028 | АЦСТ-12 | не загружена | открыть
ООО "ПОРТКОМПЛЕКТИМПЕКС" |  |  | 1(М01), 2(М03), 1(М01)+2(М03), 2(М03)+1(М01) | группа 3 (М03) | РД | НГДО | [7 empty] | АЦСТ-12-07296 | Пв | 17.07.2028 | АЦСТ-12 | не загружена | открыть
ООО "ПОРТКОМПЛЕКТИМПЕКС" |  |  | 1(М01), 2(М03), 1(М01)+2(М03), 2(М03)+1(М01) | группа 3 (М03) | РД | НГДО | [7 empty] | АЦСТ-12-07297 | Пв | 17.07.2028 | АЦСТ-12 | не загружена | открыть
ООО "ПОРТКОМПЛЕКТИМПЕКС" |  |  | 1(М01)+2(М03), 2(М03), 1(М01) | группа 3 (М03) | РД | НГДО | [7 empty] | АЦСТ-12-07303 | Пв | 23.07.2028 | АЦСТ-12 | не загружена | открыть
ООО "ПОРТКОМПЛЕКТИМПЕКС" |  |  | 1(М01)+2(М03), 2(М03), 1(М01) | группа 3 (М03) | РД | НГДО | [7 empty] | АЦСТ-12-07304 | Пв | 23.07.2028 | АЦСТ-12 | не загружена | открыть
ООО "ПОРТКОМПЛЕКТИМПЕКС" |  |  | 1(М01)+2(М03), 1(М01) | группа 3 (М03) | РД | НГДО | [7 empty] | АЦСТ-12-07305 | Пв | 23.07.2028 | АЦСТ-12 | не загружена | открыть
ООО "ПОРТКОМПЛЕКТИМПЕКС" |  |  | 1(М01)+2(М03), 1(М01) | группа 3 (М03) | РД | НГДО | [7 empty] | АЦСТ-12-07306 | Пв | 23.07.2028 | АЦСТ-12 | не загружена | открыть
ООО "ПОРТКОМПЛЕКТИМПЕКС" |  |  | 1(М01)1(М01), 1(М01)2(М03) | группа 3 (М03) | РД | НГДО | [7 empty] | АЦСТ-12-07307 | Пв | 23.07.2028 | АЦСТ-12 | не загружена | открыть
ООО "ПОРТКОМПЛЕКТИМПЕКС" |  |  | 1(М01)1(М01), 1(М01)2(М03) | группа 3 (М03) | РД | НГДО | [7 empty] | АЦСТ-12-07308 | Пв | 23.07.2028 | АЦСТ-12 | не загружена | открыть
ООО "ПОРТКОМПЛЕКТИМПЕКС" |  |  | 1(М01), 2(М03), 1(М01)+2(М03), 2(М03)+1(М01) | группа 3 (М03) | РД | НГДО | [7 empty] | АЦСТ-12-07324 | Пв | 02.08.2028 | АЦСТ-12 | не загружена | открыть
ООО "ПОРТКОМПЛЕКТИМПЕКС" |  |  | 1(М01), 2(М03), 1(М01)+2(М03), 2(М03)+1(М01) | группа 3 (М03) | РД | НГДО | [7 empty] | АЦСТ-12-07325 | Пв | 02.08.2028 | АЦСТ-12 | не загружена | открыть
ООО "ПОРТКОМПЛЕКТИМПЕКС" |  |  | 1(М01), 1(М01)+2(М03), 2(М03) | группа 3 (М03) | РД | НГДО | [7 empty] | АЦСТ-12-07326 | Пв | 02.08.2028 | АЦСТ-12 | не загружена | открыть
ООО "ПОРТКОМПЛЕКТИМПЕКС" |  |  | 1(М01), 1(М01)+2(М03), 2(М03) | группа 3 (М03) | РД | НГДО | [7 empty] | АЦСТ-12-07327 | Пв | 02.08.2028 | АЦСТ-12 | не загружена | открыть
ООО "ПОРТКОМПЛЕКТИМПЕКС" |  |  | 1(М01), 2(М03), 1(М01)+2(М03) | группа 3 (М03) | РД | СК | свыше 3,0 до 12,0 включительно / свыше 12,0 до 50,0 включительно / свыше 3,0 до 30,0 включительно + свыше 3,0 до 30,0 включительно / свыше 3,0 до 40,0 включительно + свыше 3,0 до 40,0 включительно / свыше 3,0 до 50,0 включительно + свыше 3,0 до 50,0 включительно | плоские детали | без подогрева / с подогревом* | без термообработки |  | ПКИ/СК1-РД 23.05.2025 | Технология ручной дуговой сварки электродами с основным видом покрытия (РД) металлических строительных конструкций | АЦСТ-12-07762 | Пв | 03.07.2029 | АЦСТ-12 | да | открыть
ООО "ПОРТКОМПЛЕКТИМПЕКС" |  |  | 1(М01), 2(М03), 1(М01)+2(М03) | группа 3 (М03) | МПГ | СК | свыше 3,0 до 12,0 включительно / свыше 12,0 до 50,0 включительно / свыше 3,0 до 30,0 включительно + свыше 3,0 до 30,0 включительно / свыше 3,0 до 40,0 включительно + свыше 3,0 до 40,0 включительно / свыше 3,0 до 50,0 включительно + свыше 3,0 до 50,0 включительно | плоские детали | без подогрева / с подогревом* | без термообработки |  | МПГ/СК1-СШ/УШ 23.05.2025 | Технология механизированной сварки порошковой проволокой в среде активных газов (МПГ) металлических строительных конструкций | АЦСТ-12-07763 | Пв | 03.07.2029 | АЦСТ-12 | да | открыть
ООО "ПОРТКОМПЛЕКТИМПЕКС" |  | Порошковая проволока марки СМС-82Т и другие аттестованные аналоги в соответствии с ПТД, для 1 группы + cмесь защитных газов (80)% Аr + (20)% СО2 | 1(М01) | группа 3 (М03) | МПГ | КСМ | от 8,0 до 50,0 включительно | плоские детали | с подогревом | без термообработки | Н1; В1 / Н1; Н2; П2; В1 | ТИ-МПГ-КСМ-1 12.01.2026 | Технология механизированной сварки порошковой проволокой в среде активных газов и смесях сварных соединений пролетных строений, опор и пилонов стальных мостов при сборке, сварке и ремонте в монтажных условиях | АЦСТ-12-08097 | Пв | 31.03.2030 | АЦСТ-12 | да | открыть
ООО "ПОРТКОМПЛЕКТИМПЕКС" | Св-10НМА, TiO2 | Сварочная проволока Св-10НМА, флюс плавленый АН-47, (гранулят - Св-10НМА (2х2)+ TiO2)* и другие аттестованные марки, указанные в ПТД. | 1 (М01) / 2 (М03) | группа 3 (М03) | АФ | КСМ | от 10,0 до 16,0 включительно | плоские детали | с подогревом | без термообработки | Н1 | ТИ-АФ-КСМ-02 01.04.2026 | Автоматическая сварка под флюсом на съемной подкладке с металлохимической присадкой сварных соединений металлических конструкций пролетных строений, опор и пилонов стальных мостов при сборке, сварке и ремонте в монтажных условиях | АЦСТ-12-08148 | Пв | 12.05.2030 | АЦСТ-12 | да | открыть
ООО "ПРОМ ЭКСПЕРТ" | УОНИ-13/55 | Покрытые электроды марки УОНИ-13/55 и другие марки в соответствии с ПТД | 1 (М01): углеродистые и низколегированные конструкционные стали перлитного класса с гарантированным минимальным пределом текучести не более 360 МПа | группа 3 (М03) | РД | ПТО | свыше 3,0 до 40,0 включительно / свыше 3,0 до 12,0 включительно + свыше 3,0 до 40,0 включительно | плоские детали | без подогрева | без термообработки | Н1, В1 | ПТО-ТРР-1 09.01.2023 | Ручная дуговая сварка покрытыми электродами при ремонте и реконструкции подъемно-транспортного оборудования | АЦСТ-12-07583 | Пв | 07.02.2029 | АЦСТ-12 | да | открыть
ООО "ПРОМПРОЕКТСТРОЙ-СЕВЕР" |  |  | 1(М01), 1(М01)2(М03), 2(М03), 2(М03)2(М03), 2(М03)1(М01) | группа 3 (М03) | РД | НГДО | [7 empty] | АЦСТ-99-03627 | Пв | 13.10.2029 | АЦСТ-99 | не загружена | открыть
ООО "ПРОМПРОЕКТСТРОЙ-СЕВЕР" |  |  | 1(М01), 1(М01)2(М03), 2(М03), 2(М03)2(М03), 2(М03)1(М01) | группа 3 (М03) | РД | НГДО | [7 empty] | АЦСТ-99-03634 | Пв | 13.10.2029 | АЦСТ-99 | не загружена | открыть
ООО "ПРОМПРОЕКТСТРОЙ-СЕВЕР" |  |  | 1(М01), 1(М01)+2(М03), 2(М03) | группа 3 (М03) | РД | НГДО | [7 empty] | АЦСТ-99-03635 | Пв | 13.10.2029 | АЦСТ-99 | не загружена | открыть
ООО "ПРОМПРОЕКТСТРОЙ-СЕВЕР" |  |  | 1(М01), 1(М01)+2(М03), 2(М03) | группа 3 (М03) | РД | НГДО | [7 empty] | АЦСТ-99-03636 | Пв | 13.10.2029 | АЦСТ-99 | не загружена | открыть
ООО "ПРОМПРОЕКТСТРОЙ-СЕВЕР" |  |  | 1(М01), 2(М03) | группа 3 (М03) | РД | НГДО | [7 empty] | АЦСТ-99-03637 | Пв | 13.10.2029 | АЦСТ-99 | не загружена | открыть
ООО "ПРОМПРОЕКТСТРОЙ-СЕВЕР" |  |  | 1(М01), 2(М03) | группа 3 (М03) | РД | НГДО | [7 empty] | АЦСТ-99-03638 | Пв | 13.10.2029 | АЦСТ-99 | не загружена | открыть
ООО "ПРОМПРОЕКТСТРОЙ-СЕВЕР" |  |  | 1(М01), 2(М03), 1(М01)+2(М03) | группа 3 (М03) | РД | НГДО | [7 empty] | АЦСТ-99-03639 | Пв | 14.10.2029 | АЦСТ-99 | не загружена | открыть
ООО "ПРОМПРОЕКТСТРОЙ-СЕВЕР" |  |  | 1(М01), 2(М03), 1(М01)+2(М03) | группа 3 (М03) | РД | НГДО | [7 empty] | АЦСТ-99-03640 | Пв | 14.10.2029 | АЦСТ-99 | не загружена | открыть
ООО "ПРОМСОРТ-ТУЛА" |  |  | 2(М03) | группа 3 (М03) | РД | ПТО | [7 empty] | АЦСТ-83-01264 | Пв | 14.07.2029 | АЦСТ-83 | не загружена | открыть
ООО "ПРОМСТРОЙ" |  |  | 2(М03), 1(М01), 2(М03)+1(М01) | группа 3 (М03) | РД | НГДО | [7 empty] | АЦСТ-12-07698 | Пв | 14.05.2029 | АЦСТ-12 | не загружена | открыть
ООО "ПРОМСТРОЙ" |  |  | 2(М03), 1(М01), 2(М03)+1(М01) | группа 3 (М03) | РД | НГДО | [7 empty] | АЦСТ-12-07699 | Пв | 14.05.2029 | АЦСТ-12 | не загружена | открыть
ООО "ПРОМСТРОЙ" |  |  | 1(М01), 2(М03), 1(М01)+2(М03), 2(М03)+1(М01) | группа 3 (М03) | РД | НГДО | [7 empty] | АЦСТ-12-07700 | Пв | 14.05.2029 | АЦСТ-12 | не загружена | открыть
ООО "ПРОМСТРОЙ" |  |  | 1(М01), 2(М03), 1(М01)+2(М03), 2(М03)+1(М01) | группа 3 (М03) | РД | НГДО | [7 empty] | АЦСТ-12-07701 | Пв | 14.05.2029 | АЦСТ-12 | не загружена | открыть
ООО "ПРОМСТРОЙ" |  |  | 1(М01), 2(М03), 1(М01)+2(М03), 2(М03)+1(М01) | группа 3 (М03) | РД | НГДО | [7 empty] | АЦСТ-12-07702 | Пв | 14.05.2029 | АЦСТ-12 | не загружена | открыть
ООО "ПРОМСТРОЙ" |  |  | 1(М01), 2(М03), 1(М01)+2(М03), 2(М03)+1(М01) | группа 3 (М03) | РД | НГДО | [7 empty] | АЦСТ-12-07703 | Пв | 14.05.2029 | АЦСТ-12 | не загружена | открыть
ООО "ПРОМСТРОЙ" |  |  | 1(М01)+2(М03), 1(М01) | группа 3 (М03) | РД | НГДО | [7 empty] | АЦСТ-12-07704 | Пв | 14.05.2029 | АЦСТ-12 | не загружена | открыть
ООО "ПРОМСТРОЙ" |  |  | 1(М01)+2(М03), 1(М01) | группа 3 (М03) | РД | НГДО | [7 empty] | АЦСТ-12-07705 | Пв | 14.05.2029 | АЦСТ-12 | не загружена | открыть
ООО "ПРОМСТРОЙ" |  |  | 1(М01)+2(М03), 2(М03), 1(М01) | группа 3 (М03) | РД | НГДО | [7 empty] | АЦСТ-12-07727 | Пв | 30.05.2029 | АЦСТ-12 | не загружена | открыть
ООО "ПРОМСТРОЙ" |  |  | 1(М01)+2(М03), 2(М03), 1(М01) | группа 3 (М03) | РД | НГДО | [7 empty] | АЦСТ-12-07728 | Пв | 30.05.2029 | АЦСТ-12 | не загружена | открыть
ООО "ПРОМСТРОЙ" |  |  | 1(М01)1(М01), 1(М01)2(М03) | группа 3 (М03) | РД | НГДО | [7 empty] | АЦСТ-12-07729 | Пв | 30.05.2029 | АЦСТ-12 | не загружена | открыть
ООО "ПРОМСТРОЙ" |  |  | 1(М01)1(М01), 1(М01)2(М03) | группа 3 (М03) | РД | НГДО | [7 empty] | АЦСТ-12-07730 | Пв | 30.05.2029 | АЦСТ-12 | не загружена | открыть
ООО "ПРОМСТРОЙИНЖИНИРИНГ" |  |  | 1(М01), 2(М03), 2+1(М03+М01) | группа 3 (М03) | РД | НГДО | [7 empty] | АЦСТ-161-00345 | Пв | 02.07.2029 | АЦСТ-161 | не загружена | открыть
ООО "ПРОМСТРОЙИНЖИНИРИНГ" |  |  | 1(М01), 2(М03), 2+1(М03+М01) | группа 3 (М03) | РД | НГДО | [7 empty] | АЦСТ-161-00346 | Пв | 03.07.2029 | АЦСТ-161 | не загружена | открыть
ООО "ПРОМСТРОЙИНЖИНИРИНГ" |  |  | 1(М01), 2(М03), 1(М01)+2(М03) | группа 3 (М03) | РД | НГДО | [7 empty] | АЦСТ-161-00347 | Пв | 03.07.2029 | АЦСТ-161 | не загружена | открыть
ООО "ПРОМСТРОЙИНЖИНИРИНГ" |  |  | 1(М01), 2(М03), 2(М03)1(М01) | группа 3 (М03) | РД | НГДО | [7 empty] | АЦСТ-161-00371 | Пв | 11.07.2029 | АЦСТ-161 | не загружена | открыть
ООО "ПРОМУНИВЕРСАЛ СЕРВИС" |  |  | 1(М01), 2(М03) | группа 3 (М03) | МП | ГДО | [7 empty] | АЦСТ-90-01628 | Пв | 24.12.2029 | АЦСТ-90 | не загружена | открыть
ООО "ПСК" | УОНИ-13/55 | Э50А (УОНИ 13/55) и другие аттестованные сварочные материалы, в соответствии с требованиями ПТД | Группа 1, марки согласно ПТД | группа 3 (М03) | РД | ПТО | свыше 3,0 до 30,0 включительно / свыше 3,0 до 30,0 включительно / свыше 3,0 до 30,0 включительно | плоские детали | без подогрева | без термообработки | Н1; Г; П1; В1 / Н1; Н2; В1 | ТИ-РД-ПТО-02-21 20.12.2021 | Технологическая инструкция на ручную дуговую сварку покрытыми электродами при ремонте и изготовлении подъемно-транспортного оборудования | АЦСТ-56-04483 | Пв | 22.06.2030 | АЦСТ-56 | да | открыть
ООО "ПТФ "Крансервис" | OK 53.70, LB-52U | Электроды типов Э50А: УОНИ(И) 13/55, ОК 53.70, LB-52U и другие аттестованные аналоги | 1 (М01) | группа 3 (М03) | РД | ПТО | 3,0 / свыше 3,0 до 20,0 включительно / свыше 3,0 до 20,0 включительно + свыше 3,0 до 20,0 включительно | плоские детали | без подогрева | без термообработки | Н1; Г; П1; В1 / Н1; Н2; В1; П2 | КС-РД-ПТО 16.04.2018 | Ручная дуговая сварка покрытыми электродами при ремонте и реконструкции подъемно-транспортного оборудования | АЦСТ-157-00019 | Пв | 19.10.2026 | АЦСТ-157 | да | открыть
ООО "Петон Констракшн" |  |  | Группа 1 (до К54 вкл.), марки согласно ПТД, Группа 2 (св. К54 до К60 вкл.), марки согласно ПТД | марка σт≥420 | РД | НГДО | [7 empty] | АЦСТ-56-03183 | Пв | 10.04.2027 | АЦСТ-56 | не загружена | открыть
ООО "Петон Констракшн" |  |  | Группа 1 (до К54 вкл.), марки согласно ПТД, Группа 2 (св. К54 до К60 вкл.), марки согласно ПТД | марка σт≥420 | РД | НГДО | [7 empty] | АЦСТ-56-03218 | Пв | 05.06.2027 | АЦСТ-56 | не загружена | открыть
ООО "Платинум-сервис" | Св-08Г2С | Сварочная проволока Св-08Г2С; OK ПРО 51С и другие аттестованные аналоги, указанные в ПТД | 1 (М01); 2 (М03); 2+1 (М03+М01) | группа 3 (М03) | МП | КО, НГДО | от 8,0 до 12,0 включительно / свыше 12,0 до 36,0* вкл. / свыше 30,0 до 50,0 вкл. | свыше 500,0 до 1420,0 вкл. | с подогревом | без термообработки / с термообработкой | Н1; Г; В1 | ПСТИ-022 28.04.2023 | Типовая технологическая инструкция ремонта патрубков ГПА с применением механизированной сварки плавящимся электродом в среде защитных газов | АЦСТ-22-03207 | Пв | 08.06.2027 | АЦСТ-22 | да | открыть
ООО "Платинум-сервис" | Св-08Г2С | Сварочная проволока Св-08Г2С, OK ПРО 51С и другие аттестованные аналоги, указанные в ПТД | 1 (М01); 2 (М03); 2+1 (М03+М01) | группа 3 (М03) | МП | КО, НГДО | свыше 12,0 до 50,0 включительно / свыше 12,0 до 50,0 вкл. | плоские детали* / свыше 500,0 до 1420,0 вкл. | с подогревом | с термообработкой | Н1; Г / Н1; Г; В1; В2 | ПСТИ-022 10.10.2023 | Типовая технологическая инструкция ремонта патрубков ГПА с применением механизированной сварки плавящимся электродом в среде защитных газов | АЦСТ-22-03298 | Пв | 01.12.2027 | АЦСТ-22 | да | открыть
ООО "ПромСистемы" |  |  | 1(М01), 2(М03), 2(М03)+1(М01) | группа 3 (М03) | РД | НГДО | [7 empty] | АЦСТ-148-01526 | Пв | 13.12.2028 | АЦСТ-148 | не загружена | открыть
ООО "ПромСистемы" |  |  | 1(М01), 9(М11), 2(М03) | группа 3 (М03) | РД | НГДО | [7 empty] | АЦСТ-148-01527 | Пв | 13.12.2028 | АЦСТ-148 | не загружена | открыть
ООО "ПромСистемы" |  |  | 1(М01), 2(М03) | группа 3 (М03) | РД | НГДО | [7 empty] | АЦСТ-148-01530 | Пв | 16.12.2028 | АЦСТ-148 | не загружена | открыть
ООО "ПромСистемы" |  |  | 1(М01), 2(М03) | группа 3 (М03) | РД | НГДО | [7 empty] | АЦСТ-148-01539 | Пв | 17.12.2028 | АЦСТ-148 | не загружена | открыть
ООО "ПромТех Инжиниринг" |  |  | 1(М01), 2(М03), 2(М03)+1(М01) | группа 3 (М03) | МП+МПС | НГДО | [7 empty] | АЦСТ-99-03373 | Пв | 20.12.2028 | АЦСТ-99 | не загружена | открыть
ООО "ПромТехИнжиниринг" |  |  | 1(М01), 2(М03), 1(М01)+2(М03) | группа 3 (М03) | РД | НГДО | [7 empty] | АЦСТ-99-02837 | Пв | 06.04.2027 | АЦСТ-99 | не загружена | открыть
ООО "Проминвест" | Св-08Г2С, OK Flux 10.71 | Св-08Г2С; OK Flux 10.71 и другие аттестованные аналоги | 2 (М03) | группа 3 (М03) | МП+АФ | ГДО | от 10,0 до 12,0 включительно / свыше 12,0 до 20,0 включительно / от 10,0 до 12,0 включительно; толщина второй детали от 10,0 до 20,0 вкл. / свыше 12,0 до 20,0 включительно; толщина второй детали свыше 12,0 до 20,0 вкл. | плоские детали | без подогрева | без термообработки | Н1 / Н2 | ТС-ГДО-МП+АФ-2024 19.02.2024 | Технология изготовления горно-добывающего оборудования с применением полуавтоматической сварки в среде защитных газов + автоматическая сварка под флюсом | АЦСТ-22-03355 | Пв | 13.05.2028 | АЦСТ-22 | да | открыть
ООО "Проминвест" | Св-08Г2С, Св-08ГСМТ | Св-08Г2С; Св-08ГСМТ и другие аттестованные аналоги | 2 (М03) | группа 3 (М03) | МП | ГДО | от 6,0 до 12,0 включительно / свыше 12,0 до 20,0 включительно / от 6,0 до 12,0 включительно; толщина второй детали от 6,0 до 20,0 вкл. / свыше 12,0 до 20,0 включительно; толщина второй детали свыше 12,0 до 20,0 вкл. / от 12,0 до 20,0 включительно; толщина второй детали свыше 12,0 до 20,0 вкл. | плоские детали | без подогрева | без термообработки | Н1 / Н2 | ТС-ГДО-МП-2024 19.02.2024 | Технология изготовления горно-добывающего оборудования с применением полуавтоматической сварки в среде защитных газов | АЦСТ-22-03356 | Пв | 13.05.2028 | АЦСТ-22 | да | открыть
ООО "Промышленная механика" |  | Нии48Г | 3-40Х | группа 3 (М03) | РДН | МО |  | От 100,0 до 150,0 включительно / Свыше 150,0 до 500,0 включительно | без подогрева | без термообработки | Н1 | 2590.00001 02.08.2022 | "Технологическая инструкция на восстановление рабочих поверхностей прокатных клетей прокатных цехов металлургических предприятий методом электродуговой наплавки" | АЦСТ-43-01056 | Пв | 25.11.2026 | АЦСТ-43 | да | открыть
ООО "Профессиональные технологии" |  |  | 2(М03) | группа 3 (М03) | РД | НГДО | [7 empty] | АЦСТ-94-01884 | Пв | 05.10.2027 | АЦСТ-94 | не загружена | открыть
ООО "Профессиональные технологии" |  |  | 1(М01), 2(М03) | группа 3 (М03) | РД | НГДО | [7 empty] | АЦСТ-94-01895 | Пв | 06.12.2027 | АЦСТ-94 | не загружена | открыть
ООО "Профессиональные технологии" |  |  | 1(М01), 2(М03) | группа 3 (М03) | РД | НГДО | [7 empty] | АЦСТ-94-01896 | Пв | 06.12.2027 | АЦСТ-94 | не загружена | открыть
ООО "Профессиональные технологии" |  |  | 1(М01), 2(М03) | группа 3 (М03) | РД | НГДО | [7 empty] | АЦСТ-94-01897 | Пв | 06.12.2027 | АЦСТ-94 | не загружена | открыть
ООО "Профессиональные технологии" |  |  | 1(М01), 2(М03) | группа 3 (М03) | РД | НГДО | [7 empty] | АЦСТ-94-01898 | Пв | 06.12.2027 | АЦСТ-94 | не загружена | открыть
ООО "Пушкинский машиностроительный завод" |  |  | 1(М01), 2(М03), 2(М03)+1(М01) | группа 3 (М03) | МП | ПТО | [7 empty] | АЦСТ-98-09845 | Пв | 17.07.2027 | АЦСТ-98 | не загружена | открыть
ООО "Р-СТРОЙ" |  |  | Группа 1 (до К54 вкл.), Группа 2 (от К55 до К60 вкл.), Группа 1 (до К54 вкл.) + Группа 2 (от К55 до К60 вкл.)* | марка σт≥420 | РД | НГДО | [7 empty] | АЦСТ-150-00016 | Пв | 24.07.2027 | АЦСТ-150 | не загружена | открыть
ООО "Р-СТРОЙ" |  |  | Группа 1 (до К54 вкл.), Группа 2 (от К55 до К60 вкл.), Группа 1 (до К54 вкл.) + Группа 2 (от К55 до К60 вкл.)* | марка σт≥420 | РД | НГДО | [7 empty] | АЦСТ-150-00017 | Пв | 24.07.2027 | АЦСТ-150 | не загружена | открыть
ООО "Р-СТРОЙ" |  |  | 1(М01), 2(М03) | группа 3 (М03) | АПГ+АФ | НГДО | [7 empty] | АЦСТ-150-00074 | Пв | 29.09.2029 | АЦСТ-150 | не загружена | открыть
ООО "Р-СТРОЙ" |  |  | 1(М01), 2(М03) | группа 3 (М03) | АФ | НГДО | [7 empty] | АЦСТ-150-00075 | Пв | 29.09.2029 | АЦСТ-150 | не загружена | открыть
ООО "Р-СТРОЙ" |  |  | 1(М01), 2(М03) | группа 3 (М03) | МП | НГДО | [7 empty] | АЦСТ-150-00076 | Пв | 29.09.2029 | АЦСТ-150 | не загружена | открыть
ООО "Р-СТРОЙ" | TS-6 | Корневой слой: TS-6, заполняющие и облицовочный слои шва: ПроТЭК 60 и другие и другие аттестованные аналоги для группы 1 (М01) / Корневой слой: TS-6, заполняющие и облицовочный слои шва: ПроТЭК 60 и другие и другие аттестованные аналоги для группы 2 (М03) / Корневой слой: TS-6, заполняющие и облицовочный слои шва: ПроТЭК 60 и другие и другие аттестованные аналоги для групп 1+2 (М01+М03) | 1 (М01) / 2 (М03) / 1+2 (М01+М03) | группа 3 (М03) | ААДП | СК | 7≤S≤28 | 710<D≤1420 | без подогрева | без термообработки | В2 | ТК-РС-CRC-01 01.10.2025 | Технология автоматической сварки проволокой сплошного сечения в защитных газах сварочным комплексом «CRC-Evans AW» для неповоротных кольцевых стыковых соединений труб (ААДП) | АЦСТ-150-00082 | Пв | 14.11.2029 | АЦСТ-150 | да | открыть
ООО "Р-СТРОЙ" | TS-6 | Корневой слой (МАДП): TS-6; Заполняющие и облицовочные слои шва (ААДП): ПроТЭК 60 и другие аттестованные аналоги для группы 1 (М01) / Корневой слой (МАДП): TS-6; Заполняющие и облицовочные слои шва (ААДП): ПроТЭК 60 и другие и другие аттестованные аналоги для группы 2 (М03) / Корневой слой (МАДП): TS-6; Заполняющие и облицовочные слои шва (ААДП): ПроТЭК 60 и другие аттестованные аналоги для групп 1+2 (М01+М03) | 1 (М01) / 2 (М03) / 1+2 (М01+М03) | группа 3 (М03) | МАДП+ААДП | СК | 7≤S≤28* | 710<D≤1420* | без подогрева | без термообработки | В2 | ТК-РС-CRC-01 01.10.2025 | Технология автоматической сварки проволокой сплошного сечения в защитных газах сварочным комплексом «CRC-Evans AW» для неповоротных кольцевых стыковых соединений труб (ААДП) с учетом механизированной сваркой проволокой сплошного сечения в среде защитных газов участков корневого слоя шва, невыполненных из-за отказа внутренних сварочных головок (МАДП) | АЦСТ-150-00083 | Пв | 14.11.2029 | АЦСТ-150 | да | открыть
ООО "Р-СТРОЙ" |  |  | 1(М01), 2(М03), 1(М01)+2(М03) | группа 3 (М03) | РД | НГДО | [7 empty] | АЦСТ-150-00096 | Пв | 03.06.2030 | АЦСТ-150 | не загружена | открыть
ООО "Р-СТРОЙ" |  |  | 1(М01), 1(М01)+2(М03), 2(М03) | группа 3 (М03) | МП+МПС | НГДО | [7 empty] | АЦСТ-150-00108 | Пв | 10.06.2030 | АЦСТ-150 | не загружена | открыть
ООО "Р-СТРОЙ" |  |  | 1(М01), 2(М03) | группа 3 (М03) | ААДП | НГДО | [7 empty] | АЦСТ-150-00110 | Пв | 03.06.2030 | АЦСТ-150 | не загружена | открыть
ООО "Р-СТРОЙ" |  |  | 1(М01), 2(М03) | группа 3 (М03) | МАДП+ААДП | НГДО | [7 empty] | АЦСТ-150-00111 | Пв | 03.06.2030 | АЦСТ-150 | не загружена | открыть
ООО "Р-СТРОЙ" |  |  | 1(М01), 1(М01)+2(М03), 2(М03) | группа 3 (М03) | РД+МПС | НГДО | [7 empty] | АЦСТ-150-00114 | Пв | 01.07.2030 | АЦСТ-150 | не загружена | открыть
ООО "Р-СТРОЙ" |  |  | 1(М01), 1(М01)+2(М03), 2(М03) | группа 3 (М03) | РД+МПС | НГДО | [7 empty] | АЦСТ-150-00115 | Пв | 02.07.2030 | АЦСТ-150 | не загружена | открыть
ООО "Р-СТРОЙ" | LB-52U, Fabshield K54, Pipeliner NR-208-XP | Корневой слой: LB-52U и другие аттестованные аналоги согласно ПТД); Заполняющие, облицовочный слои: Fabshield K54 и другие аттестованные аналоги согласно ПТД / Корневой слой: LB-52U и другие аттестованные аналоги согласно ПТД); Заполняющие, облицовочный слои: Pipeliner NR-208-XP и другие аттестованные аналоги согласно ПТД | 1 (М01); 1 (М01)+2 (М03) / 2 (М03) | группа 3 (М03) | РД+МПС | СК | 6≤S≤24 | 500<D≤1420 | с подогревом | без термообработки | В1 (для РД); В2 (для МПС) | ОТК-РД+МПС-СК-01; ОТК-РД+МПС-СК-02; ОТК-РД+МПС-СК-03 01.06.2026 | Технология ручной дуговой сварки электродами с основным видом покрытия корневого слоя шва и механизированной сварки самозащитной порошковой проволокой заполняющих и облицовочного слоев шва металлических трубопроводов (РД+МПС) | АЦСТ-150-00116 | Пв | 06.07.2030 | АЦСТ-150 | да | открыть
ООО "Р-СТРОЙ" |  |  | 1(М01), 1(М01)+2(М03), 2(М03) | группа 3 (М03) | МП+МПС | НГДО | [7 empty] | АЦСТ-150-00121 | Пв | 15.07.2030 | АЦСТ-150 | не загружена | открыть
ООО "Р-СТРОЙ" |  |  | Группа 1 (до К54 вкл.), Группа 1 (до К54 вкл.) + Группа 2 (от К55 до К60 вкл.) | марка σт≥420 | РАД | НГДО | [7 empty] | АЦСТ-4-06181 | Пв | 26.10.2026 | АЦСТ - 4 | не загружена | открыть
ООО "Р-СТРОЙ" |  |  | Группа 1 (до К54 вкл.), Группа 1 (до К54 вкл.) + Группа 2 (от К55 до К60 вкл.), Группа 2 (от К55 до К60 вкл.) | марка σт≥420 | РД | НГДО | [7 empty] | АЦСТ-4-06188 | Пв | 26.10.2026 | АЦСТ - 4 | не загружена | открыть
ООО "Р-СТРОЙ" |  |  | Группа 1 (до К54 вкл.), Группа 2 (от К55 до К60 вкл.), Группа 1 (до К54 вкл.) + Группа 2 (от К55 до К60 вкл.)* | марка σт≥420 | РД | НГДО | [7 empty] | АЦСТ-4-06268 | Пв | 14.12.2026 | АЦСТ - 4 | не загружена | открыть
ООО "Р-СТРОЙ" |  |  | Группа 1 (до К54 вкл.), Группа 2 (от К55 до К60 вкл.) | марка σт≥420 | РД | НГДО | [7 empty] | АЦСТ-4-06269 | Пв | 14.12.2026 | АЦСТ - 4 | не загружена | открыть
ООО "Р-СТРОЙ" |  |  | Группа 1 (до К54 вкл.), Группа 2 (от К55 до К60 вкл.), Группа 1 (до К54 вкл.) + Группа 2 (от К55 до К60 вкл.)* | марка σт≥420 | РД | НГДО | [7 empty] | АЦСТ-4-06271 | Пв | 14.12.2026 | АЦСТ - 4 | не загружена | открыть
ООО "Р-СТРОЙ" |  |  | Группа 1 (до К54 вкл.), Группа 2 (от К55 до К60 вкл.), Группа 1 (до К54 вкл.) + Группа 2 (от К55 до К60 вкл.)* | марка σт≥420 | РД | НГДО | [7 empty] | АЦСТ-4-06272 | Пв | 14.12.2026 | АЦСТ - 4 | не загружена | открыть
ООО "Р-СТРОЙ" |  |  | Группа 1 (до К54 вкл.), Группа 1 (до К54 вкл.) + Группа 2 (от К55 до К60 вкл.) | марка σт≥420 | РАД | НГДО | [7 empty] | АЦСТ-4-06630 | Пв | 28.02.2028 | АЦСТ - 4 | не загружена | открыть
ООО "Р-СТРОЙ" |  |  | Группа 1 (до К54 вкл.), Группа 1 (до К54 вкл.) + Группа 2 (от К55 до К60 вкл.) | марка σт≥420 | РАД | НГДО | [7 empty] | АЦСТ-4-06634 | Пв | 01.03.2028 | АЦСТ - 4 | не загружена | открыть
ООО "Р-СТРОЙ" |  |  | Группа 1 (до К54 вкл.) + Группа 2 (от К55 до К60 вкл.) | марка σт≥420 | РД | НГДО | [7 empty] | АЦСТ-4-06651 | Пв | 22.03.2028 | АЦСТ - 4 | не загружена | открыть
ООО "Р-СТРОЙ" |  |  | Группа 1 (до К54 вкл.) + Группа 2 (от К55 до К60 вкл.) | марка σт≥420 | РД | НГДО | [7 empty] | АЦСТ-4-06652 | Пв | 22.03.2028 | АЦСТ - 4 | не загружена | открыть
ООО "Р-СТРОЙ" |  |  | Группа 1 (до К54 вкл.) + Группа 2 (от К55 до К60 вкл.) | марка σт≥420 | РД | НГДО | [7 empty] | АЦСТ-4-06653 | Пв | 22.03.2028 | АЦСТ - 4 | не загружена | открыть
ООО "Р-СТРОЙ" |  |  | 1(М01), 2(М03) | группа 3 (М03) | РД+МПС | НГДО | [7 empty] | АЦСТ-4-06803 | Пв | 12.07.2028 | АЦСТ - 4 | не загружена | открыть
ООО "Р-СТРОЙ" |  |  | 2(М03) | группа 3 (М03) | РД | НГДО | [7 empty] | АЦСТ-4-06804 | Пв | 12.07.2028 | АЦСТ - 4 | не загружена | открыть
ООО "Р-СТРОЙ" |  |  | 2(М03) | группа 3 (М03) | МП+МПС | НГДО | [7 empty] | АЦСТ-4-06812 | Пв | 12.07.2028 | АЦСТ - 4 | не загружена | открыть
ООО "Р-СТРОЙ" |  |  | 2(М03) | группа 3 (М03) | МП+МПС | НГДО | [7 empty] | АЦСТ-4-06813 | Пв | 12.07.2028 | АЦСТ - 4 | не загружена | открыть
ООО "Р-СТРОЙ" |  |  | 2(М03) | группа 3 (М03) | РД | НГДО | [7 empty] | АЦСТ-4-06814 | Пв | 12.07.2028 | АЦСТ - 4 | не загружена | открыть
ООО "Р-СТРОЙ" |  |  | 2(М03) | группа 3 (М03) | РД | НГДО | [7 empty] | АЦСТ-4-06815 | Пв | 12.07.2028 | АЦСТ - 4 | не загружена | открыть
ООО "Р-СТРОЙ" |  |  | 2(М03) | группа 3 (М03) | РД | НГДО | [7 empty] | АЦСТ-4-06816 | Пв | 12.07.2028 | АЦСТ - 4 | не загружена | открыть
ООО "Р-СТРОЙ" |  |  | 1(М01), 2(М03) | группа 3 (М03) | РД+МПС | НГДО | [7 empty] | АЦСТ-4-06817 | Пв | 12.07.2028 | АЦСТ - 4 | не загружена | открыть
ООО "Р.О.С.СТРОЙ" |  |  | 1(М01), 2(М03), 1+2 (М01+М03) марки, согласно ПТД | группа 3 (М03) | РД | НГДО | [7 empty] | АЦСТ-136-00424 | Пв | 18.10.2026 | АЦСТ-136 | не загружена | открыть
ООО "Р.О.С.СТРОЙ" |  |  | 1(М01), 2(М03) | группа 3 (М03) | РД | НГДО | [7 empty] | АЦСТ-136-00425 | Пв | 18.10.2026 | АЦСТ-136 | не загружена | открыть
ООО "РАЙТ" |  |  | 1(М01), 2(М03), 1(М01)+2(М03) | группа 3 (М03) | РД | НГДО | [7 empty] | АЦСТ-99-02945 | Пв | 08.08.2027 | АЦСТ-99 | не загружена | открыть
ООО "РАЙТ" |  |  | 1(М01), 2(М03) | группа 3 (М03) | РД | НГДО | [7 empty] | АЦСТ-99-02946 | Пв | 08.08.2027 | АЦСТ-99 | не загружена | открыть
ООО "РАЯНА" |  |  | 1(М01), 2(М03), 1(М01)+2(М03) | группа 3 (М03) | РД | НГДО | [7 empty] | АЦСТ-4-07445 | Пв | 22.12.2029 | АЦСТ - 4 | не загружена | открыть
ООО "РАЯНА" |  |  | 1(М01), 2(М03), 1(М01)+2(М03) | группа 3 (М03) | РД | НГДО | [7 empty] | АЦСТ-4-07446 | Пв | 22.12.2029 | АЦСТ - 4 | не загружена | открыть
ООО "РАЯНА" |  |  | 1(М01), 2(М03), 1(М01)+2(М03) | группа 3 (М03) | РД | НГДО | [7 empty] | АЦСТ-4-07447 | Пв | 22.12.2029 | АЦСТ - 4 | не загружена | открыть
ООО "РБСТРОЙ" |  |  | 1(М01), 2(М03), 1(М01)+2(М03), 2(М03)+1(М01) | группа 3 (М03) | РД | НГДО | [7 empty] | АЦСТ-12-08011 | Пв | 05.02.2030 | АЦСТ-12 | не загружена | открыть
ООО "РБСТРОЙ" |  |  | 1(М01)+2(М03), 1(М01) | группа 3 (М03) | РД | НГДО | [7 empty] | АЦСТ-12-08013 | Пв | 05.02.2030 | АЦСТ-12 | не загружена | открыть
ООО "РБСТРОЙ" |  |  | 1(М01)+2(М03), 1(М01) | группа 3 (М03) | РД | НГДО | [7 empty] | АЦСТ-12-08014 | Пв | 05.02.2030 | АЦСТ-12 | не загружена | открыть
ООО "РБСТРОЙ" |  |  | 1(М01), 2(М03), 1(М01)+2(М03), 2(М03)+1(М01) | группа 3 (М03) | РД | НГДО | [7 empty] | АЦСТ-12-08015 | Пв | 06.02.2030 | АЦСТ-12 | не загружена | открыть
ООО "РБСТРОЙ" |  |  | 1(М01)+2(М03), 2(М03), 1(М01) | группа 3 (М03) | РД | НГДО | [7 empty] | АЦСТ-12-08017 | Пв | 09.02.2030 | АЦСТ-12 | не загружена | открыть
ООО "РБСТРОЙ" |  |  | 1(М01)+2(М03), 2(М03), 1(М01) | группа 3 (М03) | РД | НГДО | [7 empty] | АЦСТ-12-08018 | Пв | 09.02.2030 | АЦСТ-12 | не загружена | открыть
ООО "РБСТРОЙ" |  |  | 1(М01)1(М01), 1(М01)2(М03) | группа 3 (М03) | РД | НГДО | [7 empty] | АЦСТ-12-08019 | Пв | 09.02.2030 | АЦСТ-12 | не загружена | открыть
ООО "РБСТРОЙ" |  |  | 1(М01)1(М01), 1(М01)2(М03) | группа 3 (М03) | РД | НГДО | [7 empty] | АЦСТ-12-08020 | Пв | 09.02.2030 | АЦСТ-12 | не загружена | открыть
ООО "РЕАЛ ИНВЕСТ" | LB-52U, OK 53.70 | Электроды типа Э50А: УОНИИ-13/55, LB-52U, ОК 53.70 и другие аттестованные аналоги в соответствии с ПТД | 1 (М01) / 1 (М01); 2 (М03) | группа 3 (М03) | РД | СК | свыше 3,0 до 12,0 включительно / Привариваемая деталь: свыше 3,0 до 12,0 включительно + Основная деталь: свыше 3,0 до 12,0 включительно | плоские детали / плоские детали + плоские детали | без подогрева* | без термообработки | Н1; Г; П1; В1 / Н2; П2; В1 | РИВ-СК(1)-РДС 18.08.2023 | Ручная дуговая сварка покрытыми электродами металлических строительных конструкций | АЦСТ-157-00101 | Пв | 18.10.2027 | АЦСТ-157 | да | открыть
ООО "РЕГУЛ" |  |  | 1(М01), 2(М03), 1+2(М01+М03) | группа 3 (М03) | РД | КО, СК | Свыше 3 до 12 включительно / Свыше 12 до 30 включительно / Свыше 12 до 25 включительно | плоские детали | без подогрева | без термообработки |  | РД- СК(1); КО(5) 17.07.2023 | Ручная дуговая сварка металлических строительных конструкций; металлические конструкции для котельного оборудования | АЦСТ-20-02400 | Пв | 25.09.2027 | АЦСТ-20 | да | открыть
ООО "РЕМСЕРВИС" | УОНИ-13/45, АНО-4, МР-3, ОЗС-4, ОЗС-12, УОНИ-13/55, LB-52U | Э42А* (УОНИ-13/45), Э46* (АНО-4, МР-3, ОЗС-4, ОЗС-12), Э50А (УОНИ-13/55, LB-52U) и другие марки электродов, указанные в ПТД | 1 (М01): (Ст3сп, Ст3пс, 10, 20, 10Г2, 09Г2С, 30ХГСА и другие марки сталей, указанные в ПТД) | группа 3 (М03) | РД | ПТО | свыше 3,0 до 40,0 включительно / свыше 3,0 до 12,0 включительно + свыше 3,0 до 40,0 включительно / свыше 12,0 до 30,0 включительно + свыше 12,0 до 40,0 включительно / свыше 12,0 до 40,0 включительно + свыше 12,0 до 40,0 включительно | плоские детали | без подогрева | без термообработки | Н1, В1, Г, П1 / Н1, Н2, В1, П2 | ТИ-03-РС-2025 20.05.2025 | «Технологическая инструкция ручной дуговой сварки покрытыми электродами при изготовлении, монтаже, ремонте и реконструкции грузоподъемных кранов, устройств грузозахватных, подъемников, вышек, металлических конструкций для подъемно-транспортного оборудования» | АЦСТ-109-01733 | Пв | 16.10.2029 | АЦСТ-109 | да | открыть
ООО "РЕМСЕРВИС" |  | заполняющие слои: Э50А, Э55 и другие согласно ПТД; облицовочный слой: Э60 и другие согласно ПТД | 2 (М03) - 63 | группа 3 (М03) | РД | ПТО | от 120 до 170 включительно | плоские детали* | с подогревом | без термообработки | Н1 | ТИ-РД-001-2024 27.11.2024 | Технология ручной дуговой сварки покрытыми электродами рельсов крановых | АЦСТ-25-04298 | Пв | 05.03.2029 | АЦСТ-25 | да | открыть
ООО "РЕМСПЕЦМОНТАЖ" |  |  | 2(М03), 1(М01), 1(М01)+2(М03) | группа 3 (М03) | РД | НГДО | [7 empty] | АЦСТ-12-06321 | Пв | 20.10.2026 | АЦСТ-12 | не загружена | открыть
ООО "РЕМСПЕЦМОНТАЖ" |  |  | 1(М01), 2(М03), 1(М01)+2(М03) | группа 3 (М03) | РД | НГДО | [7 empty] | АЦСТ-12-06322 | Пв | 20.10.2026 | АЦСТ-12 | не загружена | открыть
ООО "РЕМСПЕЦМОНТАЖ" |  |  | 1(М01), 2(М03), 1(М01)+2(М03) | группа 3 (М03) | РД | НГДО | [7 empty] | АЦСТ-12-06323 | Пв | 20.10.2026 | АЦСТ-12 | не загружена | открыть
ООО "РЕМСПЕЦМОНТАЖ" |  |  | 1(М01)+2(М03), 2(М03), 1(М01) | группа 3 (М03) | РД | НГДО | [7 empty] | АЦСТ-12-06324 | Пв | 20.10.2026 | АЦСТ-12 | не загружена | открыть
ООО "РЕМСПЕЦМОНТАЖ" |  |  | 1(М01)+2(М03), 2(М03), 1(М01) | группа 3 (М03) | РД | НГДО | [7 empty] | АЦСТ-12-06325 | Пв | 20.10.2026 | АЦСТ-12 | не загружена | открыть
ООО "РЕМСПЕЦМОНТАЖ" |  |  | 1(М01)+2(М03), 1(М01) | группа 3 (М03) | РД | НГДО | [7 empty] | АЦСТ-12-06326 | Пв | 20.10.2026 | АЦСТ-12 | не загружена | открыть
ООО "РЕМСПЕЦМОНТАЖ" |  |  | 1(М01)+2(М03), 1(М01) | группа 3 (М03) | РД | НГДО | [7 empty] | АЦСТ-12-06327 | Пв | 21.10.2026 | АЦСТ-12 | не загружена | открыть
ООО "РЕМСПЕЦМОНТАЖ" |  |  | 1(М01), 1(М01)+2(М03), 2(М03) | группа 3 (М03) | РД | НГДО | [7 empty] | АЦСТ-12-06328 | Пв | 21.10.2026 | АЦСТ-12 | не загружена | открыть
ООО "РЕМСПЕЦМОНТАЖ" |  |  | 1(М01), 1(М01)+2(М03), 2(М03) | группа 3 (М03) | РД | НГДО | [7 empty] | АЦСТ-12-06329 | Пв | 21.10.2026 | АЦСТ-12 | не загружена | открыть
ООО "РЕМСПЕЦМОНТАЖ" |  |  | 1(М01), 2(М03), 1(М01)+2(М03), 2(М03)+1(М01) | группа 3 (М03) | РД | НГДО | [7 empty] | АЦСТ-12-06330 | Пв | 21.10.2026 | АЦСТ-12 | не загружена | открыть
ООО "РЕМСПЕЦМОНТАЖ" |  |  | 1(М01), 2(М03), 1(М01)+2(М03), 2(М03)+1(М01) | группа 3 (М03) | РД | НГДО | [7 empty] | АЦСТ-12-06331 | Пв | 21.10.2026 | АЦСТ-12 | не загружена | открыть
ООО "РЕМСПЕЦМОНТАЖ" |  |  | 2(М03), 1(М01), 1(М01)+2(М03) | группа 3 (М03) | РД | НГДО | [7 empty] | АЦСТ-12-06332 | Пв | 21.10.2026 | АЦСТ-12 | не загружена | открыть
ООО "РЕМСПЕЦМОНТАЖ" |  |  | 1(М01)1(М01), 1(М01)2(М03) | группа 3 (М03) | РД | НГДО | [7 empty] | АЦСТ-12-06340 | Пв | 01.11.2026 | АЦСТ-12 | не загружена | открыть
ООО "РЕМСПЕЦМОНТАЖ" |  |  | 1(М01)1(М01), 1(М01)2(М03) | группа 3 (М03) | РД | НГДО | [7 empty] | АЦСТ-12-06341 | Пв | 01.11.2026 | АЦСТ-12 | не загружена | открыть
ООО "РЕМСПЕЦМОНТАЖ" |  |  | 2(М03), 1(М01) | группа 3 (М03) | РД | НГДО | [7 empty] | АЦСТ-12-06646 | Пв | 19.12.2026 | АЦСТ-12 | не загружена | открыть
ООО "РЕНОВАЦИЯ" |  |  | 1(М01), 2(М03) | группа 3 (М03) | РД | НГДО | [7 empty] | АЦСТ-161-00273 | Пв | 06.06.2029 | АЦСТ-161 | не загружена | открыть
ООО "РЕНОВАЦИЯ" | OK 53.70, LB-52U, OK 74.70 | Электроды типа Э50А марок УОНИ- 13/55, OK 53.70, LB-52U - все слои шва. Допускается применение других аттестованных сварочных материалов в соответствии с требованиями ПТД. / Электроды типа Э50А марок УОНИ- 13/55, OK 53.70, LB-52U - корневой слой шва; электроды типа Э60 марок УОНИИ- 13/65, OK 74.70, МТГ-03 - заполняющий и облицовочный слои шва. Допускается применение других аттестованных сварочных материалов в соответствии с требованиями ПТД | 1 (М01) / 2 (М03) | группа 3 (М03) | РД | НГДО, ОХНВП, СК | свыше 3,0 до 12,0 включительно / свыше 12,0 до 32,0 включительно | свыше 25,0 до 150,0 включительно / свыше 150,0 до 500,0 включительно / выше 150,0 до 500,0 включительно | без подогрева / с подогревом | без термообработки | Н1; Г; В1; Н45 | ПТД-РД-НГДО-4,12-ОХНВП-1,16-СК-3-2025 22.01.2025 | Технология ручной дуговой сварки технологических и металлических трубопроводов | АЦСТ-161-00274 | Пв | 06.06.2029 | АЦСТ-161 | да | открыть
ООО "РМП" |  |  | 1(М01), 2(М03) | группа 3 (М03) | РД | МО, СК | Свыше 3 до 25 включительно | плоские детали | без подогрева | без термообработки |  | РД-МО, СК 29.09.2022 | Ручная дуговая сварка металлургического оборудования, строительных конструкций | АЦСТ-20-02270 | Пв | 15.02.2027 | АЦСТ-20 | да | открыть
ООО "РМП" |  |  | 1(М01), 2(М03) | группа 3 (М03) | РД | ПТО | Свыше 3 до 25 включительно | плоские детали | без подогрева | без термообработки |  | РД-ПТО 11.01.2022 | Ручная дуговая сварка ПТО | АЦСТ-20-02271 | Пв | 15.02.2027 | АЦСТ-20 | да | открыть
ООО "РН-ВАНКОР" |  |  | 1(М01), 2(М03), 2+1(М03+М01) | группа 3 (М03) | РД | НГДО | [7 empty] | АЦСТ-27-02233 | Пв | 22.05.2027 | АЦСТ-27 | не загружена | открыть
ООО "РН-ВАНКОР" |  |  | 1(М01), 2(М03) | группа 3 (М03) | РД | НГДО | [7 empty] | АЦСТ-27-02591 | Пв | 11.09.2029 | АЦСТ-27 | не загружена | открыть
ООО "РН-ВАНКОР" | OK 53.70, УОНИ-13/55, LB-52TRU | Э50А(ОК 53.70, УОНИ 13/55, LB-52TRU)* | 1 (М01) | группа 3 (М03) | РД | НГДО, ОХНВП | свыше 3,0 до 12,0 включительно / свыше 12,0 до 20,0 включительно / свыше 5,0 до 12,0 включительно | от 32,0 до 150,0 / свыше 150,0 до 500,0 / свыше 500,0 до 1020,0 включительно | без подогрева | без термообработки | Н1; Г; В1 | №П1-01.05 М-0164 ЮЛ-583 05.06.2025 | Методические указания ООО «РН-Ванкор». Эксплуатация технологических трубопроводов | АЦСТ-27-02642 | Пв | 09.12.2029 | АЦСТ-27 | да | открыть
ООО "РЫЖКОВ и Кº*¦" |  |  | 1(М01), 2(М03) | группа 3 (М03) | РД | НГДО | [7 empty] | АЦСТ-11-08075 | Пв | 28.11.2026 | АЦСТ-11 | не загружена | открыть
ООО "РЫЖКОВ и Кº*¦" |  |  | 1(М01), 2(М03) | группа 3 (М03) | РД | НГДО | [7 empty] | АЦСТ-11-08076 | Пв | 29.11.2026 | АЦСТ-11 | не загружена | открыть
ООО "РЫЖКОВ и Кº*¦" |  |  | 2(М03), 1(М01), 1(М01)+2(М03) | группа 3 (М03) | РД | НГДО | [7 empty] | АЦСТ-11-08086 | Пв | 01.12.2026 | АЦСТ-11 | не загружена | открыть
ООО "РЫЖКОВ и Кº*¦" |  |  | 1(М01), 2(М03) | группа 3 (М03) | РД | НГДО | [7 empty] | АЦСТ-11-08096 | Пв | 02.12.2026 | АЦСТ-11 | не загружена | открыть
ООО "РЫЖКОВ и Кº*¦" |  |  | 2(М03), 1(М01), 1(М01)+2(М03) | группа 3 (М03) | РД | НГДО | [7 empty] | АЦСТ-161-00661 | Пв | 13.02.2030 | АЦСТ-161 | не загружена | открыть
ООО "РЫЖКОВ и Кº*¦" |  |  | 1(М01), 2(М03) | группа 3 (М03) | РД | НГДО | [7 empty] | АЦСТ-161-00662 | Пв | 13.02.2030 | АЦСТ-161 | не загружена | открыть
ООО "РЫЖКОВ и Кº*¦" |  |  | 1(М01), 1(М01)+2(М03), 2(М03) | группа 3 (М03) | РД | НГДО | [7 empty] | АЦСТ-161-00663 | Пв | 13.02.2030 | АЦСТ-161 | не загружена | открыть
ООО "РЫЖКОВ и Кº*¦" |  |  | 1(М01), 1(М01)+2(М03), 2(М03) | группа 3 (М03) | РД | НГДО | [7 empty] | АЦСТ-161-00664 | Пв | 13.02.2030 | АЦСТ-161 | не загружена | открыть
ООО "РЫЖКОВ и Кº*¦" |  |  | 2(М03), 1(М01)+2(М03), 1(М01) | группа 3 (М03) | МП+МПС | НГДО | [7 empty] | АЦСТ-161-00665 | Пв | 13.02.2030 | АЦСТ-161 | не загружена | открыть
ООО "Ремонтно-механические мастерские" |  |  | 1(М01), 2(М03), 3(М03) | группа 3 (М03) | РД | НГДО | [7 empty] | АЦСТ-8-02863 | Пв | 26.05.2027 | АЦСТ - 8 | не загружена | открыть
ООО "Ремонтно-механические мастерские" |  |  | 2(М03), 3(М03) | группа 3 (М03) | РДН | НГДО | [7 empty] | АЦСТ-8-02870 | Пв | 14.06.2027 | АЦСТ - 8 | не загружена | открыть
ООО "Ремонтно-механические мастерские" |  |  | 1(М01), 2(М03), 3(М03) | группа 3 (М03) | МП | НГДО | [7 empty] | АЦСТ-8-02871 | Пв | 14.06.2027 | АЦСТ - 8 | не загружена | открыть
ООО "РусКапСтрой" |  |  | 1(М01), 2(М03) | группа 3 (М03) | РД | КСМ | [7 empty] | АЦСТ-99-03352 | Пв | 13.12.2028 | АЦСТ-99 | не загружена | открыть
ООО "РусКапСтрой" |  |  | 1(М01), 2(М03) | группа 3 (М03) | МПГ | КСМ | [7 empty] | АЦСТ-99-03353 | Пв | 13.12.2028 | АЦСТ-99 | не загружена | открыть
ООО "РусКапСтрой" |  |  | 1(М01), 2(М03) | группа 3 (М03) | АФ | КСМ | [7 empty] | АЦСТ-99-03354 | Пв | 13.12.2028 | АЦСТ-99 | не загружена | открыть
ООО "Руф Профи" |  |  | 1(М01), 2(М03), 1(М01)+2(М03), 2(М03)+1(М01) | группа 3 (М03) | РД | НГДО | [7 empty] | АЦСТ-12-08198 | Пв | 29.06.2030 | АЦСТ-12 | не загружена | открыть
ООО "Руф Профи" |  |  | 1(М01), 2(М03), 1(М01)+2(М03), 2(М03)+1(М01) | группа 3 (М03) | РД | НГДО | [7 empty] | АЦСТ-12-08199 | Пв | 29.06.2030 | АЦСТ-12 | не загружена | открыть
ООО "Руф Профи" |  |  | 1(М01)1(М01), 1(М01)2(М03) | группа 3 (М03) | РД | НГДО | [7 empty] | АЦСТ-12-08200 | Пв | 29.06.2030 | АЦСТ-12 | не загружена | открыть
ООО "Руф Профи" |  |  | 1(М01)1(М01), 1(М01)2(М03) | группа 3 (М03) | РД | НГДО | [7 empty] | АЦСТ-12-08201 | Пв | 29.06.2030 | АЦСТ-12 | не загружена | открыть
ООО "Руф Профи" |  |  | 1(М01)+2(М03), 2(М03), 1(М01) | группа 3 (М03) | РД | НГДО | [7 empty] | АЦСТ-12-08202 | Пв | 30.06.2030 | АЦСТ-12 | не загружена | открыть
ООО "Руф Профи" |  |  | 1(М01)+2(М03), 2(М03), 1(М01) | группа 3 (М03) | РД | НГДО | [7 empty] | АЦСТ-12-08203 | Пв | 30.06.2030 | АЦСТ-12 | не загружена | открыть
ООО "СГС" |  |  | 2(М03) | группа 3 (М03) | МП+МПС | НГДО | [7 empty] | АЦСТ-12-07051 | Пв | 26.01.2028 | АЦСТ-12 | не загружена | открыть
ООО "СГС" |  |  | 1(М01), 2(М03) | группа 3 (М03) | РД | НГДО | [7 empty] | АЦСТ-12-07057 | Пв | 06.02.2028 | АЦСТ-12 | не загружена | открыть
ООО "СГС" |  |  | 1(М01), 2(М03) | группа 3 (М03) | РД | НГДО | [7 empty] | АЦСТ-12-07113 | Пв | 18.03.2028 | АЦСТ-12 | не загружена | открыть
ООО "СГС" |  |  | 1(М01), 1(М01)+2(М03) | группа 3 (М03) | РД | НГДО | [7 empty] | АЦСТ-12-07248 | Пв | 18.06.2028 | АЦСТ-12 | не загружена | открыть
ООО "СГС" |  |  | 1(М01), 1(М01)+2(М03), 2(М03)+1(М01), 2(М03) | группа 3 (М03) | РД | НГДО | [7 empty] | АЦСТ-12-07495 | Пв | 27.11.2028 | АЦСТ-12 | не загружена | открыть
ООО "СГС" |  |  | 2(М03) | группа 3 (М03) | РД | НГДО | [7 empty] | АЦСТ-12-07582 | Пв | 04.02.2029 | АЦСТ-12 | не загружена | открыть
ООО "СЕВЕР-СТРОЙ" |  |  | Патрубок/основная труба: Группа 1 (до К54 вкл.) марки согласно ПТД., Патрубок: Группа 1 (до К54 вкл.)/основная труба: Группа 2 (св. К54 до К60 вкл.) марки согласно ПТД. | марка σт≥420 | РД | НГДО | [7 empty] | АЦСТ-56-04168 | Пв | 13.08.2029 | АЦСТ-56 | не загружена | открыть
ООО "СЕВЕР-СТРОЙ" |  |  | Группа 1 (до К54 вкл.), марки согласно ПТД, Группа 2 (св. К54 до К60 вкл.), марки согласно ПТД | марка σт≥420 | РД | НГДО | [7 empty] | АЦСТ-56-04169 | Пв | 13.08.2029 | АЦСТ-56 | не загружена | открыть
ООО "СЕВЕР-СТРОЙ" |  |  | Группа 1 (до К54 вкл.), марки согласно ПТД, Группа 2 (св. К54 до К60 вкл.), марки согласно ПТД | марка σт≥420 | РД | НГДО | [7 empty] | АЦСТ-56-04170 | Пв | 13.08.2029 | АЦСТ-56 | не загружена | открыть
ООО "СЕВЕР-СТРОЙ" |  |  | Группа 1 (до К54 вкл.), марки согласно ПТД, Группа 2 (св. К54 до К60 вкл.), марки согласно ПТД | марка σт≥420 | РД | НГДО | [7 empty] | АЦСТ-56-04171 | Пв | 13.08.2029 | АЦСТ-56 | не загружена | открыть
ООО "СЕВЕР-СТРОЙ" |  |  | Группа 1 (до К54 вкл.), марки согласно ПТД, Группа 2 (св. К54 до К60 вкл.), марки согласно ПТД | марка σт≥420 | РД | НГДО | [7 empty] | АЦСТ-56-04172 | Пв | 13.08.2029 | АЦСТ-56 | не загружена | открыть
ООО "СЕРВИСНАЯ КОМПАНИЯ ИНТРА" |  |  | Группа 1 (до К54 вкл.), марки согласно ПТД, Группа 2 (св. К54 до К60 вкл.), марки согласно ПТД, Группа 2+1 (св. К54 до К60 вкл.+до К54 вкл.), марки согласно ПТД | марка σт≥420 | РД | НГДО | [7 empty] | АЦСТ-56-04275 | Пв | 27.11.2029 | АЦСТ-56 | не загружена | открыть
ООО "СИБСТРОЙНЕФТЕГАЗ" |  |  | 1(М01), 2(М03) | группа 3 (М03) | РД | НГДО | [7 empty] | АЦСТ-90-01347 | Пв | 11.01.2027 | АЦСТ-90 | не загружена | открыть
ООО "СИБСТРОЙНЕФТЕГАЗ" |  |  | 1(М01), 2(М03) | группа 3 (М03) | РД | НГДО | [7 empty] | АЦСТ-90-01350 | Пв | 23.01.2027 | АЦСТ-90 | не загружена | открыть
ООО "СИБСТРОЙСНАБ" |  |  | 2(М03), 1(М01), 1(М01)+2(М03) | группа 3 (М03) | РД | НГДО | [7 empty] | АЦСТ-12-07593 | Пв | 03.03.2029 | АЦСТ-12 | не загружена | открыть
ООО "СИБСТРОЙСНАБ" |  |  | 1(М01), 2(М03), 1(М01)+2(М03), 2(М03)+1(М01) | группа 3 (М03) | РД | НГДО | [7 empty] | АЦСТ-12-07594 | Пв | 03.03.2029 | АЦСТ-12 | не загружена | открыть
ООО "СИБСТРОЙСНАБ" |  |  | 1(М01), 2(М03), 1(М01)+2(М03), 2(М03)+1(М01) | группа 3 (М03) | РД | НГДО | [7 empty] | АЦСТ-12-07595 | Пв | 03.03.2029 | АЦСТ-12 | не загружена | открыть
ООО "СИБСТРОЙСНАБ" |  |  | 1(М01)+2(М03), 2(М03), 1(М01) | группа 3 (М03) | РД | НГДО | [7 empty] | АЦСТ-12-07596 | Пв | 03.03.2029 | АЦСТ-12 | не загружена | открыть
ООО "СИБСТРОЙСНАБ" |  |  | 1(М01)+2(М03), 1(М01) | группа 3 (М03) | РД | НГДО | [7 empty] | АЦСТ-12-07597 | Пв | 03.03.2029 | АЦСТ-12 | не загружена | открыть
ООО "СИБСТРОЙСНАБ" |  |  | 1(М01), 1(М01)+2(М03), 2(М03) | группа 3 (М03) | РД | НГДО | [7 empty] | АЦСТ-12-07598 | Пв | 03.03.2029 | АЦСТ-12 | не загружена | открыть
ООО "СИБСТРОЙСНАБ" |  |  | 1(М01)1(М01), 1(М01)2(М03) | группа 3 (М03) | РД | НГДО | [7 empty] | АЦСТ-12-07599 | Пв | 03.03.2029 | АЦСТ-12 | не загружена | открыть
ООО "СИБСТРОЙСНАБ" |  |  | 1(М01), 2(М03), 1(М01)+2(М03), 2(М03)+1(М01) | группа 3 (М03) | РД | НГДО | [7 empty] | АЦСТ-12-07751 | Пв | 20.06.2029 | АЦСТ-12 | не загружена | открыть
ООО "СИБСТРОЙСНАБ" |  |  | 1(М01), 2(М03), 1(М01)+2(М03), 2(М03)+1(М01) | группа 3 (М03) | РД | НГДО | [7 empty] | АЦСТ-12-07752 | Пв | 20.06.2029 | АЦСТ-12 | не загружена | открыть
ООО "СИБСТРОЙСНАБ" |  |  | 1(М01)+2(М03), 1(М01) | группа 3 (М03) | РД | НГДО | [7 empty] | АЦСТ-12-07755 | Пв | 01.07.2029 | АЦСТ-12 | не загружена | открыть
ООО "СИБСТРОЙСНАБ" |  |  | 1(М01)+2(М03), 2(М03), 1(М01) | группа 3 (М03) | РД | НГДО | [7 empty] | АЦСТ-12-07756 | Пв | 01.07.2029 | АЦСТ-12 | не загружена | открыть
ООО "СИБСТРОЙСНАБ" |  |  | 1(М01), 1(М01)+2(М03), 2(М03) | группа 3 (М03) | РД | НГДО | [7 empty] | АЦСТ-12-07757 | Пв | 01.07.2029 | АЦСТ-12 | не загружена | открыть
ООО "СИБСТРОЙСНАБ" |  |  | 1(М01)1(М01), 1(М01)2(М03) | группа 3 (М03) | РД | НГДО | [7 empty] | АЦСТ-12-07758 | Пв | 01.07.2029 | АЦСТ-12 | не загружена | открыть
ООО "СИНОПЕК ИНЖИНИРИНГ ГРУП РУС" | E8018-C1, W707Ni | Электроды типа E8018-C1 по AWS A5.5 марки W707Ni. Допускается применение других аттестованных сварочных материалов в соответствии с требованиями ПТД. | 2 (М03) | группа 3 (М03) | РД | ОХНВП | от 5,0 до 12,0 включительно / свыше 12,0 до 20,0 включительно / от 5,0 до 12,0 включительно + от 5,0 до 40,0 включительно / свыше 12,0 до 40,0 включительно + свыше 6,0 до 40,0 включительно | плоские детали | без подогрева* | без термообработки | Н1; Г; П1; В1 / Н2; П2; В1 | ТИ-SEG-ОХНВП-5 25.12.2023 | Сварка при изготовлении, монтаже, ремонте и реконструкции изотермических резервуаров на проекте Амурский Газохимический Комплекс | АЦСТ-147-00422 | Пв | 10.07.2028 | АЦСТ-147 | да | открыть
ООО "СИНОПЕК ИНЖИНИРИНГ ГРУП РУС" | ЭА-395/9 | Электроды марки ЭА-395/9 (Э-11Х15Н25М6АГ2 по ГОСТ 10052-75). Допускается применение других аттестованных сварочных материалов в соответствии с требованиями ПТД. | 9 (М11): стали марок 12Х18Н10Т, A240 TP304L (Российский аналог 03Х18Н11), TP304 (Российский аналог 08Х18Н10), 08Х18Н10Т и аналоги. + 1 (М01): стали марок Ст3сп, 09Г2С, 17Г1С, Gr.6 (Российский аналог 10Г2), А516 Gr.60 (Российский аналог 16К, 18К), Сталь 20 и аналоги. | группа 3 (М03) | РД | ОХНВП, СК | свыше 12,0 до 50,0 включительно + свыше 6,0 до 50,0 включительно / свыше 12,0 до 40,0 включительно + свыше 6,0 до 50,0 включительно / свыше 12,0 до 30,0 включительно + свыше 6,0 до 30,0 включительно |  | без подогрева** | без термообработки | Н1; Н2; П2; В1 | ТИ-SEG-ОХНВП4,5-СК1 03.04.2024 | Технология ручной дуговой сварки покрытыми электродами резервуаров и металлоконструкций на объекте Амурского газохимического комплекса (АГХК) | АЦСТ-147-00633 | Пв | 24.09.2029 | АЦСТ-147 | да | открыть
ООО "СИНОПЕК ИНЖИНИРИНГ ГРУП РУС" | ЭА-395/9 | Электроды марки ЭА-395/9 (Э-11Х15Н25М6АГ2 по ГОСТ 10052-75). Допускается применение других аттестованных сварочных материалов в соответствии с требованиями ПТД. | 9+2 (М11+М03) | группа 3 (М03) | РД | ОХНВП, СК | свыше 3,0 до 12,0 включительно + свыше 3,0 до 50,0 включительно / свыше 3,0 до 12,0 включительно + свыше 3,0 до 12,0 включительно |  | без подогрева* | без термообработки | Н1; Н2; П2; В1 / Н2; П2; В1 | ТИ-SEG-ОХНВП4,5-СК1 03.04.2024 | Технология ручной дуговой сварки покрытыми электродами резервуаров и металлоконструкций на объекте Амурского газохимического комплекса (АГХК) | АЦСТ-147-00739 | Пв | 14.04.2030 | АЦСТ-147 | да | открыть
ООО "СИНОПЕК ИНЖИНИРИНГ ГРУП РУС" | OK 92.55, ENiCrMo-6, NYLOID 2 | Электроды марки ОК 92.55 (ENiCrMo-6 по AWS A5.11), Электроды марки NYLOID 2 (ENiCrMo-6 по AWS A5.11M). Допускается применение других аттестованных сварочных материалов в соответствии с требованиями ПТД. | 0 (М00): А645М Gr.B + 9 (М11) | группа 3 (М03) | РД | ОХНВП, СК | от 5,0 до 12,0 включительно |  | без подогрева | без термообработки | Н1; Г; В1 | ТИ-SEG-ОХНВП4,5-СК1 03.04.2024 | Технология ручной дуговой сварки покрытыми электродами резервуаров и металлоконструкций на объекте Амурского газохимического комплекса (АГХК) | АЦСТ-147-00744 | Пв | 28.04.2030 | АЦСТ-147 | да | открыть
ООО "СИРИУС" |  |  | 1(М01), 2(М03), 1(М01)+2(М03) | группа 3 (М03) | РД | НГДО | [7 empty] | АЦСТ-4-07486 | Пв | 18.02.2030 | АЦСТ - 4 | не загружена | открыть
ООО "СИРИУС" |  |  | 1(М01), 2(М03), 1(М01)+2(М03) | группа 3 (М03) | РД | НГДО | [7 empty] | АЦСТ-4-07487 | Пв | 18.02.2030 | АЦСТ - 4 | не загружена | открыть
ООО "СИРИУС" |  |  | 1(М01), 2(М03), 1(М01)+2(М03) | группа 3 (М03) | РД | НГДО | [7 empty] | АЦСТ-4-07488 | Пв | 18.02.2030 | АЦСТ - 4 | не загружена | открыть
ООО "СИРИУС" |  |  | 1(М01), 2(М03), 1(М01)+2(М03) | группа 3 (М03) | РД | НГДО | [7 empty] | АЦСТ-4-07489 | Пв | 18.02.2030 | АЦСТ - 4 | не загружена | открыть
ООО "СК "МАСТЕР МЕТАЛЛ" |  |  | 1(М01), 2(М03) | группа 3 (М03) | РД | КСМ | [7 empty] | АЦСТ-99-03699 | Пв | 13.01.2030 | АЦСТ-99 | не загружена | открыть
ООО "СК "МАСТЕР МЕТАЛЛ" |  |  | 1(М01), 2(М03) | группа 3 (М03) | МПГ | КСМ | [7 empty] | АЦСТ-99-03700 | Пв | 13.01.2030 | АЦСТ-99 | не загружена | открыть
ООО "СК "МАСТЕР МЕТАЛЛ" |  |  | 1(М01), 2(М03) | группа 3 (М03) | РД | СК | [7 empty] | АЦСТ-99-03701 | Пв | 13.01.2030 | АЦСТ-99 | не загружена | открыть
ООО "СК "Северная гавань" |  |  | 1(М01), 2(М03) | группа 3 (М03) | РД | НГДО | [7 empty] | АЦСТ-98-09695 | Пв | 24.03.2027 | АЦСТ-98 | не загружена | открыть
ООО "СК "Северная гавань" |  |  | 2(М03) | группа 3 (М03) | РД | НГДО | [7 empty] | АЦСТ-98-09696 | Пв | 27.03.2027 | АЦСТ-98 | не загружена | открыть
ООО "СК "Северная гавань" |  |  | 2(М03) | группа 3 (М03) | РД | НГДО | [7 empty] | АЦСТ-98-09697 | Пв | 27.03.2027 | АЦСТ-98 | не загружена | открыть
ООО "СК "Северная гавань" |  |  | 2(М03), 1(М01)+2(М03) | группа 3 (М03) | РД | НГДО | [7 empty] | АЦСТ-98-09846 | Пв | 17.07.2027 | АЦСТ-98 | не загружена | открыть
ООО "СК МПС" |  |  | 1(М01), 2(М03) | группа 3 (М03) | МПГ | КСМ | [7 empty] | АЦСТ-99-03368 | Пв | 19.12.2028 | АЦСТ-99 | не загружена | открыть
ООО "СК МПС" |  |  | 1(М01), 2(М03) | группа 3 (М03) | АФ | КСМ | [7 empty] | АЦСТ-99-03369 | Пв | 19.12.2028 | АЦСТ-99 | не загружена | открыть
ООО "СК РусВелдинг" |  |  | 1(М01), 2(М03), 3(М03), 2(М03)+3(М03), 1(М01)+2(М03), 1(М01)+3(М03) | группа 3 (М03) | РД | НГДО | [7 empty] | АЦСТ-94-02165 | Пв | 24.04.2029 | АЦСТ-94 | не загружена | открыть
ООО "СК РусВелдинг" |  |  | 1(М01), 2(М03), 3(М03), 2(М03)+3(М03), 1(М01)+2(М03), 1(М01)+3(М03) | группа 3 (М03) | РД | НГДО | [7 empty] | АЦСТ-94-02166 | Пв | 24.04.2029 | АЦСТ-94 | не загружена | открыть
ООО "СК РусВелдинг" |  |  | 1(М01)+2(М03), 1(М01)+3(М03), 2(М03)+3(М03) | группа 3 (М03) | РД | НГДО | [7 empty] | АЦСТ-94-02167 | Пв | 29.04.2029 | АЦСТ-94 | не загружена | открыть
ООО "СК РусВелдинг" |  |  | 1(М01), 2(М03), 1(М01)+2(М03), 9(М11) | группа 3 (М03) | РД | ОХНВП | [7 empty] | АЦСТ-94-02225 | Пв | 03.09.2029 | АЦСТ-94 | не загружена | открыть
ООО "СК РусВелдинг" |  |  | 3(М03) | группа 3 (М03) | РД | НГДО | [7 empty] | АЦСТ-94-02253 | Пв | 11.12.2029 | АЦСТ-94 | не загружена | открыть
ООО "СК РусВелдинг" |  |  | 3(М03) | группа 3 (М03) | ААДП | НГДО | [7 empty] | АЦСТ-94-02254 | Пв | 16.12.2029 | АЦСТ-94 | не загружена | открыть
ООО "СК РусВелдинг" |  |  | 3(М03) | группа 3 (М03) | РД | НГДО | [7 empty] | АЦСТ-94-02263 | Пв | 11.03.2030 | АЦСТ-94 | не загружена | открыть
ООО "СК РусВелдинг" |  |  | 3(М03) | группа 3 (М03) | РД | НГДО | [7 empty] | АЦСТ-94-02264 | Пв | 11.03.2030 | АЦСТ-94 | не загружена | открыть
ООО "СК РусВелдинг" |  |  | 3(М03) | группа 3 (М03) | РД | НГДО | [7 empty] | АЦСТ-94-02265 | Пв | 11.03.2030 | АЦСТ-94 | не загружена | открыть
ООО "СК СЕВЕРНАЯ ГАВАНЬ" |  |  | 2(М03) | группа 3 (М03) | РД | НГДО | [7 empty] | АЦСТ-56-03308 | Пв | 15.09.2027 | АЦСТ-56 | не загружена | открыть
ООО "СК СЕВЕРНАЯ ГАВАНЬ" |  |  | 2(М03) | группа 3 (М03) | РД | НГДО | [7 empty] | АЦСТ-56-03309 | Пв | 15.09.2027 | АЦСТ-56 | не загружена | открыть
ООО "СК СЕВЕРНАЯ ГАВАНЬ" |  |  | 2(М03) | группа 3 (М03) | РД | НГДО | [7 empty] | АЦСТ-56-03310 | Пв | 15.09.2027 | АЦСТ-56 | не загружена | открыть
ООО "СК СЕВЕРНАЯ ГАВАНЬ" |  |  | 2(М03) | группа 3 (М03) | РД | НГДО | [7 empty] | АЦСТ-56-03311 | Пв | 15.09.2027 | АЦСТ-56 | не загружена | открыть
ООО "СК СЕВЕРНАЯ ГАВАНЬ" |  |  | 2(М03) | группа 3 (М03) | РД | НГДО | [7 empty] | АЦСТ-56-03312 | Пв | 15.09.2027 | АЦСТ-56 | не загружена | открыть
ООО "СК СЕВЕРНАЯ ГАВАНЬ" |  |  | 2(М03) | группа 3 (М03) | РД | НГДО | [7 empty] | АЦСТ-56-03313 | Пв | 15.09.2027 | АЦСТ-56 | не загружена | открыть
ООО "СК СЕВЕРНАЯ ГАВАНЬ" |  |  | 2(М03)13(М31) | группа 3 (М03) | ПАК | НГДО | [7 empty] | АЦСТ-56-03318 | Пв | 18.09.2027 | АЦСТ-56 | не загружена | открыть
ООО "СК СЕВЕРНАЯ ГАВАНЬ" |  |  | 2(М03)13(М31) | группа 3 (М03) | ПАК | НГДО | [7 empty] | АЦСТ-56-03319 | Пв | 18.09.2027 | АЦСТ-56 | не загружена | открыть
ООО "СК СЕВЕРНАЯ ГАВАНЬ" |  |  | 2(М03) | группа 3 (М03) | РД | НГДО | [7 empty] | АЦСТ-56-03320 | Пв | 18.09.2027 | АЦСТ-56 | не загружена | открыть
ООО "СК СЕВЕРНАЯ ГАВАНЬ" |  |  | 2(М03) | группа 3 (М03) | ААДП | НГДО | [7 empty] | АЦСТ-56-03321 | Пв | 18.09.2027 | АЦСТ-56 | не загружена | открыть
ООО "СК СЕВЕРНАЯ ГАВАНЬ" |  |  | 2(М03) | группа 3 (М03) | ААДП | НГДО | [7 empty] | АЦСТ-56-03324 | Пв | 25.09.2027 | АЦСТ-56 | не загружена | открыть
ООО "СК СЕВЕРНАЯ ГАВАНЬ" |  |  | 2(М03) | группа 3 (М03) | ААДП | НГДО | [7 empty] | АЦСТ-56-03325 | Пв | 25.09.2027 | АЦСТ-56 | не загружена | открыть
ООО "СК СЕВЕРНАЯ ГАВАНЬ" |  |  | 2(М03) | группа 3 (М03) | РД | НГДО | [7 empty] | АЦСТ-56-03326 | Пв | 25.09.2027 | АЦСТ-56 | не загружена | открыть
ООО "СК СЕВЕРНАЯ ГАВАНЬ" |  |  | 2(М03) | группа 3 (М03) | РД | НГДО | [7 empty] | АЦСТ-56-03327 | Пв | 25.09.2027 | АЦСТ-56 | не загружена | открыть
ООО "СК СЕВЕРНАЯ ГАВАНЬ" |  |  | 2(М03) | группа 3 (М03) | РД | НГДО | [7 empty] | АЦСТ-56-03334 | Пв | 03.10.2027 | АЦСТ-56 | не загружена | открыть
ООО "СК СЕВЕРНАЯ ГАВАНЬ" |  |  | 2(М03) | группа 3 (М03) | РД | НГДО | [7 empty] | АЦСТ-56-03335 | Пв | 03.10.2027 | АЦСТ-56 | не загружена | открыть
ООО "СК СЕВЕРНАЯ ГАВАНЬ" |  |  | 2(М03) | группа 3 (М03) | РД | НГДО | [7 empty] | АЦСТ-56-03336 | Пв | 03.10.2027 | АЦСТ-56 | не загружена | открыть
ООО "СК СЕВЕРНАЯ ГАВАНЬ" |  |  | 2(М03) | группа 3 (М03) | РД | НГДО | [7 empty] | АЦСТ-56-03337 | Пв | 03.10.2027 | АЦСТ-56 | не загружена | открыть
ООО "СК СЕВЕРНАЯ ГАВАНЬ" |  |  | 2(М03)13(М31) | группа 3 (М03) | ПАК | НГДО | [7 empty] | АЦСТ-56-03338 | Пв | 03.10.2027 | АЦСТ-56 | не загружена | открыть
ООО "СК СЕВЕРНАЯ ГАВАНЬ" |  |  | 2(М03) | группа 3 (М03) | РД | НГДО | [7 empty] | АЦСТ-56-03359 | Пв | 23.10.2027 | АЦСТ-56 | не загружена | открыть
ООО "СК СЕВЕРНАЯ ГАВАНЬ" |  |  | 2(М03), ВТЗ", ) | группа 3 (М03) | РД | НГДО | [7 empty] | АЦСТ-56-03360 | Пв | 23.10.2027 | АЦСТ-56 | не загружена | открыть
ООО "СК СЕВЕРНАЯ ГАВАНЬ" |  |  | 2(М03) | группа 3 (М03) | РД | НГДО | [7 empty] | АЦСТ-56-03361 | Пв | 23.10.2027 | АЦСТ-56 | не загружена | открыть
ООО "СК СЕВЕРНАЯ ГАВАНЬ" |  |  | 2(М03) | группа 3 (М03) | РД | НГДО | [7 empty] | АЦСТ-56-03362 | Пв | 23.10.2027 | АЦСТ-56 | не загружена | открыть
ООО "СК СЕВЕРНАЯ ГАВАНЬ" |  |  | 2(М03) | группа 3 (М03) | РД | НГДО | [7 empty] | АЦСТ-56-03363 | Пв | 23.10.2027 | АЦСТ-56 | не загружена | открыть
ООО "СК СЕВЕРНАЯ ГАВАНЬ" |  |  | 2(М03) | группа 3 (М03) | РД | НГДО | [7 empty] | АЦСТ-56-03364 | Пв | 23.10.2027 | АЦСТ-56 | не загружена | открыть
ООО "СК СЕВЕРНАЯ ГАВАНЬ" |  |  | 2(М03) | группа 3 (М03) | РД | НГДО | [7 empty] | АЦСТ-56-03365 | Пв | 23.10.2027 | АЦСТ-56 | не загружена | открыть
ООО "СК СЕВЕРНАЯ ГАВАНЬ" |  |  | 2(М03) | группа 3 (М03) | РД | НГДО | [7 empty] | АЦСТ-56-03366 | Пв | 23.10.2027 | АЦСТ-56 | не загружена | открыть
ООО "СК СЗЭМ" | LB-52U | Электроды LB-52U - все слои шва. Допускается применение других аттестованных сварочных материалов в соответствии с требованиями ПТД. | 1 (М01) | группа 3 (М03) | РД | НГДО, ОХНВП | свыше 3,0 до 12,0 включительно / свыше 5,0 до 12,0 включительно / свыше 12,0 до 20,0 включительно / свыше 12,0 до 30,0 включительно / свыше 12,0 до 36,0 включительно* | свыше 25,0 до 150,0 включительно / свыше 150,0 до 500,0 включительно / свыше 500,0 до 1420,0 включительно / от 57,0 до 150,0 включительно | без подогрева / с подогревом | без термообработки | Н1; Г; В1; Н45 | ТИ-РД-ОХНВП16/НГДО4 15.01.2025 | Ручная дуговая сварка покрытыми электродами технологических трубопроводов химического, нефтехимического и нефтегазодобывающего оборудования | АЦСТ-161-00384 | Пв | 17.07.2029 | АЦСТ-161 | да | открыть
ООО "СК ССМ" |  |  | 1(М01), 2(М03), 1(М01)+2(М03) | группа 3 (М03) | РД | НГДО | [7 empty] | АЦСТ-4-07437 | Пв | 22.12.2029 | АЦСТ - 4 | не загружена | открыть
ООО "СК ССМ" |  |  | 1(М01), 2(М03), 1(М01)+2(М03) | группа 3 (М03) | РД | НГДО | [7 empty] | АЦСТ-4-07438 | Пв | 22.12.2029 | АЦСТ - 4 | не загружена | открыть
ООО "СК ССМ" |  |  | 1(М01), 2(М03), 1(М01)+2(М03) | группа 3 (М03) | РД | НГДО | [7 empty] | АЦСТ-4-07439 | Пв | 22.12.2029 | АЦСТ - 4 | не загружена | открыть
ООО "СК ССМ" |  |  | 1(М01), 2(М03), 1(М01)+2(М03) | группа 3 (М03) | РД | НГДО | [7 empty] | АЦСТ-4-07440 | Пв | 22.12.2029 | АЦСТ - 4 | не загружена | открыть
ООО "СК ССМ" |  |  | 1(М01), 2(М03), 1(М01)+2(М03) | группа 3 (М03) | РД | НГДО | [7 empty] | АЦСТ-4-07441 | Пв | 22.12.2029 | АЦСТ - 4 | не загружена | открыть
ООО "СК ССМ" |  |  | 1(М01), 2(М03), 1(М01)+2(М03) | группа 3 (М03) | РД | НГДО | [7 empty] | АЦСТ-4-07442 | Пв | 22.12.2029 | АЦСТ - 4 | не загружена | открыть
ООО "СК ССМ" |  |  | 1(М01), 2(М03), 1(М01)+2(М03) | группа 3 (М03) | РД | НГДО | [7 empty] | АЦСТ-4-07443 | Пв | 22.12.2029 | АЦСТ - 4 | не загружена | открыть
ООО "СК ССМ" |  |  | 1(М01), 2(М03), 1(М01)+2(М03) | группа 3 (М03) | РД | НГДО | [7 empty] | АЦСТ-4-07444 | Пв | 22.12.2029 | АЦСТ - 4 | не загружена | открыть
ООО "СКМ" |  |  | 1(М01), 2(М03) | группа 3 (М03) | РД | НГДО | [7 empty] | АЦСТ-4-06960 | Пв | 08.11.2028 | АЦСТ - 4 | не загружена | открыть
ООО "СКМ" |  |  | 1(М01), 2(М03), 1(М01)+2(М03) | группа 3 (М03) | РД | НГДО | [7 empty] | АЦСТ-4-06962 | Пв | 11.11.2028 | АЦСТ - 4 | не загружена | открыть
ООО "СКМ" |  |  | 1(М01), 2(М03), 1(М01)+2(М03) | группа 3 (М03) | РД | НГДО | [7 empty] | АЦСТ-4-06963 | Пв | 11.11.2028 | АЦСТ - 4 | не загружена | открыть
ООО "СЛК" | OK 53.70 | Электроды типа Э50А по ГОСТ 9467-75 марки ОК 53.70 - все слои шва. Допускается применение других аттестованных сварочных материалов в соответствии с требованиями ПТД. | 1 (М01) | группа 3 (М03) | РД | СК | от 4,0 до 12,0 включительно / труба (деталь): от 4,0 до 12,0 включительно + плоская деталь: от 4,0 до 12,0 включительно / свыше 3,0 до 12,0 включительно + свыше 3,0 до 12,0 включительно | свыше 150,0 до 500,0 включительно / свыше 500,0 до 1220,0 включительно / плоские детали / труба (деталь): свыше 25,0 до 150,0 включительно + плоская деталь / труба (деталь): свыше 150,0 до 500,0 включительно + плоская деталь | без подогрева | без термообработки | Н1; Г; В1 / Н1; Г; П1; В1 / Н2; П2; В1; Н45 / Н1; Н2; П2; В1 | СЛК-РД-СШ/УШ/СК1-М01/М03 17.10.2023 | Технология ручной дуговой сварки металлических конструкций | АЦСТ-147-00356 | Пв | 19.03.2028 | АЦСТ-147 | да | открыть
ООО "СЛК" | OK 53.70 | Электроды типа Э50А по ГОСТ 9467-75 марки ОК 53.70 - все слои шва. Допускается применение других аттестованных сварочных материалов в соответствии с требованиями ПТД. | 1 (М01) | группа 3 (М03) | РД | ОХНВП | от 4,0 до 12,0 включительно / свыше 12,0 до 20,0 включительно / патрубок (деталь): от 4,0 до 12,0 включительно + основная труба: от 4,0 до 24,0 включительно | свыше 25,0 до 150,0 включительно / свыше 150,0 до 500,0 включительно / свыше 500,0 до 1220,0 включительно / патрубок (деталь): свыше 25,0 до 150,0 включительно + основная труба: свыше 150,0 до 1220,0 включительно | без подогрева | без термообработки | Н1; Г; В1; Н45 / Н1; Г; В1 / Н2; П2; В1; Н45 | СЛК-РД-СШ/УШ/ОХНВП-М01/03 17.10.2023 | Технология ручной дуговой сварки электродами с основным видом покрытия технологических трубопроводов и деталей трубопроводов | АЦСТ-147-00357 | Пв | 19.03.2028 | АЦСТ-147 | да | открыть
ООО "СЛК" | Св-08Г2С, OK 53.70, OK 74.70 | Для сварки (ремонта) корневого слоя шва: Сварочная проволока марки Св-08Г2С; Для сварки (ремонта) заполняющих, облицовочных слоев: Электроды типа Э50А по ГОСТ 9467-75 марки ОК 53.70. Допускается применение других аттестованных сварочных материалов в соответствии с требованиями ПТД. / Для сварки (ремонта) корневого слоя шва: Сварочная проволока марки Св-08Г2С; Для сварки (ремонта) заполняющих, облицовочных слоев: Электроды типа Э60 по ГОСТ 9467-75 марки ОК 74.70. Допускается применение других аттестованных сварочных материалов в соответствии с требованиями ПТД. | 1 (М01) / 2 (М03) | группа 3 (М03) | МП+РД | ОХНВП | от 5,0 до 12,0 включительно | от 89,0 до 150,0 включительно / свыше 150,0 до 500,0 включительно / свыше 500,0 до 1220,0 включительно | без подогрева* | без термообработки | МП: Г; В2; Н45; РД: Г; В1; Н45 | СЛК-МП/РД_РЕМ-СШ/ОХНВП-М01-М03 17.11.2023 | Технология комбинированной сварки ремонта: МП + РД сварных соединений технологических трубопроводов и деталей трубопроводов | АЦСТ-147-00411 | Пв | 17.06.2028 | АЦСТ-147 | да | открыть
ООО "СЛК" |  | Разовая тигель-форма РТФ-К с медной термитной смесью по ТУ 522152-033-12719185-2011 | 1+13 (М01+М31) / 2+13 (М03+М31) | группа 3 (М03) | Т | ОХНВП | от 8,0 до 12,0 включительно / свыше 12,0 до 20,0 включительно | от 325,0 до 500,0 включительно / свыше 500,0 до 1220,0 включительно | с подогревом | без термообработки | Н2 | ТИ-СЛК-Т-001-2025 09.01.2025 | Технология термитной сварки (приварки) выводов ЭХЗ по проекту "Амурский газохимический комплекс" по объекту строительства "Межзаводские технологические трубопроводы от АГПЗ до АГХК" | АЦСТ-147-00569 | Пв | 22.04.2029 | АЦСТ-147 | да | открыть
ООО "СЛК" |  |  | 1(М01), 1(М01)2(М03) | группа 3 (М03) | РД | НГДО | [7 empty] | АЦСТ-99-02732 | Пв | 03.11.2026 | АЦСТ-99 | не загружена | открыть
ООО "СЛК" |  |  | 1(М01), 1(М01)2(М03) | группа 3 (М03) | РД | НГДО | [7 empty] | АЦСТ-99-02733 | Пв | 03.11.2026 | АЦСТ-99 | не загружена | открыть
ООО "СЛК" |  |  | 1(М01), 1(М01)+2(М03), 2(М03) | группа 3 (М03) | РД | НГДО | [7 empty] | АЦСТ-99-02734 | Пв | 03.11.2026 | АЦСТ-99 | не загружена | открыть
ООО "СЛК" |  |  | 1(М01), 1(М01)+2(М03), 2(М03) | группа 3 (М03) | РД | НГДО | [7 empty] | АЦСТ-99-02735 | Пв | 03.11.2026 | АЦСТ-99 | не загружена | открыть
ООО "СЛК" |  |  | 1(М01), 2(М03) | группа 3 (М03) | РД | НГДО | [7 empty] | АЦСТ-99-02736 | Пв | 03.11.2026 | АЦСТ-99 | не загружена | открыть
ООО "СЛК" |  |  | 1(М01), 2(М03) | группа 3 (М03) | РД | НГДО | [7 empty] | АЦСТ-99-02737 | Пв | 03.11.2026 | АЦСТ-99 | не загружена | открыть
ООО "СЛК" |  |  | 1(М01), 2(М03) | группа 3 (М03) | РД | НГДО | [7 empty] | АЦСТ-99-02738 | Пв | 03.11.2026 | АЦСТ-99 | не загружена | открыть
ООО "СММ-ТЯЖМАШ" | Св-08Г2С | Св-08Г2С и другие марки, указанные в ПТД | Группа 1, марки согласно ПТД | группа 3 (М03) | МП | ПТО | от 2,0 до 4,0 включительно / от 3,0 до 8,0 включительно / от 5,0 до 40,0 включительно / свыше 40,0 до 60,0 включительно / свыше 40,0 до 120,0 включительно | плоские детали | без подогрева / с подогревом | без термообработки | Н1; Г; В1 | ТИ.СММ.ТМ-01-23-ТО 03.02.2023 | Технологическая инструкция. Сварка сталей, работающих при температуре -50°С | АЦСТ-56-03330 | Пв | 26.09.2027 | АЦСТ-56 | да | открыть
ООО "СММ-ТЯЖМАШ" | Св-08Г2С | Св-08Г2С и другие марки, указанные в ПТД | Группа 1, марки согласно ПТД | группа 3 (М03) | МП | МО, СК | от 2,0 до 4,0 включительно / от 3,0 до 8,0 включительно / от 5,0 до 20,0 включительно / свыше 20,0 до 40,0 включительно / свыше 40,0 до 60,0 включительно / свыше 40,0 до 120,0 включительно | плоские детали | без подогрева / с подогревом | без термообработки | Н1; Г; В1 | ТИ.СММ.ТМ-01-23-ТО 03.02.2023 | Технологическая инструкция. Сварка сталей, работающих при температуре -50°С | АЦСТ-56-03331 | Пв | 26.09.2027 | АЦСТ-56 | да | открыть
ООО "СММ-ТЯЖМАШ" | OK Flux 10.62, Св-08ГА | Флюс: OK Flux 10.62 + проволока: Св-08ГА и другие марки, указанные в ПТД | Группа 1, марки согласно ПТД | группа 3 (М03) | АФ | ПТО | от 7,0 до 12,0 включительно / от 7,0 до 20,0 включительно / от 20,0 до 30,0 включительно / от 20,0 до 60,0 включительно | плоские детали | без подогрева | без термообработки | Н1 | ТИ.СММ.ТМ-09-23-ТО 22.09.2023 | Технологическая инструкция. Автоматическая сварка под флюсом | АЦСТ-56-03484 | Пв | 25.12.2027 | АЦСТ-56 | да | открыть
ООО "СМН" |  |  | 1(М01), 2(М03) | группа 3 (М03) | МП | СК | Свыше 3 до 50 включительно / Свыше 3 до 25 включительно | плоские детали | без подогрева* / без подогрева | без термообработки |  | МП-СК 26.02.2024 | Механизированная сварка плавящимся электродом в смеси защитных газов металлических строительных конструкций | АЦСТ-20-02476 | Пв | 03.06.2028 | АЦСТ-20 | да | открыть
ООО "СМН" |  |  | 1(М01), 2(М03) | группа 3 (М03) | МП | ОХНВП | Свыше 3 до 30 включительно | плоские детали | без подогрева | без термообработки** |  | МП-ОХНВП-сосуды 26.02.2024 | Механизированная сварка плавящимся электродом в смеси защитных газов сосудов для хранения взрывопожароопасных и токсичных веществ | АЦСТ-20-02477 | Пв | 03.06.2028 | АЦСТ-20 | да | открыть
ООО "СМНМ-ВИКО, Инженерно-строительная компания" | TENACITO 100, E11018-GH4R, FOX EV 85 | тип Е12018-G по AWS/SFA A5.5, марка TENACITO 100; тип E11018-GH4R по AWS/SFA A5.5, марка ВÖHLER FOX EV 85 и другие аттестованные аналоги в соответствии с ПТД | 3 (М03) | группа 3 (М03) | РД | ПТО | от 7.5 до 30.0 включительно / основной элемент: от 7.5 до 30.0 включительно; привариваемый элемент: от 7.5 до 30.0 включительно | плоские детали / основной элемент: плоские детали; привариваемый элемент: плоские детали | с подогревом | без термообработки | Н1; Г; П1; В1 / Н2; П2; В1 | ТИ-СМНМ-РД-ПТО/СК 28.04.2025 | Технология ручной дуговой сварки покрытыми электродами при изготовлении грузоподъемных кранов, металлических конструкций подъемно-транспортного оборудования | АЦСТ-32-01625 | Пв | 09.09.2029 | АЦСТ-32 | да | открыть
ООО "СМНМ-ВИКО, Инженерно-строительная компания" | TENACITO 100, E11018-GH4R, FOX EV 85 | тип Е12018-G по AWS/SFA A5.5, марка TENACITO 100; тип E11018-GH4R по AWS/SFA A5.5, марка ВÖHLER FOX EV 85 и другие аттестованные аналоги в соответствии с ПТД | 3 (М03) | группа 3 (М03) | РД | СК | от 7.5 до 30.0 включительно / основной элемент: от 7.5 до 30.0 включительно; привариваемый элемент: от 7.5 до 30.0 включительно | плоские детали / основной элемент: плоские детали; привариваемый элемент: плоские детали | с подогревом | без термообработки | Н1; Г; П1; В1 / Н2; П2; В1 | ТИ-СМНМ-РД-ПТО/СК 28.04.2025 | Технология ручной дуговой сварки покрытыми электродами при изготовлении металлических строительных конструкций | АЦСТ-32-01626 | Пв | 09.09.2029 | АЦСТ-32 | да | открыть
ООО "СМНМ-ВИКО, Инженерно-строительная компания" |  |  | 1(М01), 2(М03), 1+2(М01+М03) | группа 3 (М03) | РАД | НГДО | [7 empty] | АЦСТ-32-01664 | Пв | 24.09.2030 | АЦСТ-32 | не загружена | открыть
ООО "СМНМ-ВИКО, Инженерно-строительная компания" | ER70S-6, SFA/AWS A5.18, Weld T W4Si1, ER80S-Nil, SFA/AWS A5.28, Weld T 80S-Ni1 | Пс-тип ER70S-6 по SFA/AWS A5.18, марка Weld T W4Si1; Пс-тип ER80S-Nil по SFA/AWS A5.28, марка Weld T 80S-Ni1 или аттестованные аналоги в соответствии с ПТД; неплавящийся вольфрамовый электрод, аргон высокой чистоты по ГОСТ 10157-2016 | 1(М01); 2(М03); 1+2(М01+М03) | группа 3 (М03) | РАД | НГДО, ОХНВП | от 3.0 до 12.0 включительно / основная труба: от 3.0 до 12.0 включительно; привариваемая труба: от 3.0 до 12.0 включительно | от 28.5 до 114.0 включительно / от 84.0 до 336.0 включительно / основная труба: от 28.5 до 114.0 включительно; привариваемая труба: от 28.5 до 114.0 включительно | с подогревом | без термообработки | Н1; Г; В1; Н45 / Н2; В1; Н45 | ТИ-СМНМ-РАД-CS-P-13ХФА 15.06.2026 | Ручная аргонодуговая сварка неплавящимся электродом (РАД) при изготовлении, монтаже и ремонте технологических трубопроводов из конструкционной легированной стали повышенной коррозионной стойкости и хладостойкости - WPS-SMV-13ХФА-РАД-47 | АЦСТ-32-01665 | Пв | 25.09.2030 | АЦСТ-32 | да | открыть
ООО "СМП "ЮТМ" | Св-08Г2С | Св-08Г2С и другие аттестованные сварочные материалы в соответствии с требованиями ПТД | 2 (М03) | группа 3 (М03) | МП | ОХНВП | 3<S≤12 / 12<S≤28 | Плоские детали | без подогрева | без термообработки | Н1; Г; П1; В1 | ТК-МП-ОХНВП4-СМП. 24.08.2026 | Технология механизированной сварки плавящимся электродом в среде активных газов и смесях (МП) вертикальных цилиндрических стальных резервуаров | АЦСТ-4-07785 | Пв | 02.10.2030 | АЦСТ - 4 | да | открыть
ООО "СМП "ЮТМ" | Св-08Г2С, Св-10НМА, EWC FLUX 780 | Корневой слой: Св-08Г2С, заполняющие и облицовочный слои: Св-10НМА, EWC FLUX 780 и другие аттестованные сварочные материалы в соответствии с требованиями ПТД | 2 (М03) | группа 3 (М03) | МП+АФ | ОХНВП | 3<S≤12 / 12<S≤28 | Плоские детали | без подогрева | без термообработки | Г | ТК-АФ-ОХНВП4-СМП. 24.08.2026 | Технология комбинированной сварки горизонтальных стыков стенки резервуара: механизированной сварки в защитном газе (МП) + автоматической сварки под флюсом (АФ) | АЦСТ-4-07786 | Пв | 02.10.2030 | АЦСТ - 4 | да | открыть
ООО "СМП "ЮТМ" | Св-08Г2С, Св-10НМА, EWC FLUX 780 | Корневой слой: Св-08Г2С, заполняющие и облицовочный слои: Св-10НМА, EWC FLUX 780 и другие аттестованные сварочные материалы в соответствии с требованиями ПТД | 2 (М03); 2+1 (М03+М01) / 1 (М01); 2 (М03); 2+1 (М03+М01) | группа 3 (М03) | МП | ОХНВП | деталь 1: 3<S≤12; деталь 2: 3<S≤30 / деталь 1: 12<S≤30; деталь 2: 12<S≤30 | Плоские детали | без подогрева | без термообработки | Н2 | ТК-АФ-Т-ОХНВП4-СМП . 24.08.2026 | Технология комбинированной механизированной сварки плавящимся электродом в среде активных газов и смесях и автоматической сварки под флюсом (МП+АФ) резервуаров для хранения взрывопожароопасных и токсичных веществ | АЦСТ-4-07787 | Пв | 02.10.2030 | АЦСТ - 4 | да | открыть
ООО "СМС" | LB-52U, OK 53.70, OK 74.70 | Электроды: Э50А (УОНИИ 13/55; LB-52U; ОК 53.70) и другие аттестованные аналоги, указанные в ПТД / Электроды: Э50А (УОНИИ 13/55, LB-52U, ОК 53.70) - сварка корня шва; Э60 (ОК 74.70) - сварка заполняющих и облицовочного слоев шва и другие аттестованные аналоги, указанные в ПТД | 1 (М01) / 2+1 (М03+М01) / 2 (М03) | группа 3 (М03) | РД | НГДО, ОХНВП | свыше 12,0 до 32,0 включительно* / свыше 5,0 до 12,0 включительно / свыше 12,0 до 30,0 включительно | свыше 150,0 до 500,0 включительно / свыше 500,0 до 1820,0 включительно | без подогрева / с подогревом | без термообработки | Н1; Г; В1; Н45 / Н1; Г; В1 | СМС-РД-НГДО.4/ОХНВП.16-2023 31.01.2023 | Технология ручной дуговой сварки при изготовлении, монтаже, ремонте и реконструкции технологических трубопроводов | АЦСТ-22-03323 | Пв | 14.02.2028 | АЦСТ-22 | да | открыть
ООО "СМТ" |  |  | Группа 2 (св. К54 до К60 вкл.), марки согласно ПТД | марка σт≥420 | РД | НГДО | [7 empty] | АЦСТ-56-03397 | Пв | 16.11.2027 | АЦСТ-56 | не загружена | открыть
ООО "СМТ" |  |  | Группа 2 (св. К54 до К60 вкл.), марки согласно ПТД | марка σт≥420 | РД | НГДО | [7 empty] | АЦСТ-56-03408 | Пв | 21.11.2027 | АЦСТ-56 | не загружена | открыть
ООО "СМТ" |  |  | Группа 2 (св. К54 до К60 вкл.), марки согласно ПТД | марка σт≥420 | РД | НГДО | [7 empty] | АЦСТ-56-03410 | Пв | 24.11.2027 | АЦСТ-56 | не загружена | открыть
ООО "СМТ" |  |  | Группа 2 (св. К54 до К60 вкл.), марки согласно ПТД | марка σт≥420 | РД | НГДО | [7 empty] | АЦСТ-56-03432 | Пв | 06.12.2027 | АЦСТ-56 | не загружена | открыть
ООО "СМУ-7" |  |  | 2(М03) | группа 3 (М03) | МП+АПИ | НГДО | [7 empty] | АЦСТ-110-01963 | Пв | 06.02.2027 | АЦСТ-110 | не загружена | открыть
ООО "СМУ-7" |  |  | 2(М03) | группа 3 (М03) | РД | НГДО | [7 empty] | АЦСТ-110-01964 | Пв | 06.02.2027 | АЦСТ-110 | не загружена | открыть
ООО "СМУ-7" |  |  | 2(М03) | группа 3 (М03) | РД | НГДО | [7 empty] | АЦСТ-110-01967 | Пв | 08.02.2027 | АЦСТ-110 | не загружена | открыть
ООО "СМУ-7" |  |  | 2(М03), 1(М01) | группа 3 (М03) | РД | НГДО | [7 empty] | АЦСТ-110-02276 | Пв | 13.09.2028 | АЦСТ-110 | не загружена | открыть
ООО "СМУ-7" |  |  | 2(М03), 1(М01) | группа 3 (М03) | РД | НГДО | [7 empty] | АЦСТ-110-02277 | Пв | 13.09.2028 | АЦСТ-110 | не загружена | открыть
ООО "СМУ-7" |  |  | 2(М03), 1(М01) | группа 3 (М03) | РД | НГДО | [7 empty] | АЦСТ-110-02278 | Пв | 13.09.2028 | АЦСТ-110 | не загружена | открыть
ООО "СМУ-7" |  |  | 1(М01), 2(М03) | группа 3 (М03) | РД | НГДО | [7 empty] | АЦСТ-110-02279 | Пв | 13.09.2028 | АЦСТ-110 | не загружена | открыть
ООО "СНК" |  |  | 2(М03), 1(М01), 1(М01)+2(М03) | группа 3 (М03) | РД | НГДО | [7 empty] | АЦСТ-12-07360 | Пв | 05.09.2028 | АЦСТ-12 | не загружена | открыть
ООО "СНК" |  |  | 1(М01), 2(М03), 1(М01)+2(М03), 2(М03)+1(М01) | группа 3 (М03) | РД | НГДО | [7 empty] | АЦСТ-12-07361 | Пв | 05.09.2028 | АЦСТ-12 | не загружена | открыть
ООО "СНК" |  |  | 1(М01)+2(М03), 2(М03), 1(М01) | группа 3 (М03) | РД | НГДО | [7 empty] | АЦСТ-12-07362 | Пв | 05.09.2028 | АЦСТ-12 | не загружена | открыть
ООО "СНК" |  |  | 1(М01), 2(М03), 1(М01)+2(М03), 2(М03)+1(М01) | группа 3 (М03) | РД | НГДО | [7 empty] | АЦСТ-12-07366 | Пв | 05.09.2028 | АЦСТ-12 | не загружена | открыть
ООО "СП ВИС-МОС" |  |  | 1(М01)2(М03), 1(М01), 2(М03) | группа 3 (М03) | РД | НГДО | [7 empty] | АЦСТ-12-07430 | Пв | 14.10.2028 | АЦСТ-12 | не загружена | открыть
ООО "СП ВИС-МОС" |  |  | 1(М01)2(М03), 1(М01), 2(М03) | группа 3 (М03) | РД | НГДО | [7 empty] | АЦСТ-12-07431 | Пв | 14.10.2028 | АЦСТ-12 | не загружена | открыть
ООО "СП ВИС-МОС" |  |  | 1(М01), 1(М01)2(М03) | группа 3 (М03) | РД | НГДО | [7 empty] | АЦСТ-12-07432 | Пв | 14.10.2028 | АЦСТ-12 | не загружена | открыть
ООО "СП ВИС-МОС" |  |  | 2(М03), 1(М01), 1(М01)+2(М03) | группа 3 (М03) | РД | НГДО | [7 empty] | АЦСТ-12-07695 | Пв | 14.05.2029 | АЦСТ-12 | не загружена | открыть
ООО "СП ВИС-МОС" |  |  | 1(М01)+2(М03), 1(М01) | группа 3 (М03) | РД | НГДО | [7 empty] | АЦСТ-12-07697 | Пв | 14.05.2029 | АЦСТ-12 | не загружена | открыть
ООО "СП КОНСТРУКЦИЯ" |  |  | 1(М01), 2(М03), 2+1(М03+М01) | группа 3 (М03) | МП | СК | [7 empty] | АЦСТ-83-01268 | Пв | 17.06.2028 | АЦСТ-83 | не загружена | открыть
ООО "СПЕКТР" |  |  | 1(М01), 2(М03), 1(М01)+2(М03) | группа 3 (М03) | РД | НГДО | [7 empty] | АЦСТ-94-02159 | Пв | 09.04.2029 | АЦСТ-94 | не загружена | открыть
ООО "СПЕЦМОНТАЖ" |  |  | Группа 2 (св. К54 до К60 вкл.), марки согласно ПТД | марка σт≥420 | РД | НГДО | [7 empty] | АЦСТ-56-03247 | Пв | 06.07.2027 | АЦСТ-56 | не загружена | открыть
ООО "СПЕЦМОНТАЖ" |  |  | Группа 2 (св. К54 до К60 вкл.), марки согласно ПТД | марка σт≥420 | РД | НГДО | [7 empty] | АЦСТ-56-03263 | Пв | 18.07.2027 | АЦСТ-56 | не загружена | открыть
ООО "СПЕЦМОНТАЖ" |  |  | Группа 2 (св. К54 до К60 вкл.), марки согласно ПТД | марка σт≥420 | РД | НГДО | [7 empty] | АЦСТ-56-03264 | Пв | 18.07.2027 | АЦСТ-56 | не загружена | открыть
ООО "СПЕЦМОНТАЖ" |  |  | Патрубок и основная труба: Группа 1 (до К54 вкл.), марки согласно ПТД., Патрубок: Группа 1 (до К54 вкл.)+Основная труба: Группа 2 (св. К54 до К60 вкл.) марки согласно ПТД. | марка σт≥420 | РД | НГДО | [7 empty] | АЦСТ-56-03265 | Пв | 18.07.2027 | АЦСТ-56 | не загружена | открыть
ООО "СПЕЦМОНТАЖСТРОЙ" |  |  | 2(М03) | группа 3 (М03) | РД | НГДО | [7 empty] | АЦСТ-94-01826 | Пв | 11.03.2027 | АЦСТ-94 | не загружена | открыть
ООО "СПЕЦМОНТАЖСТРОЙ" |  |  | 1(М01), 2(М03) | группа 3 (М03) | РД | НГДО | [7 empty] | АЦСТ-94-01827 | Пв | 11.03.2027 | АЦСТ-94 | не загружена | открыть
ООО "СПЕЦМОНТАЖСТРОЙ" |  |  | 1(М01), 2(М03) | группа 3 (М03) | РД | НГДО | [7 empty] | АЦСТ-94-01828 | Пв | 11.03.2027 | АЦСТ-94 | не загружена | открыть
ООО "СПЕЦМОНТАЖСТРОЙ" |  |  | 1(М01), 2(М03) | группа 3 (М03) | РД | НГДО | [7 empty] | АЦСТ-94-01829 | Пв | 11.03.2027 | АЦСТ-94 | не загружена | открыть
ООО "СПЕЦМОНТАЖСТРОЙ" |  |  | 1(М01), 2(М03) | группа 3 (М03) | РД | НГДО | [7 empty] | АЦСТ-94-01830 | Пв | 11.03.2027 | АЦСТ-94 | не загружена | открыть
ООО "СПЕЦНЕФТЕГАЗСТРОЙ" |  |  | 1(М01), 2(М03), 1(М01)+2(М03) | группа 3 (М03) | РД | НГДО | [7 empty] | АЦСТ-12-06995 | Пв | 22.12.2027 | АЦСТ-12 | не загружена | открыть
ООО "СПЕЦНЕФТЕГАЗСТРОЙ" |  |  | 1(М01), 2(М03), 1(М01)+2(М03) | группа 3 (М03) | РД | НГДО | [7 empty] | АЦСТ-12-06996 | Пв | 22.12.2027 | АЦСТ-12 | не загружена | открыть
ООО "СПЕЦНЕФТЕГАЗСТРОЙ" |  |  | 1(М01)+2(М03), 2(М03), 1(М01) | группа 3 (М03) | РД | НГДО | [7 empty] | АЦСТ-12-07069 | Пв | 12.02.2028 | АЦСТ-12 | не загружена | открыть
ООО "СПЕЦНЕФТЕГАЗСТРОЙ" |  |  | 2(М03), 1(М01), 1(М01)+2(М03) | группа 3 (М03) | РД | НГДО | [7 empty] | АЦСТ-12-07070 | Пв | 13.02.2028 | АЦСТ-12 | не загружена | открыть
ООО "СПЕЦНЕФТЕГАЗСТРОЙ" |  |  | 2(М03), 1(М01), 1(М01)+2(М03) | группа 3 (М03) | РД | НГДО | [7 empty] | АЦСТ-12-07071 | Пв | 13.02.2028 | АЦСТ-12 | не загружена | открыть
ООО "СПЕЦНЕФТЕГАЗСТРОЙ" |  |  | 1(М01), 2(М03), 1(М01)+2(М03), 2(М03)+1(М01) | группа 3 (М03) | РД | НГДО | [7 empty] | АЦСТ-12-07072 | Пв | 13.02.2028 | АЦСТ-12 | не загружена | открыть
ООО "СПЕЦНЕФТЕГАЗСТРОЙ" |  |  | 1(М01), 2(М03), 1(М01)+2(М03), 2(М03)+1(М01) | группа 3 (М03) | РД | НГДО | [7 empty] | АЦСТ-12-07073 | Пв | 13.02.2028 | АЦСТ-12 | не загружена | открыть
ООО "СПЕЦНЕФТЕГАЗСТРОЙ" |  |  | 1(М01), 2(М03), 1(М01)+2(М03), 2(М03)+1(М01) | группа 3 (М03) | РД | НГДО | [7 empty] | АЦСТ-12-07074 | Пв | 13.02.2028 | АЦСТ-12 | не загружена | открыть
ООО "СПЕЦНЕФТЕГАЗСТРОЙ" |  |  | 1(М01), 2(М03), 1(М01)+2(М03), 2(М03)+1(М01) | группа 3 (М03) | РД | НГДО | [7 empty] | АЦСТ-12-07075 | Пв | 13.02.2028 | АЦСТ-12 | не загружена | открыть
ООО "СПЕЦНЕФТЕГАЗСТРОЙ" |  |  | 1(М01)+2(М03), 2(М03), 1(М01) | группа 3 (М03) | РД | НГДО | [7 empty] | АЦСТ-12-07076 | Пв | 13.02.2028 | АЦСТ-12 | не загружена | открыть
ООО "СПЕЦНЕФТЕГАЗСТРОЙ" |  |  | 1(М01)+2(М03), 1(М01) | группа 3 (М03) | РД | НГДО | [7 empty] | АЦСТ-12-07077 | Пв | 13.02.2028 | АЦСТ-12 | не загружена | открыть
ООО "СПЕЦНЕФТЕГАЗСТРОЙ" |  |  | 1(М01)+2(М03), 1(М01) | группа 3 (М03) | РД | НГДО | [7 empty] | АЦСТ-12-07078 | Пв | 13.02.2028 | АЦСТ-12 | не загружена | открыть
ООО "СПЕЦНЕФТЕГАЗСТРОЙ" |  |  | 1(М01), 1(М01)+2(М03), 2(М03) | группа 3 (М03) | РД | НГДО | [7 empty] | АЦСТ-12-07079 | Пв | 13.02.2028 | АЦСТ-12 | не загружена | открыть
ООО "СПЕЦНЕФТЕГАЗСТРОЙ" |  |  | 1(М01), 1(М01)+2(М03), 2(М03) | группа 3 (М03) | РД | НГДО | [7 empty] | АЦСТ-12-07080 | Пв | 13.02.2028 | АЦСТ-12 | не загружена | открыть
ООО "СПЕЦНЕФТЕГАЗСТРОЙ" |  |  | 2(М03), 1(М01), 1(М01)+2(М03) | группа 3 (М03) | МП+МПС | НГДО | [7 empty] | АЦСТ-12-07081 | Пв | 13.02.2028 | АЦСТ-12 | не загружена | открыть
ООО "СПЕЦНЕФТЕГАЗСТРОЙ" |  |  | 1(М01)1(М01), 1(М01)2(М03) | группа 3 (М03) | РД | НГДО | [7 empty] | АЦСТ-12-07241 | Пв | 13.06.2028 | АЦСТ-12 | не загружена | открыть
ООО "СПЕЦНЕФТЕГАЗСТРОЙ" |  |  | 1(М01)1(М01), 1(М01)2(М03) | группа 3 (М03) | РД | НГДО | [7 empty] | АЦСТ-12-07242 | Пв | 13.06.2028 | АЦСТ-12 | не загружена | открыть
ООО "СПЕЦНЕФТЕГАЗСТРОЙ" |  |  | 1(М01)+2(М03), 2(М03) | группа 3 (М03) | РД | НГДО | [7 empty] | АЦСТ-12-07243 | Пв | 13.06.2028 | АЦСТ-12 | не загружена | открыть
ООО "СПЕЦНЕФТЕГАЗСТРОЙ" |  |  | 2(М03) | группа 3 (М03) | РД | НГДО | [7 empty] | АЦСТ-12-08193 | Пв | 22.06.2030 | АЦСТ-12 | не загружена | открыть
ООО "СПЕЦСТРОЙСЕРВИС" |  |  | 2(М03), 1(М01), 2(М03)+1(М01) | группа 3 (М03) | РД | НГДО | [7 empty] | АЦСТ-98-10879 | Пв | 17.10.2029 | АЦСТ-98 | не загружена | открыть
ООО "СПЕЦСТРОЙСЕРВИС" |  |  | 2(М03), 2(М03)+1(М01), 1(М01) | группа 3 (М03) | РД | НГДО | [7 empty] | АЦСТ-98-10880 | Пв | 17.10.2029 | АЦСТ-98 | не загружена | открыть
ООО "СПЕЦСТРОЙСЕРВИС" |  |  | 2(М03), 1(М01), 2(М03)+1(М01) | группа 3 (М03) | РД | НГДО | [7 empty] | АЦСТ-98-10882 | Пв | 17.10.2029 | АЦСТ-98 | не загружена | открыть
ООО "СПЕЦСТРОЙСЕРВИС" |  |  | 2(М03), 1(М01), 2(М03)1(М01) | группа 3 (М03) | РД | НГДО | [7 empty] | АЦСТ-98-10894 | Пв | 30.10.2029 | АЦСТ-98 | не загружена | открыть
ООО "СПЕЦСТРОЙСЕРВИС" |  |  | 1(М01), 2(М03) | группа 3 (М03) | РД | НГДО | [7 empty] | АЦСТ-98-10906 | Пв | 07.11.2029 | АЦСТ-98 | не загружена | открыть
ООО "СПК" |  |  | 1(М01), 2(М03) | группа 3 (М03) | РД | НГДО | [7 empty] | АЦСТ-92-02855 | Пв | 14.07.2027 | АЦСТ-92 | не загружена | открыть
ООО "СПК" |  |  | 2(М03), 1(М01) | группа 3 (М03) | РД | НГДО | [7 empty] | АЦСТ-98-10597 | Пв | 10.03.2029 | АЦСТ-98 | не загружена | открыть
ООО "СПК" |  |  | 2(М03), 2(М03)+1(М01), 1(М01) | группа 3 (М03) | МП+МПС | НГДО | [7 empty] | АЦСТ-98-10598 | Пв | 10.03.2029 | АЦСТ-98 | не загружена | открыть
ООО "СПК" |  |  | 2(М03), 1(М01) | группа 3 (М03) | РД | НГДО | [7 empty] | АЦСТ-98-10608 | Пв | 13.03.2029 | АЦСТ-98 | не загружена | открыть
ООО "СПК" |  |  | 1(М01), 2(М03) | группа 3 (М03) | РД | НГДО | [7 empty] | АЦСТ-98-10616 | Пв | 18.03.2029 | АЦСТ-98 | не загружена | открыть
ООО "СПК-Магистраль" |  |  | 1(М01), 2(М03) | группа 3 (М03) | РД | НГДО | [7 empty] | АЦСТ-148-00842 | Пв | 15.02.2027 | АЦСТ-148 | не загружена | открыть
ООО "СПК-Магистраль" |  |  | 1(М01), 2(М03) | группа 3 (М03) | РД | НГДО | [7 empty] | АЦСТ-148-00843 | Пв | 15.02.2027 | АЦСТ-148 | не загружена | открыть
ООО "СПК-Магистраль" |  |  | 1(М01), 2(М03) | группа 3 (М03) | РД | НГДО | [7 empty] | АЦСТ-148-00844 | Пв | 15.02.2027 | АЦСТ-148 | не загружена | открыть
ООО "СПК-Магистраль" |  |  | 1(М01), 2(М03) | группа 3 (М03) | РД | НГДО | [7 empty] | АЦСТ-148-00845 | Пв | 15.02.2027 | АЦСТ-148 | не загружена | открыть
ООО "СПТПС" |  |  | 2(М03) | группа 3 (М03) | РД | НГДО | [7 empty] | АЦСТ-147-00394 | Пв | 03.06.2028 | АЦСТ-147 | не загружена | открыть
ООО "СПТПС" |  |  | 2(М03) | группа 3 (М03) | РД | НГДО | [7 empty] | АЦСТ-147-00395 | Пв | 03.06.2028 | АЦСТ-147 | не загружена | открыть
ООО "СПТПС" |  |  | 2(М03) | группа 3 (М03) | РД | НГДО | [7 empty] | АЦСТ-147-00396 | Пв | 03.06.2028 | АЦСТ-147 | не загружена | открыть
ООО "СПТПС" |  |  | 1(М01), 2(М03), 1(М01)+2(М03) | группа 3 (М03) | РД | НГДО | [7 empty] | АЦСТ-150-00098 | Пв | 03.06.2030 | АЦСТ-150 | не загружена | открыть
ООО "СПТПС" |  |  | 1(М01), 1(М01)+2(М03) | группа 3 (М03) | РД | НГДО | [7 empty] | АЦСТ-150-00099 | Пв | 03.06.2030 | АЦСТ-150 | не загружена | открыть
ООО "СПТПС" |  |  | 1(М01), 1(М01)+2(М03), 2(М03) | группа 3 (М03) | РД | НГДО | [7 empty] | АЦСТ-150-00100 | Пв | 03.06.2030 | АЦСТ-150 | не загружена | открыть
ООО "СПТПС" |  |  | 1(М01), 1(М01)+2(М03) | группа 3 (М03) | РД | НГДО | [7 empty] | АЦСТ-150-00101 | Пв | 03.06.2030 | АЦСТ-150 | не загружена | открыть
ООО "СПТПС" |  |  | 1(М01), 1(М01)+2(М03) | группа 3 (М03) | РД | НГДО | [7 empty] | АЦСТ-150-00102 | Пв | 08.06.2030 | АЦСТ-150 | не загружена | открыть
ООО "СПТПС" |  |  | 1(М01), 2(М03), 1(М01)+2(М03) | группа 3 (М03) | РД | НГДО | [7 empty] | АЦСТ-150-00105 | Пв | 08.06.2030 | АЦСТ-150 | не загружена | открыть
ООО "СПТПС" |  |  | 1(М01), 1(М01)+2(М03), 2(М03) | группа 3 (М03) | РД | НГДО | [7 empty] | АЦСТ-150-00106 | Пв | 08.06.2030 | АЦСТ-150 | не загружена | открыть
ООО "СПТПС" |  |  | 1(М01), 1(М01)+2(М03) | группа 3 (М03) | РД | НГДО | [7 empty] | АЦСТ-150-00109 | Пв | 10.06.2030 | АЦСТ-150 | не загружена | открыть
ООО "СПТПС" |  |  | 1(М01), 1(М01)+2(М03), 2(М03) | группа 3 (М03) | МП+МПС | НГДО | [7 empty] | АЦСТ-150-00112 | Пв | 11.06.2030 | АЦСТ-150 | не загружена | открыть
ООО "СПТПС" |  |  | 1(М01), 2(М03), 1(М01)+2(М03) | группа 3 (М03) | РД+МПС | НГДО | [7 empty] | АЦСТ-150-00113 | Пв | 11.06.2030 | АЦСТ-150 | не загружена | открыть
ООО "ССК "Газрегион" |  |  | 3(М03) | группа 3 (М03) | АФ | НГДО | [7 empty] | АЦСТ-110-02096 | Пв | 27.09.2027 | АЦСТ-110 | не загружена | открыть
ООО "ССК "Газрегион" |  |  | 3(М03) | группа 3 (М03) | ААДП+МАДП | НГДО | [7 empty] | АЦСТ-110-02097 | Пв | 27.09.2027 | АЦСТ-110 | не загружена | открыть
ООО "ССК "Газрегион" |  |  | 2(М03) | группа 3 (М03) | АФ | НГДО | [7 empty] | АЦСТ-110-02098 | Пв | 27.09.2027 | АЦСТ-110 | не загружена | открыть
ООО "ССК "Газрегион" |  |  | 2(М03) | группа 3 (М03) | ААДП+МАДП | НГДО | [7 empty] | АЦСТ-110-02107 | Пв | 15.11.2027 | АЦСТ-110 | не загружена | открыть
ООО "ССК" |  |  | 2(М03) | группа 3 (М03) | РД | НГДО | [7 empty] | АЦСТ-157-00271 | Пв | 22.08.2029 | АЦСТ-157 | не загружена | открыть
ООО "ССК" |  |  | 2(М03) | группа 3 (М03) | МП+МПС | НГДО | [7 empty] | АЦСТ-157-00278 | Пв | 05.09.2029 | АЦСТ-157 | не загружена | открыть
ООО "СТ" | Св-08Г2С | Св-08Г2С и другие аттестованные аналоги, указанные в ПТД | 3 (М03) | группа 3 (М03) | АФПН | МО, ГДО |  | свыше 150 до 500 включительно | с подогревом | без термообработки | Н1 | ТС-АФПН-МО-ГДО-СТ 17.03.2025 | "Технология наплавки проволочным электродом под флюсом (АФПН)" | АЦСТ-109-01859 | Пв | 25.05.2030 | АЦСТ-109 | да | открыть
ООО "СТАРСТРОЙ" |  |  | 1(М01)+2(М03) | группа 3 (М03) | РД | НГДО | [7 empty] | АЦСТ-12-06446 | Пв | 13.02.2027 | АЦСТ-12 | не загружена | открыть
ООО "СТАРСТРОЙ" |  |  | 2(М03) | группа 3 (М03) | РД | НГДО | [7 empty] | АЦСТ-12-06852 | Пв | 18.09.2027 | АЦСТ-12 | не загружена | открыть
ООО "СТАРСТРОЙ" |  |  | 2(М03) | группа 3 (М03) | РД | НГДО | [7 empty] | АЦСТ-12-06854 | Пв | 18.09.2027 | АЦСТ-12 | не загружена | открыть
ООО "СТАРСТРОЙ" |  |  | 1(М01), 2(М03), 1(М01)+2(М03) | группа 3 (М03) | РД | НГДО | [7 empty] | АЦСТ-12-06988 | Пв | 21.12.2027 | АЦСТ-12 | не загружена | открыть
ООО "СТАРСТРОЙ" |  |  | 1(М01)+2(М03), 2(М03) | группа 3 (М03) | РД | НГДО | [7 empty] | АЦСТ-12-06989 | Пв | 21.12.2027 | АЦСТ-12 | не загружена | открыть
ООО "СТАРСТРОЙ" |  |  | 1(М01), 2(М03), 1(М01)+2(М03) | группа 3 (М03) | РД | НГДО | [7 empty] | АЦСТ-12-07084 | Пв | 14.02.2028 | АЦСТ-12 | не загружена | открыть
ООО "СТАРСТРОЙ" |  |  | 1(М01), 1(М01)+2(М03), 2(М03) | группа 3 (М03) | РД | НГДО | [7 empty] | АЦСТ-12-07085 | Пв | 14.02.2028 | АЦСТ-12 | не загружена | открыть
ООО "СТАРСТРОЙ" |  |  | 1(М01), 2(М03) | группа 3 (М03) | РД | НГДО | [7 empty] | АЦСТ-12-07103 | Пв | 22.02.2028 | АЦСТ-12 | не загружена | открыть
ООО "СТАРСТРОЙ" |  |  | 1(М01), 2(М03) | группа 3 (М03) | РДН | НГДО | [7 empty] | АЦСТ-12-08156 | Пв | 15.05.2030 | АЦСТ-12 | не загружена | открыть
ООО "СТИМ" |  |  | 1,(М01): 09Г2С, 09Г2СД, 15ХСНД, 15ХСНДА и другие марки, прописанные в ПТД, 2,(М03): 10ХСНД, 10ХСНДА и другие марки, прописанные в ПТД | группа 3 (М03) | РД | КСМ | [7 empty] | АЦСТ-98-10291 | Пр | 22.07.2028 | АЦСТ-98 | не загружена | открыть
ООО "СТИМУЛ-СТРОЙСЕРВИС" |  |  | 2(М03) | группа 3 (М03) | Т | НГДО | [7 empty] | АЦСТ-12-06420 | Пв | 26.12.2026 | АЦСТ-12 | не загружена | открыть
ООО "СТМ-ЦЕНТР" |  |  | 1(М01), 2(М03) | группа 3 (М03) | АФ | КСМ | [7 empty] | АЦСТ-99-02905 | Пв | 09.06.2027 | АЦСТ-99 | не загружена | открыть
ООО "СТМ-ЦЕНТР" |  |  | 1(М01), 2(М03) | группа 3 (М03) | РД | КСМ | [7 empty] | АЦСТ-99-02906 | Пв | 09.06.2027 | АЦСТ-99 | не загружена | открыть
ООО "СТМ-ЦЕНТР" |  |  | 1(М01), 2(М03) | группа 3 (М03) | МПГ | КСМ | [7 empty] | АЦСТ-99-02907 | Пв | 09.06.2027 | АЦСТ-99 | не загружена | открыть
ООО "СТРЕЛА" |  |  | 2(М03), 1(М01), 1(М01)+2(М03) | группа 3 (М03) | РД | НГДО | [7 empty] | АЦСТ-12-06770 | Пв | 07.08.2027 | АЦСТ-12 | не загружена | открыть
ООО "СТРЕЛА" |  |  | 2(М03), 1(М01), 1(М01)+2(М03) | группа 3 (М03) | РД | НГДО | [7 empty] | АЦСТ-12-06777 | Пв | 08.08.2027 | АЦСТ-12 | не загружена | открыть
ООО "СТРЕЛА" |  |  | 1(М01), 2(М03), 1(М01)+2(М03), 2(М03)+1(М01) | группа 3 (М03) | РД | НГДО | [7 empty] | АЦСТ-12-06778 | Пв | 09.08.2027 | АЦСТ-12 | не загружена | открыть
ООО "СТРЕЛА" |  |  | 1(М01), 2(М03), 1(М01)+2(М03), 2(М03)+1(М01) | группа 3 (М03) | РД | НГДО | [7 empty] | АЦСТ-12-06779 | Пв | 09.08.2027 | АЦСТ-12 | не загружена | открыть
ООО "СТРЕЛА" |  |  | 1(М01), 2(М03), 1(М01)+2(М03), 2(М03)+1(М01) | группа 3 (М03) | РД | НГДО | [7 empty] | АЦСТ-12-06780 | Пв | 09.08.2027 | АЦСТ-12 | не загружена | открыть
ООО "СТРЕЛА" |  |  | 1(М01), 2(М03), 1(М01)+2(М03), 2(М03)+1(М01) | группа 3 (М03) | РД | НГДО | [7 empty] | АЦСТ-12-06781 | Пв | 09.08.2027 | АЦСТ-12 | не загружена | открыть
ООО "СТРЕЛА" |  |  | 1(М01)+2(М03), 2(М03), 1(М01) | группа 3 (М03) | РД | НГДО | [7 empty] | АЦСТ-12-06789 | Пв | 11.08.2027 | АЦСТ-12 | не загружена | открыть
ООО "СТРЕЛА" |  |  | 1(М01)+2(М03), 2(М03), 1(М01) | группа 3 (М03) | РД | НГДО | [7 empty] | АЦСТ-12-06790 | Пв | 11.08.2027 | АЦСТ-12 | не загружена | открыть
ООО "СТРЕЛА" |  |  | 1(М01)+2(М03), 1(М01) | группа 3 (М03) | РД | НГДО | [7 empty] | АЦСТ-12-06791 | Пв | 11.08.2027 | АЦСТ-12 | не загружена | открыть
ООО "СТРЕЛА" |  |  | 1(М01)+2(М03), 1(М01) | группа 3 (М03) | РД | НГДО | [7 empty] | АЦСТ-12-06792 | Пв | 11.08.2027 | АЦСТ-12 | не загружена | открыть
ООО "СТРЕЛА" |  |  | 1(М01), 1(М01)+2(М03), 2(М03) | группа 3 (М03) | РД | НГДО | [7 empty] | АЦСТ-12-06813 | Пв | 24.08.2027 | АЦСТ-12 | не загружена | открыть
ООО "СТРЕЛА" |  |  | 1(М01), 1(М01)+2(М03), 2(М03) | группа 3 (М03) | РД | НГДО | [7 empty] | АЦСТ-12-06814 | Пв | 24.08.2027 | АЦСТ-12 | не загружена | открыть
ООО "СТРЕЛА" |  |  | 1(М01)1(М01), 1(М01)2(М03) | группа 3 (М03) | РД | НГДО | [7 empty] | АЦСТ-12-06815 | Пв | 24.08.2027 | АЦСТ-12 | не загружена | открыть
ООО "СТРЕЛА" |  |  | 1(М01)1(М01), 1(М01)2(М03) | группа 3 (М03) | РД | НГДО | [7 empty] | АЦСТ-12-06818 | Пв | 29.08.2027 | АЦСТ-12 | не загружена | открыть
ООО "СТРОИТЕЛЬНЫЕ СИСТЕМЫ" |  |  | 2(М03), 1(М01), 1(М01)+2(М03) | группа 3 (М03) | МП+МПС | НГДО | [7 empty] | АЦСТ-12-06735 | Пв | 17.07.2027 | АЦСТ-12 | не загружена | открыть
ООО "СТРОИТЕЛЬНЫЕ СИСТЕМЫ" |  |  | 1(М01), 2(М03), 1(М01)+2(М03) | группа 3 (М03) | РД | НГДО | [7 empty] | АЦСТ-12-06736 | Пв | 17.07.2027 | АЦСТ-12 | не загружена | открыть
ООО "СТРОИТЕЛЬНЫЕ СИСТЕМЫ" |  |  | 1(М01), 2(М03) | группа 3 (М03) | РД | НГДО | [7 empty] | АЦСТ-12-06798 | Пв | 15.08.2027 | АЦСТ-12 | не загружена | открыть
ООО "СТРОИТЕЛЬНЫЕ СИСТЕМЫ" |  |  | 2(М03), 1(М01), 1(М01)+2(М03) | группа 3 (М03) | РД | НГДО | [7 empty] | АЦСТ-12-06926 | Пв | 17.10.2027 | АЦСТ-12 | не загружена | открыть
ООО "СТРОИТЕЛЬНЫЕ СИСТЕМЫ" |  |  | 1(М01), 2(М03), 1(М01)+2(М03), 2(М03)+1(М01) | группа 3 (М03) | РД | НГДО | [7 empty] | АЦСТ-12-06927 | Пв | 17.10.2027 | АЦСТ-12 | не загружена | открыть
ООО "СТРОИТЕЛЬНЫЕ СИСТЕМЫ" |  |  | 1(М01), 1(М01)2(М03), 2(М03) | группа 3 (М03) | РД | НГДО | [7 empty] | АЦСТ-12-07194 | Пв | 17.05.2028 | АЦСТ-12 | не загружена | открыть
ООО "СТРОИТЕЛЬНЫЕ СИСТЕМЫ" |  |  | 1(М01), 1(М01)2(М03), 2(М03) | группа 3 (М03) | РД | НГДО | [7 empty] | АЦСТ-12-07195 | Пв | 17.05.2028 | АЦСТ-12 | не загружена | открыть
ООО "СТРОИТЕЛЬНЫЕ СИСТЕМЫ" |  |  | 1(М01), 1(М01)2(М03), 2(М03) | группа 3 (М03) | РД | НГДО | [7 empty] | АЦСТ-12-07196 | Пв | 17.05.2028 | АЦСТ-12 | не загружена | открыть
ООО "СТРОИТЕЛЬНЫЕ СИСТЕМЫ" |  |  | 1(М01), 1(М01)2(М03), 2(М03) | группа 3 (М03) | РД | НГДО | [7 empty] | АЦСТ-12-07197 | Пв | 17.05.2028 | АЦСТ-12 | не загружена | открыть
ООО "СТРОИТЕЛЬНЫЕ СИСТЕМЫ" |  |  | 1(М01), 1(М01)2(М03) | группа 3 (М03) | РД | НГДО | [7 empty] | АЦСТ-12-07217 | Пв | 28.05.2028 | АЦСТ-12 | не загружена | открыть
ООО "СТРОИТЕЛЬНЫЕ СИСТЕМЫ" |  |  | 1(М01), 1(М01)2(М03) | группа 3 (М03) | РД | НГДО | [7 empty] | АЦСТ-12-07219 | Пв | 28.05.2028 | АЦСТ-12 | не загружена | открыть
ООО "СТРОИТЕЛЬНЫЕ СИСТЕМЫ" |  |  | 1(М01)2(М03), 1(М01), 2(М03) | группа 3 (М03) | РД | НГДО | [7 empty] | АЦСТ-12-07233 | Пв | 06.06.2028 | АЦСТ-12 | не загружена | открыть
ООО "СТРОИТЕЛЬНЫЕ СИСТЕМЫ" |  |  | 1(М01), 1(М01)2(М03), 2(М03) | группа 3 (М03) | РД | НГДО | [7 empty] | АЦСТ-12-07234 | Пв | 06.06.2028 | АЦСТ-12 | не загружена | открыть
ООО "СТРОИТЕЛЬНЫЕ СИСТЕМЫ" |  |  | 1(М01)2(М03), 1(М01), 2(М03) | группа 3 (М03) | РД | НГДО | [7 empty] | АЦСТ-12-07235 | Пв | 06.06.2028 | АЦСТ-12 | не загружена | открыть
ООО "СТРОИТЕЛЬНЫЕ СИСТЕМЫ" |  |  | 1(М01), 1(М01)2(М03), 2(М03) | группа 3 (М03) | РД | НГДО | [7 empty] | АЦСТ-12-07236 | Пв | 06.06.2028 | АЦСТ-12 | не загружена | открыть
ООО "СТРОИТЕЛЬНЫЕ СИСТЕМЫ" |  |  | 1(М01), 2(М03) | группа 3 (М03) | Т | НГДО | [7 empty] | АЦСТ-12-07246 | Пв | 17.06.2028 | АЦСТ-12 | не загружена | открыть
ООО "СТРОИТЕЛЬНЫЕ СИСТЕМЫ" |  |  | 1(М01), 1(М01)2(М03) | группа 3 (М03) | РАД | НГДО | [7 empty] | АЦСТ-12-07251 | Пв | 20.06.2028 | АЦСТ-12 | не загружена | открыть
ООО "СТРОИТЕЛЬНЫЕ СИСТЕМЫ" |  |  | 1(М01), 1(М01)2(М03) | группа 3 (М03) | РАД | НГДО | [7 empty] | АЦСТ-12-07252 | Пв | 20.06.2028 | АЦСТ-12 | не загружена | открыть
ООО "СТРОИТЕЛЬНЫЕ СИСТЕМЫ" |  |  | 1(М01)+13(М31), 2(М03)+13(М31) | группа 3 (М03) | Т | НГДО | [7 empty] | АЦСТ-12-07614 | Пв | 12.03.2029 | АЦСТ-12 | не загружена | открыть
ООО "СТРОИТЕЛЬНЫЕ СИСТЕМЫ" |  |  | 1(М01), 1(М01)+2(М03), 2(М03) | группа 3 (М03) | МП+МПС | НГДО | [7 empty] | АЦСТ-12-07709 | Пв | 21.05.2029 | АЦСТ-12 | не загружена | открыть
ООО "СТРОИТЕЛЬНЫЕ СИСТЕМЫ" |  |  | 1(М01)+2(М03), 1(М01), 2(М03) | группа 3 (М03) | РД | НГДО | [7 empty] | АЦСТ-12-07710 | Пв | 21.05.2029 | АЦСТ-12 | не загружена | открыть
ООО "СТРОИТЕЛЬНЫЕ СИСТЕМЫ" |  |  | 2(М03), 1(М01), 1(М01)+2(М03) | группа 3 (М03) | РД | НГДО | [7 empty] | АЦСТ-12-07715 | Пв | 23.05.2029 | АЦСТ-12 | не загружена | открыть
ООО "СТРОИТЕЛЬНЫЕ СИСТЕМЫ" |  |  | 1(М01), 1(М01)2(М03), 2(М03)1(М01), 2(М03) | группа 3 (М03) | РД | НГДО | [7 empty] | АЦСТ-12-07863 | Пв | 30.09.2029 | АЦСТ-12 | не загружена | открыть
ООО "СТРОИТЕЛЬНЫЕ СИСТЕМЫ" |  |  | 1(М01), 2(М03) | группа 3 (М03) | РД | НГДО | [7 empty] | АЦСТ-12-07864 | Пв | 30.09.2029 | АЦСТ-12 | не загружена | открыть
ООО "СТРОЙГАЗИНВЕСТ" |  |  | 1(М01), 2(М03), 1(М01)+2(М03) | группа 3 (М03) | РД | НГДО | [7 empty] | АЦСТ-4-07713 | Пв | 10.08.2030 | АЦСТ - 4 | не загружена | открыть
ООО "СТРОЙГАЗИНВЕСТ" |  |  | 1(М01), 2(М03), 1(М01)+2(М03) | группа 3 (М03) | РД | НГДО | [7 empty] | АЦСТ-4-07714 | Пв | 10.08.2030 | АЦСТ - 4 | не загружена | открыть
ООО "СТРОЙГАЗИНВЕСТ" |  |  | 1(М01), 2(М03), 1(М01)+2(М03) | группа 3 (М03) | РД | НГДО | [7 empty] | АЦСТ-4-07715 | Пв | 10.08.2030 | АЦСТ - 4 | не загружена | открыть
ООО "СТРОЙГАЗИНВЕСТ" |  |  | 1(М01), 2(М03), 1(М01)+2(М03) | группа 3 (М03) | РД | НГДО | [7 empty] | АЦСТ-4-07716 | Пв | 10.08.2030 | АЦСТ - 4 | не загружена | открыть
ООО "СТРОЙИНДУСТРИЯ" |  |  | 1(М01)1(М01), 1(М01)2(М03) | группа 3 (М03) | РД | НГДО | [7 empty] | АЦСТ-12-08063 | Пв | 18.03.2030 | АЦСТ-12 | не загружена | открыть
ООО "СТРОЙИНДУСТРИЯ" |  |  | 1(М01)1(М01), 1(М01)2(М03) | группа 3 (М03) | РД | НГДО | [7 empty] | АЦСТ-12-08070 | Пв | 18.03.2030 | АЦСТ-12 | не загружена | открыть
ООО "СТРОЙИНДУСТРИЯ" |  |  | 1(М01), 2(М03), 1(М01)+2(М03), 2(М03)+1(М01) | группа 3 (М03) | РД | НГДО | [7 empty] | АЦСТ-12-08071 | Пв | 18.03.2030 | АЦСТ-12 | не загружена | открыть
ООО "СТРОЙИНДУСТРИЯ" |  |  | 1(М01), 2(М03), 1(М01)+2(М03), 2(М03)+1(М01) | группа 3 (М03) | РД | НГДО | [7 empty] | АЦСТ-12-08072 | Пв | 18.03.2030 | АЦСТ-12 | не загружена | открыть
ООО "СТРОЙИНДУСТРИЯ" |  |  | 1(М01)+2(М03), 1(М01) | группа 3 (М03) | РД | НГДО | [7 empty] | АЦСТ-12-08074 | Пв | 20.03.2030 | АЦСТ-12 | не загружена | открыть
ООО "СТРОЙИНДУСТРИЯ" |  |  | 1(М01)+2(М03), 1(М01) | группа 3 (М03) | РД | НГДО | [7 empty] | АЦСТ-12-08075 | Пв | 20.03.2030 | АЦСТ-12 | не загружена | открыть
ООО "СТРОЙИНДУСТРИЯ" |  |  | 1(М01)+2(М03), 2(М03), 1(М01) | группа 3 (М03) | РД | НГДО | [7 empty] | АЦСТ-12-08076 | Пв | 20.03.2030 | АЦСТ-12 | не загружена | открыть
ООО "СТРОЙИНДУСТРИЯ" |  |  | 1(М01)+2(М03), 2(М03), 1(М01) | группа 3 (М03) | РД | НГДО | [7 empty] | АЦСТ-12-08077 | Пв | 20.03.2030 | АЦСТ-12 | не загружена | открыть
ООО "СТРОЙИНДУСТРИЯ" |  |  | 1(М01), 1(М01)+2(М03), 2(М03) | группа 3 (М03) | РД | НГДО | [7 empty] | АЦСТ-12-08078 | Пв | 20.03.2030 | АЦСТ-12 | не загружена | открыть
ООО "СТРОЙИНДУСТРИЯ" |  |  | 1(М01), 1(М01)+2(М03), 2(М03) | группа 3 (М03) | РД | НГДО | [7 empty] | АЦСТ-12-08079 | Пв | 23.03.2030 | АЦСТ-12 | не загружена | открыть
ООО "СТРОЙИНЖЕНИРИНГ" |  |  | 1(М01), 2(М03) | группа 3 (М03) | РД | НГДО | [7 empty] | АЦСТ-157-00031 | Пв | 26.12.2026 | АЦСТ-157 | не загружена | открыть
ООО "СТРОЙКОМПЛЕКТМОНТАЖ" |  |  | 1(М01), 1(М01)2(М03), 2(М03) | группа 3 (М03) | РД | НГДО | [7 empty] | АЦСТ-12-07323 | Пв | 01.08.2028 | АЦСТ-12 | не загружена | открыть
ООО "СТРОЙПРОЕКТСЕРВИС" |  |  | Группа 1 (до К54 вкл.), марки согласно ПТД, Группа 2 (св. К54 до К60 вкл.), марки согласно ПТД | марка σт≥420 | РД | НГДО | [7 empty] | АЦСТ-56-03392 | Пв | 13.11.2027 | АЦСТ-56 | не загружена | открыть
ООО "СТРОЙПРОЕКТСЕРВИС" |  |  | Группа 1 (до К54 вкл.), марки согласно ПТД, Группа 2 (св. К54 до К60 вкл.), марки согласно ПТД | марка σт≥420 | РД | НГДО | [7 empty] | АЦСТ-56-03458 | Пв | 12.12.2027 | АЦСТ-56 | не загружена | открыть
ООО "СТРОЙРЕГИОНГАЗ" |  |  | 2(М03) | группа 3 (М03) | РД+МПС | НГДО | [7 empty] | АЦСТ-161-00002 | Пв | 25.12.2028 | АЦСТ-161 | не загружена | открыть
ООО "СТРОЙРЕГИОНГАЗ" |  |  | 2(М03) | группа 3 (М03) | РД | НГДО | [7 empty] | АЦСТ-161-00003 | Пв | 25.12.2028 | АЦСТ-161 | не загружена | открыть
ООО "СТС" |  |  | 1: до К54, 2: от К55 до К60 | марка σт≥420 | РД | НГДО | [7 empty] | АЦСТ-16-01338 | Пв | 12.07.2027 | АЦСТ-16 | не загружена | открыть
ООО "СТУ" |  |  | 1(М01), 2(М03) | группа 3 (М03) | РД | НГДО | [7 empty] | АЦСТ-99-03785 | Пв | 01.04.2030 | АЦСТ-99 | не загружена | открыть
ООО "СТУ" |  |  | 1(М01), 2(М03) | группа 3 (М03) | РД | НГДО | [7 empty] | АЦСТ-99-03786 | Пв | 01.04.2030 | АЦСТ-99 | не загружена | открыть
ООО "СТУ" |  |  | 1(М01), 1(М01)2(М03), 2(М03), 2(М03)2(М03), 2(М03)1(М01) | группа 3 (М03) | РД | НГДО | [7 empty] | АЦСТ-99-03787 | Пв | 01.04.2030 | АЦСТ-99 | не загружена | открыть
ООО "СТУ" |  |  | 1(М01), 1(М01)2(М03), 2(М03), 2(М03)1(М01), 2(М03)2(М03) | группа 3 (М03) | РД | НГДО | [7 empty] | АЦСТ-99-03788 | Пв | 01.04.2030 | АЦСТ-99 | не загружена | открыть
ООО "СУПЕРСТРОЙ XXI" | ЛБ-52TRU | Электроды покрытые металлические ЛБ-52TRU и другие аттестованные аналоги, указанные в ПТД | 1 (М01), марки согласно ПТД | группа 3 (М03) | РД | ПТО | свыше 3,0 до 12,0 включительно / свыше 3,0 до 20,0 включительно | от 57,0 до 150,0 включительно / свыше 150,0 до 500,0 включительно / свыше 500,0 до 1420,0 включительно | с подогревом | без термообработки | Н1; Г; В1; Н45 | ССXXI-РД-ПТО 12.07.2024 | Ручная дуговая сварка покрытыми электродами (РД) подъемно-транспортного оборудования | АЦСТ-139-00517 | Пв | 29.08.2028 | АЦСТ-139 | да | открыть
ООО "СУПЕРСТРОЙ XXI" | ЛБ-52TRU, OK 74.70 | Электроды покрытые металлические ЛБ-52TRU (корень шва), ОК 74.70 (заполняющие и облицовочные слои шва) | 2 (М03), марки согласно ПТД | группа 3 (М03) | РД | ПТО | свыше 12,0 до 40,0 включительно / от 4,0 до 40,0 включительно | свыше 500,0 до 2840,0 включительно / плоские детали | с подогревом | без термообработки | Н1; Г; В1; Н45 / Н1; Г; П1; В1 | ССXXI-РД-ПТО 12.07.2024 | Ручная дуговая сварка покрытыми электродами (РД) подъемно-транспортного оборудования | АЦСТ-139-00518 | Пв | 29.08.2028 | АЦСТ-139 | да | открыть
ООО "СУПЕРСТРОЙ XXI" | ЛБ-52TRU | Электроды покрытые металлические ЛБ-52TRU и другие аттестованные аналоги, указанные в ПТД | 1 (М01), марки согласно ПТД | группа 3 (М03) | РД | СК | свыше 3,0 до 12,0 включительно / свыше 3,0 до 20,0 включительно | от 57,0 до 150,0 включительно / свыше 150,0 до 500,0 включительно / свыше 500,0 до 1420,0 включительно | с подогревом | без термообработки | Н1; Г; В1; Н45 | ССXXI-РД-СК1 12.07.2024 | Ручная дуговая сварка покрытыми электродами (РД) металлических строительных конструкций | АЦСТ-139-00519 | Пв | 30.08.2028 | АЦСТ-139 | да | открыть
ООО "СУПЕРСТРОЙ XXI" | ЛБ-52TRU, OK 74.70 | Электроды покрытые металлические ЛБ-52TRU (корень шва), ОК 74.70 (заполняющие и облицовочные слои шва) | 2 (М03), марки согласно ПТД | группа 3 (М03) | РД | СК | свыше 12,0 до 40,0 включительно / от 4,0 до 40,0 включительно | свыше 500,0 до 2840,0 включительно / плоские детали | с подогревом | без термообработки | Н1; Г; В1; Н45 / Н1; Г; П1; В1 | ССXXI-РД-СК1 12.07.2024 | Ручная дуговая сварка покрытыми электродами (РД) металлических строительных конструкций | АЦСТ-139-00520 | Пв | 30.08.2028 | АЦСТ-139 | да | открыть
ООО "СУПЕРСТРОЙ XXI" | ЛБ-52TRU | Электроды покрытые металлические ЛБ-52TRU и другие аттестованные аналоги, указанные в ПТД | 2+1 (М03+М01), марки согласно ПТД; 1 (М01), марки согласно ПТД | группа 3 (М03) | РД | СК | привариваемая деталь: от 4,0 до 50,0 включительно/ основная деталь: от 4,0 до 50,0 включительно / привариваемая деталь: от 4,0 до 30,0 включительно/ основная деталь: от 4,0 до 50,0 включительно / привариваемая деталь: от 4,0 до 40,0 включительно/ основная деталь: от 4,0 до 50,0 включительно | плоские детали | с подогревом | без термообработки | Н1; Н2; П2; В1 | ССXXI-РД-СК1 12.07.2024 | Ручная дуговая сварка покрытыми электродами (РД) металлических строительных конструкций | АЦСТ-139-00522 | Пв | 03.09.2028 | АЦСТ-139 | да | открыть
ООО "СУПЕРСТРОЙ XXI" | ЛБ-52TRU | Электроды покрытые металлические ЛБ-52TRU и другие аттестованные аналоги, указанные в ПТД | 2+1 (М03+М01), марки согласно ПТД; 1 (М01), марки согласно ПТД | группа 3 (М03) | РД | ПТО | привариваемая деталь: от 4,0 до 50,0 включительно/ основная деталь: от 4,0 до 50,0 включительно / привариваемая деталь: от 4,0 до 30,0 включительно/ основная деталь: от 4,0 до 50,0 включительно / привариваемая деталь: от 4,0 до 40,0 включительно/ основная деталь: от 4,0 до 50,0 включительно | плоские детали | с подогревом | без термообработки | Н1; Н2; П2; В1 | ССXXI-РД-ПТО 12.07.2024 | Ручная дуговая сварка покрытыми электродами (РД) подъемно-транспортного оборудования | АЦСТ-139-00523 | Пв | 03.09.2028 | АЦСТ-139 | да | открыть
ООО "СУПЕРСТРОЙ XXI" | OK 74.70 | Электроды покрытые металлические ОК 74.70 | 2 (М03), марки согласно ПТД | группа 3 (М03) | РД | СК | привариваемая деталь: от 5,0 до 30,0 включительно/ основная деталь: от 5,0 до 50,0 включительно / привариваемая деталь: от 5,0 до 40,0 включительно/ основная деталь: от 5,0 до 50,0 включительно / привариваемая деталь: от 5,0 до 50,0 включительно/ основная деталь: от 5,0 до 50,0 включительно | плоские детали | с подогревом | без термообработки | Н1; Н2; П2; В1 | ССXXI-РД-СК1 12.07.2024 | Ручная дуговая сварка покрытыми электродами (РД) металлических строительных конструкций | АЦСТ-139-00525 | Пв | 05.09.2028 | АЦСТ-139 | да | открыть
ООО "СУПЕРСТРОЙ XXI" | OK 74.70 | Электроды покрытые металлические ОК 74.70 | 2 (М03), марки согласно ПТД | группа 3 (М03) | РД | ПТО | привариваемая деталь: от 5,0 до 30,0 включительно/ основная деталь: от 5,0 до 50,0 включительно / привариваемая деталь: от 5,0 до 40,0 включительно/ основная деталь: от 5,0 до 50,0 включительно / привариваемая деталь: от 5,0 до 50,0 включительно/ основная деталь: от 5,0 до 50,0 включительно | плоские детали | с подогревом | без термообработки | Н1; Н2; П2; В1 | ССXXI-РД-ПТО 12.07.2024 | Ручная дуговая сварка покрытыми электродами (РД) подъемно-транспортного оборудования | АЦСТ-139-00526 | Пв | 05.09.2028 | АЦСТ-139 | да | открыть
ООО "СУПЕРСТРОЙ XXI" |  |  | 2 (свыше К54 до К60 включительно), марки согласно ПТД | марка σт≥420 | РД | НГДО | [7 empty] | АЦСТ-148-01194 | Пв | 18.12.2027 | АЦСТ-148 | не загружена | открыть
ООО "СУПЕРСТРОЙ XXI" |  |  | 2 (свыше К54 до К60 включительно), марки согласно ПТД | марка σт≥420 | РД | НГДО | [7 empty] | АЦСТ-148-01195 | Пв | 18.12.2027 | АЦСТ-148 | не загружена | открыть
ООО "СУПЕРСТРОЙ XXI" |  |  | 2 (свыше К54 до К60 включительно), марки согласно ПТД | марка σт≥420 | РД | НГДО | [7 empty] | АЦСТ-148-01196 | Пв | 18.12.2027 | АЦСТ-148 | не загружена | открыть
ООО "СУПЕРСТРОЙ XXI" |  |  | 2 (свыше К54 до К60 включительно), марки согласно ПТД | марка σт≥420 | РД | НГДО | [7 empty] | АЦСТ-148-01197 | Пв | 18.12.2027 | АЦСТ-148 | не загружена | открыть
ООО "СУПЕРСТРОЙ XXI" |  |  | 2 (свыше К54 до К60 включительно), марки согласно ПТД | марка σт≥420 | РД | НГДО | [7 empty] | АЦСТ-148-01201 | Пв | 19.12.2027 | АЦСТ-148 | не загружена | открыть
ООО "СУПЕРСТРОЙ XXI" |  |  | 2 (свыше К54 до К60 включительно), марки согласно ПТД | марка σт≥420 | РД | НГДО | [7 empty] | АЦСТ-148-01202 | Пв | 19.12.2027 | АЦСТ-148 | не загружена | открыть
ООО "СУРГУТСКОЕ РСУ" |  |  | 2(М03), 2+1(М03+М01), 1(М01) | группа 3 (М03) | РД | НГДО | [7 empty] | АЦСТ-11-08026 | Пв | 01.11.2026 | АЦСТ-11 | не загружена | открыть
ООО "СУРГУТСКОЕ РСУ" |  |  | 2(М03), 1(М01) | группа 3 (М03) | РД | НГДО | [7 empty] | АЦСТ-11-08240 | Пв | 13.01.2027 | АЦСТ-11 | не загружена | открыть
ООО "СУРГУТСКОЕ РСУ" |  |  | 2(М03), 2+1(М03+М01), 1(М01) | группа 3 (М03) | РД | НГДО | [7 empty] | АЦСТ-11-08376 | Пв | 03.04.2027 | АЦСТ-11 | не загружена | открыть
ООО "СУРГУТСКОЕ РСУ" |  |  | 2(М03), 1(М01) | группа 3 (М03) | МП+АППГ | НГДО | [7 empty] | АЦСТ-11-08896 | Пв | 09.11.2027 | АЦСТ-11 | не загружена | открыть
ООО "СУРГУТСКОЕ РСУ" |  |  | 1(М01), 2(М03) | группа 3 (М03) | РД | НГДО | [7 empty] | АЦСТ-11-08910 | Пв | 14.11.2027 | АЦСТ-11 | не загружена | открыть
ООО "СУРГУТСКОЕ РСУ" |  |  | 1(М01), 2(М03), 2+1(М03+М01) | группа 3 (М03) | РД | НГДО | [7 empty] | АЦСТ-161-00962 | Пв | 15.09.2030 | АЦСТ-161 | не загружена | открыть
ООО "СУРГУТСКОЕ РСУ" |  |  | 1(М01), 2(М03), 2+1(М03+М01) | группа 3 (М03) | РД | НГДО | [7 empty] | АЦСТ-161-00963 | Пв | 15.09.2030 | АЦСТ-161 | не загружена | открыть
ООО "СФ СМУ-6" |  |  | 1(М01)+2(М03), 2(М03)+2(М03), 1(М01) | группа 3 (М03) | РД | НГДО | [7 empty] | АЦСТ-131-00620 | Пв | 22.05.2028 | АЦСТ-131 | не загружена | открыть
ООО "СФ СМУ-6" |  |  | 1(М01), 2+1(М03+М01), 2(М03) | группа 3 (М03) | РД | НГДО | [7 empty] | АЦСТ-131-00671 | Пв | 03.02.2029 | АЦСТ-131 | не загружена | открыть
ООО "СФ СМУ-6" |  |  | 1(М01), 2(М03), 1(М01)+2(М03) | группа 3 (М03) | РД | НГДО | [7 empty] | АЦСТ-134-00550 | Пв | 25.08.2027 | АЦСТ-134 | не загружена | открыть
ООО "СФ СМУ-6" |  |  | 1(М01), 2(М03) | группа 3 (М03) | РД | НГДО | [7 empty] | АЦСТ-134-00551 | Пв | 25.08.2027 | АЦСТ-134 | не загружена | открыть
ООО "СФ СМУ-6" |  |  | 1(М01)+2(М03), 2(М03) | группа 3 (М03) | РД | НГДО | [7 empty] | АЦСТ-134-00563 | Пв | 28.09.2027 | АЦСТ-134 | не загружена | открыть
ООО "СФ СМУ-6" |  |  | Группа 2 (от К55 до К60 вкл.) | марка σт≥420 | РД+МПС | НГДО | [7 empty] | АЦСТ-4-06522 | Пв | 23.11.2027 | АЦСТ - 4 | не загружена | открыть
ООО "СФ СМУ-6" |  |  | Группа 2 (от К55 до К60 вкл.) | марка σт≥420 | МП+МПС | НГДО | [7 empty] | АЦСТ-4-06523 | Пв | 23.11.2027 | АЦСТ - 4 | не загружена | открыть
ООО "СФ СМУ-6" |  |  | Группа 2 (от К55 до К60 вкл.) | марка σт≥420 | РД | НГДО | [7 empty] | АЦСТ-4-06525 | Пв | 24.11.2027 | АЦСТ - 4 | не загружена | открыть
ООО "Сварочные технологии" |  |  | 1(М01), 2(М03) | группа 3 (М03) | АФ | КСМ | [7 empty] | АЦСТ-99-03739 | Пв | 25.02.2030 | АЦСТ-99 | не загружена | открыть
ООО "Сварочные технологии" |  |  | 1(М01), 2(М03) | группа 3 (М03) | РД+АФ | КСМ | [7 empty] | АЦСТ-99-03740 | Пв | 25.02.2030 | АЦСТ-99 | не загружена | открыть
ООО "Сварочные технологии" |  |  | 1(М01), 2(М03) | группа 3 (М03) | МПГ+АФ | КСМ | [7 empty] | АЦСТ-99-03741 | Пв | 25.02.2030 | АЦСТ-99 | не загружена | открыть
ООО "Сварочные технологии" |  |  | 1(М01), 2(М03), 2(М03)+1(М01) | группа 3 (М03) | МП | КСМ | [7 empty] | АЦСТ-99-03851 | Пв | 15.06.2030 | АЦСТ-99 | не загружена | открыть
ООО "Связь Энерго" |  |  | 1(М01), 2(М03), 1(М01)+2(М03) | группа 3 (М03) | МП+АФ | НГДО | [7 empty] | АЦСТ-99-02889 | Пв | 05.06.2027 | АЦСТ-99 | не загружена | открыть
ООО "Связь Энерго" |  |  | 1(М01), 2(М03), 1(М01)+2(М03) | группа 3 (М03) | МП | НГДО | [7 empty] | АЦСТ-99-02957 | Пв | 25.08.2027 | АЦСТ-99 | не загружена | открыть
ООО "Севернефтегазпром" |  |  | 3(М03) | группа 3 (М03) | РД | НГДО | [7 empty] | АЦСТ-94-02071 | Пв | 23.04.2028 | АЦСТ-94 | не загружена | открыть
ООО "Севернефтегазпром" |  |  | 1(М01), 2(М03), 1(М01)+2(М03) | группа 3 (М03) | РД | НГДО | [7 empty] | АЦСТ-94-02074 | Пв | 23.04.2028 | АЦСТ-94 | не загружена | открыть
ООО "Северсталь Стальные Конструкции" |  |  | 1(М01), 2(М03), 1+2(М01+М03) | группа 3 (М03) | АФ | СК |  |  | без подогрева*** | без термообработки |  | ТИ-СК-АФ-01-2025 20.01.2025 | Технология автоматической сварки под флюсом при изготовлении металлических строительных конструкций | АЦСТ-20-02664 | Пв | 08.08.2029 | АЦСТ-20 | да | открыть
ООО "Северсталь Стальные Конструкции" |  |  | 1(М01), 2(М03), 1+2 (М01+М03) | группа 3 (М03) | МП | СК | Свыше 3 до 50 включительно / Свыше 50 до 60 включительно | плоские детали | без подогрева* / с подогревом | без термообработки |  | ТИ-СК-МП-01-2025 20.01.2025 | Технология механизированной сварки плавящимся электродом в смеси защитных газов при изготовлении металлических строительных конструкций | АЦСТ-20-02665 | Пв | 08.08.2029 | АЦСТ-20 | да | открыть
ООО "Северсталь Стальные Конструкции" |  |  | 1(М01), 2(М03), 1+2(М01+М03) | группа 3 (М03) | МП | СК | От 60 до 120 включительно / От 60 до 80 включительно | плоские детали | с подогревом | без термообработки |  | ТИ-СК-МП-01-2026/2 24.11.2025 | Технология механизированной сварки плавящимся электродом в смеси защитных газов при изготовлении металлических строительных конструкций | АЦСТ-20-02766 | Пв | 18.02.2030 | АЦСТ-20 | да | открыть
ООО "Севзапинвестстрой" |  |  | 1(М01), 2(М03), 1(М01)+2(М03) | группа 3 (М03) | РД | СК | [7 empty] | АЦСТ-98-11032 | Пв | 25.03.2030 | АЦСТ-98 | не загружена | открыть
ООО "Сервисная Компания ИНТРА" |  |  | 1(М01), 2(М03) | группа 3 (М03) | РД | НГДО | [7 empty] | АЦСТ-121-03581 | Пв | 08.08.2028 | АЦСТ-121 | не загружена | открыть
ООО "Сервисная Компания ИНТРА" |  |  | Группа 1 (до К54 включительно), марки согласно ПТД, Группа 2 (свыше К54 до К60 включительно), марки согласно ПТД, патрубок - группа 1 (до К54 включительно), основная труба - группа 2 (свыше К54 до К60 включительно), марки согласно ПТД, деталь* - группа 2 (свыше К54 до К60 включительно), марки согласно ПТД | марка σт≥420 | РД | НГДО | [7 empty] | АЦСТ-56-03236 | Пв | 27.06.2027 | АЦСТ-56 | не загружена | открыть
ООО "Сервисная Компания ИНТРА" |  |  | Группа 1 (до К54 включительно), марки согласно ПТД, Группа 1 (до К54 включительно), марки согласно ПТД + Группа 2 (свыше К54 до К60 включительно), марки согласно ПТД), Группа 2 (свыше К54 до К60 включительно), марки согласно ПТД) + группа 1* (до К54 включительно), марки согласно ПТД, Группа 2 (свыше К54 до К60 включительно), марки согласно ПТД), Группа 2 (свыше К54 до К60 включительно) | марка σт≥420 | РД | НГДО | [7 empty] | АЦСТ-56-03288 | Пв | 10.08.2027 | АЦСТ-56 | не загружена | открыть
ООО "Сервисная Компания ИНТРА"" |  |  | 2(М03), 2(М03)1(М01) | группа 3 (М03) | РД | НГДО | [7 empty] | АЦСТ-121-03221 | Пв | 04.10.2027 | АЦСТ-121 | не загружена | открыть
ООО "Сервисный центр "СДС-УГОЛЬ" |  |  | 1(М01), 2(М03) | группа 3 (М03) | МП | ГДО, СК | [7 empty] | АЦСТ-90-01511 | Пв | 17.12.2028 | АЦСТ-90 | не загружена | открыть
ООО "Си Эн Жи Эс Инжениринг" |  |  | 1(М01), 2(М03), 2+1(М03+М01) | группа 3 (М03) | РАД+РД | НГДО | [7 empty] | АЦСТ-131-00584 | Пв | 27.09.2027 | АЦСТ-131 | не загружена | открыть
ООО "Си Эн Жи Эс Инжениринг" |  |  | 1(М01), 2(М03), 2+1(М03+М01) | группа 3 (М03) | РАД | НГДО | [7 empty] | АЦСТ-131-00585 | Пв | 27.09.2027 | АЦСТ-131 | не загружена | открыть
ООО "Си Эн Жи Эс Инжениринг" |  |  | 1(М01), 2(М03), 2+1(М03+М01) | группа 3 (М03) | РАД+РД | НГДО | [7 empty] | АЦСТ-131-00587 | Пв | 27.09.2027 | АЦСТ-131 | не загружена | открыть
ООО "Си Эн Жи Эс Инжениринг" | ЭА-395/9 | Покрытые электроды ЭА-395/9, тип Э-11Х15Н25М6АГ2 по ГОСТ 10052-75 | 9+1 (М11+М01); 9+2 (М11+М03) | группа 3 (М03) | РД | СК | Привариваемая деталь: от 3,0 до 12,0 включительно. Основная деталь: от 3,0 до 100,0 включительно. | плоские детали | без подогрева | без термообработки | Н1; Н2; П2; В1 | СиЭнЖиЭс-РД-58-СК 10.09.2023 | Ручная дуговая сварка покрытыми электродами при строительстве, реконструкции и монтаже строительных конструкций | АЦСТ-131-00592 | Пв | 27.11.2027 | АЦСТ-131 | да | открыть
ООО "Си Эн Жи Эс Инжениринг" |  | Э50А: УОНИИ-13/55Р и другие аттестованные аналоги в соответствии с ПТД. | 1 (М01) + 1 (М01); 2 (М03) + 2 (М03); 2+1 (М03+М01) | группа 3 (М03) | РД | СК | Привариваемая деталь: от 3,0 до 12,0 включительно. Основная деталь: от 3,0 до 100,0 включительно. | плоские детали | без подогрева* | без термообработки | Н1; Н2; П2; В1 | СиЭнЖиЭс-РД-59-СК 10.09.2023 | Ручная дуговая сварка покрытыми электродами при строительстве, реконструкции и монтаже строительных конструкций | АЦСТ-131-00593 | Пв | 27.11.2027 | АЦСТ-131 | да | открыть
ООО "Си Эн Жи Эс Инжениринг" | OK 53.70, Supercored 71Н | Корень шва - РД: Э50А по ГОСТ 9467-75 (ОК 53.70) и другие аттестованные аналоги в соответствии с ПТД. Заполняющие и облицовочные слои - МПГ: Сварочная проволока по AWS A5.36/ASME SFA5.36 (Supercored 71Н) и другие аттестованные аналоги в соответствии с ПТД. Защитный газ по ГОСТ 8050-85 - двуокись углерода, высший сорт. | 1 (М01) + 1 (М01); 2 (М03) + 2 (М03); 2+1 (М03+М01) | группа 3 (М03) | РД+МПГ | СК | Труба: свыше 12,0 до 50,0 включительно. Плоская деталь: свыше 6,0 до 100,0 включительно / Привариваемая деталь: свыше 12,0 до 50,0 включительно. Основная деталь: свыше 6,0 до 100,0 включительно | Труба: свыше 500 до 4000 включительно + Плоские детали / плоские детали | с подогревом | без термообработки | Н2; П2; В1 / Н1; Н2; П2; В1 | СиЭнЖиЭс-РД-МПГ-54-СК 22.05.2023 | Комбинация ручной дуговой сварки покрытыми электродами и механизированной сварки порошковыми проволоками в среде защитного газа при строительстве, реконструкции и монтаже строительных конструкций | АЦСТ-131-00595 | Пв | 08.12.2027 | АЦСТ-131 | да | открыть
ООО "Си Эн Жи Эс Инжениринг" | Supercored 71Н | Сварочная проволока по AWS A5.36/ASME SFA5.36 (Supercored 71Н) и другие аттестованные аналоги в соответствии с ПТД. Защитный газ по ГОСТ 8050-85 - двуокись углерода, высший сорт. | 1 (М01) + 1 (М01); 2 (М03) + 2 (М03); 2+1 (М03+М01) | группа 3 (М03) | МПГ | СК | Привариваемая деталь: свыше 3,0 до 12,0 включительно. Основная деталь: свыше 3,0 до 50,0 включительно | плоские детали | с подогревом | без термообработки | Н1; Н2; П2; В1 / Н2; П2; В1 | СиЭнЖиЭс-МПГ-57-СК 22.05.2023 | Механизированная сварка порошковыми проволоками в защитном газе при строительстве, реконструкции и монтаже строительных конструкций | АЦСТ-131-00596 | Пв | 08.12.2027 | АЦСТ-131 | да | открыть
ООО "Си Эн Жи Эс Инжениринг" | Supercored 71Н | Сварочная проволока по AWS A5.36/ASME SFA5.36 (Supercored 71Н) и другие аттестованные аналоги в соответствии с ПТД. Защитный газ по ГОСТ 8050-85 - двуокись углерода, высший сорт. | 1 (М01) + 1 (М01); 2 (М03) + 2 (М03); 2+1 (М03+М01) | группа 3 (М03) | МПГ | СК | Привариваемая деталь: свыше 3,0 до 50,0 включительно. Основная деталь: свыше 3,0 до 100,0 включительно / Свыше 3,0 до 50,0 включительно | плоские детали | с подогревом | без термообработки | Н1; Н2; П2; В1 / Н1; Г; П1; В1 | СиЭнЖиЭс-МПГ-56-СК 22.05.2023 | Механизированная сварка порошковыми проволоками в защитном газе при строительстве, реконструкции и монтаже строительных конструкций | АЦСТ-131-00597 | Пв | 08.12.2027 | АЦСТ-131 | да | открыть
ООО "Си Эн Жи Эс Инжениринг" |  |  | 1(М01), 2(М03), 2+1(М03+М01) | группа 3 (М03) | РД | НГДО | [7 empty] | АЦСТ-131-00617 | Пв | 25.04.2028 | АЦСТ-131 | не загружена | открыть
ООО "Си Эн Жи Эс Инжениринг" |  |  | 1(М01), 2(М03), 2+1(М03+М01) | группа 3 (М03) | РД | НГДО | [7 empty] | АЦСТ-131-00634 | Пв | 05.08.2028 | АЦСТ-131 | не загружена | открыть
ООО "Си Эн Жи Эс Инжениринг" |  |  | 1(М01), 2(М03), 2+1(М03+М01) | группа 3 (М03) | РД | НГДО | [7 empty] | АЦСТ-131-00638 | Пв | 13.08.2028 | АЦСТ-131 | не загружена | открыть
ООО "Си Эн Жи Эс Инжениринг" |  |  | 1(М01)+1(М01), 2(М03)+2(М03), 2(М03)+1(М01) | группа 3 (М03) | РД | НГДО | [7 empty] | АЦСТ-131-00679 | Пв | 28.03.2029 | АЦСТ-131 | не загружена | открыть
ООО "Си Эн Жи Эс Инжениринг" |  |  | 1(М01)+1(М01), 2(М03)+2(М03), 2(М03)+1(М01) | группа 3 (М03) | РД | НГДО | [7 empty] | АЦСТ-131-00680 | Пв | 28.03.2029 | АЦСТ-131 | не загружена | открыть
ООО "Си Эн Жи Эс Инжениринг" |  |  | 1(М01)+1(М01), 2(М03)+2(М03), 2(М03)+1(М01) | группа 3 (М03) | РД | НГДО | [7 empty] | АЦСТ-131-00681 | Пв | 28.03.2029 | АЦСТ-131 | не загружена | открыть
ООО "Си Эн Жи Эс Инжениринг" |  |  | 1(М01)+1(М01), 2(М03)+2(М03), 2(М03)+1(М01) | группа 3 (М03) | РД | НГДО | [7 empty] | АЦСТ-131-00696 | Пв | 31.07.2029 | АЦСТ-131 | не загружена | открыть
ООО "Си Эн Жи Эс Инжениринг" | OK Tigrod 12.64, ER70S-6, I1, Ar100 | Пруток сварочный OK Tigrod 12.64 по AWS A5.18 - ER70S-6; неплавящиеся электроды вольфрамовые сварочные по ГОСТ 23949 и другие аттестованные аналоги в соответствии с требованиями НТД, I1 (Ar100%) по ГОСТ Р ИСО 14175. | 1(М01) / 1(М01)+1(М01); 1(М01)+2(М03); 2(М03)+2(М03) / 1(М01)+1(М01); 1(М01)+2(М03) | группа 3 (М03) | РАД | НГДО, ОХНВП | свыше 3,0 до 12,0 включительно / Патрубок: свыше 3,0 до 12,0 включительно + Основная деталь: свыше 3,0 до 36,0 включительно / Внутренняя деталь: свыше 3,0 до 12,0 включительно + Наружная деталь: свыше 3,0 до 36,0 включительно | от 14,0 до 25,0 включительно / свыше 25,0 до 150,0 включительно / Патрубок: свыше 25,0 до 150,0 включительно + Основная деталь: свыше 25,0 до 150,0 включительно / Внутренняя деталь: свыше 25,0 до 150,0 включительно / Патрубок: свыше 25,0 до 150,0 включительно + Основная деталь: свыше 150,0 до 500,0 включительно / Патрубок: от 14,0 до 25,0 включительно + Основная деталь: от 150,0 до 500,0 включительно | без подогрева | без термообработки | Н1; В1; Г; Н45 / Н2; П2; В1; Н45 / Н1; Н2; П2; В1; Н45 | СиЭнЖиЭс-РАД-69-ТХ; СиЭнЖиЭс-РАД-71-ТХ; СиЭнЖиЭс-РАД-72-ТХ 19.03.2026 | Сборник карт технологического процесса сварки ¦ Ручная аргонодуговая сварка неплавящимся электродом (РАД) при изготовлении, монтаже, ремонте и реконструкции технологических трубопроводов | АЦСТ-131-00728 | Пв | 28.05.2030 | АЦСТ-131 | да | открыть
ООО "Си Эн Жи Эс Инжениринг" | OK 53.70, E 42 5, B 12 H5, E7016-1, OK 48.00, E 42 4, B 4 2, E7018 | Корень шва: ОК 53.70 (EN ISO 2560-A: E 42 5 B 12 H5; AWS A5.1: E7016-1; ГОСТ 9467: Э50А); Остальные проходы: OK 48.00 (EN ISO 2560-A: E 42 4 B 4 2 H5; AWS A5.1: E7018 Н4 R; ТУ 1272-114-55224353-2011) и другие аттестованные аналоги в соответствии с требованиями ПТД. | 1(М01)+1(М01); 2(М03)+2(М03); 2(М03)+1(М01) | группа 3 (М03) | РД | НГДО, ОХНВП | свыше 12,0 до 36,0 включительно* | свыше 150,0 до 500,0 включительно | без подогрева | без термообработки | Н1; В1; Г; Н45 | СиЭнЖиЭс-РД-70-ТХ 19.03.2026 | Сборник карт технологического процесса сварки ¦ Ручная дуговая сварка покрытыми электродами (РД) при изготовлении, монтаже, ремонте и реконструкции технологических трубопроводов | АЦСТ-131-00729 | Пв | 28.05.2030 | АЦСТ-131 | да | открыть
ООО "Си Эн Жи Эс Инжениринг" | OK 53.70, OK 73.68 | Покрытые электроды марки OK 53.70, OK 73.68 и другие аттестованные сварочные материалы в соответствии с требованиями ПТД для сварки 1 группы. / Покрытые электроды марки OK 53.70, OK 73.68 и другие аттестованные сварочные материалы в соответствии с требованиями ПТД для сварки сочетаний 1 и 2 группы. | 1 (М01) + 1 (М01) / 1 (М01) + 2 (М03) | группа 3 (М03) | РД | СК | Приварная деталь: от 5,49 до 21,94 включительно + Основная деталь: от 6,0 до 24,0 включительно | Приварная деталь: от 84,15 до 336,6 + Основная деталь: плоские детали | без подогрева | без термообработки | Н2; В1; П2; Н45 | СиЭнЖиЭс-РД-74-СК 04.06.2026 | Ручная дуговая сварки покрытыми электродами при строительстве, реконструкции и ремонте строительных конструкций | АЦСТ-131-00735 | Пв | 04.08.2030 | АЦСТ-131 | да | открыть
ООО "Си Эн Жи Эс Инжениринг" | OK 53.70, OK 73.68 | Покрытые электроды марки OK 53.70, OK 73.68 и другие аттестованные сварочные материалы в соответствии с требованиями ПТД для сварки 1 и 2 группы, а также их сочетания. | 1 (М01); 2 (М03); 1 (М01) + 2 (М03) | группа 3 (М03) | РД | СК | от 9,55 до 38,2 включительно | от 203,2 до 812,8 включительно | с подогревом | без термообработки | Н1; В1; Г; Н45 | СиЭнЖиЭс-РД-73-СК 04.06.2026 | Ручная дуговая сварки покрытыми электродами при строительстве, реконструкции и ремонте строительных конструкций | АЦСТ-131-00737 | Пв | 04.08.2030 | АЦСТ-131 | да | открыть
ООО "Сибрегионгазстрой" |  |  | 2(М03) | группа 3 (М03) | РД | НГДО | [7 empty] | АЦСТ-94-01768 | Пв | 11.10.2026 | АЦСТ-94 | не загружена | открыть
ООО "Сибрегионгазстрой" |  |  | 2(М03) | группа 3 (М03) | МП+МПС | НГДО | [7 empty] | АЦСТ-94-01769 | Пв | 11.10.2026 | АЦСТ-94 | не загружена | открыть
ООО "Сибрегионгазстрой" |  |  | 2(М03) | группа 3 (М03) | РД | НГДО | [7 empty] | АЦСТ-94-01770 | Пв | 11.10.2026 | АЦСТ-94 | не загружена | открыть
ООО "Сибрегионгазстрой" |  |  | 2(М03) | группа 3 (М03) | РД | НГДО | [7 empty] | АЦСТ-94-01771 | Пв | 11.10.2026 | АЦСТ-94 | не загружена | открыть
ООО "Сибрегионгазстрой" |  |  | 2(М03) | группа 3 (М03) | РД | НГДО | [7 empty] | АЦСТ-94-01842 | Пв | 02.05.2027 | АЦСТ-94 | не загружена | открыть
ООО "Сибрегионгазстрой" |  |  | 2(М03) | группа 3 (М03) | РД | НГДО | [7 empty] | АЦСТ-94-02189 | Пв | 17.06.2029 | АЦСТ-94 | не загружена | открыть
ООО "Сибрегионгазстрой" |  |  | 2(М03) | группа 3 (М03) | РД | НГДО | [7 empty] | АЦСТ-94-02190 | Пв | 17.06.2029 | АЦСТ-94 | не загружена | открыть
ООО "Сибрегионгазстрой" |  |  | 2(М03) | группа 3 (М03) | РД | НГДО | [7 empty] | АЦСТ-94-02191 | Пв | 18.06.2029 | АЦСТ-94 | не загружена | открыть
ООО "Сибрегионгазстрой" |  |  | 2(М03) | группа 3 (М03) | МП+МПС | НГДО | [7 empty] | АЦСТ-94-02242 | Пв | 03.12.2029 | АЦСТ-94 | не загружена | открыть
ООО "Сибэнергомаш - БКЗ" |  |  | 2(М03) | группа 3 (М03) | АФ | КО | [7 empty] | АЦСТ-84-01299 | Пв | 02.07.2030 | АЦСТ-84 | не загружена | открыть
ООО "Сибэнергомаш - БКЗ" |  |  | 1(М01), 2(М03) | группа 3 (М03) | РД+АФ | КО | [7 empty] | АЦСТ-84-01335 | Пв | 22.09.2030 | АЦСТ-84 | не загружена | открыть
ООО "Синарастройкомплект" |  |  | 1(М01), 2(М03) | группа 3 (М03) | РД | НГДО | [7 empty] | АЦСТ-121-04010 | Пв | 24.12.2029 | АЦСТ-121 | не загружена | открыть
ООО "Синергия-Лидер" |  |  | 1(М01), 2(М03) | группа 3 (М03) | МП | НГДО, ОХНВП | [7 empty] | АЦСТ-92-03078 | Пв | 04.09.2028 | АЦСТ-92 | не загружена | открыть
ООО "Синергия-Лидер" |  |  | 1(М01), 2(М03), 2+1(М03+М01) | группа 3 (М03) | РАД | НГДО, ОХНВП | [7 empty] | АЦСТ-92-03446 | Пв | 30.06.2030 | АЦСТ-92 | не загружена | открыть
ООО "Скай" |  |  | 2(М03), 1(М01), 2(М03)+1(М01) | группа 3 (М03) | РД | НГДО | [7 empty] | АЦСТ-98-10694 | Пв | 22.05.2029 | АЦСТ-98 | не загружена | открыть
ООО "Скай" |  |  | 2(М03), 2(М03)+1(М01), 1(М01) | группа 3 (М03) | РД | НГДО | [7 empty] | АЦСТ-98-10703 | Пв | 26.05.2029 | АЦСТ-98 | не загружена | открыть
ООО "Спецподводтрубопроводстрой" |  |  | 3(М03) | группа 3 (М03) | РД | НГДО | [7 empty] | АЦСТ-147-00297 | Пв | 07.11.2027 | АЦСТ-147 | не загружена | открыть
ООО "Спецподводтрубопроводстрой" |  |  | 3(М03) | группа 3 (М03) | РД | НГДО | [7 empty] | АЦСТ-147-00298 | Пв | 07.11.2027 | АЦСТ-147 | не загружена | открыть
ООО "Спецподводтрубопроводстрой" |  |  | 3(М03) | группа 3 (М03) | РД | НГДО | [7 empty] | АЦСТ-147-00299 | Пв | 07.11.2027 | АЦСТ-147 | не загружена | открыть
ООО "Спецподводтрубопроводстрой" |  |  | 3(М03) | группа 3 (М03) | РД | НГДО | [7 empty] | АЦСТ-147-00300 | Пв | 07.11.2027 | АЦСТ-147 | не загружена | открыть
ООО "Спецремонт" |  | Э42А*; Э46*; Э50А | 1 (М01) | группа 3 (М03) | РД | ПТО | свыше 3.0 до 12.0 включительно / свыше 3.0 до 12.0 включительно/свыше 3.0 до 12.0 включительно | свыше 25.0 до 150.0 включительно / плоские детали / плоские детали/плоские детали | без подогрева | без термообработки | Н1; Г; В1; Н45 / Н1; Г; П1; В1 / Н1; Н2; П2; В1 | ТИ-ПТО-РД-23 12.05.2023 | Технология ручной дуговой сварки покрытыми электродами подъёмно-транспортного оборудования | АЦСТ-113-00436 | Пв | 04.08.2027 | АЦСТ-113 | да | открыть
ООО "Спецэнергогаз" |  |  | 1(М01), 2(М03) | группа 3 (М03) | РД | НГДО | [7 empty] | АЦСТ-92-03205 | Пв | 09.04.2029 | АЦСТ-92 | не загружена | открыть
ООО "Спецэнергогаз" |  |  | 1(М01), 2(М03), 2+1(М03+М01) | группа 3 (М03) | РД | НГДО, ОХНВП | [7 empty] | АЦСТ-92-03206 | Пв | 09.04.2029 | АЦСТ-92 | не загружена | открыть
ООО "Спецэнергогаз" |  |  | 2(М03), 2+1(М03+М01) | группа 3 (М03) | РД | НГДО | [7 empty] | АЦСТ-92-03379 | Пв | 18.03.2030 | АЦСТ-92 | не загружена | открыть
ООО "СтальСтройТехнологии" | LB-52U | Электроды типа Э50А: УОНИИ-13/55, LB-52U и другие аттестованные аналоги в соответствии с ПТД | 1 (М01) / 2 (М03) / 1 (М01); 2 (М03) | группа 3 (М03) | РД | СК | свыше 3,0 до 12,0 включительно / от 5,0 до 12,0 включительно / свыше 12,0 до 50,0 включительно / свыше 50,0 до 60,0 включительно / свыше 50,0 до 100,0 включительно | плоские детали | без подогрева* / с подогревом | без термообработки | Н1; Г; П1; В1 | ССТ-РД-(1,2)-СК1 20.04.2023 | Сборка и ручная дуговая сварка металлических строительных конструкций | АЦСТ-157-00074 | Пв | 25.07.2027 | АЦСТ-157 | да | открыть
ООО "Стальмастер" |  |  | 1(М01), 2(М03) | группа 3 (М03) | МП | СК | свыше 3,0 до 12,0 включительно* / свыше 3,0 до 12,0 включительно / свыше 12,0 до 50,0 включительно | плоские детали | без подогрева / с подогревом | без термообработки |  | МП-01-СТ 14.04.2025 | Технология механизированной сварки плавящимся электродом в среде активных газов и смесях (МП) металлических строительных конструкций (СК) | АЦСТ-12-07859 | Пв | 22.09.2029 | АЦСТ-12 | да | открыть
ООО "Стальмонтаж" |  |  | 1,(М01): 09Г2С, 09Г2СД, 15ХСНД, 15ХСНДА и другие марки согласно НТД, 2,(М03): 10ХСНД, 10ХСНДА и другие марки согласно НТД, 2(М03)+1(М01), 15ХСНД, 15ХСНДА и другие марки согласно НТД) | группа 3 (М03) | АФ | КСМ | [7 empty] | АЦСТ-98-11239 | Пв | 24.09.2030 | АЦСТ-98 | не загружена | открыть
ООО "Стальмонтаж" |  |  | 1(М01), 15ХСНД, 15ХСНДА и другие марки согласно НТД), 2(М03), 2(М03)+1(М01) | группа 3 (М03) | МПГ | КСМ | [7 empty] | АЦСТ-98-11240 | Пв | 24.09.2030 | АЦСТ-98 | не загружена | открыть
ООО "Стальмонтаж" |  |  | 1(М01), 2(М03), 1(М01)+2(М03) | группа 3 (М03) | МПГ | СК | [7 empty] | АЦСТ-98-11243 | Пв | 29.09.2030 | АЦСТ-98 | не загружена | открыть
ООО "Стальмонтаж" |  |  | 1(М01), 2(М03), 1(М01)+2(М03) | группа 3 (М03) | МПГ | СК | [7 empty] | АЦСТ-98-11245 | Пв | 29.09.2030 | АЦСТ-98 | не загружена | открыть
ООО "Строительная компания "Автодор" |  |  | 1(М01), 2(М03) | группа 3 (М03) | АФ | КСМ | [7 empty] | АЦСТ-99-03377 | Пв | 20.12.2028 | АЦСТ-99 | не загружена | открыть
ООО "Строительная компания "Автодор" |  |  | 1(М01), 2(М03) | группа 3 (М03) | МПГ | КСМ | [7 empty] | АЦСТ-99-03378 | Пв | 20.12.2028 | АЦСТ-99 | не загружена | открыть
ООО "Строительная компания "Автодор" |  |  | 1(М01), 2(М03) | группа 3 (М03) | РД | КСМ | [7 empty] | АЦСТ-99-03379 | Пв | 20.12.2028 | АЦСТ-99 | не загружена | открыть
ООО "Строительная компания "Автодор" |  |  | 1(М01), 2(М03) | группа 3 (М03) | РД | СК | [7 empty] | АЦСТ-99-03381 | Пв | 20.12.2028 | АЦСТ-99 | не загружена | открыть
ООО "Строительная компания 7683" |  |  | 1(М01), 2(М03), 2(М03)+1(М01) | группа 3 (М03) | АФ | КСМ | [7 empty] | АЦСТ-99-02795 | Пв | 26.12.2026 | АЦСТ-99 | не загружена | открыть
ООО "Строительная компания" Автодор" |  |  | 1(М01), 2(М03) | группа 3 (М03) | МП | СК | [7 empty] | АЦСТ-99-03380 | Пв | 20.12.2028 | АЦСТ-99 | не загружена | открыть
ООО "Строй +" | LB-52U | Э42А*, Э46*, Э46А*, Э50А, LB-52U | 1(М01) | группа 3 (М03) | РД | КО, ОХНВП | Свыше 3 до 12 мм / Свыше 12 до 25 включительно / Свыше 3 до 25 включительно | плоские детали | без подогрева | без термообработки*** | Н1; Г; П1; В1 / Н1; Н2; П2; В1 | РД-ОХНВП,КО-сосуды 01.09.2024 | Ручная дуговая сварка сосудов и аппаратов оборудования химических, нефтехимических, нефтеперерабатывающих и взрывопожароопасных производств, котельного оборудования | АЦСТ-20-02542 | Пв | 20.11.2028 | АЦСТ-20 | да | открыть
ООО "Строй +" | LB-52U | Э42А*, Э46*, Э46А*, Э50А, LB-52U | 1(М01) | группа 3 (М03) | РД | КО | Свыше 3 до 12 включительно / Свыше 12 до 25 включительно | плоские детали | без подогрева | без термообработки | Н1; Г; П1; В1 / Н1; Н2; П2; В1 | РД-КО-конструкции 21.09.2024 | Ручная дуговая сварка при ремонте, монтаже и изготовлении котельного оборудования | АЦСТ-20-02543 | Пв | 20.11.2028 | АЦСТ-20 | да | открыть
ООО "Строй +" |  |  | 1(М01), 2(М03) | группа 3 (М03) | РД | ПТО | Свыше 3 до 12 включительно / Свыше 12 до 30 включительно | плоские детали | без подогрева | без термообработки |  | РД-ПТО 01.09.2024 | Ручная дуговая сварка подъемно-транспортного оборудования | АЦСТ-20-02544 | Пв | 20.11.2028 | АЦСТ-20 | да | открыть
ООО "Строй +" |  |  | 1(М01), 2(М03) | группа 3 (М03) | МП | СК | Свыше 3 до 12 включительно / Свыше 12 до 50 включительно | плоские детали | без подогрева / без подогрева* | без термообработки |  | МП(СК) 01.02.2025 | Механизированная сварка плавящимся электродом в среде активных газов и смесях металлических строительных конструкций | АЦСТ-20-02597 | Пв | 05.03.2029 | АЦСТ-20 | да | открыть
ООО "Строй +" |  |  | 1(М01), 2(М03) | группа 3 (М03) | МП | КО | Свыше 3 до 12 включительно / Свыше 12 до 25 включительно | плоские детали | без подогрева | без термообработки |  | МП(КО) 01.02.2025 | Механизированная сварка плавящимся электродом в среде активных газов и смесях металлических конструкций для котельного оборудования | АЦСТ-20-02598 | Пв | 05.03.2029 | АЦСТ-20 | да | открыть
ООО "Строй +" |  | Э42А*, Э46*, Э46А*, Э50А | 1(М01) | группа 3 (М03) | РД | ОХНВП | Свыше 3 до 12 включительно / Свыше 12 до 25 включительно | Плоские детали | без подогрева | без термообработки | Н1; Г; П1; В1 / Н1; Н2; П2; В1 | РД-ОХНВП-резервуары 01.12.2025 | Ручная дуговая сварка при ремонте, монтаже и изготовлении оборудования химических, нефтехимических, нефтеперерабатывающих и взрывопожароопасных производств | АЦСТ-20-02735 | Пв | 22.12.2029 | АЦСТ-20 | да | открыть
ООО "СтройГазИнвест" |  |  | 1(М01), 2(М03), 2(М03)+1(М01) | группа 3 (М03) | РД | НГДО | [7 empty] | АЦСТ-141-00694 | Пв | 22.12.2026 | АЦСТ-141 | не загружена | открыть
ООО "СтройГазИнвест" |  |  | 1(М01), 2(М03), 2(М03)+1(М01) | группа 3 (М03) | РД | НГДО | [7 empty] | АЦСТ-141-00695 | Пв | 22.12.2026 | АЦСТ-141 | не загружена | открыть
ООО "СтройГазИнвест" |  |  | 1(М01), 2(М03), 2(М03)+1(М01) | группа 3 (М03) | РД | НГДО | [7 empty] | АЦСТ-141-00696 | Пв | 22.12.2026 | АЦСТ-141 | не загружена | открыть
ООО "СтройГазИнвест" |  |  | 1(М01), 2(М03)+1(М01) | группа 3 (М03) | РД | НГДО | [7 empty] | АЦСТ-141-00697 | Пв | 22.12.2026 | АЦСТ-141 | не загружена | открыть
ООО "СтройИнвестКомплект" |  |  | 2(М03), 2(М03)+1(М01) | группа 3 (М03) | РД | НГДО | [7 empty] | АЦСТ-148-01424 | Пв | 06.09.2028 | АЦСТ-148 | не загружена | открыть
ООО "СтройИнвестКомплект" |  |  | 2(М03) | группа 3 (М03) | РД | НГДО | [7 empty] | АЦСТ-148-01425 | Пв | 06.09.2028 | АЦСТ-148 | не загружена | открыть
ООО "СтройИнвестКомплект" |  |  | 2(М03), 2(М03)+1(М01) | группа 3 (М03) | РД | НГДО | [7 empty] | АЦСТ-148-01426 | Пв | 06.09.2028 | АЦСТ-148 | не загружена | открыть
ООО "СтройИнвестКомплект" |  |  | 2(М03), 2(М03)+1(М01) | группа 3 (М03) | РД | НГДО | [7 empty] | АЦСТ-148-01427 | Пв | 06.09.2028 | АЦСТ-148 | не загружена | открыть
ООО "СтройИнвестКомплект" |  |  | 1(М01), 2(М03), 2(М03)+1(М01) | группа 3 (М03) | РД | НГДО | [7 empty] | АЦСТ-148-01429 | Пв | 18.07.2028 | АЦСТ-148 | не загружена | открыть
ООО "СтройИнвестКомплект" |  |  | 1(М01), 2(М03) | группа 3 (М03) | РД | НГДО | [7 empty] | АЦСТ-148-01430 | Пв | 18.07.2028 | АЦСТ-148 | не загружена | открыть
ООО "СтройИнвестКомплект" |  |  | 1(М01), 2(М03), 2(М03)+1(М01) | группа 3 (М03) | РД | НГДО | [7 empty] | АЦСТ-148-01431 | Пв | 18.07.2028 | АЦСТ-148 | не загружена | открыть
ООО "СтройИнвестКомплект" |  |  | 1(М01), 2(М03), 2(М03)+1(М01) | группа 3 (М03) | РД | НГДО | [7 empty] | АЦСТ-148-01432 | Пв | 18.07.2028 | АЦСТ-148 | не загружена | открыть
ООО "СтройИнвестКомплект" |  |  | 1(М01)+1(М01), 1(М01)+2(М03) | группа 3 (М03) | РД | НГДО | [7 empty] | АЦСТ-148-01433 | Пв | 18.07.2028 | АЦСТ-148 | не загружена | открыть
ООО "СтройИнвестКомплект" |  |  | 2(М03), 1(М01), 1(М01)+2(М03) | группа 3 (М03) | РД | НГДО | [7 empty] | АЦСТ-98-10155 | Пв | 16.04.2028 | АЦСТ-98 | не загружена | открыть
ООО "СтройИнвестКомплект" |  |  | 2(М03), 1(М01), 1(М01)+2(М03) | группа 3 (М03) | РД+АППГ | НГДО | [7 empty] | АЦСТ-98-10161 | Пв | 22.04.2028 | АЦСТ-98 | не загружена | открыть
ООО "СтройИнвестКомплект" |  |  | 1(М01), 2(М03) | группа 3 (М03) | РД | НГДО | [7 empty] | АЦСТ-98-10975 | Пв | 22.01.2030 | АЦСТ-98 | не загружена | открыть
ООО "СтройИнвестКомплект" |  |  | 2(М03), 1(М01), 1(М01)+2(М03) | группа 3 (М03) | МП+АППГ | НГДО | [7 empty] | АЦСТ-98-10980 | Пв | 26.01.2030 | АЦСТ-98 | не загружена | открыть
ООО "СтройИнвестКомплект" |  |  | 1(М01), 2(М03) | группа 3 (М03) | РД | НГДО | [7 empty] | АЦСТ-98-10987 | Пв | 29.01.2030 | АЦСТ-98 | не загружена | открыть
ООО "СтройКом" |  |  | 1(М01), 1(М01)+2(М03), 2(М03) | группа 3 (М03) | РД | НГДО | [7 empty] | АЦСТ-99-03648 | Пв | 05.11.2029 | АЦСТ-99 | не загружена | открыть
ООО "СтройСервисГрупп" |  |  | 1(М01), 2(М03), 1(М01)+2(М03) | группа 3 (М03) | РД | НГДО | [7 empty] | АЦСТ-94-02177 | Пв | 06.06.2029 | АЦСТ-94 | не загружена | открыть
ООО "Стройбезопасность-Н" | OK Autrod 12.64 | OK Autrod 12.64 и др. по ПТД | 1 (М01) / 2 (М03) | группа 3 (М03) | МП | ПТО | 3<S≤12 / деталь 1: 3<S≤12; деталь 2: 3<S≤30 | плоские детали | без подогрева | без термообработки | Н1; Г; В1 / Н2; В1 | ТК-МП-ПТО(1,3,7,8,14) 13.11.2007 | Технология механизированной сварки соединений металлоконструкций подъемно-транспортного оборудования | АЦСТ-4-06968 | Пв | 14.11.2028 | АЦСТ - 4 | да | открыть
ООО "Стройбезопасность-Н" | УОНИ-13/55 | Э50А (УОНИ-13/55 и другие по ПТД) | 1 (М01) | группа 3 (М03) | РД | ПТО | 3<S≤12 / деталь 1: 3<S≤12; деталь 2: 3<S≤30 | плоские детали / 25<D≤150 | без подогрева | без термообработки | Н1; Г; В1 / Н2; В1 | ТК-РД-ПТО(1,3,7,8,14) 13.11.2007 | Технология ручной дуговой сварки покрытыми электродами соединений металлоконструкций подъемно-транспортного оборудования | АЦСТ-4-06969 | Пв | 14.11.2028 | АЦСТ - 4 | да | открыть
ООО "Стройбезопасность-Н" | УОНИ-13/55 | Э50А (УОНИ-13/55 и другие по ПТД) | 1 (М01) / 2 (М03) | группа 3 (М03) | РД | ПТО | 3<S≤12 | плоские детали | без подогрева | без термообработки | Н1; Г; В1 | ТК-РД-ПТО(1,3,7,8,14)-РТ. 13.11.2007 | Технология ремонта трещин подъемно-транспортного оборудования | АЦСТ-4-06970 | Пв | 14.11.2028 | АЦСТ - 4 | да | открыть
ООО "Стройбезопасность-Н" | OK Autrod 12.64, OK Aristorod 69 | OK Autrod 12.64 и др. по ПТД / OK Aristorod 69 и др. по ПТД | 1 (М01) / 2 (М03) / 3 (М03) | группа 3 (М03) | МП | ПТО | 3<S≤12 | плоские детали | без подогрева | без термообработки | Н1; Г; В1 | ТК-МП-ПТО(1,3,7,8,14)-РТ. 13.11.2007 | Технология ремонта трещин подъемно-транспортного оборудования | АЦСТ-4-06971 | Пв | 14.11.2028 | АЦСТ - 4 | да | открыть
ООО "Стройиндустрия" |  |  | 1(М01), 1(М01)+2(М03), 2(М03) | группа 3 (М03) | РД | НГДО | [7 empty] | АЦСТ-99-03530 | Пв | 08.07.2029 | АЦСТ-99 | не загружена | открыть
ООО "Стройиндустрия" |  |  | 1(М01), 1(М01)+2(М03), 2(М03) | группа 3 (М03) | РД | НГДО | [7 empty] | АЦСТ-99-03531 | Пв | 09.07.2029 | АЦСТ-99 | не загружена | открыть
ООО "Стройиндустрия" |  |  | 1(М01), 1(М01)+2(М03), 2(М03) | группа 3 (М03) | МП+МПС | НГДО | [7 empty] | АЦСТ-99-03532 | Пв | 09.07.2029 | АЦСТ-99 | не загружена | открыть
ООО "Стройиндустрия" |  |  | 1(М01), 1(М01)+2(М03), 2(М03) | группа 3 (М03) | РД | НГДО | [7 empty] | АЦСТ-99-03591 | Пв | 02.09.2029 | АЦСТ-99 | не загружена | открыть
ООО "Стройиндустрия" |  |  | 1(М01), 1(М01)+2(М03), 2(М03) | группа 3 (М03) | РД | НГДО | [7 empty] | АЦСТ-99-03594 | Пв | 04.09.2029 | АЦСТ-99 | не загружена | открыть
ООО "Стройкомплектмонтаж" |  |  | 2(М03), 2(М03)+1(М01) | группа 3 (М03) | РД | НГДО | [7 empty] | АЦСТ-12-06529 | Пв | 10.04.2027 | АЦСТ-12 | не загружена | открыть
ООО "Стройкомплектмонтаж" |  |  | 2(М03), 2(М03)+1(М01) | группа 3 (М03) | РД | НГДО | [7 empty] | АЦСТ-12-06531 | Пв | 10.04.2027 | АЦСТ-12 | не загружена | открыть
ООО "Стройкомплектмонтаж" |  |  | 2(М03) | группа 3 (М03) | РД | НГДО | [7 empty] | АЦСТ-12-06533 | Пв | 10.04.2027 | АЦСТ-12 | не загружена | открыть
ООО "Стройкомплектмонтаж" |  |  | 2(М03), 2(М03)+1(М01) | группа 3 (М03) | РД | НГДО | [7 empty] | АЦСТ-12-06541 | Пв | 11.04.2027 | АЦСТ-12 | не загружена | открыть
ООО "Строймонтаж-14" |  |  | 1(М01), 2(М03) | группа 3 (М03) | КСО | КСМ | [7 empty] | АЦСТ-99-02786 | Пв | 22.12.2026 | АЦСТ-99 | не загружена | открыть
ООО "Стройтрансгаз Трубопроводстрой" |  |  | 2(М03) | группа 3 (М03) | РД | НГДО | [7 empty] | АЦСТ-110-01918 | Пв | 13.10.2026 | АЦСТ-110 | не загружена | открыть
ООО "Стройтрансгаз Трубопроводстрой" |  |  | 2(М03) | группа 3 (М03) | ААДП+МАДП | НГДО | [7 empty] | АЦСТ-110-01919 | Пв | 13.10.2026 | АЦСТ-110 | не загружена | открыть
ООО "Стройтрансгаз Трубопроводстрой" |  |  | 2(М03) | группа 3 (М03) | РД | НГДО | [7 empty] | АЦСТ-110-01944 | Пв | 01.12.2026 | АЦСТ-110 | не загружена | открыть
ООО "Стройтрансгаз Трубопроводстрой" |  |  | 2(М03), 2(М03)+1(М01) | группа 3 (М03) | РД | НГДО | [7 empty] | АЦСТ-110-02069 | Пв | 15.08.2027 | АЦСТ-110 | не загружена | открыть
ООО "Стройтрансгаз Трубопроводстрой" |  |  | 2(М03), 2(М03)+1(М01) | группа 3 (М03) | РД | НГДО | [7 empty] | АЦСТ-110-02071 | Пв | 18.08.2027 | АЦСТ-110 | не загружена | открыть
ООО "Сфера" |  |  | 2(М03), 1(М01), 1(М01)+2(М03) | группа 3 (М03) | РД+МПС | НГДО | [7 empty] | АЦСТ-12-07216 | Пв | 24.05.2028 | АЦСТ-12 | не загружена | открыть
ООО "Сфера" |  |  | 1(М01)+2(М03), 2(М03) | группа 3 (М03) | РД | НГДО | [7 empty] | АЦСТ-12-07421 | Пв | 01.10.2028 | АЦСТ-12 | не загружена | открыть
ООО "Сфера" |  |  | 2(М03), 1(М01), 2(М03)+1(М01) | группа 3 (М03) | РД | НГДО | [7 empty] | АЦСТ-12-07963 | Пв | 25.11.2029 | АЦСТ-12 | не загружена | открыть
ООО "Сфера" |  |  | 1(М01), 2(М03), 1(М01)+2(М03), 2(М03)+1(М01) | группа 3 (М03) | РД | НГДО | [7 empty] | АЦСТ-12-07965 | Пв | 26.11.2029 | АЦСТ-12 | не загружена | открыть
ООО "Сфера" |  |  | 1(М01)+2(М03), 1(М01) | группа 3 (М03) | РД | НГДО | [7 empty] | АЦСТ-12-07966 | Пв | 26.11.2029 | АЦСТ-12 | не загружена | открыть
ООО "ТЕРМИНАЛ-ЮГ" |  |  | 2(М03), 2(М03)+1(М01) | группа 3 (М03) | РД | НГДО | [7 empty] | АЦСТ-12-06882 | Пв | 28.09.2027 | АЦСТ-12 | не загружена | открыть
ООО "ТЕРМИНАЛ-ЮГ" |  |  | 2(М03), 2(М03)+1(М01) | группа 3 (М03) | РД | НГДО | [7 empty] | АЦСТ-12-06883 | Пв | 28.09.2027 | АЦСТ-12 | не загружена | открыть
ООО "ТЕРМИНАЛ-ЮГ" |  |  | 2(М03), 2(М03)+1(М01) | группа 3 (М03) | РД | НГДО | [7 empty] | АЦСТ-12-06889 | Пв | 02.10.2027 | АЦСТ-12 | не загружена | открыть
ООО "ТЕХИНВЕСТ" |  |  | 2(М03), 1(М01), 1(М01)+2(М03) | группа 3 (М03) | РД | НГДО | [7 empty] | АЦСТ-12-06609 | Пв | 25.05.2027 | АЦСТ-12 | не загружена | открыть
ООО "ТЕХИНВЕСТ" |  |  | 1(М01), 2(М03), 1(М01)+2(М03), 2(М03)+1(М01) | группа 3 (М03) | РД | НГДО | [7 empty] | АЦСТ-12-06611 | Пв | 25.05.2027 | АЦСТ-12 | не загружена | открыть
ООО "ТЕХИНВЕСТ" |  |  | 1(М01)+2(М03), 2(М03), 1(М01) | группа 3 (М03) | РД | НГДО | [7 empty] | АЦСТ-12-06612 | Пв | 25.05.2027 | АЦСТ-12 | не загружена | открыть
ООО "ТЕХИНВЕСТ" |  |  | 1(М01)+2(М03), 1(М01) | группа 3 (М03) | РД | НГДО | [7 empty] | АЦСТ-12-06614 | Пв | 25.05.2027 | АЦСТ-12 | не загружена | открыть
ООО "ТЕХИНВЕСТ" |  |  | 1(М01), 1(М01)+2(М03), 2(М03) | группа 3 (М03) | РД | НГДО | [7 empty] | АЦСТ-12-06616 | Пв | 25.05.2027 | АЦСТ-12 | не загружена | открыть
ООО "ТЕХИНВЕСТ" |  |  | 1(М01)1(М01), 1(М01)2(М03) | группа 3 (М03) | РД | НГДО | [7 empty] | АЦСТ-12-06618 | Пв | 25.05.2027 | АЦСТ-12 | не загружена | открыть
ООО "ТЕХИНВЕСТ" |  |  | 1(М01), 2(М03), 1(М01)+2(М03), 2(М03)+1(М01) | группа 3 (М03) | РД | НГДО | [7 empty] | АЦСТ-12-06640 | Пв | 02.06.2027 | АЦСТ-12 | не загружена | открыть
ООО "ТЕХИНВЕСТ" |  |  | 2(М03), 1(М01), 1(М01)+2(М03) | группа 3 (М03) | РД | НГДО | [7 empty] | АЦСТ-12-07027 | Пв | 25.05.2027 | АЦСТ-12 | не загружена | открыть
ООО "ТЕХИНВЕСТ" |  |  | 1(М01), 2(М03), 1(М01)+2(М03), 2(М03)+1(М01) | группа 3 (М03) | РД | НГДО | [7 empty] | АЦСТ-12-07028 | Пв | 25.05.2027 | АЦСТ-12 | не загружена | открыть
ООО "ТЕХИНВЕСТ" |  |  | 1(М01)+2(М03), 2(М03), 1(М01) | группа 3 (М03) | РД | НГДО | [7 empty] | АЦСТ-12-07029 | Пв | 25.05.2027 | АЦСТ-12 | не загружена | открыть
ООО "ТЕХИНВЕСТ" |  |  | 1(М01)+2(М03), 1(М01) | группа 3 (М03) | РД | НГДО | [7 empty] | АЦСТ-12-07030 | Пв | 25.05.2027 | АЦСТ-12 | не загружена | открыть
ООО "ТЕХИНВЕСТ" |  |  | 1(М01), 1(М01)+2(М03), 2(М03) | группа 3 (М03) | РД | НГДО | [7 empty] | АЦСТ-12-07031 | Пв | 25.05.2027 | АЦСТ-12 | не загружена | открыть
ООО "ТЕХИНВЕСТ" |  |  | 1(М01), 2(М03), 1(М01)+2(М03), 2(М03)+1(М01) | группа 3 (М03) | РД | НГДО | [7 empty] | АЦСТ-12-07032 | Пв | 02.06.2027 | АЦСТ-12 | не загружена | открыть
ООО "ТЕХИНВЕСТ" |  |  | 1(М01), 1(М01)+2(М03), 2(М03) | группа 3 (М03) | РД | НГДО | [7 empty] | АЦСТ-12-07033 | Пв | 15.01.2028 | АЦСТ-12 | не загружена | открыть
ООО "ТЕХИНВЕСТ" |  |  | 1(М01)1(М01), 1(М01)2(М03) | группа 3 (М03) | РД | НГДО | [7 empty] | АЦСТ-12-07050 | Пв | 25.05.2027 | АЦСТ-12 | не загружена | открыть
ООО "ТЕХИНВЕСТ" |  |  | 2(М03) | группа 3 (М03) | РД | НГДО | [7 empty] | АЦСТ-12-07337 | Пв | 19.08.2028 | АЦСТ-12 | не загружена | открыть
ООО "ТЕХИНВЕСТ" |  |  | 2(М03) | группа 3 (М03) | РД | НГДО | [7 empty] | АЦСТ-12-07338 | Пв | 19.08.2028 | АЦСТ-12 | не загружена | открыть
ООО "ТЕХИНВЕСТ" |  |  | 2(М03) | группа 3 (М03) | РД | НГДО | [7 empty] | АЦСТ-12-07339 | Пв | 19.08.2028 | АЦСТ-12 | не загружена | открыть
ООО "ТЕХНОСПЕЦСТРОЙ" |  |  | 1(М01), 2(М03), 2+1(М03+М01) | группа 3 (М03) | МП+МПС | НГДО | [7 empty] | АЦСТ-161-00382 | Пв | 16.07.2029 | АЦСТ-161 | не загружена | открыть
ООО "ТЕХНОСПЕЦСТРОЙ" |  |  | 1(М01), 2(М03), 2+1(М03+М01) | группа 3 (М03) | МП+МПС | НГДО | [7 empty] | АЦСТ-161-00395 | Пв | 23.07.2029 | АЦСТ-161 | не загружена | открыть
ООО "ТЕХСТРОЙГРУПП" |  |  | 2(М03), 1(М01), 1(М01)+2(М03) | группа 3 (М03) | РД | НГДО | [7 empty] | АЦСТ-12-06672 | Пв | 19.06.2027 | АЦСТ-12 | не загружена | открыть
ООО "ТЕХСТРОЙГРУПП" |  |  | 1(М01), 2(М03), 1(М01)+2(М03), 2(М03)+1(М01) | группа 3 (М03) | РД | НГДО | [7 empty] | АЦСТ-12-06674 | Пв | 19.06.2027 | АЦСТ-12 | не загружена | открыть
ООО "ТЕХСТРОЙГРУПП" |  |  | 1(М01), 2(М03), 1(М01)+2(М03), 2(М03)+1(М01) | группа 3 (М03) | РД | НГДО | [7 empty] | АЦСТ-12-06676 | Пв | 19.06.2027 | АЦСТ-12 | не загружена | открыть
ООО "ТЕХСТРОЙГРУПП" |  |  | 1(М01)+2(М03), 2(М03), 1(М01) | группа 3 (М03) | РД | НГДО | [7 empty] | АЦСТ-12-06677 | Пв | 19.06.2027 | АЦСТ-12 | не загружена | открыть
ООО "ТЕХСТРОЙГРУПП" |  |  | 1(М01)+2(М03), 1(М01) | группа 3 (М03) | РД | НГДО | [7 empty] | АЦСТ-12-06679 | Пв | 19.06.2027 | АЦСТ-12 | не загружена | открыть
ООО "ТЕХСТРОЙГРУПП" |  |  | 1(М01)1(М01), 1(М01)2(М03) | группа 3 (М03) | РД | НГДО | [7 empty] | АЦСТ-12-06681 | Пв | 19.06.2027 | АЦСТ-12 | не загружена | открыть
ООО "ТЕХСТРОЙГРУПП" |  |  | 1(М01), 1(М01)+2(М03), 2(М03) | группа 3 (М03) | РД | НГДО | [7 empty] | АЦСТ-12-06703 | Пв | 22.06.2027 | АЦСТ-12 | не загружена | открыть
ООО "ТЕХСТРОЙГРУПП" |  |  | 2(М03), 1(М01), 1(М01)+2(М03) | группа 3 (М03) | РД | НГДО | [7 empty] | АЦСТ-12-07627 | Пв | 19.06.2027 | АЦСТ-12 | не загружена | открыть
ООО "ТЕХСТРОЙГРУПП" |  |  | 1(М01), 2(М03), 1(М01)+2(М03), 2(М03)+1(М01) | группа 3 (М03) | РД | НГДО | [7 empty] | АЦСТ-12-07628 | Пв | 19.06.2027 | АЦСТ-12 | не загружена | открыть
ООО "ТЕХСТРОЙГРУПП" |  |  | 1(М01), 2(М03), 1(М01)+2(М03), 2(М03)+1(М01) | группа 3 (М03) | РД | НГДО | [7 empty] | АЦСТ-12-07629 | Пв | 19.06.2027 | АЦСТ-12 | не загружена | открыть
ООО "ТЕХСТРОЙГРУПП" |  |  | 1(М01)+2(М03), 2(М03), 1(М01) | группа 3 (М03) | РД | НГДО | [7 empty] | АЦСТ-12-07630 | Пв | 19.06.2027 | АЦСТ-12 | не загружена | открыть
ООО "ТЕХСТРОЙГРУПП" |  |  | 1(М01), 1(М01)+2(М03), 2(М03) | группа 3 (М03) | РД | НГДО | [7 empty] | АЦСТ-12-07631 | Пв | 19.06.2027 | АЦСТ-12 | не загружена | открыть
ООО "ТЕХСТРОЙГРУПП" |  |  | 1(М01)1(М01), 1(М01)2(М03) | группа 3 (М03) | РД | НГДО | [7 empty] | АЦСТ-12-07632 | Пв | 19.06.2027 | АЦСТ-12 | не загружена | открыть
ООО "ТЕХСТРОЙГРУПП" |  |  | 1(М01)+2(М03), 1(М01) | группа 3 (М03) | РД | НГДО | [7 empty] | АЦСТ-12-07633 | Пв | 22.06.2027 | АЦСТ-12 | не загружена | открыть
ООО "ТК "Алиса" |  |  | 2(М03) | группа 3 (М03) | РД | НГДО | [7 empty] | АЦСТ-148-00900 | Пв | 10.04.2027 | АЦСТ-148 | не загружена | открыть
ООО "ТОПСМР" |  |  | 1(М01), 2(М03), 2(М03)+1(М01) | группа 3 (М03) | МПГ | КСМ | [7 empty] | АЦСТ-99-03465 | Пв | 24.04.2029 | АЦСТ-99 | не загружена | открыть
ООО "ТОПСМР" |  |  | 1(М01), 2(М03), 2(М03)+1(М01) | группа 3 (М03) | МПГ | СК | [7 empty] | АЦСТ-99-03466 | Пв | 24.04.2029 | АЦСТ-99 | не загружена | открыть
ООО "ТОПСМР" |  |  | 1(М01), 2(М03), 2(М03)+1(М01) | группа 3 (М03) | АФ | КСМ | [7 empty] | АЦСТ-99-03471 | Пв | 28.04.2029 | АЦСТ-99 | не загружена | открыть
ООО "ТОПСМР" |  |  | 1(М01), 2(М03), 2(М03)+1(М01) | группа 3 (М03) | РД | КСМ | [7 empty] | АЦСТ-99-03473 | Пв | 28.04.2029 | АЦСТ-99 | не загружена | открыть
ООО "ТСМ" |  |  | 1(М01), 2(М03) | группа 3 (М03) | АФ | КСМ | [7 empty] | АЦСТ-99-02750 | Пв | 15.11.2026 | АЦСТ-99 | не загружена | открыть
ООО "ТСМ" |  |  | 1(М01), 2(М03), 2(М03)+1(М01) | группа 3 (М03) | РД | КСМ | [7 empty] | АЦСТ-99-02751 | Пв | 15.11.2026 | АЦСТ-99 | не загружена | открыть
ООО "ТСП" |  |  | Группа 1 (до К54 вкл.), марки согласно ПТД, Группа 2 (св. К54 до К60 вкл.) марки согласно ПТД, Группа 2 (св. К54 до К60 вкл.) + 1 (до К54 вкл.), марки согласно ПТД | марка σт≥420 | РД | НГДО | [7 empty] | АЦСТ-56-03767 | Пв | 19.08.2028 | АЦСТ-56 | не загружена | открыть
ООО "ТСП" |  |  | Группа 1 (до К54 вкл.), марки согласно ПТД, Группа 2 (св. К54 до К60 вкл.), марки согласно ПТД, Группа 2 (св. К54 до К60 вкл.) + 1 (до К54 вкл.), марки согласно ПТД | марка σт≥420 | РД | НГДО | [7 empty] | АЦСТ-56-03768 | Пв | 19.08.2028 | АЦСТ-56 | не загружена | открыть
ООО "ТСП" |  |  | Группа 1 (до К54 вкл.), марки согласно ПТД, Группа 2 (св. К54 до К60 вкл.) марки согласно ПТД, Группа 2 (св. К54 до К60 вкл.) + 1 (до К54 вкл.), марки согласно ПТД | марка σт≥420 | РД | НГДО | [7 empty] | АЦСТ-56-03769 | Пв | 19.08.2028 | АЦСТ-56 | не загружена | открыть
ООО "ТСП" |  |  | Патрубок/основная труба: Группа 1 (до К54 вкл.) марки согласно ПТД., Патрубок/основная труба: Группа 2 (св. К54 до К60 вкл.), марки согласно ПТД, Патрубок: 1 (до К54 вкл.), марки согласно ПТД/основная труба: Группа 2 (св. К54 до К60 вкл.), марки согласно ПТД | марка σт≥420 | РД | НГДО | [7 empty] | АЦСТ-56-03770 | Пв | 19.08.2028 | АЦСТ-56 | не загружена | открыть
ООО "ТСП" |  |  | Патрубок/основная труба: Группа 1 (до К54 вкл.) марки согласно ПТД., Патрубок/основная труба: Группа 2 (св. К54 до К60 вкл.), марки согласно ПТД, Патрубок: 1 (до К54 вкл.), марки согласно ПТД/основная труба: Группа 2 (св. К54 до К60 вкл.), марки согласно ПТД | марка σт≥420 | РД | НГДО | [7 empty] | АЦСТ-56-03782 | Пв | 27.08.2028 | АЦСТ-56 | не загружена | открыть
ООО "ТЭКсвязьинжиниринг" |  |  | 1(М01), 2(М03) | группа 3 (М03) | РД | НГДО | [7 empty] | АЦСТ-99-03004 | Пв | 08.11.2027 | АЦСТ-99 | не загружена | открыть
ООО "ТехСтройСервис" |  |  | 1(М01)2(М03), 2(М03) | группа 3 (М03) | РД | НГДО | [7 empty] | АЦСТ-12-08126 | Пв | 27.04.2030 | АЦСТ-12 | не загружена | открыть
ООО "ТехСтройСервис" |  |  | Группа 1 (до К54 вкл.), Группа 2 (Св. К54 до К60 вкл.) | марка σт≥420 | РД | НГДО | [7 empty] | АЦСТ-134-00486 | Пв | 09.03.2027 | АЦСТ-134 | не загружена | открыть
ООО "ТехноСпецСтрой" |  |  | 1(М01), 1(М01)+2(М03), 2(М03) | группа 3 (М03) | РД | НГДО | [7 empty] | АЦСТ-99-03924 | Пв | 10.08.2030 | АЦСТ-99 | не загружена | открыть
ООО "ТехноСпецСтрой" |  |  | 1(М01), 2(М03), 1(М01)+2(М03) | группа 3 (М03) | РД | НГДО | [7 empty] | АЦСТ-99-03925 | Пв | 10.08.2030 | АЦСТ-99 | не загружена | открыть
ООО "ТехноСпецСтрой" |  |  | 1(М01)2(М03), 2(М03) | группа 3 (М03) | РД | НГДО | [7 empty] | АЦСТ-99-03926 | Пв | 10.08.2030 | АЦСТ-99 | не загружена | открыть
ООО "ТехноСпецСтрой" |  |  | 1(М01), 1(М01)+2(М03), 2(М03) | группа 3 (М03) | РД | НГДО | [7 empty] | АЦСТ-99-03927 | Пв | 10.08.2030 | АЦСТ-99 | не загружена | открыть
ООО "ТехноСпецСтрой" |  |  | 1(М01)2(М03), 1(М01)1(М01) | группа 3 (М03) | РД | НГДО | [7 empty] | АЦСТ-99-03929 | Пв | 14.08.2030 | АЦСТ-99 | не загружена | открыть
ООО "ТехноСфера" |  |  | 1(М01), 2(М03), 1(М01)+2(М03), 2(М03)+1(М01) | группа 3 (М03) | РД | НГДО | [7 empty] | АЦСТ-12-08103 | Пв | 02.04.2030 | АЦСТ-12 | не загружена | открыть
ООО "ТехноСфера" |  |  | 1(М01)+2(М03), 1(М01) | группа 3 (М03) | РД | НГДО | [7 empty] | АЦСТ-12-08105 | Пв | 02.04.2030 | АЦСТ-12 | не загружена | открыть
ООО "ТехноСфера" |  |  | 1(М01)+2(М03), 1(М01) | группа 3 (М03) | РД | НГДО | [7 empty] | АЦСТ-12-08106 | Пв | 02.04.2030 | АЦСТ-12 | не загружена | открыть
ООО "ТехноСфера" |  |  | 1(М01)+2(М03), 2(М03), 1(М01) | группа 3 (М03) | РД | НГДО | [7 empty] | АЦСТ-12-08107 | Пв | 02.04.2030 | АЦСТ-12 | не загружена | открыть
ООО "ТехноСфера" |  |  | 1(М01)+2(М03), 2(М03), 1(М01) | группа 3 (М03) | РД | НГДО | [7 empty] | АЦСТ-12-08108 | Пв | 02.04.2030 | АЦСТ-12 | не загружена | открыть
ООО "ТехноСфера" |  |  | 1(М01)1(М01), 1(М01)2(М03) | группа 3 (М03) | РД | НГДО | [7 empty] | АЦСТ-12-08109 | Пв | 02.04.2030 | АЦСТ-12 | не загружена | открыть
ООО "ТехноСфера" |  |  | 1(М01)1(М01), 1(М01)2(М03) | группа 3 (М03) | РД | НГДО | [7 empty] | АЦСТ-12-08110 | Пв | 02.04.2030 | АЦСТ-12 | не загружена | открыть
ООО "Топ Шип" | УОНИ-13/55 | Электроды покрытые металлические УОНИ 13/55 (Э50А) | 2 (М03), 1 (М01), 2+1 (М03+М01), марки согласно ПТД | группа 3 (М03) | РД | СК | от 6,0 до 24,0 включительно / привариваемая деталь: от 6,0 до 24,0 включительно/ основная деталь: от 6,0 до 40,0 включительно |  | без подогрева | без термообработки | Н1; Г; В1 / Н1; Н2; В1 | Т.РД.СК(1) 20.05.2026 | Технология ручной дуговой сварки покрытыми электродами металлических строительных конструкций | АЦСТ-139-00690 | Пв | 11.06.2030 | АЦСТ-139 | да | открыть
ООО "Тракмеханика" |  |  | 1(М01), 2(М03) | группа 3 (М03) | МП | КСМ | [7 empty] | АЦСТ-99-02853 | Пв | 18.04.2027 | АЦСТ-99 | не загружена | открыть
ООО "Транснефть - Восток" |  |  | 2(М03), 3(М03), 2(М03)+3(М03) | группа 3 (М03) | РД | НГДО | [7 empty] | АЦСТ-110-01981 | Пв | 11.03.2027 | АЦСТ-110 | не загружена | открыть
ООО "Транснефть - Восток" |  |  | 1(М01), 2(М03) | группа 3 (М03) | РД | НГДО | [7 empty] | АЦСТ-110-01983 | Пв | 11.03.2027 | АЦСТ-110 | не загружена | открыть
ООО "Транснефть - Восток" |  |  | 2(М03), 3(М03), 2(М03)+3(М03) | группа 3 (М03) | РД | НГДО | [7 empty] | АЦСТ-110-01986 | Пв | 13.03.2027 | АЦСТ-110 | не загружена | открыть
ООО "Транснефть - Порт Козьмино" |  |  | 1(М01), 2(М03), 1(М01)+2(М03) | группа 3 (М03) | РД | НГДО | [7 empty] | АЦСТ-110-02001 | Пв | 21.04.2027 | АЦСТ-110 | не загружена | открыть
ООО "Транснефть - Порт Козьмино" |  |  | 1(М01), 2(М03), 1(М01)+2(М03) | группа 3 (М03) | РД | НГДО | [7 empty] | АЦСТ-110-02002 | Пв | 21.04.2027 | АЦСТ-110 | не загружена | открыть
ООО "Транснефть - Порт Козьмино" |  | электроды СЗСМ-01К тип Э50А по ГОСТ 9467-75; а также другие аттестованные сварочные материалы в соответствии с ПТД / Корневой слой: электроды СЗСМ-01К тип Э50А по ГОСТ 9467-75; Заполняющие и облицовочный слои: СЗСМ-03 тип Э60 по ГОСТ 9467-75; а также другие аттестованные сварочные материалы в соответствии с ПТД | 1(М01) / 2(М03) | группа 3 (М03) | РД | СК | свыше 3,0 до 12,0 включительно / свыше 12,0 до 50,0 включительно / от 6,0 до 12,0 включительно | свыше 25,0 до 150,0 включительно / свыше 150,0 до 500,0 включительно / свыше 500,0 до 1220,0 включительно | с подогревом | без термообработки | Н1; Г; В1; Н45 | ТНПК-РД-23-СК-3 13.01.2023 | Технология ручной дуговой сварки покрытыми электродами (РД) кольцевых соединений металлических трубопроводов | АЦСТ-110-02003 | Пв | 21.04.2027 | АЦСТ-110 | да | открыть
ООО "Трубопроводстрой" |  |  | 2(М03) | группа 3 (М03) | МП+МПС | НГДО | [7 empty] | АЦСТ-99-03293 | Пв | 18.10.2028 | АЦСТ-99 | не загружена | открыть
ООО "Трубопроводстрой" |  |  | 1(М01)1(М01), 1(М01)2(М03) | группа 3 (М03) | РД | НГДО | [7 empty] | АЦСТ-99-03930 | Пв | 14.08.2030 | АЦСТ-99 | не загружена | открыть
ООО "Трубопроводстрой" |  |  | 1(М01)2(М03), 2(М03) | группа 3 (М03) | РД | НГДО | [7 empty] | АЦСТ-99-03931 | Пв | 17.08.2030 | АЦСТ-99 | не загружена | открыть
ООО "Трубострой" |  |  | 1(М01), 2(М03), 2(М03)+1(М01) | группа 3 (М03) | РД | НГДО | [7 empty] | АЦСТ-135-01062 | Пв | 16.11.2026 | АЦСТ-135 | не загружена | открыть
ООО "Трубострой" |  |  | 1(М01), 2(М03), 2(М03)+1(М01) | группа 3 (М03) | РД | НГДО | [7 empty] | АЦСТ-135-01063 | Пв | 16.11.2026 | АЦСТ-135 | не загружена | открыть
ООО "Трубострой" |  |  | 1(М01), 2(М03) | группа 3 (М03) | РД | НГДО | [7 empty] | АЦСТ-135-01069 | Пв | 22.11.2026 | АЦСТ-135 | не загружена | открыть
ООО "У-УСМ" |  | Сварочная проволока марки ПСФ-А-0402 в сочетании со сварочным флюсом марки СТ-65. Допускается применение других аттестованных сварочных материалов в соответствии с требованиями ПТД. | 1 (М01): 345-14ХГНДЦ | группа 3 (М03) | АФ | КСМ | от 10,0 до 16,0 включительно / от 20,0 до 40,0 включительно / от 12,0 до 16,0 включительно + от 12,0 до 40,0 включительно / свыше 16,0 до 20,0 включительно + от 12,0 до 40,0 включительно / свыше 16,0 до 40,0 включительно + свыше 16,0 до 40,0 включительно | плоские детали | с подогревом | без термообработки | Н1 / Н1; Н2 | ТУ 9331.0100.05210 23.11.2022 | Технология автоматической сварки под слоем флюса при изготовлении конструкций мостов из атмосферостойкой стали | АЦСТ-147-00319 | Пв | 25.12.2027 | АЦСТ-147 | да | открыть
ООО "У-УСМ" | Св-08ГА, UF-02 | Сварочная проволока марки ПСФ-А-0402 в сочетании со сварочным флюсом марки СТ-65. Сварочная проволока Св-08ГА в сочетании со сварочным флюсом марки UF-02. Допускаются к применению другие аттестованные сварочные материалы, указанные в ПТД и регламентированных СТО-ГК «Трансстрой»-012-2018* | 1 (М01) | группа 3 (М03) | АФ | КСМ | от 10,0 до 16,0 включительно / от 20,0 до 40,0 включительно / от 12,0 до 16,0 включительно + от 12,0 до 40,0 включительно / свыше 16,0 до 20,0 включительно + от 12,0 до 40,0 включительно / свыше 16,0 до 40,0 включительно + свыше 16,0 до 40,0 включительно | плоские детали | с подогревом | без термообработки | Н1 / Н1; Н2 | ТУ 9331.0100.05194; ТУ 9331.0100.05210, Дата утверждения: 11.01.2019; 23.11.2022 | Автоматическая сварка под флюсом элементов пролетных строений | АЦСТ-147-00326 | Пв | 25.12.2027 | АЦСТ-147 | да | открыть
ООО "У-УСМ" | Св-08ГА, UF-02 | Сварочная проволока Св-08ГА в сочетании со сварочным флюсом марки UF-02. Допускаются к применению другие аттестованные сварочные материалы, указанные в ПТД и регламентированных СТО-ГК «Трансстрой»-012-2018. | 1 (М01) | группа 3 (М03) | АФ | КСМ | от 10,0 до 16,0 включительно / от 20,0 до 40,0 включительно / от 12,0 до 16,0 включительно + от 12,0 до 40,0 включительно / свыше 16,0 до 20,0 включительно + от 12,0 до 40,0 включительно / свыше 16,0 до 40,0 включительно + свыше 16,0 до 40,0 включительно | плоские детали | с подогревом | без термообработки | Н1 / Н1; Н2 | ТУ 9331.0100.05194 11.01.2019 | Автоматическая сварка под флюсом элементов пролетных строений | АЦСТ-147-00387 | Пв | 17.05.2028 | АЦСТ-147 | да | открыть
ООО "У-УСМ" | AS SG2 | Сварочная проволока AS SG2. Допускаются к применению другие аттестованные сварочные материалы, указанные в ПТД и регламентированных СТО-ГК «Трансстрой»-012-2018.* | 1 (М01) / 2 (М03) | группа 3 (М03) | МП | КСМ | от 8,0 до 16,0 включительно / свыше 16,0 до 25,0 включительно / от 10,0 до 16,0 включительно + от 10,0 до 40,0 включительно / свыше 16,0 до 40,0 включительно + от 10,0 до 40,0 включительно | плоские детали | с подогревом | без термообработки | Н1 / Н1; Н2 | ТУ 9331.0100.05191/1 11.01.2019 | Полуавтоматическая сварка в смеси газов элементов пролетных строений | АЦСТ-147-00388 | Пв | 17.05.2028 | АЦСТ-147 | да | открыть
ООО "У-УСМ" | POWER BRIDGE 60M | Сварочная проволока марки POWER BRIDGE 60M. Допускаются к применению другие аттестованные сварочные материалы, указанные в ПТД и регламентированных СТО-ГК «Трансстрой»-012-2018. | 1 (М01) | группа 3 (М03) | МПГ | КСМ | от 8,0 до 16,0 включительно / свыше 16,0 до 25,0 включительно / от 10,0 до 16,0 включительно + от 10,0 до 40,0 включительно / свыше 16,0 до 40,0 включительно + от 10,0 до 40,0 включительно | плоские детали | с подогревом | без термообработки | Н1 / Н1; Н2 | ТУ 9331.0100.05191/2 11.01.2019 | Механизированная сварка в смеси защитных газов порошковой проволокой элементов пролетных строений | АЦСТ-147-00389 | Пв | 17.05.2028 | АЦСТ-147 | да | открыть
ООО "УТЦ" | ULTRA 700 | Проволока сплошного сечения марки ULTRA 700 и другие аттестованные аналоги в соответствии с ПТД, для группы 3 + смесь газовая сварочная (Ar 80%, CO2 20%) | 3 (М03): низколегированные конструкционные стали перлитного класса с гарантированным минимальным пределом текучести свыше 500 МПа | группа 3 (М03) | МАДП | ПТО | свыше 3,0 до 12,0 включительно | плоские детали | с подогревом | без термообработки | Н1; Г; П1; В1 / Н1; Н2; П2; В1 | УТЦ-МАДП-ПТО(1) 05.08.2026 | Механизированная аргонодуговая сварка плавящимся электродом при ремонте и реконструкции подъемно-транспортного оборудования | АЦСТ-12-08265 | Пв | 14.09.2030 | АЦСТ-12 | да | открыть
ООО "УТЦ" | УОНИ-13/55 | Покрытые электроды марки УОНИ-13/55 и другие аттестованные аналоги в соответствии с ПТД, для группы 1 | 1 (М01): углеродистые и низколегированные конструкционные стали перлитного класса с гарантированным минимальным пределом текучести не более 360 МПа | группа 3 (М03) | РД | ПТО | свыше 3,0 до 4,0 включительно* / свыше 3,0 до 40,0 включительно / от 8,0 до 40,0 включительно | плоские детали | без подогрева | без термообработки | Н1, В1, Г, П1 | УТЦ-РД-ПТО(1,2,3,7,8,12,14) 05.08.2026 | Ручная дуговая сварка покрытыми электродами при изготовлении, ремонте и реконструкции подъемно-транспортного оборудования | АЦСТ-12-08275 | Пв | 22.09.2030 | АЦСТ-12 | да | открыть
ООО "УпорСпецМонтаж" |  |  | 1(М01), 2(М03) | группа 3 (М03) | КСО | КСМ | [7 empty] | АЦСТ-99-03551 | Пв | 21.07.2029 | АЦСТ-99 | не загружена | открыть
ООО "УралСтальМонтаж" | УОНИ-13/55, LB-52U | Э50А ¦ (УОНИ-13/55, LB-52U и другие марки электродов, указанные в ПТД) | 2 (М03) | группа 3 (М03) | РД | СК | свыше 3,0 до 12,0 включительно / свыше 12,0 до 50,0 включительно / свыше 3,0 до 12,0 включительно + свыше 3,0 до 50,0 включительно / свыше 12,0 до 50,0 включительно + свыше 12,0 до 50,0 включительно | плоские детали | без подогрева / с подогревом | без термообработки | Н1; Г; В1; П1 / Н1; Н2; В1; П2 | ТИ-СК-1-РД-22 01.07.2022 | "Технологическая инструкция ручной дуговой сварки покрытыми электродами при изготовлении, монтаже и реконструкции металлических строительных конструкций" | АЦСТ-109-01202 | Пв | 06.12.2026 | АЦСТ-109 | да | открыть
ООО "Уралдомноремонт-Екатеринбург" |  |  | 1(М01), 2(М03), 1+2 (М01+М03) | группа 3 (М03) | МПГ | МО | Свыше 3 до 12 включительно / Свыше 12 до 50 включительно / Свыше 50 до 60 включительно / Свыше 50 до 120 включительно | плоские детали | без подогрева / без подогрева* / с подогревом | без термообработки |  | ТИ-05-01-2020 01.02.2020 | Механизированная сварка порошковой проволокой в среде активных защитных газов и смесях. При строительстве, монтаже и реконструкции металлоконструкций доменного комплекса | АЦСТ-20-02547 | Пв | 12.12.2028 | АЦСТ-20 | да | открыть
ООО "Уралдомноремонт-Екатеринбург" |  |  | 1(М01), 2(М03), 1+2 (М01+М03) | группа 3 (М03) | МПГ | СК | Свыше 3 до 12 включительно / Свыше 12 до 50 включительно / Свыше 50 до 60 включительно / Свыше 50 до 120 включительно | плоские детали | без подогрева / без подогрева* / с подогревом | без термообработки |  | ТИ-05-02-2020 01.02.2020 | Механизированная сварка порошковой проволокой в среде активных защитных газов и смесях строительных конструкций | АЦСТ-20-02548 | Пв | 12.12.2028 | АЦСТ-20 | да | открыть
ООО "Уралспецмаш" |  |  | 2(М03) | группа 3 (М03) | МП+АФ | НГДО | [7 empty] | АЦСТ-163-00069 | Пв | 20.07.2030 | АЦСТ-163 | не загружена | открыть
ООО "ФракДжет-Строй" |  |  | 1(М01), 2(М03) | группа 3 (М03) | РД | НГДО | [7 empty] | АЦСТ-141-00931 | Пв | 11.06.2028 | АЦСТ-141 | не загружена | открыть
ООО "ФракДжет-Строй" |  |  | 1(М01), 2(М03), 2(М03)+1(М01) | группа 3 (М03) | РД | НГДО | [7 empty] | АЦСТ-141-00932 | Пв | 11.06.2028 | АЦСТ-141 | не загружена | открыть
ООО "ФракДжет-Строй" |  |  | 1(М01), 2(М03), 2(М03)+1(М01) | группа 3 (М03) | РД | НГДО | [7 empty] | АЦСТ-141-00996 | Пв | 12.09.2028 | АЦСТ-141 | не загружена | открыть
ООО "ФракДжет-Строй" |  |  | 1(М01), 2(М03), 2(М03)+1(М01) | группа 3 (М03) | РД | НГДО | [7 empty] | АЦСТ-141-01002 | Пв | 19.09.2028 | АЦСТ-141 | не загружена | открыть
ООО "ФракДжет-Строй" |  |  | 1(М01), 1(М01)+2(М03) | группа 3 (М03) | РД | НГДО | [7 empty] | АЦСТ-141-01068 | Пв | 24.12.2028 | АЦСТ-141 | не загружена | открыть
ООО "ЧММ" |  | Покрытые электроды марки УОНИИ-13/55 и другие марки в соответствии с ПТД | 1 (М01): углеродистые и низколегированные конструкционные стали перлитного класса с гарантированным минимальным пределом текучести не более 360 МПа | группа 3 (М03) | РД | ПТО | свыше 3,0 до 28,0 включительно | плоские детали | без подогрева | без термообработки | Н1; Г; П1; В1 / Н1; Н2; П2; В1 | ЧММ-РД-ПТО 18.07.2023 | Ручная дуговая сварка покрытыми электродами при ремонте и реконструкции подъемно-транспортного оборудования | АЦСТ-12-07108 | Пв | 13.03.2028 | АЦСТ-12 | да | открыть
ООО "ЧТГ" |  |  | 1(М01), 2(М03) | группа 3 (М03) | РД | НГДО | [7 empty] | АЦСТ-157-00225 | Пв | 11.02.2029 | АЦСТ-157 | не загружена | открыть
ООО "ЧТГ" |  |  | 1(М01)+1(М01), 1(М01)+2(М03) | группа 3 (М03) | РД | НГДО | [7 empty] | АЦСТ-157-00226 | Пв | 11.02.2029 | АЦСТ-157 | не загружена | открыть
ООО "ЧТГ" |  |  | 2(М03) | группа 3 (М03) | РД | НГДО | [7 empty] | АЦСТ-157-00304 | Пв | 27.11.2029 | АЦСТ-157 | не загружена | открыть
ООО "ЭНЕРГОТРАНССТРОЙ" |  |  | 1(М01), 1(М01)+2(М03), 2(М03) | группа 3 (М03) | РД | НГДО | [7 empty] | АЦСТ-99-03452 | Пв | 09.04.2029 | АЦСТ-99 | не загружена | открыть
ООО "ЭНЕРГОТРАНССТРОЙ" |  |  | 1(М01), 1(М01)1(М01), 1(М01)2(М03), 2(М03) | группа 3 (М03) | РД | НГДО | [7 empty] | АЦСТ-99-03453 | Пв | 09.04.2029 | АЦСТ-99 | не загружена | открыть
ООО "ЭСК "ЭНЕРГОМОСТ" |  |  | 2(М03), 2(М03)+1(М01), 1(М01) | группа 3 (М03) | РД | НГДО | [7 empty] | АЦСТ-12-06719 | Пв | 13.07.2027 | АЦСТ-12 | не загружена | открыть
ООО "ЭСК "ЭНЕРГОМОСТ" |  |  | 2(М03), 1(М01)+2(М03), 1(М01) | группа 3 (М03) | РД | НГДО | [7 empty] | АЦСТ-12-06720 | Пв | 13.07.2027 | АЦСТ-12 | не загружена | открыть
ООО "ЭСК "ЭНЕРГОМОСТ" |  |  | 2(М03) | группа 3 (М03) | МП+АППГ | НГДО | [7 empty] | АЦСТ-12-06721 | Пв | 13.07.2027 | АЦСТ-12 | не загружена | открыть
ООО "ЭСК "ЭНЕРГОМОСТ" |  |  | 2(М03), 1(М01), 1(М01)+2(М03) | группа 3 (М03) | РД+АППГ | НГДО | [7 empty] | АЦСТ-12-06876 | Пв | 27.09.2027 | АЦСТ-12 | не загружена | открыть
ООО "ЭСК "ЭНЕРГОМОСТ" |  |  | 2(М03), 1(М01), 1(М01)+2(М03) | группа 3 (М03) | РД | НГДО | [7 empty] | АЦСТ-12-06877 | Пв | 27.09.2027 | АЦСТ-12 | не загружена | открыть
ООО "ЭСК "ЭНЕРГОМОСТ" |  |  | 1(М01), 2(М03), 1(М01)+2(М03) | группа 3 (М03) | РД | НГДО | [7 empty] | АЦСТ-12-06878 | Пв | 27.09.2027 | АЦСТ-12 | не загружена | открыть
ООО "ЭСК "ЭНЕРГОМОСТ" |  |  | 2(М03) | группа 3 (М03) | РД | НГДО | [7 empty] | АЦСТ-12-07023 | Пв | 15.01.2028 | АЦСТ-12 | не загружена | открыть
ООО "ЭСК "ЭНЕРГОМОСТ" |  |  | 2(М03) | группа 3 (М03) | РД | НГДО | [7 empty] | АЦСТ-12-07024 | Пв | 15.01.2028 | АЦСТ-12 | не загружена | открыть
ООО "ЭСК "ЭНЕРГОМОСТ" |  |  | 1(М01), 2(М03), 1(М01)+2(М03) | группа 3 (М03) | РД | НГДО | [7 empty] | АЦСТ-12-07042 | Пв | 18.01.2028 | АЦСТ-12 | не загружена | открыть
ООО "ЭСК "ЭНЕРГОМОСТ" |  |  | 1(М01)+2(М03), 1(М01) | группа 3 (М03) | РД | НГДО | [7 empty] | АЦСТ-12-07043 | Пв | 18.01.2028 | АЦСТ-12 | не загружена | открыть
ООО "ЭСК "ЭНЕРГОМОСТ" |  |  | 1(М01)1(М01), 1(М01)2(М03) | группа 3 (М03) | РД | НГДО | [7 empty] | АЦСТ-12-07044 | Пв | 18.01.2028 | АЦСТ-12 | не загружена | открыть
ООО "ЭСК "ЭНЕРГОМОСТ" |  |  | 1(М01)+2(М03), 2(М03), 1(М01) | группа 3 (М03) | РД | НГДО | [7 empty] | АЦСТ-12-07046 | Пв | 18.01.2028 | АЦСТ-12 | не загружена | открыть
ООО "ЭСК "ЭНЕРГОМОСТ" |  |  | 1(М01), 1(М01)+2(М03), 2(М03) | группа 3 (М03) | РД | НГДО | [7 empty] | АЦСТ-12-07048 | Пв | 18.01.2028 | АЦСТ-12 | не загружена | открыть
ООО "ЭСТМ" |  |  | 2(М03), 3(М03) | группа 3 (М03) | П | НГДО | [7 empty] | АЦСТ-83-01220 | Пв | 18.12.2028 | АЦСТ-83 | не загружена | открыть
ООО "ЭСТМ" |  |  | 2(М03), 3(М03) | группа 3 (М03) | ВЧС | НГДО | [7 empty] | АЦСТ-83-01223 | Пв | 30.01.2029 | АЦСТ-83 | не загружена | открыть
ООО "Элсиб" |  |  | 1(М01), 2(М03), 3(М03) | группа 3 (М03) | АФПН | ПТО | [7 empty] | АЦСТ-90-01657 | Пв | 03.02.2030 | АЦСТ-90 | не загружена | открыть
ООО "Энергия ОМ" |  |  | 2(М03), 1(М01) | группа 3 (М03) | РД | НГДО | [7 empty] | АЦСТ-148-01341 | Пв | 01.07.2028 | АЦСТ-148 | не загружена | открыть
ООО "Энергия ОМ" |  |  | 2(М03), 1(М01), 2(М03)+1(М01) | группа 3 (М03) | РД | НГДО | [7 empty] | АЦСТ-148-01434 | Пв | 12.09.2028 | АЦСТ-148 | не загружена | открыть
ООО "Энергия ОМ" |  |  | 2(М03), 1(М01) | группа 3 (М03) | РД | НГДО | [7 empty] | АЦСТ-148-01435 | Пв | 12.09.2028 | АЦСТ-148 | не загружена | открыть
ООО "Энергия ОМ" |  |  | 1(М01), 2(М03), 2(М03)+1(М01) | группа 3 (М03) | РД | НГДО | [7 empty] | АЦСТ-148-01436 | Пв | 12.09.2028 | АЦСТ-148 | не загружена | открыть
ООО "Энергия ОМ" |  |  | 2(М03), 1(М01), 2(М03)+1(М01) | группа 3 (М03) | РД | НГДО | [7 empty] | АЦСТ-148-01450 | Пв | 23.09.2028 | АЦСТ-148 | не загружена | открыть
ООО "Энергия ОМ" |  |  | 1(М01), 2(М03), 2(М03)+1(М01) | группа 3 (М03) | РД | НГДО | [7 empty] | АЦСТ-148-01452 | Пв | 23.09.2028 | АЦСТ-148 | не загружена | открыть
ООО "Энергия ОМ" |  |  | 1(М01), 2(М03), 2(М03)+1(М01) | группа 3 (М03) | РД | НГДО | [7 empty] | АЦСТ-148-01453 | Пв | 12.09.2028 | АЦСТ-148 | не загружена | открыть
ООО "Энергия ОМ" |  |  | 1(М01), 2(М03), 2(М03)+1(М01) | группа 3 (М03) | РД | НГДО | [7 empty] | АЦСТ-148-01455 | Пв | 24.09.2028 | АЦСТ-148 | не загружена | открыть
ООО "Энергия ОМ" |  |  | 2(М03), 1(М01) | группа 3 (М03) | РД | НГДО | [7 empty] | АЦСТ-148-01716 | Пв | 23.09.2028 | АЦСТ-148 | не загружена | открыть
ООО "Энергия ОМ" |  |  | 1(М01)+13(М31), 2(М03)+13(М31) | группа 3 (М03) | ПАК | НГДО | [7 empty] | АЦСТ-148-01983 | Пв | 25.11.2029 | АЦСТ-148 | не загружена | открыть
ООО "Энергия Тепла" |  |  | 1(М01), 2(М03) | группа 3 (М03) | РД | НГДО | [7 empty] | АЦСТ-148-01596 | Пв | 31.01.2029 | АЦСТ-148 | не загружена | открыть
ООО "Энергия Тепла" |  |  | 1(М01), 2(М03), 2(М03)+1(М01) | группа 3 (М03) | РД | НГДО | [7 empty] | АЦСТ-148-01603 | Пв | 04.02.2029 | АЦСТ-148 | не загружена | открыть
ООО "Энергия Тепла" |  |  | 1(М01), 2(М03) | группа 3 (М03) | РД | НГДО | [7 empty] | АЦСТ-148-01719 | Пв | 19.05.2029 | АЦСТ-148 | не загружена | открыть
ООО "Энергия Тепла" |  |  | 1(М01), 2(М03), 2(М03)+1(М01) | группа 3 (М03) | РД | НГДО | [7 empty] | АЦСТ-148-01720 | Пв | 19.05.2029 | АЦСТ-148 | не загружена | открыть
ООО "Эста Констракшен" |  |  | 1(М01), 2(М03), 1+2 (М01+М03) | группа 3 (М03) | РД | МО, СК | Свыше 25 до 50 включительно / Свыше 50 до 60 включительно / Свыше 50 до 100 включительно | плоские детали | с подогревом | без термообработки |  | РД-СК(1);МО(1,3-6) 01.10.2025 | Ручная дуговая сварка строительных конструкций и металлургического оборудования | АЦСТ-20-02721 | Пв | 15.12.2029 | АЦСТ-20 | да | открыть
ООО "ЮГТЕХИМПЕРИАЛ" |  |  | 2(М03), 1(М01), 1(М01)+2(М03) | группа 3 (М03) | МП+МПС | НГДО | [7 empty] | АЦСТ-12-06999 | Пв | 22.12.2027 | АЦСТ-12 | не загружена | открыть
ООО "ЮГТЕХИМПЕРИАЛ" |  |  | 2(М03), 1(М01), 1(М01)+2(М03) | группа 3 (М03) | РД+МПС | НГДО | [7 empty] | АЦСТ-12-07000 | Пв | 22.12.2027 | АЦСТ-12 | не загружена | открыть
ООО "ЮГТЕХИМПЕРИАЛ" |  |  | 2(М03), 1(М01), 1(М01)+2(М03) | группа 3 (М03) | РД | НГДО | [7 empty] | АЦСТ-12-07001 | Пв | 22.12.2027 | АЦСТ-12 | не загружена | открыть
ООО "ЮГТЕХИМПЕРИАЛ" |  |  | 2(М03), 1(М01), 1(М01)+2(М03) | группа 3 (М03) | РД | НГДО | [7 empty] | АЦСТ-12-07002 | Пв | 22.12.2027 | АЦСТ-12 | не загружена | открыть
ООО "ЮГТЕХИМПЕРИАЛ" |  |  | 1(М01), 2(М03), 1(М01)+2(М03), 2(М03)+1(М01) | группа 3 (М03) | РД | НГДО | [7 empty] | АЦСТ-12-07003 | Пв | 22.12.2027 | АЦСТ-12 | не загружена | открыть
ООО "ЮГТЕХИМПЕРИАЛ" |  |  | 1(М01), 2(М03), 1(М01)+2(М03), 2(М03)+1(М01) | группа 3 (М03) | РД | НГДО | [7 empty] | АЦСТ-12-07004 | Пв | 22.12.2027 | АЦСТ-12 | не загружена | открыть
ООО "ЮГТЕХИМПЕРИАЛ" |  |  | 1(М01), 2(М03), 1(М01)+2(М03), 2(М03)+1(М01) | группа 3 (М03) | РД | НГДО | [7 empty] | АЦСТ-12-07005 | Пв | 22.12.2027 | АЦСТ-12 | не загружена | открыть
ООО "ЮГТЕХИМПЕРИАЛ" |  |  | 1(М01), 2(М03), 1(М01)+2(М03), 2(М03)+1(М01) | группа 3 (М03) | РД | НГДО | [7 empty] | АЦСТ-12-07006 | Пв | 22.12.2027 | АЦСТ-12 | не загружена | открыть
ООО "ЮГТЕХИМПЕРИАЛ" |  |  | 1(М01)+2(М03), 1(М01) | группа 3 (М03) | РД | НГДО | [7 empty] | АЦСТ-12-07007 | Пв | 22.12.2027 | АЦСТ-12 | не загружена | открыть
ООО "ЮГТЕХИМПЕРИАЛ" |  |  | 1(М01)+2(М03), 1(М01) | группа 3 (М03) | РД | НГДО | [7 empty] | АЦСТ-12-07008 | Пв | 22.12.2027 | АЦСТ-12 | не загружена | открыть
ООО "ЮГТЕХИМПЕРИАЛ" |  |  | 1(М01)+2(М03), 2(М03), 1(М01) | группа 3 (М03) | РД | НГДО | [7 empty] | АЦСТ-12-07009 | Пв | 22.12.2027 | АЦСТ-12 | не загружена | открыть
ООО "ЮГТЕХИМПЕРИАЛ" |  |  | 1(М01)+2(М03), 2(М03), 1(М01) | группа 3 (М03) | РД | НГДО | [7 empty] | АЦСТ-12-07010 | Пв | 22.12.2027 | АЦСТ-12 | не загружена | открыть
ООО "ЮГТЕХИМПЕРИАЛ" |  |  | 1(М01), 1(М01)+2(М03), 2(М03) | группа 3 (М03) | РД | НГДО | [7 empty] | АЦСТ-12-07011 | Пв | 22.12.2027 | АЦСТ-12 | не загружена | открыть
ООО "ЮГТЕХИМПЕРИАЛ" |  |  | 1(М01), 1(М01)+2(М03), 2(М03) | группа 3 (М03) | РД | НГДО | [7 empty] | АЦСТ-12-07012 | Пв | 22.12.2027 | АЦСТ-12 | не загружена | открыть
ООО "ЮГТЕХИМПЕРИАЛ" |  |  | 1(М01)1(М01), 1(М01)2(М03) | группа 3 (М03) | РД | НГДО | [7 empty] | АЦСТ-12-07013 | Пв | 22.12.2027 | АЦСТ-12 | не загружена | открыть
ООО "ЮГТЕХИМПЕРИАЛ" |  |  | 1(М01)1(М01), 1(М01)2(М03) | группа 3 (М03) | РД | НГДО | [7 empty] | АЦСТ-12-07014 | Пв | 22.12.2027 | АЦСТ-12 | не загружена | открыть
ООО "ЮСА" |  |  | 2(М03), 2(М03)+1(М01) | группа 3 (М03) | РД | НГДО | [7 empty] | АЦСТ-12-06762 | Пв | 04.08.2027 | АЦСТ-12 | не загружена | открыть
ООО "ЮСА" |  |  | 2(М03), 2(М03)+1(М01) | группа 3 (М03) | РД | НГДО | [7 empty] | АЦСТ-12-06766 | Пв | 07.08.2027 | АЦСТ-12 | не загружена | открыть
ООО "ЮСА" |  |  | 1(М01), 2(М03) | группа 3 (М03) | Т | НГДО | [7 empty] | АЦСТ-12-06769 | Пв | 07.08.2027 | АЦСТ-12 | не загружена | открыть
ООО "ЮСА" |  |  | 2(М03), 2(М03)+1(М01) | группа 3 (М03) | РД | НГДО | [7 empty] | АЦСТ-12-06776 | Пв | 08.08.2027 | АЦСТ-12 | не загружена | открыть
ООО "ЮСА" |  |  | 1(М01), 1(М01)+2(М03) | группа 3 (М03) | РАД | НГДО | [7 empty] | АЦСТ-12-07375 | Пв | 12.09.2028 | АЦСТ-12 | не загружена | открыть
ООО "ЮСК" |  |  | 2(М03), 1(М01) | группа 3 (М03) | РД+МПС | НГДО | [7 empty] | АЦСТ-11-08951 | Пв | 27.11.2027 | АЦСТ-11 | не загружена | открыть
ООО "Юг-Центр" |  |  | 1(М01), 2(М03) | группа 3 (М03) | РД | НГДО | [7 empty] | АЦСТ-157-00281 | Пв | 01.10.2029 | АЦСТ-157 | не загружена | открыть
ООО "Южная Мостовая Компания" |  |  | 1(М01), 2(М03) | группа 3 (М03) | МПГ | КСМ | [7 empty] | АЦСТ-99-02880 | Пв | 23.05.2027 | АЦСТ-99 | не загружена | открыть
ООО "Ямалнефтегазстрой" |  |  | 1(М01), 2(М03) | группа 3 (М03) | РД | НГДО | [7 empty] | АЦСТ-94-01985 | Пв | 27.03.2028 | АЦСТ-94 | не загружена | открыть
ООО "Ямалнефтегазстрой" |  |  | 1(М01), 2(М03) | группа 3 (М03) | РД | НГДО | [7 empty] | АЦСТ-94-01986 | Пв | 27.03.2028 | АЦСТ-94 | не загружена | открыть
ООО "Ямалнефтегазстрой" |  |  | 1(М01), 2(М03) | группа 3 (М03) | РД | НГДО | [7 empty] | АЦСТ-94-01989 | Пв | 27.03.2028 | АЦСТ-94 | не загружена | открыть
ООО "Ямалнефтегазстрой" |  |  | 1(М01), 2(М03) | группа 3 (М03) | РД | НГДО | [7 empty] | АЦСТ-94-01990 | Пв | 27.03.2028 | АЦСТ-94 | не загружена | открыть
ООО "Ямалнефтегазстрой" |  |  | 2(М03) | группа 3 (М03) | РД | НГДО | [7 empty] | АЦСТ-94-02119 | Пв | 10.01.2029 | АЦСТ-94 | не загружена | открыть
ООО "Ямалстройинвест" |  |  | 1(М01), 2(М03) | группа 3 (М03) | РД | НГДО | [7 empty] | АЦСТ-94-01853 | Пв | 24.05.2027 | АЦСТ-94 | не загружена | открыть
ООО "Ямалстройинвест" |  |  | 1(М01), 2(М03) | группа 3 (М03) | РД | НГДО | [7 empty] | АЦСТ-94-01854 | Пв | 24.05.2027 | АЦСТ-94 | не загружена | открыть
ООО "Ямалстройинвест" |  |  | 2(М03) | группа 3 (М03) | РД | НГДО | [7 empty] | АЦСТ-94-02158 | Пв | 03.04.2029 | АЦСТ-94 | не загружена | открыть
ООО «А-Строй» |  |  | 2(М03), 1(М01) | группа 3 (М03) | РД | НГДО | [7 empty] | АЦСТ-11-08739 | Пв | 07.09.2027 | АЦСТ-11 | не загружена | открыть
ООО «А-Строй» |  |  | 1(М01), 2(М03) | группа 3 (М03) | МП+МПС | НГДО | [7 empty] | АЦСТ-11-08740 | Пв | 07.09.2027 | АЦСТ-11 | не загружена | открыть
ООО «АКТИВ - ПЛЮС» | LB-52U, OK 53.70 | УОНИИ-13/55, LB-52U, ОК 53.70 и другие в соответствии с ПТД | 1 (М01) | группа 3 (М03) | РД | НГДО, ОХНВП | свыше 3,0 до 12,0 включительно / плоские детали свыше 3,0 до 12,0 включительно + плоские детали, обечайка свыше 3,0 до 30,0 (36,0)* включительно / плоские детали свыше 3,0 до 12,0 включительно + плоские детали, обечайка свыше 3,0 до 38,0** включительно |  | без подогрева | без термообработки | Н1; Г; В1; Н45 / Н1; Н2; П2; В1 / Н2; П2; В1 | АКТИВ–ПЛЮС–НГДО 12–ОХНВП п. 1,2–РД–2023 10.01.2023 | Технология ручной дуговой сварки покрытыми электродами оборудования нефтегазопромыслового, бурового и нефтеперерабатывающего и оборудования химических, нефтехимических, нефтеперерабатывающих производств | АЦСТ-128-00378 | Пв | 07.02.2027 | АЦСТ-128 | да | открыть
ООО «АКТИВ - ПЛЮС» | Св-08Г2С | Св-08Г2С, СО2 и другие в соответствии с ПТД | 1 (М01) | группа 3 (М03) | МП | СК | от 3,0 до 5,0 включительно / свыше 3,0 до 12,0 включительно / свыше 12,0 до 20,0 включительно |  | без подогрева | без термообработки | Н1; Г; В1; Н45 | АКТИВ-ПЛЮС-СК-МП-2023 10.01.2023 | Технология механизированной сварки плавящимся электродом в среде активных газов и их смесях технических устройств | АЦСТ-128-00457 | Пв | 13.12.2027 | АЦСТ-128 | да | открыть
ООО «АКТИВ - ПЛЮС» | OK 53.70, LB-52U | УОНИИ-13/55; ¦ ОК 53.70; LB-52U и другие аттестованные аналоги | 1 (М01) | группа 3 (М03) | РД | НГДО, ОХНВП | свыше 3,0 до 12,0 включительно / свыше 12,0 до 30,0 (36,0)* включительно | свыше 25,0 до 150,0 включительно / от 70,0 до 150,0 включительно / свыше 150,0 до 500,0 включительно | без подогрева | без термообработки** | Н1; Г; В1; Н45 | АКТИВ-ПЛЮС – НГДО 4,12 – ОХНВП 15,16 – РД – 2025 20.10.2025 | Технология ручной дуговой сварки покрытыми электродами оборудования нефтегазопромыслового, бурового и нефтеперерабатывающего и технологических трубопроводов | АЦСТ-128-00680 | Пв | 13.02.2030 | АЦСТ-128 | да | открыть
ООО «АКТИВ - ПЛЮС» | УОНИ-13/55, OK 53.70, LB-52U | УОНИ-13/55, ОК 53.70, LB-52U и другие в соответствии с ПТД | 1 (М01) | группа 3 (М03) | РД | СК | свыше 3,0 до 12,0 включительно / свыше 12,0 до 20,0 включительно |  | без подогрева | без термообработки | Н1; Г; В1; Н45 | АКТИВ-ПЛЮС – СК 1– РД – 2025 30.10.2025 | Технология ручной дуговой сварки покрытыми электродами технических устройств: строительные конструкции | АЦСТ-128-00681 | Пв | 16.02.2030 | АЦСТ-128 | да | открыть
ООО «АСМ Группа» |  |  | 3(М03) | группа 3 (М03) | АФПН | МО | [7 empty] | АЦСТ-98-10030 | Пв | 20.12.2027 | АЦСТ-98 | не загружена | открыть
ООО «АльмакорГруп» |  |  | 1(М01), 2(М03) | группа 3 (М03) | РД | КСМ | [7 empty] | АЦСТ-99-02887 | Пв | 05.06.2027 | АЦСТ-99 | не загружена | открыть
ООО «Альфа Горизонт» |  |  | Группа 3+9, марки согласно ПТД, Группа 9, марки согласно ПТД | группа 3 (М03) | РАД | НГДО | [7 empty] | АЦСТ-56-03500 | Пв | 17.01.2028 | АЦСТ-56 | не загружена | открыть
ООО «Альянс Недвижимость» |  |  | 2(М03), 2+1(М03+М01), 1(М01) | группа 3 (М03) | РД | НГДО | [7 empty] | АЦСТ-11-09761 | Пв | 20.12.2028 | АЦСТ-11 | не загружена | открыть
ООО «Альянс Недвижимость» |  |  | 2(М03), 2+1(М03+М01), 1(М01) | группа 3 (М03) | РД | НГДО | [7 empty] | АЦСТ-11-09762 | Пв | 20.12.2028 | АЦСТ-11 | не загружена | открыть
ООО «Альянс Недвижимость» |  |  | 2(М03), 1(М01), 2+1(М03+М01) | группа 3 (М03) | РД | НГДО | [7 empty] | АЦСТ-11-09763 | Пв | 20.12.2028 | АЦСТ-11 | не загружена | открыть
ООО «Альянс Недвижимость» |  |  | 2(М03), 1(М01), 2+1(М03+М01) | группа 3 (М03) | РД | НГДО | [7 empty] | АЦСТ-11-09772 | Пв | 23.12.2028 | АЦСТ-11 | не загружена | открыть
ООО «Альянс Сервис» |  |  | 1(М01), 1(М01)+2(М03), 2(М03) | группа 3 (М03) | РД | ПТО | [7 empty] | АЦСТ-98-10503 | Пв | 04.12.2028 | АЦСТ-98 | не загружена | открыть
ООО «Арина – эксперт» | УОНИ-13/55, OK 53.70 | Электроды Э50А (УОНИ 13/55); ОК 53.70 и другие аттестованные аналоги, указанные в ПТД | 1 (М01); 2 (М03) | группа 3 (М03) | РД | ПТО | свыше 3,0 до 30,0 включительно / свыше 3,0 до 30,0 включительно (основная деталь свыше 3,0 до 30,0 вкл.) / от 8,0 до 30,0 включительно (основная детальот 8,0 до 30,0 вкл.) | плоские детали | без подогрева | без термообработки | Н1; Г; В1 / Н2; В1 | АЭ-ПТО-РД.1,2,3,5,7,8,14-РД 11.10.2022 | Технология ручной дуговой сварки покрытыми электродами при изготовлении, монтаже, ремонте и реконструкции подъёмно-транспортного оборудования | АЦСТ-22-03171 | Пв | 06.02.2027 | АЦСТ-22 | да | открыть
ООО «Арктик СПГ 2» |  |  | 1(М01), 2(М03), 2(М03)+1(М01) | группа 3 (М03) | РД | НГДО | [7 empty] | АЦСТ-94-01911 | Пв | 11.12.2027 | АЦСТ-94 | не загружена | открыть
ООО «Арктик СПГ 2» |  |  | 1(М01), 1(М01)+2(М03) | группа 3 (М03) | РД | НГДО | [7 empty] | АЦСТ-94-02106 | Пв | 03.12.2028 | АЦСТ-94 | не загружена | открыть
ООО «Арктик СПГ 2» |  |  | 1(М01), 2(М03), 1(М01)+2(М03) | группа 3 (М03) | РД | НГДО | [7 empty] | АЦСТ-94-02112 | Пв | 03.12.2028 | АЦСТ-94 | не загружена | открыть
ООО «БК СТРОЙ» |  |  | 1(М01), 2(М03) | группа 3 (М03) | РД | НГДО | [7 empty] | АЦСТ-99-03755 | Пв | 10.03.2030 | АЦСТ-99 | не загружена | открыть
ООО «БЛОК» |  |  | 1(М01), 2(М03), 1(М01)+2(М03) | группа 3 (М03) | РД | НГДО | [7 empty] | АЦСТ-102-03891 | Пв | 29.12.2029 | АЦСТ-102 | не загружена | открыть
ООО «БЛОК» |  |  | 1(М01), 2(М03), 1(М01)+2(М03) | группа 3 (М03) | РД | НГДО | [7 empty] | АЦСТ-102-03892 | Пв | 29.12.2029 | АЦСТ-102 | не загружена | открыть
ООО «БЛОК» |  |  | 1(М01), 2(М03), 1(М01)+2(М03) | группа 3 (М03) | РД | НГДО | [7 empty] | АЦСТ-102-03893 | Пв | 29.12.2029 | АЦСТ-102 | не загружена | открыть
ООО «БЛОК» |  |  | 1(М01), 2(М03) | группа 3 (М03) | РД | НГДО | [7 empty] | АЦСТ-102-03896 | Пв | 29.12.2029 | АЦСТ-102 | не загружена | открыть
ООО «БЛОК» | OK 53.70, OK 74.70 | Электроды с основным видом покрытия марки ОК 53.70 и другие аналоги в соответствии с ПТД / Корневой слой: электроды с основным видом покрытия марки ОК 53.70 и другие аналоги в соответствии с ПТД, заполняющие и облицовочный слои: электроды с основным видом покрытия марки ОК 74.70 и другие аналоги в соответствии с ПТД. | 1 (М01) / 2(М03) | группа 3 (М03) | РД | СК | свыше 3,0 до 12,0 включительно / свыше 12,0 до 20,0 включительно / от 5,0 до 12,0 включительно | свыше 25,0 до 150,0 включительно / свыше 150,0 до 500,0 включительно / свыше 500,0 до 1220 включительно / свыше 150,0 до 426,0 включительно | с подогревом | без термообработки | Н1; Г; В1; Н45 | БЛОК-ТИ-РД-СК-3, АТК-БЛОК-РД-СК-3 15.05.2025 | Ручная дуговая сварка электродами с основным видом покрытия стыковых соединений металлических трубопроводов | АЦСТ-102-03897 | Пв | 29.12.2029 | АЦСТ-102 | да | открыть
ООО «БЛОК» |  |  | 1(М01), 1(М01)+2(М03), 2(М03) | группа 3 (М03) | РД | НГДО | [7 empty] | АЦСТ-102-03898 | Пв | 30.12.2029 | АЦСТ-102 | не загружена | открыть
ООО «БЛОК» |  |  | 1(М01), 1(М01)+2(М03), 2(М03) | группа 3 (М03) | РД | НГДО | [7 empty] | АЦСТ-102-03899 | Пв | 30.12.2029 | АЦСТ-102 | не загружена | открыть
ООО «БЛОК» |  |  | 1(М01), 2(М03), 1(М01)+2(М03) | группа 3 (М03) | РД | НГДО | [7 empty] | АЦСТ-102-03907 | Пв | 18.02.2030 | АЦСТ-102 | не загружена | открыть
ООО «БЛОК» |  |  | 1(М01), 2(М03), 1(М01)+2(М03) | группа 3 (М03) | РД | НГДО | [7 empty] | АЦСТ-102-03908 | Пв | 19.02.2030 | АЦСТ-102 | не загружена | открыть
ООО «БЛОК» |  |  | 1(М01), 2(М03), 2+1(М03+М01) | группа 3 (М03) | РД | НГДО | [7 empty] | АЦСТ-112-01130 | Пв | 13.05.2030 | АЦСТ-112 | не загружена | открыть
ООО «БЛОК» |  |  | 1(М01), 2(М03), 2(М03)+1(М01) | группа 3 (М03) | МП+МПС | НГДО | [7 empty] | АЦСТ-112-01179 | Пв | 04.08.2030 | АЦСТ-112 | не загружена | открыть
ООО «БЛОК» |  |  | 1(М01), 2(М03), 2+1(М03+М01) | группа 3 (М03) | РД | НГДО | [7 empty] | АЦСТ-112-01180 | Пв | 04.08.2030 | АЦСТ-112 | не загружена | открыть
ООО «БЛОК» |  |  | 1(М01), 2(М03) | группа 3 (М03) | РД | НГДО | [7 empty] | АЦСТ-112-01181 | Пв | 04.08.2030 | АЦСТ-112 | не загружена | открыть
ООО «БЛОК» |  |  | 1(М01), 2(М03), 2+1(М03+М01) | группа 3 (М03) | РД | НГДО | [7 empty] | АЦСТ-112-01182 | Пв | 04.08.2030 | АЦСТ-112 | не загружена | открыть
ООО «БЛОК» |  |  | 1(М01), 2(М03), 2+1(М03+М01) | группа 3 (М03) | РД | НГДО | [7 empty] | АЦСТ-112-01195 | Пв | 17.09.2030 | АЦСТ-112 | не загружена | открыть
ООО «БЛОК» |  |  | 1(М01), 2(М03)+1(М01), 2(М03) | группа 3 (М03) | РД | НГДО | [7 empty] | АЦСТ-112-01196 | Пв | 17.09.2030 | АЦСТ-112 | не загружена | открыть
ООО «БЛОК» |  |  | 1(М01), 2(М03), 2+1(М03+М01) | группа 3 (М03) | РД | НГДО | [7 empty] | АЦСТ-112-01197 | Пв | 17.09.2030 | АЦСТ-112 | не загружена | открыть
ООО «БЛОК» |  |  | 1(М01), 2(М03), 2+1(М03+М01) | группа 3 (М03) | РД | НГДО | [7 empty] | АЦСТ-112-01198 | Пв | 17.09.2030 | АЦСТ-112 | не загружена | открыть
ООО «БЛОК» |  |  | 1(М01), 2(М03) | группа 3 (М03) | РД | НГДО | [7 empty] | АЦСТ-112-01199 | Пв | 17.09.2030 | АЦСТ-112 | не загружена | открыть
ООО «БТ СВАП» | Св-08ГСМТ | Проволока сплошного сечения марки Св-08ГСМТ и другие аналоги в соответствии с ПТД, защитный газ: сварочная смесь 80% Ar + 20%СО2 | 2(М03) | группа 3 (М03) | МП | СК | плоские детали: от 40 до 60 вкл. | плоские детали + прокат круговой* | без подогрева | без термообработки | Н1 | ТИ-МП-СК1-У-2024 18.03.2024 | Механизированная сварка плавящимся электродом в среде активных газов и смесях угловых соединений металлических строительных конструкций | АЦСТ-102-03341 | Пв | 16.05.2028 | АЦСТ-102 | да | открыть
ООО «БТ СВАП» | ENi2, OK Flux 10.62Р | Проволока марки ENi2 + флюс марки OK Flux 10.62Р и др. аттестованные аналоги в соответствии с ПТД | 2 (М03) | группа 3 (М03) | АФ | СК | от 45 до 100,0 включительно |  | с подогревом | без термообработки | Н1 | ТИ-СК1-АФ-2026 01.09.2025 | Автоматическая сварка под флюсом стыковых соединений при изготовлении металлоконструкций | АЦСТ-102-03955 | Пв | 18.05.2030 | АЦСТ-102 | да | открыть
ООО «Байкал-2000» | LB-52U | электроды типа Э50А (УОНИИ-13/55, LB-52U) и их аттестованные аналоги, указанные в ПТД | 1 (М01) | группа 3 (М03) | РД | НГДО, ОХНВП | от 2,0 до 3,0 включительно / свыше 3,0 до 12,0 включительно / свыше 12,0 до 24,0 включительно | от 14,0 до 25,0 включительно / свыше 25,0 до 150,0 включительно / свыше 150,0 до 500,0 включительно / свыше 500,0 до 1420,0 включительно | без подогрева | без термообработки | Н1; Г; В1; Н45 | Б-НГДО-4-ОХНВП-16-РД 03.09.2025 | «Технология ручной дуговой сварки покрытыми электродами трубопроводов в пределах УКПГ, КС; НПС; СПХГ; ДКС; ГРС; УЗРГ; ПРГ и др., за исключением трубопроводов, обеспечивающих транспорт газа, нефти и нефтепродуктов» | АЦСТ-111-01529 | Пв | 13.02.2030 | АЦСТ-111 | да | открыть
ООО «Байкал-2000» |  |  | 1(М01), 2(М03) | группа 3 (М03) | РД | НГДО | [7 empty] | АЦСТ-111-01530 | Пв | 16.02.2030 | АЦСТ-111 | не загружена | открыть
ООО «Байкал-2000» |  |  | 1(М01), 2(М03) | группа 3 (М03) | РД | НГДО | [7 empty] | АЦСТ-111-01540 | Пв | 16.03.2030 | АЦСТ-111 | не загружена | открыть
ООО «ВЕК» |  |  | 2(М03), 1(М01)+2(М03), 1(М01) | группа 3 (М03) | РД | НГДО | [7 empty] | АЦСТ-11-09233 | Пв | 14.03.2028 | АЦСТ-11 | не загружена | открыть
ООО «ВЕК» |  |  | 1(М01), 2(М03) | группа 3 (М03) | РД | НГДО | [7 empty] | АЦСТ-11-09234 | Пв | 14.03.2028 | АЦСТ-11 | не загружена | открыть
ООО «ВЕК» |  |  | 2(М03), 1(М01) | группа 3 (М03) | РД | НГДО | [7 empty] | АЦСТ-11-09242 | Пв | 20.03.2028 | АЦСТ-11 | не загружена | открыть
ООО «ВЕК» |  |  | 1(М01), 2(М03) | группа 3 (М03) | РД | НГДО | [7 empty] | АЦСТ-11-09243 | Пв | 20.03.2028 | АЦСТ-11 | не загружена | открыть
ООО «ВИС Строй» |  | СМС-82Т, СМС-47А и другие аттестованные аналоги, указанные в ПТД, газовая смесь: (78-82) % Ar + (18-22) % СО2. | 1 (М01); 2 (М03) | группа 3 (М03) | МПГ | КСМ | от 8,0 до 50,0 включительно | плоские детали | с подогревом | без термообработки | Н1; В1 / Н1 / В1 | ВИС Строй-КСМ2-МПГ-01 20.01.2025 | Технология механизированной сварки порошковой проволокой в среде газовых смесей (МПГ) сварных соединений пролетных строений, опор и пилонов стальных мостов при сборке и сварке в монтажных условиях | АЦСТ-73-01010 | Пв | 14.08.2030 | АЦСТ-73 | да | открыть
ООО «ВИС Строй» | Св-10НМА, TiO2 | Св-10НМА, флюс АН-47, АН-47 (70%) + АН-348А (30%); гранулят - Св-10НМА (2х1,5-2,3) + TiO2 (0,3%). | 1 (М01); 2 (М03) | группа 3 (М03) | АФ | КСМ | от 10,0 до 16,0 включительно / от 20,0 до 50,0 включительно | плоские детали | с подогревом | без термообработки | Н1 | ВИС Строй-КСМ2-АФ-01 20.01.2025 | Технология автоматической сварки под флюсом (АФ) стыковых монтажных соединений конструкций пролетных строений стальных мостов | АЦСТ-73-01011 | Пв | 14.08.2030 | АЦСТ-73 | да | открыть
ООО «ВИС Строй» | УОНИ-13/55, Св-10НМА | Корень: Э50А (УОНИ-13/55 и другие аттестованные аналоги, указанные в ПТД). Заполнение: Св-10НМА, флюс АН-47 | 1 (М01); 2 (М03) | группа 3 (М03) | РД+АФ | КСМ | от 10,0 до 50,0 включительно | плоские детали | с подогревом | без термообработки | Н1 | ВИС Строй-КСМ2-РД+АФ-01 20.01.2025 | Технология автоматической сварки под флюсом по ручной дуговой подварке корня шва покрытыми электродами (РД+АФ) сварных соединений пролетных строений, опор и пилонов стальных мостов при сборке и сварке в монтажных условиях | АЦСТ-73-01012 | Пв | 14.08.2030 | АЦСТ-73 | да | открыть
ООО «ВИС Строй» |  | Э50А (УОНИИ-13/55 и другие аттестованные аналоги, указанные в ПТД) | 1 (М01); 2 (М03) | группа 3 (М03) | РД | КСМ | от 8,0 до 50,0 включительно / Первая деталь: от 8,0 до 50,0 включительно. Вторая деталь: от 8,0 до 50,0 включительно. | плоские детали | с подогревом | без термообработки | Н1; В1 / Н1 / В1 / Н2; П2; В1 | ВИС Строй-КСМ2-РД-01 20.01.2025 | Технология ручной дуговой сварки покрытыми электродами (РД) пролётных строений, опор и пилонов стальных мостов при сборке, сварке и ремонте в монтажных условиях | АЦСТ-73-01015 | Пв | 27.08.2030 | АЦСТ-73 | да | открыть
ООО «ВИТЦГрупп» | УОНИ-13/45, УОНИ-13/55 | Э42А* (УОНИ-13/45 и другие аналоги, указанные в ПТД), Э50А (УОНИ-13/55 и другие аналоги, указанные в ПТД) | 1 (М01); 2 (М03) | группа 3 (М03) | РД | ПТО | от 3,0 до 19,0 включительно / от 20,0 до 50,0 включительно / Первая деталь: от 3,0 до 19,0 включительно. Вторая деталь: от 3,0 до 19,0 включительно. / Первая деталь: от 20,0 до 40,0 включительно. Вторая деталь: от 20,0 до 40,0 включительно. | плоские детали | без подогрева / с подогревом | без термообработки | Н1; Г; П1; В1 / Н1; Н2; П2; В1 | 4867-ПТО-002-22 06.10.2022 | Технология ручной дуговой сварки покрытыми электродами (РД) грузовых кранов, кранов-манипуляторов, устройств грузозахватных, подъёмников (вышек), строительных подъёмников, металлических конструкций для подъёмно-транспортного оборудования (ПТО) | АЦСТ-73-00833 | Пв | 16.11.2026 | АЦСТ-73 | да | открыть
ООО «Вега-ГАЗ» |  |  | 1(М01), 1(М01)+2(М03) | группа 3 (М03) | РД | НГДО | [7 empty] | АЦСТ-111-01297 | Пв | 04.12.2028 | АЦСТ-111 | не загружена | открыть
ООО «Велдфит» | Св-08Г2С | Св-08Г2С и другие аттестованные аналоги, газовая смесь Ar 82% + CO2 18% | 1 (М01) | группа 3 (М03) | МП | НГДО, ОХНВП | св. 3,0 до 12,0 вкл. / св. 12,0 до 20,0 вкл. / св. 3,0 до 50,0 вкл. / св. 7,0 до 50,0 вкл. | св. 32,0 до 150,0 вкл. / св. 50,0 до 150,0 вкл. / св. 150,0 до 500,0 вкл. / св. 500,0 до 1420,0 вкл. / св. 1000,0 до 1420,0 вкл. | с подогревом | с термообработкой | Н1 | ТИ-МП-001 30.01.2024 | Технология механизированной сварки плавящимся электродом в среде инертных газов и смесях соединений разрезных тройников и деталей трубопроводов, изготавливаемых в заводских условиях | АЦСТ-112-00920 | Пв | 13.08.2028 | АЦСТ-112 | да | открыть
ООО «Велесстрой-СМУ» | OK Tigrod 12.64, OK Tigrod 13.23, OK Tigrod 13.28, S EMK 6, Elgatig 100, Elgatig 162, ST-1N, OK Autrod 12.22, OK Autrod 12.32, M-12K, OK Flux 10.62, OK Flux 10.71 | РАД (корневой слой шва): сварочная проволока OK Tigrod 12.64; OK Tigrod 13.23; OK Tigrod 13.28; BÖHLER S EMK 6; Elgatig 100; Elgatig 162; ST-1N; вольфрамовый электрод марки Кедр ВЛ-20. АФ (последующие слои шва): сварочная проволока OK Autrod 12.22; OK Autrod 12.32; M-12K в сочетании с флюсом OK Flux 10.62; OK Flux 10.71. Допускается применение других аттестованных сварочных материалов в соответствии с требованиями ПТД. / РАД (корневой слой шва): сварочная проволока OK Tigrod 12.64; OK Tigrod 13.23; OK Tigrod 13.28; BÖHLER S EMK 6; Elgatig 100; Elgatig 162; ST-1N; вольфрамовый электрод марки Кедр ВЛ-20 . АФ (последующие слои шва): сварочная проволока OK Autrod 12.22; OK Autrod 12.32; M-12K в сочетании с флюсом OK Flux 10.62; OK Flux 10.71. Допускается применение других аттестованных сварочных материалов в соответствии с требованиями ПТД. | 1 (М01) | группа 3 (М03) | РАД+АФ | КО, ОХНВП, СК | свыше 12,0 до 36,0 включительно* / свыше 12,0 до 50,0 включительно | от 200,0 до 500,0 включительно | без подогрева / с подогревом | без термообработки / с термообработкой | РАД: В1; Н1; Г. АФ: Н1 | ТИ-СК(3)-РАД+АФ, ТИ-КО(2)-РАД+АФ, ТИ-ОХНВП(16)-РАД+АФ 01.03.2023 | Технология сборки и РАД+АФ сварки технологических трубопроводов, трубопроводов котельного оборудования, трубопроводов тепловых сетей, водоснабжения и канализации | АЦСТ-11-08706 | Пв | 26.07.2027 | АЦСТ-11 | да | открыть
ООО «Велесстрой-СМУ» |  |  | 1(М01), 2(М03) | группа 3 (М03) | РД | НГДО | [7 empty] | АЦСТ-147-00201 | Пв | 19.10.2026 | АЦСТ-147 | не загружена | открыть
ООО «Велесстрой-СМУ» |  |  | 1(М01), 2(М03) | группа 3 (М03) | РД | НГДО | [7 empty] | АЦСТ-147-00304 | Пв | 14.11.2027 | АЦСТ-147 | не загружена | открыть
ООО «Венталл Стальные Решения» | Св-08Г2С, AristoRod 12.50, ER70S-6 | Св-08Г2С, ОК AristoRod 12.50, ER70S-6 и др. аттестованные аналоги | 1 (М01) | группа 3 (М03) | МП | СК | свыше 3,0 до 12,0 включительно / труба свыше 3,0 до 12,0 включительно + плоские детали свыше 3,0 до 30,0 включительно | плоские детали / свыше 150,0 до 500,0 включительно / труба свыше 150,0 до 500,0 включительно + плоские детали | без подогрева | без термообработки | Н1; Г; В1 / Н1; Н2; В1 / Н1; Г; В1; Н45 / Н2; П2; В1; Н45 | 25200.00027 02.11.2023 | Технологическая инструкция по сварке элементов рам каркасов зданий | АЦСТ-49-01188 | Пв | 22.01.2028 | АЦСТ-49 | да | открыть
ООО «Венталл» |  |  | 1(М01), 2(М03), 2(М03)+1(М01) | группа 3 (М03) | МП | КСМ | [7 empty] | АЦСТ-99-02922 | Пв | 06.07.2027 | АЦСТ-99 | не загружена | открыть
ООО «Волгостальконструкция» | УОНИ-13/55, LB-52U | Э50А (УОНИ-13/55, LB-52U и другие аттестованные марки, указанные в ПТД) | 2(М03)-марки, согласно ПТД | группа 3 (М03) | РД | СК | свыше 12,0 до 50,0 включительно / свыше 12,0 до 40,0 включительно+свыше 12,0 до 40,0 включительно / свыше 12,0 до 50,0 включительно+свыше 12,0 до 50,0 включительно | плоские детали | с подогревом | без термообработки | Н1; Г; П1; В1 / Н1; Н2; П2; В1 | ВСК-РД-СК-01 20.11.2023 | Технология ручной дуговой сварки при изготовлении и монтаже металлических строительных конструкций | АЦСТ-136-00356 | Пв | 23.01.2028 | АЦСТ-136 | да | открыть
ООО «Волгостальконструкция» | ER70S-6 | ER70S-6 и другие аттестованные марки, указанные в ПТД | 2(М03)-марки, согласно ПТД | группа 3 (М03) | МП | СК | свыше 12,0 до 50,0 включительно / свыше 12,0 до 40,0 включительно+свыше 12,0 до 40,0 включительно / свыше 12,0 до 50,0 включительно+свыше 12,0 до 50,0 включительно | плоские детали | с подогревом | без термообработки | Н1; В1 / Н1; Н2; В1 | ВСК-МП-СК-01 20.11.2023 | Технология механизированной сварки в защитных газах при изготовлении и монтаже металлических строительных конструкций | АЦСТ-136-00357 | Пв | 23.01.2028 | АЦСТ-136 | да | открыть
ООО «ГАЗ ПРОЕКТ СТРОЙ» |  |  | Группа 1 (до К54 вкл.), Группа 2 (от К55 до К60 вкл.), Группа 1 (до К54 вкл.) + Группа 2 (от К55 до К60 вкл.)* | марка σт≥420 | РД | НГДО | [7 empty] | АЦСТ-4-06281 | Пв | 23.12.2026 | АЦСТ - 4 | не загружена | открыть
ООО «ГАЗ ПРОЕКТ СТРОЙ» |  |  | Группа 1 (до К54 вкл.), Группа 2 (от К55 до К60 вкл.), Группа 1 (до К54 вкл.) + Группа 2 (от К55 до К60 вкл.)* | марка σт≥420 | РД | НГДО | [7 empty] | АЦСТ-4-06282 | Пв | 23.12.2026 | АЦСТ - 4 | не загружена | открыть
ООО «ГАЗ ПРОЕКТ СТРОЙ» |  |  | Группа 1 (до К54 вкл.), Группа 2 (от К55 до К60 вкл.), Группа 1 (до К54 вкл.) + Группа 2 (от К55 до К60 вкл.)* | марка σт≥420 | РД | НГДО | [7 empty] | АЦСТ-4-06283 | Пв | 23.12.2026 | АЦСТ - 4 | не загружена | открыть
ООО «ГАЗ ПРОЕКТ СТРОЙ» |  |  | Группа 1 (до К54 вкл.), Группа 2 (от К55 до К60 вкл.), Группа 1 (до К54 вкл.) + Группа 2 (от К55 до К60 вкл.)* | марка σт≥420 | РД | НГДО | [7 empty] | АЦСТ-4-06284 | Пв | 23.12.2026 | АЦСТ - 4 | не загружена | открыть
ООО «ГАЗ ПРОЕКТ СТРОЙ» |  |  | Группа 1 (до К54 вкл.), Группа 2 (от К55 до К60 вкл.), Группа 1 (до К54 вкл.) + Группа 2 (от К55 до К60 вкл.)* | марка σт≥420 | РД | НГДО | [7 empty] | АЦСТ-4-06286 | Пв | 23.12.2026 | АЦСТ - 4 | не загружена | открыть
ООО «ГАЗ ПРОЕКТ СТРОЙ» |  |  | Группа 1 (до К54 вкл.), Группа 2 (от К55 до К60 вкл.), Группа 1 (до К54 вкл.) + Группа 2 (от К55 до К60 вкл.)* | марка σт≥420 | РД+МПС | НГДО | [7 empty] | АЦСТ-4-06287 | Пв | 23.12.2026 | АЦСТ - 4 | не загружена | открыть
ООО «ГАЗ ПРОЕКТ СТРОЙ» |  |  | Группа 1 (до К54 вкл.), Группа 2 (от К55 до К60 вкл.), Группа 1 (до К54 вкл.) + Группа 2 (от К55 до К60 вкл.)* | марка σт≥420 | РД+МПС | НГДО | [7 empty] | АЦСТ-4-06288 | Пв | 23.12.2026 | АЦСТ - 4 | не загружена | открыть
ООО «ГАЗ ПРОЕКТ СТРОЙ» |  |  | Группа 1 (до К54 вкл.), Группа 2 (от К55 до К60 вкл.), Группа 1 (до К54 вкл.) + Группа 2 (от К55 до К60 вкл.)* | марка σт≥420 | РД | НГДО | [7 empty] | АЦСТ-4-06289 | Пв | 23.12.2026 | АЦСТ - 4 | не загружена | открыть
ООО «ГАЗ ПРОЕКТ СТРОЙ» |  |  | 1(М01), 2(М03), 1(М01)+2(М03) | группа 3 (М03) | РД | НГДО | [7 empty] | АЦСТ-4-06938 | Пв | 30.10.2028 | АЦСТ - 4 | не загружена | открыть
ООО «ГАЗ ПРОЕКТ СТРОЙ» |  |  | 1(М01), 2(М03), 1(М01)+2(М03) | группа 3 (М03) | РД | НГДО | [7 empty] | АЦСТ-4-06939 | Пв | 30.10.2028 | АЦСТ - 4 | не загружена | открыть
ООО «ГАЗИНЖСЕТИ-ТЕХНО» |  |  | Группа 1 (до К54 вкл.), Группа 2 (от К55 до К60 вкл.) | марка σт≥420 | РД+МПС | НГДО | [7 empty] | АЦСТ-4-06419 | Пв | 04.08.2027 | АЦСТ - 4 | не загружена | открыть
ООО «ГАЗИНЖСЕТИ-ТЕХНО» |  |  | Группа 1 (до К54 вкл.), Группа 2 (от К55 до К60 вкл.) | марка σт≥420 | РД | НГДО | [7 empty] | АЦСТ-4-06420 | Пв | 04.08.2027 | АЦСТ - 4 | не загружена | открыть
ООО «ГАРАНТ» |  |  | 1(М01), 2(М03), 2+1(М03+М01) | группа 3 (М03) | РД | НГДО | [7 empty] | АЦСТ-112-01139 | Пв | 16.06.2030 | АЦСТ-112 | не загружена | открыть
ООО «ГАРАНТ» |  |  | 1(М01), 2(М03), 2+1(М03+М01) | группа 3 (М03) | РД | НГДО | [7 empty] | АЦСТ-112-01140 | Пв | 16.06.2030 | АЦСТ-112 | не загружена | открыть
ООО «ГАРАНТ» |  |  | 1(М01), 2(М03), 2+1(М03+М01) | группа 3 (М03) | РД | НГДО | [7 empty] | АЦСТ-112-01141 | Пв | 16.06.2030 | АЦСТ-112 | не загружена | открыть
ООО «ГДС» |  |  | 2(М03) | группа 3 (М03) | РД | НГДО | [7 empty] | АЦСТ-102-03171 | Пв | 19.04.2027 | АЦСТ-102 | не загружена | открыть
ООО «ГДС» |  |  | 2(М03) | группа 3 (М03) | РД | НГДО | [7 empty] | АЦСТ-102-03172 | Пв | 19.04.2027 | АЦСТ-102 | не загружена | открыть
ООО «ГДС» |  |  | 2(М03) | группа 3 (М03) | РД | НГДО | [7 empty] | АЦСТ-102-03173 | Пв | 19.04.2027 | АЦСТ-102 | не загружена | открыть
ООО «ГДС» |  |  | 2(М03) | группа 3 (М03) | РД | НГДО | [7 empty] | АЦСТ-102-03174 | Пв | 19.04.2027 | АЦСТ-102 | не загружена | открыть
ООО «ГИДРОТЕХСЕРВИС» |  |  | 1(М01), 2(М03) | группа 3 (М03) | РД | НГДО | [7 empty] | АЦСТ-99-03667 | Пв | 03.12.2029 | АЦСТ-99 | не загружена | открыть
ООО «ГИДРОТЕХСЕРВИС» |  |  | 1(М01), 1(М01)+2(М03), 2(М03) | группа 3 (М03) | РД | НГДО | [7 empty] | АЦСТ-99-03671 | Пв | 04.12.2029 | АЦСТ-99 | не загружена | открыть
ООО «ГК «ТЗПА» |  |  | 1(М01), 2(М03), 2+1(М03+М01) | группа 3 (М03) | МП | СК | [7 empty] | АЦСТ-83-01067 | Пв | 20.06.2027 | АЦСТ-83 | не загружена | открыть
ООО «ГМЗ» |  |  | 1(М01), 2(М03) | группа 3 (М03) | МП | СК | [7 empty] | АЦСТ-99-03764 | Пв | 16.03.2030 | АЦСТ-99 | не загружена | открыть
ООО «ГПМ-Партнер» | LB-52U | УОНИИ-13/55, LB-52U и другие в соответствии с ПТД | 2 (М03) | группа 3 (М03) | РД | ПТО | свыше 3,0 до 4,0 включительно / свыше 3,0 до 20,0 включительно / свыше 3,0 до 12,0 включительно + свыше 3,0 до 40,0 включительно / свыше 12,0 до 20,0 включительно + свыше 12,0 до 40,0 включительно |  | без подогрева | без термообработки | Н1; Г; В1 / Н1; Г; П1; В1 / Н2; П2; В1 / Н1; Н2; П2; В1 | РД-ПТО-М03-ГПМП-2025 01.04.2025 | Технология ручной дуговой сварки подъемно-транспортного оборудования | АЦСТ-128-00627 | Пв | 06.06.2029 | АЦСТ-128 | да | открыть
ООО «ГСП Ремонт» |  |  | Группа 1 (до К54 вкл.), Группа 2 (от К55 до К60 вкл.) | марка σт≥420 | РД | НГДО | [7 empty] | АЦСТ-4-06670 | Пв | 09.04.2028 | АЦСТ - 4 | не загружена | открыть
ООО «ГСП-1» |  |  | 2(М03), 2+1(М03+М01) | группа 3 (М03) | РД | НГДО | [7 empty] | АЦСТ-110-02544 | Пв | 25.12.2029 | АЦСТ-110 | не загружена | открыть
ООО «ГСП-1» |  |  | 2(М03), 2(М03)+1(М01) | группа 3 (М03) | ААДП | НГДО | [7 empty] | АЦСТ-110-02559 | Пв | 25.12.2029 | АЦСТ-110 | не загружена | открыть
ООО «ГСП-1» |  |  | 1(М01), 1(М01)+2(М03), 2(М03) | группа 3 (М03) | РД | НГДО | [7 empty] | АЦСТ-110-02580 | Пв | 18.03.2030 | АЦСТ-110 | не загружена | открыть
ООО «ГСП-1» |  |  | 1(М01), 1(М01)+2(М03), 2(М03) | группа 3 (М03) | РД | НГДО | [7 empty] | АЦСТ-110-02581 | Пв | 20.03.2030 | АЦСТ-110 | не загружена | открыть
ООО «ГСП-1» |  |  | 1(М01), 1(М01)+2(М03), 2(М03) | группа 3 (М03) | РД | НГДО | [7 empty] | АЦСТ-110-02582 | Пв | 23.03.2030 | АЦСТ-110 | не загружена | открыть
ООО «ГСП-1» |  |  | 2(М03), 2(М03)+1(М01) | группа 3 (М03) | РД | НГДО | [7 empty] | АЦСТ-110-02615 | Пв | 08.06.2030 | АЦСТ-110 | не загружена | открыть
ООО «ГСП-1» |  |  | 3(М03) | группа 3 (М03) | ААДП+МАДП | НГДО | [7 empty] | АЦСТ-110-02648 | Пв | 07.08.2030 | АЦСТ-110 | не загружена | открыть
ООО «ГСП-1» |  |  | 3(М03) | группа 3 (М03) | РД | НГДО | [7 empty] | АЦСТ-110-02656 | Пв | 31.08.2030 | АЦСТ-110 | не загружена | открыть
ООО «ГСП-1» |  |  | 2(М03) | группа 3 (М03) | РД | НГДО | [7 empty] | АЦСТ-110-02675 | Пв | 23.09.2030 | АЦСТ-110 | не загружена | открыть
ООО «ГСП-2» |  |  | 1(М01), 2(М03) | группа 3 (М03) | РД | НГДО | [7 empty] | АЦСТ-11-08279 | Пв | 15.02.2027 | АЦСТ-11 | не загружена | открыть
ООО «ГСП-2» |  |  | 2(М03), 1(М01) | группа 3 (М03) | РД | НГДО | [7 empty] | АЦСТ-11-08280 | Пв | 15.02.2027 | АЦСТ-11 | не загружена | открыть
ООО «ГСП-2» |  |  | 1(М01), 2(М03) | группа 3 (М03) | РД | НГДО | [7 empty] | АЦСТ-11-08281 | Пв | 15.02.2027 | АЦСТ-11 | не загружена | открыть
ООО «ГСП-2» |  |  | 2(М03), 1(М01) | группа 3 (М03) | РД | НГДО | [7 empty] | АЦСТ-11-08282 | Пв | 16.02.2027 | АЦСТ-11 | не загружена | открыть
ООО «ГСП-2» |  |  | 2(М03) | группа 3 (М03) | РД | НГДО | [7 empty] | АЦСТ-11-08284 | Пв | 16.02.2027 | АЦСТ-11 | не загружена | открыть
ООО «ГСП-2» |  |  | 2(М03) | группа 3 (М03) | РД | НГДО | [7 empty] | АЦСТ-11-08285 | Пв | 16.02.2027 | АЦСТ-11 | не загружена | открыть
ООО «ГСП-2» |  |  | 3(М03) | группа 3 (М03) | МП+АПИ | НГДО | [7 empty] | АЦСТ-11-08320 | Пв | 10.03.2027 | АЦСТ-11 | не загружена | открыть
ООО «ГСП-2» |  |  | 2(М03) | группа 3 (М03) | РД | НГДО | [7 empty] | АЦСТ-11-08341 | Пв | 22.03.2027 | АЦСТ-11 | не загружена | открыть
ООО «ГСП-2» |  |  | 2(М03) | группа 3 (М03) | РД+АПИ | НГДО | [7 empty] | АЦСТ-11-08349 | Пв | 22.03.2027 | АЦСТ-11 | не загружена | открыть
ООО «ГСП-2» | Nittetsu-16W, Nittetsu-L60LT | Сварка корневого слоя шва - электроды марки Nittetsu-16W тип Э50А по ГОСТ 9467. Сварка заполняющих и облицовочного слоев шва - электроды марки Nittetsu-L60LT тип Э60 по ГОСТ 9467. Допускается применение других аттестованных сварочных материалов в соответствии с требованиями ПТД | 2 (М03) | группа 3 (М03) | РД | НГДО, ОХНВП | свыше 3,0 до 12,0 включительно | свыше 500,0 до 1420,0 включительно | без подогрева | без термообработки | Н1; Г; В1; Н45 | ТИ-ГСП2-РД-ОХНВП16/НГДО4 15.04.2023 | Технология ручной дуговой сварки покрытыми электродами при строительстве, реконструкции и капительном ремонте технологических трубопроводов | АЦСТ-11-08437 | Пв | 24.04.2027 | АЦСТ-11 | да | открыть
ООО «ГСП-2» |  |  | 1(М01), 2(М03), 2+1(М03+М01) | группа 3 (М03) | РД | НГДО | [7 empty] | АЦСТ-11-08527 | Пв | 02.06.2027 | АЦСТ-11 | не загружена | открыть
ООО «ГСП-2» |  |  | 1(М01), 2(М03) | группа 3 (М03) | РД | НГДО | [7 empty] | АЦСТ-11-08565 | Пв | 08.06.2027 | АЦСТ-11 | не загружена | открыть
ООО «ГСП-2» |  |  | 2(М03) | группа 3 (М03) | РД | НГДО | [7 empty] | АЦСТ-11-08639 | Пв | 11.07.2027 | АЦСТ-11 | не загружена | открыть
ООО «ГСП-2» |  |  | 2(М03) | группа 3 (М03) | РД | НГДО | [7 empty] | АЦСТ-11-08640 | Пв | 11.07.2027 | АЦСТ-11 | не загружена | открыть
ООО «ГСП-2» |  |  | 2(М03) | группа 3 (М03) | РД | НГДО | [7 empty] | АЦСТ-11-08641 | Пв | 11.07.2027 | АЦСТ-11 | не загружена | открыть
ООО «ГСП-2» | OK Tigrod 12.64, WL-20 | Сварочная проволока OK Tigrod 12.64, вольфрамовый электрод WL-20. Допускается применение других аттестованных сварочных материалов в соответствии с требованиями ПТД | Патрубок: 1 (М01); основная труба: 2 (М03) | группа 3 (М03) | РАД | НГДО, ОХНВП | Патрубок (ответвление): свыше 3,0 до 8,0 включительно; основная труба: от 5,0 до 30 включительно. / Патрубок (ответвление): свыше 3,0 до 12,0 включительно; основная труба: от 5,0 до 30 включительно. | Патрубок (ответвление): от 11,0 до 25,0 включительно; основная труба: свыше 150,0 до 1420,0 включительно / Патрубок (ответвление): свыше 25,0 до 150,0 включительно; основная труба: свыше 150,0 до 1420,0 включительно | без подогрева | без термообработки | Н2; П2; В1; Н45 | ТИ-ГСП2-РАД- ОХНВП16/НГДО4 10.07.2023 | Технология ручной аргонодуговой сварки неплавящимся электродом при строительстве, реконструкции и капительном ремонте технологических трубопроводов | АЦСТ-11-08736 | Пв | 07.09.2027 | АЦСТ-11 | да | открыть
ООО «ГСП-2» | Nittetsu-16W | Сварка всех слоев шва - электроды марки Nittetsu-16W тип Э50А по ГОСТ 9467. Допускается применение других аттестованных сварочных материалов в соответствии с требованиями ПТД. | Патрубок: 1 (М01); основная труба: 2 (М03) | группа 3 (М03) | РД | НГДО, ОХНВП | Патрубок (ответвление): свыше 3,0 до 12,0 включительно; основная труба: от 5,0 до 30 включительно. | Патрубок (ответвление): свыше 25,0 до 150,0 включительно; основная труба: свыше 150,0 до 1420,0 включительно | без подогрева | без термообработки | Н2; П2; В1; Н45 | ТИ-ГСП2-РД-ОХНВП16/НГДО4 15.04.2023 | Технология ручной дуговой сварки покрытыми электродами при строительстве, реконструкции и капительном ремонте технологических трубопроводов | АЦСТ-11-08737 | Пв | 07.09.2027 | АЦСТ-11 | да | открыть
ООО «ГСП-2» | Nittetsu-16W, Nittetsu-L60LT | Сварка корневого слоя шва - электроды марки Nittetsu-16W тип Э50А по ГОСТ 9467. Сварка заполняющих и облицовочного слоев шва - электроды марки Nittetsu-L60LT тип Э60 по ГОСТ 9467. Допускается применение других аттестованных сварочных материалов в соответствии с требованиями ПТД | 2 (М03) | группа 3 (М03) | РД | НГДО, ОХНВП | от 5,0 до 30,0 включительно | свыше 150,0 до 1420,0 включительно | без подогрева | без термообработки | Н1; Г; В1; Н45 | ТИ-ГСП2-РД- ОХНВП16/НГДО4-Р 10.07.2023 | Технология ручной дуговой сварки покрытыми электродами при исправлении дефектов (ремонте) кольцевых стыковых сварных соединений при строительстве, реконструкции и капительном ремонте технологических трубопроводов | АЦСТ-11-08738 | Пв | 07.09.2027 | АЦСТ-11 | да | открыть
ООО «ГСП-2» | Nittetsu-16W | Сварка всех слоев шва - электроды марки Nittetsu-16W тип Э50А по ГОСТ 9467. Допускается применение других аттестованных сварочных материалов в соответствии с требованиями ПТД. | 2+1 (М03+М01) | группа 3 (М03) | РД | НГДО, ОХНВП | от 7,0 до 28,0 включительно | от 265,0 до 1060,0 включительно | без подогрева | без термообработки | Н1; Г; В1; Н45 | ТИ-ГСП2-РД-ОХНВП16/НГДО4 15.04.2023 | Технология ручной дуговой сварки покрытыми электродами при строительстве, реконструкции и капительном ремонте технологических трубопроводов | АЦСТ-11-09014 | Пв | 12.12.2027 | АЦСТ-11 | да | открыть
ООО «ГСП-2» |  |  | 3(М03) | группа 3 (М03) | РД | НГДО | [7 empty] | АЦСТ-11-09015 | Пв | 13.12.2027 | АЦСТ-11 | не загружена | открыть
ООО «ГСП-2» |  |  | 3(М03) | группа 3 (М03) | РД | НГДО | [7 empty] | АЦСТ-11-09016 | Пв | 13.12.2027 | АЦСТ-11 | не загружена | открыть
ООО «ГСП-2» | OK Tigrod12.64, WL-20, Nittetsu-16W | Сварка корневого слоя (РАД) – сварочная проволока OK Tigrod12.64, вольфрамовый электрод WL-20. Сварка заполняющих и облицовочного слоёв шва (РД) – электроды марки Nittetsu-16W тип Э50А по ГОСТ 9467. Допускается применение других аттестованных сварочных материалов в соответствии с требованиями ПТД. | 1 (М01) | группа 3 (М03) | РАД+РД | НГДО, ОХНВП | от 4,0 до 12,0 включительно / свыше 12,0 до 30,0 включительно | свыше 25,0 до 150,0 включительно / свыше 150,0 до 500,0 включительно / свыше 500,0 до 1420,0 включительно | без подогрева | без термообработки | Н1; Г; В1; Н45 | ТИ-ГСП2-РАД+РД-ОХНВП16/НГДО4 01.09.2023 | Технология ручной аргонодуговой сварки неплавящимся электродом корневого слоя шва и ручной дуговой сварки покрытыми электродами заполняющих и облицовочного слоёв шва при строительстве, реконструкции и капительном ремонте технологических трубопроводов | АЦСТ-11-09019 | Пв | 13.12.2027 | АЦСТ-11 | да | открыть
ООО «ГСП-2» | OK Tigrod12.64, WL-20, Nittetsu-16W, Nittetsu L-60LT | Сварка корневого слоя (РАД) – сварочная проволока OK Tigrod12.64, вольфрамовый электрод WL-20. Сварка заполняющих и облицовочного слоёв шва (РД) – электроды марки Nittetsu-16W тип Э50А по ГОСТ 9467. Допускается применение других аттестованных сварочных материалов в соответствии с требованиями ПТД. / Сварка корневого слоя (РАД) – сварочная проволока OK Tigrod12.64, вольфрамовый электрод WL-20. Сварка заполняющих и облицовочного слоёв шва (РД) – электроды марки Nittetsu L-60LT тип Э60 по ГОСТ 9467. Допускается применение других аттестованных сварочных материалов в соответствии с требованиями ПТД. | 1 (М01) / 2 (М03) | группа 3 (М03) | РАД+РД | НГДО, ОХНВП | от 7,0 до 28,0 включительно | от 265,0 до 1060,0 включительно | без подогрева | без термообработки | Н1; Г; В1; Н45 | ТИ-ГСП2-РАД+РД-ОХНВП16/НГДО4 01.09.2023 | Технология ручной аргонодуговой сварки неплавящимся электродом корневого слоя шва и ручной дуговой сварки покрытыми электродами заполняющих и облицовочного слоёв шва при строительстве, реконструкции и капительном ремонте технологических трубопроводов | АЦСТ-11-09020 | Пв | 13.12.2027 | АЦСТ-11 | да | открыть
ООО «ГСП-2» |  |  | 2(М03) | группа 3 (М03) | РД | НГДО | [7 empty] | АЦСТ-11-09075 | Пв | 21.12.2027 | АЦСТ-11 | не загружена | открыть
ООО «ГСП-2» |  |  | 2(М03) | группа 3 (М03) | РД | НГДО | [7 empty] | АЦСТ-11-09076 | Пв | 21.12.2027 | АЦСТ-11 | не загружена | открыть
ООО «ГСП-2» |  |  | 2(М03) | группа 3 (М03) | РД | НГДО | [7 empty] | АЦСТ-11-09077 | Пв | 21.12.2027 | АЦСТ-11 | не загружена | открыть
ООО «ГСП-2» |  |  | 2(М03) | группа 3 (М03) | РД | НГДО | [7 empty] | АЦСТ-11-09078 | Пв | 21.12.2027 | АЦСТ-11 | не загружена | открыть
ООО «ГСП-2» |  |  | 2(М03) | группа 3 (М03) | РД | НГДО | [7 empty] | АЦСТ-11-09079 | Пв | 21.12.2027 | АЦСТ-11 | не загружена | открыть
ООО «ГСП-2» |  |  | 2(М03) | группа 3 (М03) | ААДП | НГДО | [7 empty] | АЦСТ-11-09080 | Пв | 21.12.2027 | АЦСТ-11 | не загружена | открыть
ООО «ГСП-2» |  |  | 3(М03) | группа 3 (М03) | РД | НГДО | [7 empty] | АЦСТ-11-09326 | Пв | 17.05.2028 | АЦСТ-11 | не загружена | открыть
ООО «ГСП-2» | УОНИ-13/55, OK 48.08L, OK 53.70, OK 55.00Р, Nittetsu-16W, Nittetsu L-55SN, Nittetsu L-60LT | Электроды УОНИ-13/55; OK 48.08L; ОК 53.70; ОК 55.00Р; Nittetsu-16W; Nittetsu L-55SN; Nittetsu L-60LT. Допускается применение других аттестованных сварочных материалов в соответствии с требованиями ПТД. / Электроды УОНИ-13/55; ОК 53.70; Nittetsu-16W; Nittetsu L-55SN. Допускается применение других аттестованных сварочных материалов в соответствии с требованиями ПТД. | 2 (М03); 2+1 (М03+М01) / 1 (М01) | группа 3 (М03) | РД | СК | свыше 3,0 до 12,0 включительно / свыше 12,0 до 50,0 включительно* | свыше 500,0 до 20000,0 включительно | без подогрева** | без термообработки | Н1; Г; В1; Н45 | ТИ-ГСП2-РД-СК1-03(01) 01.12.2024 | Технология ручной дуговой сварки покрытыми электродами металлических строительных конструкций | АЦСТ-161-00054 | Пв | 28.02.2029 | АЦСТ-161 | да | открыть
ООО «ГСП-2» |  |  | 1(М01), 2(М03), 2+1(М03+М01) | группа 3 (М03) | РД | НГДО | [7 empty] | АЦСТ-161-00076 | Пв | 07.03.2029 | АЦСТ-161 | не загружена | открыть
ООО «ГСП-2» |  |  | 1(М01), 2(М03), 2+1(М03+М01) | группа 3 (М03) | РД | НГДО | [7 empty] | АЦСТ-161-00098 | Пв | 14.03.2029 | АЦСТ-161 | не загружена | открыть
ООО «ГСП-2» |  |  | 1(М01), 2(М03), 2+1(М03+М01) | группа 3 (М03) | РД | НГДО | [7 empty] | АЦСТ-161-00099 | Пв | 14.03.2029 | АЦСТ-161 | не загружена | открыть
ООО «ГСП-2» |  |  | 1(М01), 2(М03) | группа 3 (М03) | РД | НГДО | [7 empty] | АЦСТ-161-00100 | Пв | 06.03.2029 | АЦСТ-161 | не загружена | открыть
ООО «ГСП-2» |  |  | 1(М01), 2(М03), 2+1(М03+М01) | группа 3 (М03) | РД | НГДО | [7 empty] | АЦСТ-161-00105 | Пв | 21.03.2029 | АЦСТ-161 | не загружена | открыть
ООО «ГСП-2» |  |  | 1(М01), 2(М03) | группа 3 (М03) | РАД | НГДО | [7 empty] | АЦСТ-161-00106 | Пв | 21.03.2029 | АЦСТ-161 | не загружена | открыть
ООО «ГСП-2» |  |  | 1(М01), 2(М03), 2+1(М03+М01) | группа 3 (М03) | РД | НГДО | [7 empty] | АЦСТ-161-00110 | Пв | 27.03.2029 | АЦСТ-161 | не загружена | открыть
ООО «ГСП-2» |  |  | 1(М01), 2(М03), 2+1(М03+М01) | группа 3 (М03) | РД | НГДО | [7 empty] | АЦСТ-161-00115 | Пв | 31.03.2029 | АЦСТ-161 | не загружена | открыть
ООО «ГСП-2» |  |  | 2+1(М03+М01) | группа 3 (М03) | РД | НГДО | [7 empty] | АЦСТ-161-00174 | Пв | 14.04.2029 | АЦСТ-161 | не загружена | открыть
ООО «ГСП-2» |  |  | 2+1(М03+М01) | группа 3 (М03) | РД | НГДО | [7 empty] | АЦСТ-161-00175 | Пв | 14.04.2029 | АЦСТ-161 | не загружена | открыть
ООО «ГСП-2» |  |  | 1(М01), 2(М03), 2+1(М03+М01) | группа 3 (М03) | РД | НГДО | [7 empty] | АЦСТ-161-00179 | Пв | 15.04.2029 | АЦСТ-161 | не загружена | открыть
ООО «ГСП-2» |  |  | 1(М01), 2(М03), 2+1(М03+М01) | группа 3 (М03) | РД | НГДО | [7 empty] | АЦСТ-161-00182 | Пв | 18.04.2029 | АЦСТ-161 | не загружена | открыть
ООО «ГСП-2» |  |  | 1(М01), 2(М03), 2+1(М03+М01) | группа 3 (М03) | РД | НГДО | [7 empty] | АЦСТ-161-00185 | Пв | 21.04.2029 | АЦСТ-161 | не загружена | открыть
ООО «ГСП-2» |  |  | 1(М01), 2(М03) | группа 3 (М03) | РАД | НГДО | [7 empty] | АЦСТ-161-00188 | Пв | 22.04.2029 | АЦСТ-161 | не загружена | открыть
ООО «ГСП-2» |  |  | 1(М01), 2(М03) | группа 3 (М03) | РАД | НГДО | [7 empty] | АЦСТ-161-00237 | Пв | 19.05.2029 | АЦСТ-161 | не загружена | открыть
ООО «ГСП-2» |  |  | 1(М01), 2(М03) | группа 3 (М03) | РД | НГДО | [7 empty] | АЦСТ-161-00246 | Пв | 23.05.2029 | АЦСТ-161 | не загружена | открыть
ООО «ГСП-2» |  |  | 1(М01), 3(М03) | группа 3 (М03) | РД | НГДО | [7 empty] | АЦСТ-161-00247 | Пв | 23.05.2029 | АЦСТ-161 | не загружена | открыть
ООО «ГСП-2» |  |  | 1(М01), 2(М03), 2+1(М03+М01) | группа 3 (М03) | РД | НГДО | [7 empty] | АЦСТ-161-00248 | Пв | 23.05.2029 | АЦСТ-161 | не загружена | открыть
ООО «ГСП-2» |  |  | 1(М01), 2(М03), 2+1(М03+М01) | группа 3 (М03) | РД | НГДО | [7 empty] | АЦСТ-161-00250 | Пв | 26.05.2029 | АЦСТ-161 | не загружена | открыть
ООО «ГСП-2» |  |  | 1(М01), 2(М03), 2+1(М03+М01) | группа 3 (М03) | РД | НГДО | [7 empty] | АЦСТ-161-00264 | Пв | 02.06.2029 | АЦСТ-161 | не загружена | открыть
ООО «ГСП-2» |  |  | 1(М01), 2(М03), 2+1(М03+М01) | группа 3 (М03) | РД | НГДО | [7 empty] | АЦСТ-161-00265 | Пв | 02.06.2029 | АЦСТ-161 | не загружена | открыть
ООО «ГСП-2» |  |  | 1(М01), 2(М03), 2+1(М03+М01) | группа 3 (М03) | РД | НГДО | [7 empty] | АЦСТ-161-00266 | Пв | 02.06.2029 | АЦСТ-161 | не загружена | открыть
ООО «ГСП-2» |  |  | 1(М01), 2(М03), 2+1(М03+М01) | группа 3 (М03) | РД | НГДО | [7 empty] | АЦСТ-161-00267 | Пв | 02.06.2029 | АЦСТ-161 | не загружена | открыть
ООО «ГСП-2» |  |  | 1(М01), 2(М03) | группа 3 (М03) | РД | НГДО | [7 empty] | АЦСТ-161-00282 | Пв | 06.06.2029 | АЦСТ-161 | не загружена | открыть
ООО «ГСП-2» |  |  | 1(М01), 2(М03) | группа 3 (М03) | РАД | НГДО | [7 empty] | АЦСТ-161-00297 | Пв | 11.06.2029 | АЦСТ-161 | не загружена | открыть
ООО «ГСП-2» |  |  | 1(М01), 2(М03) | группа 3 (М03) | РАД | НГДО | [7 empty] | АЦСТ-161-00298 | Пв | 11.06.2029 | АЦСТ-161 | не загружена | открыть
ООО «ГСП-2» |  |  | 2(М03), 2+1(М03+М01) | группа 3 (М03) | РД+МПС | НГДО | [7 empty] | АЦСТ-161-00460 | Пв | 08.09.2029 | АЦСТ-161 | не загружена | открыть
ООО «ГСП-2» |  |  | 2(М03), 2+1(М03+М01) | группа 3 (М03) | РД+МПС | НГДО | [7 empty] | АЦСТ-161-00461 | Пв | 15.09.2029 | АЦСТ-161 | не загружена | открыть
ООО «ГСП-2» |  |  | 2(М03), 2+1(М03+М01) | группа 3 (М03) | РД | НГДО | [7 empty] | АЦСТ-161-00607 | Пв | 15.01.2030 | АЦСТ-161 | не загружена | открыть
ООО «ГСП-2» |  |  | 1(М01), 2(М03) | группа 3 (М03) | РАД+РД | НГДО | [7 empty] | АЦСТ-161-00619 | Пв | 19.01.2030 | АЦСТ-161 | не загружена | открыть
ООО «ГСП-2» |  |  | 1(М01), 2(М03) | группа 3 (М03) | РАД+РД | НГДО | [7 empty] | АЦСТ-161-00620 | Пв | 19.01.2030 | АЦСТ-161 | не загружена | открыть
ООО «ГСП-2» |  |  | 3(М03), 3(М03)+2(М03) | группа 3 (М03) | РД | НГДО | [7 empty] | АЦСТ-161-00623 | Пв | 20.01.2030 | АЦСТ-161 | не загружена | открыть
ООО «ГСП-2» |  |  | 1(М01), 2(М03), 2+1(М03+М0 | группа 3 (М03) | РАД+РД | НГДО | [7 empty] | АЦСТ-161-00629 | Пв | 22.01.2030 | АЦСТ-161 | не загружена | открыть
ООО «ГСП-2» |  |  | 1(М01), 2(М03), 2+1(М03+М01) | группа 3 (М03) | РАД+РД | НГДО | [7 empty] | АЦСТ-161-00649 | Пв | 09.02.2030 | АЦСТ-161 | не загружена | открыть
ООО «ГСП-2» |  |  | 1(М01), 2(М03), 2+1(М03+М01) | группа 3 (М03) | РАД+РД | НГДО | [7 empty] | АЦСТ-161-00713 | Пв | 30.03.2030 | АЦСТ-161 | не загружена | открыть
ООО «ГСП-2» |  |  | 1(М01), 2(М03), 2+1(М03+М01) | группа 3 (М03) | РАД+РД | НГДО | [7 empty] | АЦСТ-161-00714 | Пв | 30.03.2030 | АЦСТ-161 | не загружена | открыть
ООО «ГСП-2» |  |  | 1(М01), 2(М03), 2+1(М03+М01) | группа 3 (М03) | РАД+РД | НГДО | [7 empty] | АЦСТ-161-00717 | Пв | 30.03.2030 | АЦСТ-161 | не загружена | открыть
ООО «ГСП-2» |  |  | 1(М01), 2(М03), 2+1(М03+М01) | группа 3 (М03) | РАД+РД | НГДО | [7 empty] | АЦСТ-161-00720 | Пв | 31.03.2030 | АЦСТ-161 | не загружена | открыть
ООО «ГСП-2» |  |  | 1(М01), 2(М03), 2+1(М03+М01) | группа 3 (М03) | РАД+РД | НГДО | [7 empty] | АЦСТ-161-00760 | Пв | 27.04.2030 | АЦСТ-161 | не загружена | открыть
ООО «ГСП-2» |  |  | 1(М01), 2(М03), 2+1(М03+М01) | группа 3 (М03) | РАД+РД | НГДО | [7 empty] | АЦСТ-161-00778 | Пв | 05.05.2030 | АЦСТ-161 | не загружена | открыть
ООО «ГСП-2» |  |  | 1(М01), 2(М03), 2+1(М03+М01) | группа 3 (М03) | РАД+РД | НГДО | [7 empty] | АЦСТ-161-00793 | Пв | 15.05.2030 | АЦСТ-161 | не загружена | открыть
ООО «ГСП-2» |  |  | 1(М01), 2(М03), 2+1(М03+М01) | группа 3 (М03) | РАД+РД | НГДО | [7 empty] | АЦСТ-161-00794 | Пв | 18.05.2030 | АЦСТ-161 | не загружена | открыть
ООО «ГСП-2» |  |  | 1(М01), 2(М03), 2+1(М03+М01) | группа 3 (М03) | РАД+РД | НГДО | [7 empty] | АЦСТ-161-00799 | Пв | 19.05.2030 | АЦСТ-161 | не загружена | открыть
ООО «ГСП-2» |  |  | 1(М01), 2(М03), 2+1(М03+М01) | группа 3 (М03) | РАД+РД | НГДО | [7 empty] | АЦСТ-161-00804 | Пв | 22.05.2030 | АЦСТ-161 | не загружена | открыть
ООО «ГСП-2» |  |  | 1(М01), 2+1(М03+М01) | группа 3 (М03) | РАД | НГДО | [7 empty] | АЦСТ-161-00960 | Пв | 11.09.2030 | АЦСТ-161 | не загружена | открыть
ООО «ГСП-2» |  |  | 3(М03), 3(М03)+2(М03) | группа 3 (М03) | ААДП | НГДО | [7 empty] | АЦСТ-99-03683 | Пв | 18.12.2029 | АЦСТ-99 | не загружена | открыть
ООО «ГСП-2» |  |  | 3(М03), 3+2 (М03+М03)* | группа 3 (М03) | РД | НГДО | [7 empty] | АЦСТ-99-03684 | Пв | 18.12.2029 | АЦСТ-99 | не загружена | открыть
ООО «ГСП-2» |  |  | 3(М03), 3(М03)+2(М03) | группа 3 (М03) | РД | НГДО | [7 empty] | АЦСТ-99-03686 | Пв | 19.12.2029 | АЦСТ-99 | не загружена | открыть
ООО «ГСП-2» |  |  | 3(М03), 3(М03)+2(М03) | группа 3 (М03) | ААДП | НГДО | [7 empty] | АЦСТ-99-03687 | Пв | 19.12.2029 | АЦСТ-99 | не загружена | открыть
ООО «ГСП-2» |  |  | 3(М03), 3(М03)+2(М03) | группа 3 (М03) | РД | НГДО | [7 empty] | АЦСТ-99-03688 | Пв | 19.12.2029 | АЦСТ-99 | не загружена | открыть
ООО «ГСП-2» |  |  | 3(М03), 3(М03)+2(М03) | группа 3 (М03) | РД | НГДО | [7 empty] | АЦСТ-99-03689 | Пв | 19.12.2029 | АЦСТ-99 | не загружена | открыть
ООО «ГСП-4» |  |  | 2(М03) | группа 3 (М03) | МП+МПС | НГДО | [7 empty] | АЦСТ-11-08813 | Пв | 06.10.2027 | АЦСТ-11 | не загружена | открыть
ООО «ГСП-5» |  |  | 2(М03) | группа 3 (М03) | РД | НГДО | [7 empty] | АЦСТ-11-08145 | Пв | 08.12.2026 | АЦСТ-11 | не загружена | открыть
ООО «ГСП-5» |  |  | 2(М03) | группа 3 (М03) | МП+МПС | НГДО | [7 empty] | АЦСТ-11-08214 | Пв | 22.12.2026 | АЦСТ-11 | не загружена | открыть
ООО «ГСП-5» |  |  | 2(М03) | группа 3 (М03) | РД | НГДО | [7 empty] | АЦСТ-11-08265 | Пв | 06.02.2027 | АЦСТ-11 | не загружена | открыть
ООО «ГСП-5» |  |  | 2(М03) | группа 3 (М03) | РД | НГДО | [7 empty] | АЦСТ-11-08831 | Пв | 16.10.2027 | АЦСТ-11 | не загружена | открыть
ООО «ГСП-7» |  |  | 1(М01), 2(М03) | группа 3 (М03) | РД | НГДО | [7 empty] | АЦСТ-11-08452 | Пв | 24.04.2027 | АЦСТ-11 | не загружена | открыть
ООО «ГСП-7» |  |  | 2(М03) | группа 3 (М03) | РД | НГДО | [7 empty] | АЦСТ-11-08454 | Пв | 24.04.2027 | АЦСТ-11 | не загружена | открыть
ООО «ГСП-7» |  |  | 1(М01), 2(М03) | группа 3 (М03) | РД | НГДО | [7 empty] | АЦСТ-11-08455 | Пв | 24.04.2027 | АЦСТ-11 | не загружена | открыть
ООО «ГСП-7» |  |  | 1(М01), 2(М03) | группа 3 (М03) | РД | НГДО | [7 empty] | АЦСТ-11-08456 | Пв | 24.04.2027 | АЦСТ-11 | не загружена | открыть
ООО «ГСП-7» |  |  | 2(М03) | группа 3 (М03) | РД | НГДО | [7 empty] | АЦСТ-11-08471 | Пв | 03.05.2027 | АЦСТ-11 | не загружена | открыть
ООО «ГСП-7» |  |  | 1(М01), 2(М03) | группа 3 (М03) | МП+МПС | НГДО | [7 empty] | АЦСТ-11-08634 | Пв | 06.07.2027 | АЦСТ-11 | не загружена | открыть
ООО «ГСП-7» |  |  | 1(М01), 2(М03) | группа 3 (М03) | РД | НГДО | [7 empty] | АЦСТ-11-08681 | Пв | 27.07.2027 | АЦСТ-11 | не загружена | открыть
ООО «ГСП-7» |  |  | 1(М01), 2(М03) | группа 3 (М03) | РД | НГДО | [7 empty] | АЦСТ-11-08685 | Пв | 07.08.2027 | АЦСТ-11 | не загружена | открыть
ООО «ГСП-7» |  |  | 1(М01)1(М01), 1(М01)2(М03) | группа 3 (М03) | РАД | НГДО | [7 empty] | АЦСТ-11-08731 | Пв | 04.09.2027 | АЦСТ-11 | не загружена | открыть
ООО «ГСП-7» |  |  | 1(М01)1(М01), 1(М01)2(М03) | группа 3 (М03) | РД | НГДО | [7 empty] | АЦСТ-11-08744 | Пв | 11.09.2027 | АЦСТ-11 | не загружена | открыть
ООО «ГСП-7» | OK 53.70, LB-52U, OK 74.70 | Электроды ОК 53.70; LB-52U - все слои шва. Допускается применение других аттестованных сварочных материалов в соответствии с требованиями ПТД. / Электроды ОК 53.70; LB-52U - корневой слои шва; электроды ОК 74.70 - заполняющие и облицовочный слои шва. Допускается применение других аттестованных сварочных материалов в соответствии с требованиями ПТД. | 1 (М01) / 2 (М03) | группа 3 (М03) | РД | СК | свыше 12,0 до 36,0 включительно | от 530,0 до 1720,0 включительно | с подогревом | без термообработки | Н1; Г; В1; Н45 | ПТД-РД-СК1-ГСП-7-2023 09.03.2023 | Технология ручной дуговой сварки электродами с основным видом покрытия стальных строительных конструкций (футляров) (СК п. 1) | АЦСТ-11-08750 | Пв | 11.09.2027 | АЦСТ-11 | да | открыть
ООО «ГСП-7» |  |  | 1(М01)1(М01), 1(М01)2(М03) | группа 3 (М03) | РД | НГДО | [7 empty] | АЦСТ-11-08806 | Пв | 04.10.2027 | АЦСТ-11 | не загружена | открыть
ООО «ГСП-7» |  |  | 1(М01), 2(М03), 2+1(М03+М01) | группа 3 (М03) | РД | НГДО | [7 empty] | АЦСТ-11-09324 | Пв | 17.05.2028 | АЦСТ-11 | не загружена | открыть
ООО «ГСП-7» |  |  | 1(М01), 2(М03), 2+1(М03+М01) | группа 3 (М03) | РД | НГДО | [7 empty] | АЦСТ-11-09336 | Пв | 21.05.2028 | АЦСТ-11 | не загружена | открыть
ООО «ГСП-Нефтегазпереработка» |  | Корневой (подварочный) слой шва электроды типа Э50А; последующие слои - Э60. | 2 (М03) | группа 3 (М03) | РД | НГДО, ОХНВП | от 5,0 до 12,0 включительно | свыше 500,0 до 2640,0 включительно | без подогрева | без термообработки | Н1; Г; В1; Н45 | ТИ-ГСП-НГП-РД-ТТ 15.02.2023 | Ручная дуговая сварка покрытыми электродами технологических трубопроводов | АЦСТ-11-08422 | Пв | 18.04.2027 | АЦСТ-11 | да | открыть
ООО «ГСП-Технологии» |  |  | 3(М03) | группа 3 (М03) | РД+АФ | НГДО | [7 empty] | АЦСТ-11-08233 | Пв | 11.01.2027 | АЦСТ-11 | не загружена | открыть
ООО «ГЭС-Строй» |  |  | 1(М01), 2(М03), 1(М01)классапрочностидоК54включительно+2(М03) | группа 3 (М03) | РД | НГДО | [7 empty] | АЦСТ-102-04056 | Пв | 10.08.2030 | АЦСТ-102 | не загружена | открыть
ООО «ГЭС-Строй» |  |  | 1(М01), 2(М03) | группа 3 (М03) | РД | НГДО | [7 empty] | АЦСТ-102-04057 | Пв | 10.08.2030 | АЦСТ-102 | не загружена | открыть
ООО «ГЭС-Строй» |  |  | 1(М01), 2(М03), 1(М01)классапрочностидоК54включительно+2(М03) | группа 3 (М03) | РД | НГДО | [7 empty] | АЦСТ-102-04058 | Пв | 10.08.2030 | АЦСТ-102 | не загружена | открыть
ООО «ГЭС-Строй» |  |  | 1(М01), 2(М03), 1(М01)классапрочностидоК54включительно+2(М03) | группа 3 (М03) | РД | НГДО | [7 empty] | АЦСТ-102-04059 | Пв | 10.08.2030 | АЦСТ-102 | не загружена | открыть
ООО «ГЭС-Строй» |  |  | 1(М01), 1(М01)2(М03), 2(М03) | группа 3 (М03) | РД | НГДО | [7 empty] | АЦСТ-102-04083 | Пв | 03.09.2030 | АЦСТ-102 | не загружена | открыть
ООО «ГЭС-Урал» |  |  | 1(М01), 2(М03), 1(М01)классапрочностидоК54включительно+2(М03) | группа 3 (М03) | РД | НГДО | [7 empty] | АЦСТ-102-03538 | Пв | 21.03.2029 | АЦСТ-102 | не загружена | открыть
ООО «ГЭС-Урал» |  |  | 1(М01), 2(М03) | группа 3 (М03) | РД | НГДО | [7 empty] | АЦСТ-102-03540 | Пв | 21.03.2029 | АЦСТ-102 | не загружена | открыть
ООО «ГЭС-Урал» |  |  | 1(М01), 2(М03), 1(М01)классапрочностидоК54включительно+2(М03) | группа 3 (М03) | РД | НГДО | [7 empty] | АЦСТ-102-03541 | Пв | 21.03.2029 | АЦСТ-102 | не загружена | открыть
ООО «ГЭС-Урал» |  |  | 1(М01), 2(М03), 1(М01)классапрочностидоК54включительно+2(М03) | группа 3 (М03) | РД | НГДО | [7 empty] | АЦСТ-102-03542 | Пв | 21.03.2029 | АЦСТ-102 | не загружена | открыть
ООО «Газпром ВНИИГАЗ» |  |  | 1(М01), 2(М03) | группа 3 (М03) | РД | НГДО | [7 empty] | АЦСТ-121-03112 | Пв | 17.04.2027 | АЦСТ-121 | не загружена | открыть
ООО «Газпром ВНИИГАЗ» |  |  | 1(М01), 2(М03) | группа 3 (М03) | РД | НГДО | [7 empty] | АЦСТ-121-03114 | Пв | 17.04.2027 | АЦСТ-121 | не загружена | открыть
ООО «Газпром ПХГ» |  |  | 1(М01), 2(М03) | группа 3 (М03) | РД | НГДО | [7 empty] | АЦСТ-121-03028 | Пв | 25.11.2026 | АЦСТ-121 | не загружена | открыть
ООО «Газпром ПХГ» |  |  | 1(М01), 2(М03) | группа 3 (М03) | РД | НГДО | [7 empty] | АЦСТ-121-03029 | Пв | 25.11.2026 | АЦСТ-121 | не загружена | открыть
ООО «Газпром ПХГ» |  |  | 1(М01), 2(М03) | группа 3 (М03) | РД | НГДО | [7 empty] | АЦСТ-121-03041 | Пв | 01.12.2026 | АЦСТ-121 | не загружена | открыть
ООО «Газпром ПХГ» |  |  | 1(М01)13(М31), 2(М03)13(М31) | группа 3 (М03) | Т | НГДО | [7 empty] | АЦСТ-121-03595 | Пв | 16.08.2028 | АЦСТ-121 | не загружена | открыть
ООО «Газпром добыча Иркутск» |  |  | 1(М01), 2(М03) | группа 3 (М03) | РД | НГДО | [7 empty] | АЦСТ-121-03171 | Пв | 21.06.2027 | АЦСТ-121 | не загружена | открыть
ООО «Газпром добыча Иркутск» |  |  | 1(М01), 2(М03) | группа 3 (М03) | РД | НГДО | [7 empty] | АЦСТ-121-03172 | Пв | 21.06.2027 | АЦСТ-121 | не загружена | открыть
ООО «Газпром добыча Иркутск» |  |  | 1(М01), 2(М03) | группа 3 (М03) | РД | НГДО | [7 empty] | АЦСТ-121-03173 | Пв | 21.06.2027 | АЦСТ-121 | не загружена | открыть
ООО «Газпром добыча Иркутск» |  |  | 1(М01), 2(М03) | группа 3 (М03) | РД | НГДО | [7 empty] | АЦСТ-121-03869 | Пв | 19.11.2029 | АЦСТ-121 | не загружена | открыть
ООО «Газпром добыча Иркутск» |  |  | 1(М01), 2(М03) | группа 3 (М03) | РД | НГДО | [7 empty] | АЦСТ-121-04137 | Пв | 28.09.2030 | АЦСТ-121 | не загружена | открыть
ООО «Газпром добыча Иркутск» |  |  | 1(М01), 2(М03), 2(М03)1(М01) | группа 3 (М03) | РД | НГДО | [7 empty] | АЦСТ-121-04138 | Пв | 28.09.2030 | АЦСТ-121 | не загружена | открыть
ООО «Газпром добыча Иркутск» |  |  | 1(М01), 2(М03) | группа 3 (М03) | РД | НГДО | [7 empty] | АЦСТ-121-04139 | Пв | 28.09.2030 | АЦСТ-121 | не загружена | открыть
ООО «Газпром добыча Иркутск» |  |  | 1(М01), 2(М03) | группа 3 (М03) | РД | НГДО | [7 empty] | АЦСТ-121-04140 | Пв | 28.09.2030 | АЦСТ-121 | не загружена | открыть
ООО «Газпром добыча Иркутск» |  |  | 1(М01), 2(М03) | группа 3 (М03) | РД | НГДО | [7 empty] | АЦСТ-121-04141 | Пв | 28.09.2030 | АЦСТ-121 | не загружена | открыть
ООО «Газпром добыча Иркутск» |  |  | 1(М01), 2(М03) | группа 3 (М03) | РД | НГДО | [7 empty] | АЦСТ-121-04142 | Пв | 28.09.2030 | АЦСТ-121 | не загружена | открыть
ООО «Газпром добыча Краснодар» |  |  | 1(М01), 2(М03) | группа 3 (М03) | РД | НГДО | [7 empty] | АЦСТ-121-03374 | Пв | 05.12.2027 | АЦСТ-121 | не загружена | открыть
ООО «Газпром добыча Краснодар» |  |  | 1(М01), 2(М03) | группа 3 (М03) | РД | НГДО | [7 empty] | АЦСТ-121-03375 | Пв | 05.12.2027 | АЦСТ-121 | не загружена | открыть
ООО «Газпром добыча Краснодар» |  |  | 1(М01)13(М31), 2(М03)13(М31) | группа 3 (М03) | Т | НГДО | [7 empty] | АЦСТ-121-03379 | Пв | 05.12.2027 | АЦСТ-121 | не загружена | открыть
ООО «Газпром добыча Оренбург» |  |  | 1(М01), 2(М03) | группа 3 (М03) | РД | НГДО | [7 empty] | АЦСТ-121-03917 | Пв | 04.12.2029 | АЦСТ-121 | не загружена | открыть
ООО «Газпром добыча Оренбург» |  |  | 1(М01), 2(М03), 1(М01)2(М03) | группа 3 (М03) | РД | НГДО | [7 empty] | АЦСТ-121-03918 | Пв | 04.12.2029 | АЦСТ-121 | не загружена | открыть
ООО «Газпром добыча Оренбург» |  |  | 1(М01), 2(М03) | группа 3 (М03) | РД | НГДО | [7 empty] | АЦСТ-121-03919 | Пв | 04.12.2029 | АЦСТ-121 | не загружена | открыть
ООО «Газпром добыча Оренбург» |  |  | 1(М01), 2(М03) | группа 3 (М03) | РД | НГДО | [7 empty] | АЦСТ-121-03920 | Пв | 04.12.2029 | АЦСТ-121 | не загружена | открыть
ООО «Газпром добыча Оренбург» |  |  | 1(М01), 2(М03), 2(М03)1(М01) | группа 3 (М03) | РД | НГДО | [7 empty] | АЦСТ-121-03949 | Пв | 09.12.2029 | АЦСТ-121 | не загружена | открыть
ООО «Газпром добыча Уренгой» |  |  | 1(М01), 2(М03) | группа 3 (М03) | РД | НГДО | [7 empty] | АЦСТ-121-02970 | Пв | 11.11.2026 | АЦСТ-121 | не загружена | открыть
ООО «Газпром добыча Ямбург» |  |  | 1(М01), 2(М03) | группа 3 (М03) | РД | НГДО | [7 empty] | АЦСТ-121-02979 | Пв | 11.11.2026 | АЦСТ-121 | не загружена | открыть
ООО «Газпром добыча Ямбург» |  |  | 1(М01), 2(М03) | группа 3 (М03) | РД | НГДО | [7 empty] | АЦСТ-121-02981 | Пв | 14.11.2026 | АЦСТ-121 | не загружена | открыть
ООО «Газпром добыча Ямбург» |  |  | 1(М01), 2(М03) | группа 3 (М03) | РАД | НГДО | [7 empty] | АЦСТ-121-03212 | Пв | 19.09.2027 | АЦСТ-121 | не загружена | открыть
ООО «Газпром добыча Ямбург» |  |  | 1(М01)13(М31), 2(М03)13(М31) | группа 3 (М03) | Т | НГДО | [7 empty] | АЦСТ-121-03699 | Пв | 14.11.2028 | АЦСТ-121 | не загружена | открыть
ООО «Газпром добыча Ямбург» |  |  | 3(М03) | группа 3 (М03) | РД | НГДО | [7 empty] | АЦСТ-121-03702 | Пв | 14.11.2028 | АЦСТ-121 | не загружена | открыть
ООО «Газпром добыча Ямбург» |  |  | 1(М01), 2(М03) | группа 3 (М03) | РД | НГДО | [7 empty] | АЦСТ-121-03712 | Пв | 18.11.2028 | АЦСТ-121 | не загружена | открыть
ООО «Газпром добыча Ямбург» |  |  | 1(М01), 2(М03) | группа 3 (М03) | РД | НГДО | [7 empty] | АЦСТ-121-03789 | Пв | 16.06.2029 | АЦСТ-121 | не загружена | открыть
ООО «Газпром добыча Ямбург» |  |  | 1(М01), 2(М03), 1(М01)2(М03) | группа 3 (М03) | РД | НГДО | [7 empty] | АЦСТ-121-03958 | Пв | 10.12.2029 | АЦСТ-121 | не загружена | открыть
ООО «Газпром добыча Ямбург» |  |  | 1(М01), 2(М03) | группа 3 (М03) | РД | НГДО | [7 empty] | АЦСТ-121-03959 | Пв | 10.12.2029 | АЦСТ-121 | не загружена | открыть
ООО «Газпром добыча Ямбург» |  |  | 1(М01), 2(М03), 2(М03)1(М01) | группа 3 (М03) | РД | НГДО | [7 empty] | АЦСТ-121-03960 | Пв | 10.12.2029 | АЦСТ-121 | не загружена | открыть
ООО «Газпром трансгаз Волгоград» |  |  | 1(М01), 2(М03), 2(М03)1(М01) | группа 3 (М03) | РД | НГДО | [7 empty] | АЦСТ-121-02961 | Пв | 08.11.2026 | АЦСТ-121 | не загружена | открыть
ООО «Газпром трансгаз Волгоград» |  |  | 1(М01), 2(М03) | группа 3 (М03) | РД | НГДО | [7 empty] | АЦСТ-121-02962 | Пв | 08.11.2026 | АЦСТ-121 | не загружена | открыть
ООО «Газпром трансгаз Волгоград» |  |  | 1(М01)13(М31), 2(М03)13(М31) | группа 3 (М03) | Т | НГДО | [7 empty] | АЦСТ-121-02963 | Пв | 08.11.2026 | АЦСТ-121 | не загружена | открыть
ООО «Газпром трансгаз Волгоград» |  |  | 1(М01), 2(М03) | группа 3 (М03) | РД+МПС | НГДО | [7 empty] | АЦСТ-121-03403 | Пв | 12.12.2027 | АЦСТ-121 | не загружена | открыть
ООО «Газпром трансгаз Волгоград» |  |  | 1(М01), 2(М03), 2(М03)+1(М01) | группа 3 (М03) | РД | НГДО | [7 empty] | АЦСТ-121-03860 | Пв | 18.11.2029 | АЦСТ-121 | не загружена | открыть
ООО «Газпром трансгаз Волгоград» |  |  | 1(М01), 2(М03), 2(М03)+1(М01) | группа 3 (М03) | РД | НГДО | [7 empty] | АЦСТ-121-03862 | Пв | 18.11.2029 | АЦСТ-121 | не загружена | открыть
ООО «Газпром трансгаз Грозный» |  |  | 1(М01), 2(М03) | группа 3 (М03) | РД | НГДО | [7 empty] | АЦСТ-121-03296 | Пв | 10.11.2027 | АЦСТ-121 | не загружена | открыть
ООО «Газпром трансгаз Грозный» |  |  | 1(М01), 2(М03) | группа 3 (М03) | РД | НГДО | [7 empty] | АЦСТ-121-03297 | Пв | 10.11.2027 | АЦСТ-121 | не загружена | открыть
ООО «Газпром трансгаз Грозный» |  |  | 1(М01), 2(М03) | группа 3 (М03) | РД | НГДО | [7 empty] | АЦСТ-121-03298 | Пв | 10.11.2027 | АЦСТ-121 | не загружена | открыть
ООО «Газпром трансгаз Грозный» |  |  | 1(М01), 2(М03) | группа 3 (М03) | РД | НГДО | [7 empty] | АЦСТ-121-03299 | Пв | 10.11.2027 | АЦСТ-121 | не загружена | открыть
ООО «Газпром трансгаз Грозный» |  |  | 1(М01), 2(М03) | группа 3 (М03) | РД | НГДО | [7 empty] | АЦСТ-121-03300 | Пв | 10.11.2027 | АЦСТ-121 | не загружена | открыть
ООО «Газпром трансгаз Грозный» |  |  | 1(М01), 2(М03) | группа 3 (М03) | РД | НГДО | [7 empty] | АЦСТ-121-03301 | Пв | 10.11.2027 | АЦСТ-121 | не загружена | открыть
ООО «Газпром трансгаз Грозный» |  |  | 1(М01)13(М31), 2(М03)13(М31) | группа 3 (М03) | Т | НГДО | [7 empty] | АЦСТ-121-03307 | Пв | 10.11.2027 | АЦСТ-121 | не загружена | открыть
ООО «Газпром трансгаз Екатеринбург» |  |  | 1(М01), 2(М03), 1(М01)2(М03) | группа 3 (М03) | РД | НГДО | [7 empty] | АЦСТ-121-03363 | Пв | 16.11.2027 | АЦСТ-121 | не загружена | открыть
ООО «Газпром трансгаз Екатеринбург» |  |  | 1(М01), 2(М03) | группа 3 (М03) | РД+МПС | НГДО | [7 empty] | АЦСТ-121-03364 | Пв | 16.11.2027 | АЦСТ-121 | не загружена | открыть
ООО «Газпром трансгаз Екатеринбург» |  |  | 1(М01), 2(М03) | группа 3 (М03) | РД+МПС | НГДО | [7 empty] | АЦСТ-121-03365 | Пв | 16.11.2027 | АЦСТ-121 | не загружена | открыть
ООО «Газпром трансгаз Екатеринбург» |  |  | 1(М01), 2(М03) | группа 3 (М03) | РД | НГДО | [7 empty] | АЦСТ-121-03366 | Пв | 17.11.2027 | АЦСТ-121 | не загружена | открыть
ООО «Газпром трансгаз Екатеринбург» |  |  | 1(М01), 2(М03) | группа 3 (М03) | РД | НГДО | [7 empty] | АЦСТ-121-03547 | Пв | 21.06.2028 | АЦСТ-121 | не загружена | открыть
ООО «Газпром трансгаз Екатеринбург» |  |  | 1(М01), 2(М03) | группа 3 (М03) | РД | НГДО | [7 empty] | АЦСТ-121-03548 | Пв | 21.06.2028 | АЦСТ-121 | не загружена | открыть
ООО «Газпром трансгаз Екатеринбург» |  |  | 1(М01), 2(М03) | группа 3 (М03) | РД | НГДО | [7 empty] | АЦСТ-121-03549 | Пв | 21.06.2028 | АЦСТ-121 | не загружена | открыть
ООО «Газпром трансгаз Екатеринбург» |  |  | 1(М01), 2(М03) | группа 3 (М03) | РД | НГДО | [7 empty] | АЦСТ-121-03550 | Пв | 21.06.2028 | АЦСТ-121 | не загружена | открыть
ООО «Газпром трансгаз Екатеринбург» |  |  | 1(М01), 2(М03) | группа 3 (М03) | РД | НГДО | [7 empty] | АЦСТ-121-03606 | Пв | 16.09.2028 | АЦСТ-121 | не загружена | открыть
ООО «Газпром трансгаз Екатеринбург» |  |  | 1(М01), 2(М03) | группа 3 (М03) | РД | НГДО | [7 empty] | АЦСТ-121-03607 | Пв | 16.09.2028 | АЦСТ-121 | не загружена | открыть
ООО «Газпром трансгаз Екатеринбург» |  |  | 1(М01), 2(М03) | группа 3 (М03) | РД | НГДО | [7 empty] | АЦСТ-121-03608 | Пв | 17.09.2028 | АЦСТ-121 | не загружена | открыть
ООО «Газпром трансгаз Екатеринбург» |  |  | 1(М01), 2(М03) | группа 3 (М03) | РД | НГДО | [7 empty] | АЦСТ-121-03609 | Пв | 17.09.2028 | АЦСТ-121 | не загружена | открыть
ООО «Газпром трансгаз Екатеринбург» |  |  | 1(М01)13(М31), 2(М03)13(М31) | группа 3 (М03) | Т | НГДО | [7 empty] | АЦСТ-121-03908 | Пв | 03.12.2029 | АЦСТ-121 | не загружена | открыть
ООО «Газпром трансгаз Казань» |  |  | 1(М01), 2(М03) | группа 3 (М03) | РД | НГДО | [7 empty] | АЦСТ-121-03021 | Пв | 25.11.2026 | АЦСТ-121 | не загружена | открыть
ООО «Газпром трансгаз Казань» |  |  | 1(М01), 2(М03) | группа 3 (М03) | РД | НГДО | [7 empty] | АЦСТ-121-03022 | Пв | 25.11.2026 | АЦСТ-121 | не загружена | открыть
ООО «Газпром трансгаз Казань» |  |  | 1(М01), 2(М03) | группа 3 (М03) | РД | НГДО | [7 empty] | АЦСТ-121-03023 | Пв | 25.11.2026 | АЦСТ-121 | не загружена | открыть
ООО «Газпром трансгаз Казань» |  |  | 1(М01), 2(М03) | группа 3 (М03) | РД | НГДО | [7 empty] | АЦСТ-121-03844 | Пв | 08.10.2029 | АЦСТ-121 | не загружена | открыть
ООО «Газпром трансгаз Казань» |  |  | 1(М01), 2(М03) | группа 3 (М03) | РД | НГДО | [7 empty] | АЦСТ-121-03929 | Пв | 05.12.2029 | АЦСТ-121 | не загружена | открыть
ООО «Газпром трансгаз Краснодар» |  |  | 1(М01)13(М31), 2(М03)13(М31) | группа 3 (М03) | Т | НГДО | [7 empty] | АЦСТ-121-02998 | Пв | 18.11.2026 | АЦСТ-121 | не загружена | открыть
ООО «Газпром трансгаз Краснодар» |  |  | 1(М01), 2(М03) | группа 3 (М03) | РД | НГДО | [7 empty] | АЦСТ-121-03006 | Пв | 21.11.2026 | АЦСТ-121 | не загружена | открыть
ООО «Газпром трансгаз Краснодар» |  |  | 1(М01), 2(М03) | группа 3 (М03) | РАД | НГДО | [7 empty] | АЦСТ-121-03742 | Пв | 17.12.2028 | АЦСТ-121 | не загружена | открыть
ООО «Газпром трансгаз Краснодар» |  |  | 1(М01), 2(М03), 2(М03)классапрочностисвышеК54доК60включительно+1(М01) | группа 3 (М03) | РД | НГДО | [7 empty] | АЦСТ-121-03746 | Пв | 17.12.2028 | АЦСТ-121 | не загружена | открыть
ООО «Газпром трансгаз Краснодар» |  |  | 1(М01), 2(М03) | группа 3 (М03) | РД | НГДО | [7 empty] | АЦСТ-121-03754 | Пв | 17.12.2028 | АЦСТ-121 | не загружена | открыть
ООО «Газпром трансгаз Краснодар» |  |  | 1(М01), 2(М03) | группа 3 (М03) | РД | НГДО | [7 empty] | АЦСТ-121-03764 | Пв | 20.03.2029 | АЦСТ-121 | не загружена | открыть
ООО «Газпром трансгаз Краснодар» |  |  | 2(М03) | группа 3 (М03) | РАД | НГДО | [7 empty] | АЦСТ-121-03977 | Пв | 18.12.2029 | АЦСТ-121 | не загружена | открыть
ООО «Газпром трансгаз Краснодар» |  |  | 2(М03), 3(М03) | группа 3 (М03) | РАД+РД | НГДО | [7 empty] | АЦСТ-121-03979 | Пв | 18.12.2029 | АЦСТ-121 | не загружена | открыть
ООО «Газпром трансгаз Краснодар» |  |  | 2(М03) | группа 3 (М03) | РАД+РД | НГДО | [7 empty] | АЦСТ-121-03980 | Пв | 18.12.2029 | АЦСТ-121 | не загружена | открыть
ООО «Газпром трансгаз Краснодар» |  |  | 1(М01), 2(М03) | группа 3 (М03) | РД | НГДО | [7 empty] | АЦСТ-121-04108 | Пв | 07.07.2030 | АЦСТ-121 | не загружена | открыть
ООО «Газпром трансгаз Краснодар» |  |  | 1(М01), 2(М03) | группа 3 (М03) | РД | НГДО | [7 empty] | АЦСТ-121-04109 | Пв | 07.07.2030 | АЦСТ-121 | не загружена | открыть
ООО «Газпром трансгаз Краснодар» |  |  | 1(М01), 2(М03) | группа 3 (М03) | РД | НГДО | [7 empty] | АЦСТ-121-04110 | Пв | 07.07.2030 | АЦСТ-121 | не загружена | открыть
ООО «Газпром трансгаз Краснодар» | УОНИ-13/55 | Электроды с основным видом покрытия типа Э50А марки УОНИ-13/55 и другие аттестованные аналоги согласно НТД | Группа 1(М01) | группа 3 (М03) | РД | ПТО | 3,0 / свыше 3,0 до 12,0 включительно / свыше 12,0 до 50,0 включительно | плоские детали | без подогрева / с подогревом | без термообработки | Н1; Г; П1; В1 | ГТК-РД-СШ-РПТО-093-26 07.05.2026 | Технология ремонта ручной дуговой сваркой электродами с основным видом покрытия стыковых сварных соединений грузоподъемных механизмов | АЦСТ-121-04111 | Пв | 07.07.2030 | АЦСТ-121 | да | открыть
ООО «Газпром трансгаз Краснодар» | УОНИ-13/55 | Электроды с основным видом покрытия типа Э50А марки УОНИ-13/55 и другие аттестованные аналоги согласно НТД | Группа 1(М01) | группа 3 (М03) | РД | ПТО | 3,0 / свыше 3,0 до 12,0 включительно / свыше 12,0 до 50,0 включительно | плоские детали | без подогрева / с подогревом | без термообработки | Н1; Н2; П2; В1 | ГТК-РД-УШ-РПТО-094-26 07.05.2026 | Технология ремонта ручной дуговой сваркой электродами с основным видом покрытия угловых сварных соединений грузоподъемных механизмов | АЦСТ-121-04112 | Пв | 07.07.2030 | АЦСТ-121 | да | открыть
ООО «Газпром трансгаз Махачкала» |  |  | 1(М01)13(М31), 2(М03)13(М31) | группа 3 (М03) | Т | НГДО | [7 empty] | АЦСТ-121-03823 | Пв | 30.07.2029 | АЦСТ-121 | не загружена | открыть
ООО «Газпром трансгаз Махачкала» |  |  | 1(М01), 2(М03) | группа 3 (М03) | РД | НГДО | [7 empty] | АЦСТ-121-04106 | Пв | 06.07.2030 | АЦСТ-121 | не загружена | открыть
ООО «Газпром трансгаз Москва» |  |  | 1(М01), 2(М03) | группа 3 (М03) | РД+МПС | НГДО | [7 empty] | АЦСТ-121-03076 | Пв | 12.12.2026 | АЦСТ-121 | не загружена | открыть
ООО «Газпром трансгаз Москва» | LB-52U, УОНИ-13/55 | Электроды с основным видом покрытия типа Э50А марок LB-52U, УОНИ 13/55 и другие аттестованные аналоги согласно ПТД | Углеродистые и низколегированные конструкционные стали перлитного класса с гарантированным минимальным пределом текучести не более 360 МПа группы 1(М01) | группа 3 (М03) | РД | КО | от 8,0 до 12,0 включительно / свыше 12,0 до 30,0 включительно | свыше 150 до 500 включительно / свыше 500 до 2600 включительно | с подогревом | без термообработки | Н1; Г; В1; Н45 | ТК-ГТМ-РД-КО-СШ-01; ТК-ГТМ-РД-КО-СШ-02; ТК-ГТМ-РД-КО-СШ-03; ТК-ГТМ-РД-КО-СШ-04; ТК-ГТМ-РД-КО-СШ-05; ТК-ГТМ-РД-КО-УШ-06; ТК-ГТМ-РД-КО-УШ-07; ТК-ГТМ-РД-КО-УШ-08; ТК-ГТМ-РД-КО-УШ-09; ТК-ГТМ-РД-КО-УШ-10 23.01.2026 | Технология ручной дуговой сварки электродами с основным видом покрытия стыковых и угловых сварных соединений корпусного технологического оборудования | АЦСТ-121-04083 | Пв | 12.05.2030 | АЦСТ-121 | да | открыть
ООО «Газпром трансгаз Москва» | LB-52U, УОНИ-13/55 | Электроды с основным видом покрытия типа Э50А марок LB-52U, УОНИ 13/55 и другие аттестованные аналоги согласно ПТД | Углеродистые и низколегированные конструкционные стали перлитного класса с гарантированным минимальным пределом текучести не более 360 МПа группы 1(М01) | группа 3 (М03) | РД | КО | от 8,0 до 12,0 включительно / свыше 12,0 до 30,0 включительно | свыше 150 до 500 включительно | с подогревом | без термообработки | Н1; Г; В1; Н45 | ТК-ГТМ-РД-КО-Р1-СШ-01; ТК-ГТМ-РД-КО-Р1-СШ-02; ТК-ГТМ-РД-КО-Р2-СШ-03; ТК-ГТМ-РД-КО-Р2-СШ-04; ТК-ГТМ-РД-КО-Р3-УШ-05; ТК-ГТМ-РД-КО-Р4-УШ-06; ТК-ГТМ-РД-КО-Р3-УШ-07; ТК-ГТМ-РД-КО-Р4-УШ-08; ТК-ГТМ-РД-КО-Р3-УШ-09; ТК-ГТМ-РД-КО-Р4-УШ-10 23.01.2026 | Технология ремонта ручной дуговой сваркой электродами с основным видом покрытия стыковых и угловых сварных соединений корпусного технологического оборудования | АЦСТ-121-04085 | Пв | 12.05.2030 | АЦСТ-121 | да | открыть
ООО «Газпром трансгаз Нижний Новгород» |  |  | 2(М03) | группа 3 (М03) | РД+АПИ | НГДО | [7 empty] | АЦСТ-121-03287 | Пв | 27.10.2027 | АЦСТ-121 | не загружена | открыть
ООО «Газпром трансгаз Нижний Новгород» |  |  | 1(М01), 2(М03) | группа 3 (М03) | РД | НГДО | [7 empty] | АЦСТ-121-03726 | Пв | 16.12.2028 | АЦСТ-121 | не загружена | открыть
ООО «Газпром трансгаз Нижний Новгород» |  |  | 1(М01), 2(М03) | группа 3 (М03) | РД | НГДО | [7 empty] | АЦСТ-121-03728 | Пв | 17.12.2028 | АЦСТ-121 | не загружена | открыть
ООО «Газпром трансгаз Нижний Новгород» |  |  | 2(М03)классапрочностиК60+1(М01) | группа 3 (М03) + марка σт≥420 | РД | НГДО | [7 empty] | АЦСТ-121-03729 | Пв | 17.12.2028 | АЦСТ-121 | не загружена | открыть
ООО «Газпром трансгаз Нижний Новгород» |  |  | 2(М03) | группа 3 (М03) | РД | НГДО | [7 empty] | АЦСТ-121-03731 | Пв | 17.12.2028 | АЦСТ-121 | не загружена | открыть
ООО «Газпром трансгаз Нижний Новгород» |  |  | 1(М01), 2(М03) | группа 3 (М03) | РД | НГДО | [7 empty] | АЦСТ-121-03909 | Пв | 04.12.2029 | АЦСТ-121 | не загружена | открыть
ООО «Газпром трансгаз Нижний Новгород» |  |  | 1(М01)13(М31), 2(М03)13(М31) | группа 3 (М03) | Т | НГДО | [7 empty] | АЦСТ-121-03911 | Пв | 04.12.2029 | АЦСТ-121 | не загружена | открыть
ООО «Газпром трансгаз Нижний Новгород» |  |  | 1(М01), 2(М03) | группа 3 (М03) | РД | НГДО | [7 empty] | АЦСТ-121-03912 | Пв | 04.12.2029 | АЦСТ-121 | не загружена | открыть
ООО «Газпром трансгаз Нижний Новгород» |  |  | 1(М01), 2(М03) | группа 3 (М03) | РД | НГДО | [7 empty] | АЦСТ-121-03913 | Пв | 04.12.2029 | АЦСТ-121 | не загружена | открыть
ООО «Газпром трансгаз Нижний Новгород» |  |  | 1(М01), 2(М03) | группа 3 (М03) | РД | НГДО | [7 empty] | АЦСТ-121-03914 | Пв | 04.12.2029 | АЦСТ-121 | не загружена | открыть
ООО «Газпром трансгаз Нижний Новгород» |  |  | 1(М01), 2(М03) | группа 3 (М03) | РД | НГДО | [7 empty] | АЦСТ-121-03942 | Пв | 08.12.2029 | АЦСТ-121 | не загружена | открыть
ООО «Газпром трансгаз Нижний Новгород» |  |  | 1(М01), 2(М03), 2(М03)классапрочностисвышеК54доК60включительно+1(М01) | группа 3 (М03) | РД | НГДО | [7 empty] | АЦСТ-121-03943 | Пв | 08.12.2029 | АЦСТ-121 | не загружена | открыть
ООО «Газпром трансгаз Самара» |  |  | 1(М01), 2(М03), 1(М01)1(М01) | группа 3 (М03) | РД | НГДО | [7 empty] | АЦСТ-121-03250 | Пв | 16.10.2027 | АЦСТ-121 | не загружена | открыть
ООО «Газпром трансгаз Самара» |  |  | 1(М01), 2(М03), 1(М01)1(М01) | группа 3 (М03) | РД | НГДО | [7 empty] | АЦСТ-121-03251 | Пв | 16.10.2027 | АЦСТ-121 | не загружена | открыть
ООО «Газпром трансгаз Самара» |  |  | 1(М01), 1(М01)2(М03) | группа 3 (М03) | РАД | НГДО | [7 empty] | АЦСТ-121-03984 | Пв | 18.12.2029 | АЦСТ-121 | не загружена | открыть
ООО «Газпром трансгаз Санкт-Петербург» |  |  | 1(М01)13(М31), 2(М03)13(М31) | группа 3 (М03) | КТС | НГДО | [7 empty] | АЦСТ-121-03110 | Пв | 14.04.2027 | АЦСТ-121 | не загружена | открыть
ООО «Газпром трансгаз Санкт-Петербург» |  |  | 1(М01)13(М31), 2(М03)13(М31) | группа 3 (М03) | Т | НГДО | [7 empty] | АЦСТ-121-03111 | Пв | 14.04.2027 | АЦСТ-121 | не загружена | открыть
ООО «Газпром трансгаз Санкт-Петербург» |  |  | 1(М01), 2(М03) | группа 3 (М03) | РД | НГДО | [7 empty] | АЦСТ-121-03637 | Пв | 24.10.2028 | АЦСТ-121 | не загружена | открыть
ООО «Газпром трансгаз Санкт-Петербург» |  |  | 1(М01), 2(М03) | группа 3 (М03) | РД | НГДО | [7 empty] | АЦСТ-121-03848 | Пв | 13.11.2029 | АЦСТ-121 | не загружена | открыть
ООО «Газпром трансгаз Санкт-Петербург» |  |  | 1(М01), 2(М03) | группа 3 (М03) | РД | НГДО | [7 empty] | АЦСТ-121-03849 | Пв | 13.11.2029 | АЦСТ-121 | не загружена | открыть
ООО «Газпром трансгаз Санкт-Петербург» |  |  | 1(М01), 2(М03), 2(М03)классапрочностисвышеК54доК60включительно+1(М01) | группа 3 (М03) | РД | НГДО | [7 empty] | АЦСТ-121-03850 | Пв | 13.11.2029 | АЦСТ-121 | не загружена | открыть
ООО «Газпром трансгаз Санкт-Петербург» |  |  | 1(М01), 2(М03) | группа 3 (М03) | РД | НГДО | [7 empty] | АЦСТ-121-03853 | Пв | 14.11.2029 | АЦСТ-121 | не загружена | открыть
ООО «Газпром трансгаз Санкт-Петербург» |  |  | 1(М01), 2(М03) | группа 3 (М03) | РД | НГДО | [7 empty] | АЦСТ-121-04063 | Пв | 21.01.2030 | АЦСТ-121 | не загружена | открыть
ООО «Газпром трансгаз Саратов» |  |  | 1(М01), 2(М03) | группа 3 (М03) | РД | НГДО | [7 empty] | АЦСТ-121-03158 | Пв | 16.06.2027 | АЦСТ-121 | не загружена | открыть
ООО «Газпром трансгаз Саратов» |  |  | 1(М01), 2(М03) | группа 3 (М03) | РД | НГДО | [7 empty] | АЦСТ-121-03179 | Пв | 21.06.2027 | АЦСТ-121 | не загружена | открыть
ООО «Газпром трансгаз Саратов» |  |  | 1(М01), 2(М03), 2(М03)классапрочностисвышеК54доК60включительно+1(М01) | группа 3 (М03) | РД | НГДО | [7 empty] | АЦСТ-121-03807 | Пв | 04.07.2029 | АЦСТ-121 | не загружена | открыть
ООО «Газпром трансгаз Саратов» |  |  | 1(М01), 2(М03), 1(М01)2(М03) | группа 3 (М03) | РД | НГДО | [7 empty] | АЦСТ-121-03808 | Пв | 04.07.2029 | АЦСТ-121 | не загружена | открыть
ООО «Газпром трансгаз Саратов» |  |  | 1(М01), 2(М03), 2(М03)классапрочностисвышеК54доК60включительно+1(М01) | группа 3 (М03) | РД | НГДО | [7 empty] | АЦСТ-121-03811 | Пв | 09.07.2029 | АЦСТ-121 | не загружена | открыть
ООО «Газпром трансгаз Саратов» |  |  | 1(М01), 2(М03) | группа 3 (М03) | РД | НГДО | [7 empty] | АЦСТ-121-03963 | Пв | 10.12.2029 | АЦСТ-121 | не загружена | открыть
ООО «Газпром трансгаз Саратов» |  |  | 1(М01), 2(М03) | группа 3 (М03) | РД | НГДО | [7 empty] | АЦСТ-121-03966 | Пв | 11.12.2029 | АЦСТ-121 | не загружена | открыть
ООО «Газпром трансгаз Саратов» |  |  | 1(М01), 2(М03) | группа 3 (М03) | РД | НГДО | [7 empty] | АЦСТ-121-03969 | Пв | 11.12.2029 | АЦСТ-121 | не загружена | открыть
ООО «Газпром трансгаз Ставрополь» |  |  | 1(М01)13(М31), 2(М03)13(М31) | группа 3 (М03) | Т | НГДО | [7 empty] | АЦСТ-121-03194 | Пв | 29.08.2027 | АЦСТ-121 | не загружена | открыть
ООО «Газпром трансгаз Ставрополь» |  |  | 1(М01), 2(М03) | группа 3 (М03) | РД | НГДО | [7 empty] | АЦСТ-121-03196 | Пв | 01.09.2027 | АЦСТ-121 | не загружена | открыть
ООО «Газпром трансгаз Ставрополь» |  |  | 1(М01), 2(М03), 1(М01)1(М01) | группа 3 (М03) | РД | НГДО | [7 empty] | АЦСТ-121-03671 | Пв | 11.11.2028 | АЦСТ-121 | не загружена | открыть
ООО «Газпром трансгаз Ставрополь» |  |  | 1(М01), 2(М03), 1(М01)2(М03) | группа 3 (М03) | МПС | НГДО | [7 empty] | АЦСТ-121-03678 | Пв | 11.11.2028 | АЦСТ-121 | не загружена | открыть
ООО «Газпром трансгаз Ставрополь» |  |  | 1(М01), 2(М03) | группа 3 (М03) | РАД | НГДО | [7 empty] | АЦСТ-121-03681 | Пв | 11.11.2028 | АЦСТ-121 | не загружена | открыть
ООО «Газпром трансгаз Ставрополь» |  |  | 1(М01), 2(М03) | группа 3 (М03) | РД | НГДО | [7 empty] | АЦСТ-121-03854 | Пв | 14.11.2029 | АЦСТ-121 | не загружена | открыть
ООО «Газпром трансгаз Ставрополь» |  |  | 1(М01), 2(М03), 2(М03)классапрочностисвышеК54доК60включительно+1(М01) | группа 3 (М03) | РД | НГДО | [7 empty] | АЦСТ-121-03855 | Пв | 17.11.2029 | АЦСТ-121 | не загружена | открыть
ООО «Газпром трансгаз Ставрополь» |  |  | 1(М01), 2(М03), 1(М01)2(М03) | группа 3 (М03) | РД | НГДО | [7 empty] | АЦСТ-121-03856 | Пв | 17.11.2029 | АЦСТ-121 | не загружена | открыть
ООО «Газпром трансгаз Ставрополь» |  |  | 1(М01), 2(М03) | группа 3 (М03) | РД | НГДО | [7 empty] | АЦСТ-121-03857 | Пв | 17.11.2029 | АЦСТ-121 | не загружена | открыть
ООО «Газпром трансгаз Ставрополь» |  |  | 1(М01), 2(М03), 1(М01)2(М03) | группа 3 (М03) | РД | НГДО | [7 empty] | АЦСТ-121-03858 | Пв | 17.11.2029 | АЦСТ-121 | не загружена | открыть
ООО «Газпром трансгаз Ставрополь» |  |  | 1(М01), 2(М03) | группа 3 (М03) | РД | НГДО | [7 empty] | АЦСТ-121-03859 | Пв | 17.11.2029 | АЦСТ-121 | не загружена | открыть
ООО «Газпром трансгаз Ставрополь» |  |  | 1(М01), 2(М03) | группа 3 (М03) | РД+МПС | НГДО | [7 empty] | АЦСТ-121-04095 | Пв | 23.06.2030 | АЦСТ-121 | не загружена | открыть
ООО «Газпром трансгаз Ставрополь» |  |  | 1(М01), 2(М03) | группа 3 (М03) | РД | НГДО | [7 empty] | АЦСТ-121-04097 | Пв | 23.06.2030 | АЦСТ-121 | не загружена | открыть
ООО «Газпром трансгаз Ставрополь» |  |  | 1(М01), 2(М03) | группа 3 (М03) | РД | НГДО | [7 empty] | АЦСТ-121-04121 | Пв | 10.08.2030 | АЦСТ-121 | не загружена | открыть
ООО «Газпром трансгаз Ставрополь» |  |  | 1(М01), 2(М03) | группа 3 (М03) | РД | НГДО | [7 empty] | АЦСТ-121-04123 | Пв | 10.08.2030 | АЦСТ-121 | не загружена | открыть
ООО «Газпром трансгаз Ставрополь» |  |  | 1(М01), 2(М03) | группа 3 (М03) | РД | НГДО | [7 empty] | АЦСТ-121-04124 | Пв | 10.08.2030 | АЦСТ-121 | не загружена | открыть
ООО «Газпром трансгаз Ставрополь» |  |  | 1(М01), 2(М03) | группа 3 (М03) | РД | НГДО | [7 empty] | АЦСТ-121-04125 | Пв | 10.08.2030 | АЦСТ-121 | не загружена | открыть
ООО «Газпром трансгаз Томск» |  |  | 1(М01), 2(М03), 3(М03) | группа 3 (М03) | РД | НГДО | [7 empty] | АЦСТ-121-03324 | Пв | 10.11.2027 | АЦСТ-121 | не загружена | открыть
ООО «Газпром трансгаз Томск» |  |  | 1(М01), 2(М03), 3(М03) | группа 3 (М03) | РД | НГДО | [7 empty] | АЦСТ-121-03325 | Пв | 10.11.2027 | АЦСТ-121 | не загружена | открыть
ООО «Газпром трансгаз Томск» |  |  | 1(М01), 2(М03), 3(М03) | группа 3 (М03) | РД | НГДО | [7 empty] | АЦСТ-121-03326 | Пв | 10.11.2027 | АЦСТ-121 | не загружена | открыть
ООО «Газпром трансгаз Томск» |  |  | 1(М01), 2(М03), 3(М03) | группа 3 (М03) | РД | НГДО | [7 empty] | АЦСТ-121-03327 | Пв | 10.11.2027 | АЦСТ-121 | не загружена | открыть
ООО «Газпром трансгаз Томск» |  |  | 1(М01), 2(М03), 3(М03) | группа 3 (М03) | РД | НГДО | [7 empty] | АЦСТ-121-03328 | Пв | 10.11.2027 | АЦСТ-121 | не загружена | открыть
ООО «Газпром трансгаз Томск» |  |  | 1(М01), 2(М03) | группа 3 (М03) | МП+МПС | НГДО | [7 empty] | АЦСТ-121-03330 | Пв | 10.11.2027 | АЦСТ-121 | не загружена | открыть
ООО «Газпром трансгаз Томск» |  |  | 1(М01)13(М31), 2(М03)13(М31) | группа 3 (М03) | Т | НГДО | [7 empty] | АЦСТ-121-03336 | Пв | 13.11.2027 | АЦСТ-121 | не загружена | открыть
ООО «Газпром трансгаз Томск» |  |  | 1(М01), 2(М03), 1(М01)2(М03) | группа 3 (М03) | РД | НГДО | [7 empty] | АЦСТ-121-03526 | Пв | 17.05.2028 | АЦСТ-121 | не загружена | открыть
ООО «Газпром трансгаз Томск» |  |  | 1(М01), 2(М03) | группа 3 (М03) | РД | НГДО | [7 empty] | АЦСТ-121-03527 | Пв | 17.05.2028 | АЦСТ-121 | не загружена | открыть
ООО «Газпром трансгаз Томск» |  |  | 1(М01), 2(М03) | группа 3 (М03) | РД | НГДО | [7 empty] | АЦСТ-121-03750 | Пв | 17.12.2028 | АЦСТ-121 | не загружена | открыть
ООО «Газпром трансгаз Томск» |  |  | 1(М01), 2(М03) | группа 3 (М03) | РД | НГДО | [7 empty] | АЦСТ-121-03751 | Пв | 17.12.2028 | АЦСТ-121 | не загружена | открыть
ООО «Газпром трансгаз Томск» |  |  | 1(М01), 2(М03), 2(М03)классапрочностисвышеК54доК60включительно+1(М01) | группа 3 (М03) | РД | НГДО | [7 empty] | АЦСТ-121-03753 | Пв | 17.12.2028 | АЦСТ-121 | не загружена | открыть
ООО «Газпром трансгаз Томск» |  |  | 1(М01), 2(М03) | группа 3 (М03) | РД | НГДО | [7 empty] | АЦСТ-121-03997 | Пв | 19.12.2029 | АЦСТ-121 | не загружена | открыть
ООО «Газпром трансгаз Томск» |  |  | 1(М01), 2(М03) | группа 3 (М03) | РД | НГДО | [7 empty] | АЦСТ-121-03998 | Пв | 19.12.2029 | АЦСТ-121 | не загружена | открыть
ООО «Газпром трансгаз Томск» |  |  | 1(М01), 2(М03) | группа 3 (М03) | РД | НГДО | [7 empty] | АЦСТ-121-04117 | Пв | 09.07.2030 | АЦСТ-121 | не загружена | открыть
ООО «Газпром трансгаз Томск» |  |  | 1(М01), 2(М03) | группа 3 (М03) | РД | НГДО | [7 empty] | АЦСТ-121-04118 | Пв | 09.07.2030 | АЦСТ-121 | не загружена | открыть
ООО «Газпром трансгаз Уфа» |  |  | 1(М01)13(М31), 2(М03)13(М31) | группа 3 (М03) | ПАК | НГДО | [7 empty] | АЦСТ-121-03785 | Пв | 27.05.2029 | АЦСТ-121 | не загружена | открыть
ООО «Газпром трансгаз Ухта» |  |  | 1(М01), 2(М03), 3(М03) | группа 3 (М03) | РД | НГДО | [7 empty] | АЦСТ-121-03268 | Пв | 20.10.2027 | АЦСТ-121 | не загружена | открыть
ООО «Газпром трансгаз Ухта» |  |  | 1(М01), 2(М03), 3(М03) | группа 3 (М03) | РД | НГДО | [7 empty] | АЦСТ-121-03269 | Пв | 20.10.2027 | АЦСТ-121 | не загружена | открыть
ООО «Газпром трансгаз Ухта» |  |  | 1(М01), 2(М03), 3(М03) | группа 3 (М03) | РД | НГДО | [7 empty] | АЦСТ-121-03270 | Пв | 20.10.2027 | АЦСТ-121 | не загружена | открыть
ООО «Газпром трансгаз Ухта» |  |  | 1(М01), 2(М03), 3(М03) | группа 3 (М03) | РД | НГДО | [7 empty] | АЦСТ-121-03271 | Пв | 20.10.2027 | АЦСТ-121 | не загружена | открыть
ООО «Газпром трансгаз Ухта» |  |  | 1(М01), 2(М03), 3(М03) | группа 3 (М03) | РД | НГДО | [7 empty] | АЦСТ-121-03272 | Пв | 20.10.2027 | АЦСТ-121 | не загружена | открыть
ООО «Газпром трансгаз Ухта» |  |  | 1(М01), 2(М03) | группа 3 (М03) | РД | НГДО | [7 empty] | АЦСТ-121-03273 | Пв | 20.10.2027 | АЦСТ-121 | не загружена | открыть
ООО «Газпром трансгаз Ухта» |  |  | 1(М01), 2(М03), 1(М01)2(М03), 3(М03) | группа 3 (М03) | РД | НГДО | [7 empty] | АЦСТ-121-03274 | Пв | 20.10.2027 | АЦСТ-121 | не загружена | открыть
ООО «Газпром трансгаз Ухта» |  |  | 1(М01), 2(М03), 3(М03) | группа 3 (М03) | РД | НГДО | [7 empty] | АЦСТ-121-03275 | Пв | 20.10.2027 | АЦСТ-121 | не загружена | открыть
ООО «Газпром трансгаз Ухта» |  |  | 1(М01), 2(М03) | группа 3 (М03) | РД | НГДО | [7 empty] | АЦСТ-121-03280 | Пв | 26.10.2027 | АЦСТ-121 | не загружена | открыть
ООО «Газпром трансгаз Ухта» |  |  | 1(М01), 2(М03) | группа 3 (М03) | РД+МПС | НГДО | [7 empty] | АЦСТ-121-03688 | Пв | 13.11.2028 | АЦСТ-121 | не загружена | открыть
ООО «Газпром трансгаз Ухта» |  |  | 1(М01)13(М31), 2(М03)13(М31), 3(М03)13(М31) | группа 3 (М03) | Т | НГДО | [7 empty] | АЦСТ-121-03692 | Пв | 13.11.2028 | АЦСТ-121 | не загружена | открыть
ООО «Газпром трансгаз Ухта» |  |  | 1(М01), 2(М03), 3(М03) | группа 3 (М03) | РД | НГДО | [7 empty] | АЦСТ-121-03693 | Пв | 13.11.2028 | АЦСТ-121 | не загружена | открыть
ООО «Газпром трансгаз Ухта» |  |  | 1(М01)13(М31), 2(М03)13(М31), 3(М03)13(М31) | группа 3 (М03) | КТС | НГДО | [7 empty] | АЦСТ-121-03695 | Пв | 13.11.2028 | АЦСТ-121 | не загружена | открыть
ООО «Газпром трансгаз Ухта» |  |  | 1(М01), 2(М03) | группа 3 (М03) | РД | НГДО | [7 empty] | АЦСТ-121-03928 | Пв | 04.12.2029 | АЦСТ-121 | не загружена | открыть
ООО «Газпром трансгаз Ухта» |  |  | 1(М01), 2(М03), 1(М01)2(М03) | группа 3 (М03) | РД | НГДО | [7 empty] | АЦСТ-121-03935 | Пв | 05.12.2029 | АЦСТ-121 | не загружена | открыть
ООО «Газпром трансгаз Ухта» |  |  | 1(М01), 2(М03), 2(М03)1(М01) | группа 3 (М03) | РД | НГДО | [7 empty] | АЦСТ-121-03936 | Пв | 05.12.2029 | АЦСТ-121 | не загружена | открыть
ООО «Газпром трансгаз Ухта» |  |  | 1(М01), 2(М03), 3(М03) | группа 3 (М03) | РД | НГДО | [7 empty] | АЦСТ-121-03937 | Пв | 05.12.2029 | АЦСТ-121 | не загружена | открыть
ООО «Газпром трансгаз Ухта» |  |  | 1(М01), 2(М03) | группа 3 (М03) | РД | НГДО | [7 empty] | АЦСТ-121-04076 | Пв | 17.03.2030 | АЦСТ-121 | не загружена | открыть
ООО «Газпром трансгаз Чайковский» |  |  | 1(М01), 2(М03), 1(М01)1(М01) | группа 3 (М03) | РД | НГДО | [7 empty] | АЦСТ-121-03790 | Пв | 16.06.2029 | АЦСТ-121 | не загружена | открыть
ООО «Газпром трансгаз Чайковский» |  |  | 1(М01)13(М31), 2(М03)13(М31) | группа 3 (М03) | ПАК | НГДО | [7 empty] | АЦСТ-121-03791 | Пв | 16.06.2029 | АЦСТ-121 | не загружена | открыть
ООО «Газпром трансгаз Чайковский» |  |  | 1(М01)13(М31), 2(М03)13(М31) | группа 3 (М03) | Т | НГДО | [7 empty] | АЦСТ-121-03792 | Пв | 16.06.2029 | АЦСТ-121 | не загружена | открыть
ООО «Газпром трансгаз Чайковский» |  |  | 1(М01), 2(М03), 2(М03)+1(М01) | группа 3 (М03) | МАД | НГДО | [7 empty] | АЦСТ-121-03967 | Пв | 11.12.2029 | АЦСТ-121 | не загружена | открыть
ООО «Газпром трансгаз Чайковский» |  |  | 1(М01), 2(М03) | группа 3 (М03) | РД | НГДО | [7 empty] | АЦСТ-121-03968 | Пв | 11.12.2029 | АЦСТ-121 | не загружена | открыть
ООО «Газпром трансгаз Чайковский» |  |  | 1(М01), 2(М03) | группа 3 (М03) | РД | НГДО | [7 empty] | АЦСТ-121-03970 | Пв | 11.12.2029 | АЦСТ-121 | не загружена | открыть
ООО «Газпром трансгаз Чайковский» |  |  | 1(М01), 2(М03) | группа 3 (М03) | РД | НГДО | [7 empty] | АЦСТ-121-03971 | Пв | 11.12.2029 | АЦСТ-121 | не загружена | открыть
ООО «Газпром трансгаз Чайковский» |  |  | 1(М01), 2(М03) | группа 3 (М03) | РД | НГДО | [7 empty] | АЦСТ-121-03972 | Пв | 11.12.2029 | АЦСТ-121 | не загружена | открыть
ООО «Газпром трансгаз Югорск» |  |  | 1(М01), 2(М03) | группа 3 (М03) | РД | НГДО | [7 empty] | АЦСТ-121-02951 | Пв | 26.10.2026 | АЦСТ-121 | не загружена | открыть
ООО «Газпром трансгаз Югорск» | LB-52U, OK 53.70 | Электроды с основным видом покрытия марок LB-52U, ОК 53.70 и другие аналоги в соответствии с ПТД | Группа 1(М01) | группа 3 (М03) | РД | ГО, НГДО | Патрубок: от 4,0 до 12,0 включительно; Основная труба: от 4,0 до 32,0 включительно | Патрубок: от 57 до 150 включительно; Основная труба: от 57 до 1420 включительно / Патрубок: свыше 150 до 325 включительно; Основная труба: свыше 150 до 1420 включительно | без подогрева | без термообработки | Н2; П2; В1; Н45 | НГДО.4, ГО.1,2,3-ТК-ПВ_ремонт-05.2022 31.08.2022 | Технология ремонта ручной дуговой сваркой электродами с основным видом покрытия кольцевых угловых соединений труб | АЦСТ-121-02960 | Пв | 07.11.2026 | АЦСТ-121 | да | открыть
ООО «Газпром трансгаз Югорск» |  |  | 1(М01), 2(М03) | группа 3 (М03) | РД+МПС | НГДО | [7 empty] | АЦСТ-121-03512 | Пв | 04.04.2028 | АЦСТ-121 | не загружена | открыть
ООО «Газпром трансгаз Югорск» |  |  | 1(М01), 2(М03), 1(М01)2(М03) | группа 3 (М03) | РД | НГДО | [7 empty] | АЦСТ-121-03662 | Пв | 06.11.2028 | АЦСТ-121 | не загружена | открыть
ООО «Газпром трансгаз Югорск» |  |  | 1(М01), 2(М03) | группа 3 (М03) | РД | НГДО | [7 empty] | АЦСТ-121-03663 | Пв | 06.11.2028 | АЦСТ-121 | не загружена | открыть
ООО «Газпром трансгаз Югорск» |  |  | 1(М01), 2(М03), 1(М01)2(М03) | группа 3 (М03) | РД | НГДО | [7 empty] | АЦСТ-121-03664 | Пв | 06.11.2028 | АЦСТ-121 | не загружена | открыть
ООО «Газпром трансгаз Югорск» |  |  | 1(М01), 2(М03), 2(М03)классапрочностисвышеК54доК60включительно+1(М01) | группа 3 (М03) | РД | НГДО | [7 empty] | АЦСТ-121-03665 | Пв | 06.11.2028 | АЦСТ-121 | не загружена | открыть
ООО «Газпром трансгаз Югорск» |  |  | 1(М01), 2(М03), 2(М03)классапрочностисвышеК54доК60включительно+1(М01) | группа 3 (М03) | РД | НГДО | [7 empty] | АЦСТ-121-03667 | Пв | 07.11.2028 | АЦСТ-121 | не загружена | открыть
ООО «Газпром трансгаз Югорск» |  |  | 1(М01)13(М31), 2(М03)13(М31) | группа 3 (М03) | Т | НГДО | [7 empty] | АЦСТ-121-03894 | Пв | 25.11.2029 | АЦСТ-121 | не загружена | открыть
ООО «Газпромнефть-Ямал» |  |  | 1(М01), 2(М03) | группа 3 (М03) | РД | НГДО | [7 empty] | АЦСТ-11-08946 | Пв | 23.11.2027 | АЦСТ-11 | не загружена | открыть
ООО «Газпромнефть-Ямал» |  |  | 2(М03) | группа 3 (М03) | РД | НГДО | [7 empty] | АЦСТ-11-08977 | Пв | 04.12.2027 | АЦСТ-11 | не загружена | открыть
ООО «Газстройинжиниринг» |  |  | 2(М03) | группа 3 (М03) | РД | НГДО | [7 empty] | АЦСТ-11-08296 | Пв | 20.02.2027 | АЦСТ-11 | не загружена | открыть
ООО «Газстройинжиниринг» |  |  | 2(М03) | группа 3 (М03) | МП+РД+АПИ | НГДО | [7 empty] | АЦСТ-11-08300 | Пв | 22.02.2027 | АЦСТ-11 | не загружена | открыть
ООО «Газстройинжиниринг» |  |  | 1(М01), 2(М03) | группа 3 (М03) | РД | НГДО | [7 empty] | АЦСТ-99-03015 | Пв | 27.11.2027 | АЦСТ-99 | не загружена | открыть
ООО «Газстройинжиниринг» |  |  | 1(М01), 2(М03) | группа 3 (М03) | РД | НГДО | [7 empty] | АЦСТ-99-03016 | Пв | 27.11.2027 | АЦСТ-99 | не загружена | открыть
ООО «Газстройинжиниринг» |  |  | 1(М01), 2(М03) | группа 3 (М03) | РД | НГДО | [7 empty] | АЦСТ-99-03017 | Пв | 27.11.2027 | АЦСТ-99 | не загружена | открыть
ООО «Газстройинжиниринг» |  |  | 1(М01), 2(М03) | группа 3 (М03) | РД | НГДО | [7 empty] | АЦСТ-99-03018 | Пв | 27.11.2027 | АЦСТ-99 | не загружена | открыть
ООО «Геоинформ» |  |  | 1(М01), 2(М03), 2+1(М03+М01) | группа 3 (М03) | РД | НГДО | [7 empty] | АЦСТ-112-00770 | Пв | 23.08.2027 | АЦСТ-112 | не загружена | открыть
ООО «Геоинформ» |  |  | 1(М01), 2+1(М03+М01), 2(М03) | группа 3 (М03) | РД | НГДО | [7 empty] | АЦСТ-112-00771 | Пв | 23.08.2027 | АЦСТ-112 | не загружена | открыть
ООО «Геоинформ» |  |  | 1(М01), 2(М03) | группа 3 (М03) | МП+АППГ | НГДО | [7 empty] | АЦСТ-112-00774 | Пв | 23.08.2027 | АЦСТ-112 | не загружена | открыть
ООО «Геоинформ» |  |  | 1(М01), 2(М03), 2+1(М03+М01) | группа 3 (М03) | РД | НГДО | [7 empty] | АЦСТ-112-01194 | Пв | 09.09.2030 | АЦСТ-112 | не загружена | открыть
ООО «Гермес» |  |  | 1(М01), 2(М03) | группа 3 (М03) | РД | НГДО | [7 empty] | АЦСТ-112-00690 | Пв | 17.03.2027 | АЦСТ-112 | не загружена | открыть
ООО «Гермес» |  |  | 1(М01), 2(М03), 2+1(М03+М01) | группа 3 (М03) | РД | НГДО | [7 empty] | АЦСТ-112-00718 | Пв | 18.05.2027 | АЦСТ-112 | не загружена | открыть
ООО «ГидроПромАппарат» |  | Э50А | 1 (М01) / 2+1 (М03+М01) | группа 3 (М03) | РД | ПТО | от 8,0 до 24,0 включительно / (от 8,0 до 24,0 включительно) + (от 8,0 до 24,0 включительно) / (свыше 40,0 до 100,0 включительно) + (от 8,0 до 24,0 включительно) | плоские детали / (свыше 40,0 до 100,0 включительно)* + плоские детали | без подогрева / с подогревом | без термообработки | Н1; Г; П1; В1 / Н1; П1; В1 / Н2; П2; В1 | РД-1-1+2-ПТО(7;14) 28.12.2024 | Технология ручной дуговой сварки покрытыми электродами подъемно-транспортного оборудования (п.7 устройства грузозахватные, п.14 металлические конструкции для подъемно-транспортного оборудования) | АЦСТ-149-00324 | Пв | 06.05.2029 | АЦСТ-149 | да | открыть
ООО «Гусар» | Св-08ГСНТ | Св-08ГСНТ и другие в соответствии с ПТД | 2 (М03) + 1 (М01) | группа 3 (М03) | АПГ | НГДО, ОХНВП | (свыше 12,0 до 30,0 включительно) + (от 14,0 до 45,0 включительно)* | свыше 500,0 до 1260,0 включительно | с подогревом | без термообработки | Н1 | АПГ-02 11.04.2023 | Технология автоматической сварки плавящимся электродом в среде активных газов и смесях материалов группы 1(М01) с материалами группы 2(М03) | АЦСТ-33-01880 | Пв | 25.07.2027 | АЦСТ-33 | да | открыть
ООО «Гусар» | Св-08Г2С | Св-08Г2С и другие в соответствии с ПТД | 1 (М01) + 3 (М03) | группа 3 (М03) | МП | НГДО, ОХНВП | свыше 3,0 до 12,0 включительно / свыше 12,0 до 30,0 включительно | от 32,0 до 150,0 включительно / свыше 150,0 до 500,0 включительно | с подогревом | с термообработкой | Н1; В1 | МП-02 13.04.2023 | Технология механизированной сварки плавящимся электродом в среде активных газов и смесях материалов группы 1(М01) сматериалами группы 2(М03) | АЦСТ-33-01881 | Пв | 01.08.2027 | АЦСТ-33 | да | открыть
ООО «Гусар» | Св-10НМА, UF-02 | Св-10НМА, UF-02 и другие в соответствии с ПТД | 2 (М03) + 1 (М01) | группа 3 (М03) | АФ | НГДО, ОХНВП | (свыше 12,0 до 30,0 включительно) + (от 14,0 до 45,0 включительно)* | свыше 500,0 до 1260,0 включительно | с подогревом | без термообработки | Н1 | АФ-02 12.04.2023 | Технология автоматической сварки под флюсом материалов группы 1(М01) с материалами группы 2(М03) | АЦСТ-33-01882 | Пв | 01.08.2027 | АЦСТ-33 | да | открыть
ООО «Гусар» | Св-08Г2С | Св-08Г2С и другие в соответствии с ПТД | 3 (М03) + 1 (М01) | группа 3 (М03) | АПГ | НГДО, ОХНВП | свыше 12,0 до 50,0 включительно | свыше 150,0 до 500,0 включительно | с подогревом | с термообработкой | Н1 | АПГ-03 02.06.2023 | Технология автоматической сварки плавящимся электродом в среде активных газов и смесях материалов группы 1(М01) с материалами группы 3(М03) | АЦСТ-33-01898 | Пв | 04.09.2027 | АЦСТ-33 | да | открыть
ООО «Гусар» | Св-08ГСНТ | Св-08ГСНТ и другие в соответствии с ПТД | 2 (М03) + 1 (М01) | группа 3 (М03) | МП | НГДО, ОХНВП | (от 8,0 до 12,0 включительно) + (от 10,0 до 18,0 включительно)* / (свыше 12,0 до 30,0 включительно) + (свыше 12,0 до 45,0 включительно)* | свыше 500,0 до 1260,0 включительно | с подогревом | без термообработки | Н1; В1 | МП-04 11.04.2023 | Технология механизированной сварки плавящимся электродом в среде активных газов и смесях материалов группы 1(М01) с материалами группы 2(М03) | АЦСТ-33-01900 | Пв | 19.09.2027 | АЦСТ-33 | да | открыть
ООО «Гусар» | Св-08ГСНТ | Св-08ГСНТ и другие в соответствии с ПТД | 2 (М03) + 1 (М01) | группа 3 (М03) | МП | НГДО, ОХНВП | (от 8,0 до 12,0 включительно) + (от 10,0 до 18,0 включительно)* / (свыше 12,0 до 30,0 включительно) + (свыше 12,0 до 45,0 включительно)* | свыше 150,0 до 500,0 включительно | с подогревом | без термообработки | Н1; В1 | МП-04 11.04.2023 | Технология механизированной сварки плавящимся электродом в среде активных газов и смесях материалов группы 1(М01) с материалами группы 2(М03) | АЦСТ-33-01909 | Пв | 09.11.2027 | АЦСТ-33 | да | открыть
ООО «Гусар» | Св-08Г2С | Св-08Г2С и другие в соответствии с ПТД | 1 (М01)+2 (М03) | группа 3 (М03) | РАД | КО, НГДО, ОХНВП | штуцер - от 2,0 до 8,0 включительно, деталь - свыше 12,0 до 50,0 включительно | штуцер - от 18,0 до 56,0 включительно, деталь - от 25,0 до 1260 включительно | без подогрева | без термообработки | Н1; Н2; В1 | РАД-02 03.10.2023 | Технология ручной аргонодуговой сварки неплавящимся электродом | АЦСТ-33-01928 | Пв | 05.03.2028 | АЦСТ-33 | да | открыть
ООО «Гусар» | Св-08Г2С | Св-08Г2С и другие в соответствии с ПТД | 1 (М01) | группа 3 (М03) | МП | НГДО, ОХНВП | свыше 3,0 до 12,0 включительно / свыше 12,0 до 30,0 включительно |  | без подогрева | без термообработки | Н1; В1 | МП-Р-02 19.01.2024 | Технология ремонта дефектов механизированной сваркой плавящимся электродом в среде активных газов и смесях деталей группы 1(М01) и 3(М03) | АЦСТ-33-01947 | Пв | 27.03.2028 | АЦСТ-33 | да | открыть
ООО «Гусар» | Св-08Г2С | Св-08Г2С и другие в соответствии с ПТД | 3+1 (М03+М01) | группа 3 (М03) | МП | НГДО, ОХНВП | свыше 12,0 до 50,0 включительно | от 32,0 до 150,0 включительно | с подогревом | с термообработкой | Н1; В1 | МП-02 13.04.2023 | Технология механизированной сварки плавящимся электродом в среде активных газов и смесях материалов группы 1(М01) с материалами группы 3(М03) | АЦСТ-33-01949 | Пв | 02.04.2028 | АЦСТ-33 | да | открыть
ООО «Гусар» |  |  | 1(М01), 3(М03), 6(М04) | группа 3 (М03) | ААДН | КО, НГДО, ОХНВП | [7 empty] | АЦСТ-99-03422 | Пв | 25.02.2029 | АЦСТ-99 | не загружена | открыть
ООО «Дальтрансстрой» |  |  | 2(М03), 1(М01)+2(М03), 1(М01) | группа 3 (М03) | РД | НГДО | [7 empty] | АЦСТ-11-09152 | Пв | 06.02.2028 | АЦСТ-11 | не загружена | открыть
ООО «Дальтрансстрой» |  |  | 1(М01)+2(М03), 2(М03) | группа 3 (М03) | МП+МПС | НГДО | [7 empty] | АЦСТ-11-09256 | Пв | 26.03.2028 | АЦСТ-11 | не загружена | открыть
ООО «Дальтрансстрой» |  |  | 2+1(М03+М01) | группа 3 (М03) | РД | НГДО | [7 empty] | АЦСТ-112-00898 | Пв | 10.07.2028 | АЦСТ-112 | не загружена | открыть
ООО «Дальтрансстрой» |  |  | 1(М01), 2(М03), 2+1(М03+М01) | группа 3 (М03) | РД | НГДО | [7 empty] | АЦСТ-112-00899 | Пв | 10.07.2028 | АЦСТ-112 | не загружена | открыть
ООО «Дорожная Строительная Компания» |  |  | 1,(М01): 09Г2С, 09Г2СД, 15ХСНД, 15ХСНДА и другие марки, прописанные в ПТД, 2,(М03): 10ХСНД, 10ХСНДА и другие марки, прописанные в ПТД | группа 3 (М03) | РД | КСМ | [7 empty] | АЦСТ-98-09605 | Пв | 13.01.2027 | АЦСТ-98 | не загружена | открыть
ООО «Дорожная Строительная Компания» |  |  | 1,(М01): 09Г2С, 09Г2СД, 15ХСНД, 15ХСНДА и другие марки, прописанные в ПТД, 2,(М03): 10ХСНД, 10ХСНДА и другие марки, прописанные в ПТД | группа 3 (М03) | МПГ | КСМ | [7 empty] | АЦСТ-98-09609 | Пв | 17.01.2027 | АЦСТ-98 | не загружена | открыть
ООО «Дорожная Строительная Компания» |  |  | 1,(М01): 09Г2С, 09Г2СД, 15ХСНД, 15ХСНДА и другие марки, прописанные в ПТД, 2,(М03): 10ХСНД, 10ХСНДА и другие марки, прописанные в ПТД | группа 3 (М03) | АФ | КСМ | [7 empty] | АЦСТ-98-09610 | Пв | 17.01.2027 | АЦСТ-98 | не загружена | открыть
ООО «Дорожник» |  |  | 2+1(М03+М01), 2(М03) | группа 3 (М03) | РД | НГДО | [7 empty] | АЦСТ-112-01100 | Пв | 12.02.2030 | АЦСТ-112 | не загружена | открыть
ООО «Дорожник» |  |  | 1(М01), 2(М03), 2+1(М03+М01) | группа 3 (М03) | РД | НГДО | [7 empty] | АЦСТ-112-01101 | Пв | 12.02.2030 | АЦСТ-112 | не загружена | открыть
ООО «Дорожник» |  |  | 1(М01), 2(М03), 2+1(М03+М01) | группа 3 (М03) | РД | НГДО | [7 empty] | АЦСТ-112-01102 | Пв | 17.02.2030 | АЦСТ-112 | не загружена | открыть
ООО «ЕВРАЗ Стил Билдинг» | Св-08Г2С, CHW-50C6SM | Св-08Г2С, CHW-50C6SM и другие аттестованные аналоги, указанные в ПТД | 2 (М03) | группа 3 (М03) | МП | СК | свыше 3,0 до 30,0 включительно / свыше 3,0 до 12,0 включительно + свыше 3,0 до 30,0 включительно / свыше 12,0 до 30,0 включительно + свыше 12,0 до 30,0 включительно | плоские детали | без подогрева | без термообработки | Н1 / Н1, Н2 | ТИ-СК-1-МП-26 26.01.2026 | "Технологическая инструкция механизированной сварки плавящимся электродом в среде защитных газов и их смесях при изготовлении, монтаже и реконструкции металлических строительных конструкций" | АЦСТ-109-01909 | Пв | 22.07.2030 | АЦСТ-109 | да | открыть
ООО «ЕвроСтрой72» |  |  | 1(М01), 2(М03), 2+1(М03+М01) | группа 3 (М03) | РД | НГДО | [7 empty] | АЦСТ-112-00966 | Пв | 17.01.2029 | АЦСТ-112 | не загружена | открыть
ООО «ЕвроСтрой72» |  |  | 1(М01), 2(М03), 2+1(М03+М01) | группа 3 (М03) | РД | НГДО | [7 empty] | АЦСТ-112-00983 | Пв | 12.03.2029 | АЦСТ-112 | не загружена | открыть
ООО «ЗМК МАЯК» |  |  | 1(М01), 2(М03), 2(М03)+1(М01) | группа 3 (М03) | АФ | КСМ | [7 empty] | АЦСТ-99-03259 | Пв | 18.09.2028 | АЦСТ-99 | не загружена | открыть
ООО «ЗМК МАЯК» |  |  | 1(М01), 2(М03), 2(М03)+1(М01) | группа 3 (М03) | АФ | СК | [7 empty] | АЦСТ-99-03261 | Пв | 18.09.2028 | АЦСТ-99 | не загружена | открыть
ООО «ЗМК МАЯК» |  |  | 1(М01), 2(М03), 2(М03)+1(М01) | группа 3 (М03) | МП | СК | [7 empty] | АЦСТ-99-03262 | Пв | 18.09.2028 | АЦСТ-99 | не загружена | открыть
ООО «ЗМК МАЯК» |  |  | 1(М01), 2(М03), 2(М03)+1(М01) | группа 3 (М03) | МП | КСМ | [7 empty] | АЦСТ-99-03263 | Пв | 18.09.2028 | АЦСТ-99 | не загружена | открыть
ООО «Завод БУММАШ» |  |  | 1(М01), 2(М03), 2+1(М03+М01) | группа 3 (М03) | МП+АФ | НГДО | [7 empty] | АЦСТ-128-00532 | Пв | 01.08.2028 | АЦСТ-128 | не загружена | открыть
ООО «Завод БУММАШ» |  |  | 9(М11), 1(М01), 2(М03), 2+1(М03+М01) | группа 3 (М03) | МП | НГДО | [7 empty] | АЦСТ-128-00736 | Пв | 23.09.2030 | АЦСТ-128 | не загружена | открыть
ООО «Завод Металлоконструкций 41» | Св-08Г2С | Св-08Г2С и другие согласно НТД | 1 (М01) / 2 (М03) | группа 3 (М03) | МП | КСМ | от 6,0 до 16,0 включительно / свыше 16,0 до 50,0 включительно | плоские детали | без подогрева / с подогревом | без термообработки | Н1; В1 / Н1; Н2; В1 | ПТД-2216-2024-КСМ (п.1) 06.05.2024 | Технология механизированной сварки плавящимся электродом в среде активных газов при проведении сварочных работ на объекте: "Конструкции стальных мостов - п.1" | АЦСТ-108-00180 | Пв | 17.06.2028 | АЦСТ-108 | да | открыть
ООО «Завод металлоконструкций 41» | OK FLUX 10.71Р, Св-08ГА | OK FLUX 10.71Р, Св-08ГА и другие согласно НТД | 1 (М01) / 2 (М03) | группа 3 (М03) | АФ | КСМ | от 6,0 до 16,0 включительно / свыше 16,0 до 50,0 включительно | плоские детали | с подогревом | без термообработки | Н1; / Н1; Н2 / Н1 | ПТД-2216/2024-КСМ (п.1) 06.05.2024 | Технология автоматической сварки под флюсом при проведении сварочных работ на объектах: Конструкции стальных мостов - п.1 | АЦСТ-108-00181 | Пв | 17.06.2028 | АЦСТ-108 | да | открыть
ООО «Завод специального машиностроения» | ESAB AristoRod 12.50, Св-10НМА, UF-02 | МАДП: ESAB AristoRod 12.50, смесь газовая 80% Ar + 20% СО2, ¦ АФ: Св-10НМА, UF-02 и другие аттестованные аналоги | 1 (М01) | группа 3 (М03) | МАДП+АФ | КО, НГДО, ОХНВП | от 14,0 до 38,0 включительно / от 14,0 до 50,0 включительно |  | с подогревом | без термообработки / с термообработкой | Н1 | ЗСМ-НГДО 10,12-ОХНВП 1,2,9,10-КО 3-МАДП+АФ-2024 19.04.2024 | Технология автоматической сварки под слоем флюса с предварительной сваркой корневого (подварочного) слоя шва оборудования, работающего под давлением и трубопроводов | АЦСТ-128-00513 | Пв | 22.05.2028 | АЦСТ-128 | да | открыть
ООО «Завод специального машиностроения» | ESAB OK AristoRod | ESAB OK AristoRod 12.50 и другие аналоги; смесь газов 80% Ar+20% СO2 | 1 (М01) | группа 3 (М03) | МАДП | КО, НГДО, ОХНВП | свыше 3,0 до 12,0 включительно / свыше 12,0 до 50,0 включительно |  | без подогрева / с подогревом | без термообработки / с термообработкой | Н1; В1 | ЗСМ-НГДО 10,12-ОХНВП 1,2,9,10-КО 3-МАДП-2024 19.04.2024 | Технология механизированной аргонодуговой сварки плавящимся электродом оборудования, работающего под давлением и трубопроводов | АЦСТ-128-00514 | Пв | 22.05.2028 | АЦСТ-128 | да | открыть
ООО «Запсибтрансгаз» |  |  | 1(М01), 2(М03), 1(М01)+2(М03) | группа 3 (М03) | РД | НГДО | [7 empty] | АЦСТ-11-09223 | Пв | 13.03.2028 | АЦСТ-11 | не загружена | открыть
ООО «Запсибтрансгаз» |  |  | 1(М01), 2(М03), 1(М01)+2(М03) | группа 3 (М03) | РД | НГДО | [7 empty] | АЦСТ-11-09224 | Пв | 13.03.2028 | АЦСТ-11 | не загружена | открыть
ООО «Запсибтрансгаз» |  |  | 1(М01), 2(М03), 1(М01)+2(М03) | группа 3 (М03) | РД | НГДО | [7 empty] | АЦСТ-11-09225 | Пв | 13.03.2028 | АЦСТ-11 | не загружена | открыть
ООО «Запсибтрансгаз» | УОНИ-13/55, OK 53.70, LB-52U | Электроды типа Э50А марок УОНИ-13/55, OK 53.70, LB-52U - все слои шва. Допускается применение других аттестованных сварочных материалов в соответствии с требованиями ПТД. | 1(М01) / 1 (М01) | группа 3 (М03) | РД | ОХНВП, СК | свыше 3,0 до 12,0 включительно / свыше 12,0 до 30,0 включительно | плоские детали | без подогрева / с подогревом | без термообработки | Н1; Г; П1; В1 / Н1; Н2; П2; В1 | ЗСТГ РД-0005 ТИ 13.01.2024 | Технология ручной дуговой сварки покрытыми электродами резервуаров ОХНВП и металлических строительных конструкций | АЦСТ-11-09239 | Пв | 15.03.2028 | АЦСТ-11 | да | открыть
ООО «ИНВЕСТСТРОЙСЕРВИС» |  |  | 1(М01), 2(М03), 2+1(М03+М01) | группа 3 (М03) | РД | НГДО | [7 empty] | АЦСТ-112-00988 | Пв | 01.04.2029 | АЦСТ-112 | не загружена | открыть
ООО «ИНВЕСТСТРОЙСЕРВИС» |  |  | 1(М01), 2(М03), 2+1(М03+М01) | группа 3 (М03) | РД | НГДО | [7 empty] | АЦСТ-112-00996 | Пв | 21.04.2029 | АЦСТ-112 | не загружена | открыть
ООО «ИНКОМСТРОЙ» |  |  | 2(М03), 1+2 (М01+М03) | группа 3 (М03) | РД | НГДО | [7 empty] | АЦСТ-161-00103 | Пв | 19.03.2029 | АЦСТ-161 | не загружена | открыть
ООО «ИНКОМСТРОЙ» | УОНИ-13/55, OK 53.70, LB-52U, OK 74.70 | Электроды типа Э50А марок УОНИ-13/55, OK 53.70, LB-52U - корневой (подварочный) слой шва; электроды типа Э60А марки ОК 74.70 - последующие слои шва. Допускается применение других аттестованных сварочных материалов в соответствии с требованиями ПТД. | 2 (М03) | группа 3 (М03) | РД | НГДО, ОХНВП | свыше 12,0 до 30,0 включительно / свыше 12,0 до 46,0 включительно | свыше 500,0 до 1420,0 включительно | с подогревом | без термообработки / с термообработкой | Н1; Г; В1; Н45 | ТИ-ИнкомСтрой-НГДО-ТТ-РД-05 02.09.2024 | Технология ручной дуговой сварки покрытыми электродами технологических трубопроводов | АЦСТ-161-00104 | Пв | 19.03.2029 | АЦСТ-161 | да | открыть
ООО «ИНКОМСТРОЙ» |  |  | 1(М01), 1+2 (М01+М03) | группа 3 (М03) | РАД | НГДО | [7 empty] | АЦСТ-161-00351 | Пв | 09.07.2029 | АЦСТ-161 | не загружена | открыть
ООО «ИНКОМСТРОЙ» | Weld T W4Si1, EWC WE-3 | Проволока Weld T W4Si1. Вольфрамовый электрод марки EWC WE-3. Допускается применение других аттестованных сварочных материалов в соответствии с требованиями ПТД. | 1 (М01) | группа 3 (М03) | РАД | НГДО, ОХНВП | от 2,0 до 3,0 включительно / свыше 3,0 до 12,0 включительно | от 14,0 до 25,0 включительно / свыше 25,0 до 150,0 включительно / свыше 150,0 до 500,0 включительно | без подогрева | без термообработки | Н1; Г; В1; Н45 | ТИ-ИнкомСтрой-НГДО-ОХНВП-ТТ-РАД-007 02.09.2024 | Технология ручной аргонодуговой сварки неплавящимся электродом при изготовлении, монтаже, ремонте и реконструкции технологических трубопроводов | АЦСТ-161-00353 | Пв | 09.07.2029 | АЦСТ-161 | да | открыть
ООО «ИНКОМСТРОЙ» |  |  | 1(М01), 2(М03) | группа 3 (М03) | РД+МПС | НГДО | [7 empty] | АЦСТ-161-00732 | Пв | 10.04.2030 | АЦСТ-161 | не загружена | открыть
ООО «ИНТРАФИТ» |  |  | 1(М01), 2(М03) | группа 3 (М03) | МП | НГДО | [7 empty] | АЦСТ-121-03429 | Пв | 19.12.2027 | АЦСТ-121 | не загружена | открыть
ООО «ИНТРАФИТ» |  |  | 1(М01), 2(М03) | группа 3 (М03) | МП | НГДО | [7 empty] | АЦСТ-121-03430 | Пв | 19.12.2027 | АЦСТ-121 | не загружена | открыть
ООО «ИТС Металлоконструкции» (ООО «ИТС МК») |  |  | 1(М01), 2(М03) | группа 3 (М03) | МП | НГДО | [7 empty] | АЦСТ-135-01701 | Пв | 17.10.2028 | АЦСТ-135 | не загружена | открыть
ООО «ИТЦ» | УОНИ-13/45, ОК-46, АНО-21, МР-3, ОЗС-4, УОНИ-13/55, LB-52U | Э42А* (УОНИ-13/45 и другие аттестованные аналоги, указанные в ПТД); Э46* (ОК-46, АНО-21, МР-3, ОЗС-4 и другие аттестованные аналоги, указанные в ПТД); Э50А (УОНИ-13/55, LB-52U, и другие аттестованные аналоги, указанные в ПТД) / Э50А (УОНИ-13/55, LB-52U и другие аттестованные аналоги, указанные в ПТД) | 1 (М01) / 2 (М03) | группа 3 (М03) | РД | ПТО | свыше 3,0 до 12,0 включительно / свыше 3,0 до 12,0 включительно + свыше 3,0 до 20,0 включительно | плоские детали | без подогрева | без термообработки | Н1, В1, Г, П1 / Н1, Н2, В1, П2 | ТИ 03-25 01.12.2025 | «Технологическая инструкция ручной дуговой сварки покрытыми электродами при изготовлении, монтаже, ремонте и реконструкции подъемно-транспортного оборудования» | АЦСТ-109-01846 | Пв | 21.04.2030 | АЦСТ-109 | да | открыть
ООО «Иждрил Холдинг» | Св-10НМА, HW 816H | Св-10НМА, HW 816H и другие аттестованные аналоги | 1 (М01) | группа 3 (М03) | АФ | НГДО, ОХНВП | от 5,0 до 12,0 включительно / от 5,0 до 20,0 включительно |  | без подогрева | без термообработки | Н1 | ИХ-НГДО-ОХНВП-АФ-2026 01.06.2026 | Технология автоматической сварки под слоем флюса оборудования, работающего под давлением | АЦСТ-128-00724 | Пв | 13.08.2030 | АЦСТ-128 | да | открыть
ООО «Иждрил Холдинг» | ER70S-6, Св-10НМА, HW 816H | МП: ER70S-6, смесь 80%Ar+20% СО2; ¦ АФ:Св-10НМА, HW 816H и другие аттестованные аналоги | 1 (М01) | группа 3 (М03) | МП+АФ | НГДО, ОХНВП | от 5,0 до 12,0 включительно |  | без подогрева | без термообработки | Н1 | ИХ-НГДО-ОХНВП-МП+АФ-2026 01.06.2026 | Технология автоматической сварки под слоем флюса с предварительной сваркой корневого (подварочного) слоя шва оборудования, работающего под давлением | АЦСТ-128-00725 | Пв | 13.08.2030 | АЦСТ-128 | да | открыть
ООО «ИнСет» |  | Э50А / Корневой слой: Э50А; заполняющие слои: Э60 | 1 (М01) / 2 (М03) | группа 3 (М03) | РД | СК | св. 12,0 до 30,0 вкл. | плоские детали (продольные швы кожухов, футляров) / св. 500,0 до 1420,0 вкл. | без подогрева | без термообработки | Н1; Г; П1; В1 / Н1; Г; В1; Н45 | ТИ-ИнСет-РД-СК-2026 26.01.2026 | Ручная дуговая сварка металлоконструкций и трубопроводов объектов строительства | АЦСТ-112-01132 | Пв | 20.05.2030 | АЦСТ-112 | да | открыть
ООО «ИнСет» |  |  | 1(М01), 2(М03) | группа 3 (М03) | РД | НГДО | [7 empty] | АЦСТ-112-01134 | Пв | 21.05.2030 | АЦСТ-112 | не загружена | открыть
ООО «ИнСет» |  |  | 2(М03) | группа 3 (М03) | РД | НГДО | [7 empty] | АЦСТ-112-01135 | Пв | 21.05.2030 | АЦСТ-112 | не загружена | открыть
ООО «Иннова Констракшн Групп» | OKTigrod 12.64, WL-20 | Сварочная проволока марки OKTigrod 12.64. Вольфрамовый электрод марки WL-20. Допускается применение других аттестованных сварочных материалов в соответствии с требованиями ПТД. | 1 (М01) | группа 3 (М03) | РАД | ОХНВП, СК | от 2,0 до 3,0 включительно / свыше 3,0 до 8,0 включительно / свыше 3,0 до 12,0 включительно / свыше 12,0 до 36,0 включительно** | от 10,0 до 25,0 включительно / свыше 25,0 до 150,0 включительно / свыше 150,0 до 500,0 включительно | без подогрева | без термообработки | Н1; Г; В1; Н45 | ТИ-ИНН-РАД-001 15.03.2023 | Технология ручной аргонодуговой сварки (РАД) металлических трубопроводов | АЦСТ-11-08480 | Пв | 04.05.2027 | АЦСТ-11 | да | открыть
ООО «Иннова Констракшн Групп» | Tigrod 12.60, OK Tigrod 12.64, OK Tigrod 13.23, WT-20, OK 46.00, OK 53.70, OK 48.08, МР-3, УОНИ-13/55 | РАД (корневой слой шва): Пруток присадочный ESAB ОК Tigrod 12.60, OK Tigrod 12.64, OK Tigrod 13.23; Вольфрамовый электрод марки WT-20. РД (последующие слои шва): электроды покрытые OK 46.00; OK 53.70; OK 48.08; МР-3; УОНИ 13/55. Допускается применение других аттестованных сварочных материалов в соответствии с требованиями ПТД. | 2 (М03) | группа 3 (М03) | РАД+РД | ОХНВП, СК | свыше 3,0 до 12,0 включительно / свыше 12,0 до 36,0 включительно** / свыше 12,0 до 50,0 включительно | свыше 150,0 до 500,0 включительно / свыше 500,0 до 2550,0 включительно | без подогрева | без термообработки / с термообработкой | Н1; Г; В1; Н45 | ТИ-ИНН-РАД+РД 15.03.2023 | Комбинированная технология ручной аргонодуговой сварки неплавящимся электродом корневого слоя шва и ручной дуговой сварки покрытыми электродами заполняющих и облицовочных слоев шва опасных производственных объектов | АЦСТ-11-08481 | Пв | 04.05.2027 | АЦСТ-11 | да | открыть
ООО «Иннова Констракшн Групп» | OK 53.70, LB-52U | Электроды типа Э50А марок УОНИИ 13/55, OK 53.70, LB-52U - все слои шва. Допускается применение других аттестованных сварочных материалов в соответствии с требованиями ПТД. | 1 (М01); 2 (М03) | группа 3 (М03) | РД | ОХНВП, СК | свыше 3,0 до 12,0 включительно / свыше 12,0 до 40,0 включительно* / Привариваемая деталь: свыше 3,0 до 12,0 включительно + основная деталь: свыше 3,0 до 40,0 включительно* | плоские детали | без подогрева | без термообработки / с термообработкой | Н1; Г; П1; В1 / Н1; Н2; П2; В1 | ТИ-ИКГ-ОХНВП4/СК1-РД 15.03.2023 | Технология сборки и ручной дуговой сварки резервуаров и металлических конструкций | АЦСТ-11-08482 | Пв | 04.05.2027 | АЦСТ-11 | да | открыть
ООО «Иннова Констракшн Групп» | K-7018G, OK 53.70 | электроды K-7018G, OK 53.70 все слои шва. Допускается применение других аттестованных сварочных материалов в соответствии с требованиями ПТД. | 1 (М01) | группа 3 (М03) | РД | ГО, ОХНВП, СК | 3,0 / свыше 3,0 до 8,0 включительно / свыше 3,0 до 12,0 включительно / свыше 12,0 до 30,0 включительно | 25,0 / свыше 25,0 до 150,0 включительно / свыше 150,0 до 500,0 включительно | без подогрева | без термообработки | Н1; Г; В1; Н45 | ТИ-ИНН-РД-003 26.10.2023 | Технология ручной дуговой сварки (РД) металлических трубопроводов | АЦСТ-11-08942 | Пв | 20.11.2027 | АЦСТ-11 | да | открыть
ООО «Интэк» |  |  | 1(М01), 2(М03) | группа 3 (М03) | РД | НГДО | [7 empty] | АЦСТ-148-01750 | Пв | 10.06.2029 | АЦСТ-148 | не загружена | открыть
ООО «Интэк» |  |  | 1(М01), 2(М03)+1(М01) | группа 3 (М03) | РД | НГДО | [7 empty] | АЦСТ-148-01751 | Пв | 10.06.2029 | АЦСТ-148 | не загружена | открыть
ООО «Интэк» |  |  | 1(М01), 2(М03) | группа 3 (М03) | РД | НГДО | [7 empty] | АЦСТ-148-01752 | Пв | 10.06.2029 | АЦСТ-148 | не загружена | открыть
ООО «К.Т.Р. ИНЖИНИРИНГ» | Св-08Г2С, Св-08ГСМТ, Weld CF 80S-Ni1, OK Autrod 12.64 | Проволока Св-08Г2С, Св-08ГСМТ, Weld CF 80S-Ni1, OK Autrod 12.64 и другие аттестованные аналоги, указанные в ПТД | 1 (М01) | группа 3 (М03) | МП | КО, НГДО | свыше 3,0 до 12,0 включительно / свыше 12,0 до 30,0 включительно / от 24,0 до 30,0 включительно / свыше 30,0 до 50,0 включительно | свыше 150,0 до 500,0 вкл. / свыше 200,0 до 500,0 вкл. / свыше 500,0 до 2000 вкл. | без подогрева / с подогревом | без термообработки / с термообработкой | Н1; Г; В1; Н45 | МП-КО.3/НГДО 10,12-2026 26.01.2026 | Технология механизированной сварки плавящимся электродом в среде активных газов и смесях при изготовлении, монтаже и ремонте трубопроводов, сосудов и аппаратов | АЦСТ-163-00090 | Пв | 09.09.2030 | АЦСТ-163 | да | открыть
ООО «КИТ» |  |  | 1(М01), 2(М03) | группа 3 (М03) | АФ | КСМ | [7 empty] | АЦСТ-99-03173 | Пв | 24.05.2028 | АЦСТ-99 | не загружена | открыть
ООО «КИТ» |  |  | 1(М01), 2(М03) | группа 3 (М03) | АФ | СК | [7 empty] | АЦСТ-99-03174 | Пв | 24.05.2028 | АЦСТ-99 | не загружена | открыть
ООО «КИТ» |  |  | 1(М01), 2(М03) | группа 3 (М03) | МП | КСМ | [7 empty] | АЦСТ-99-03175 | Пв | 24.05.2028 | АЦСТ-99 | не загружена | открыть
ООО «КИТ» |  |  | 1(М01), 2(М03) | группа 3 (М03) | МП | СК | [7 empty] | АЦСТ-99-03176 | Пв | 24.05.2028 | АЦСТ-99 | не загружена | открыть
ООО «КИТ» |  |  | 1(М01), 2(М03) | группа 3 (М03) | КСО | КСМ | [7 empty] | АЦСТ-99-03184 | Пв | 28.05.2028 | АЦСТ-99 | не загружена | открыть
ООО «КОМПАНИЯ СИНЕРГИЯ» |  |  | 1(М01), 2(М03) | группа 3 (М03) | РД | НГДО | [7 empty] | АЦСТ-112-00857 | Пв | 20.03.2028 | АЦСТ-112 | не загружена | открыть
ООО «КОНТАКТ ИНТЕРНЭШНЛ» |  |  | 1(М01)+2(М03) | группа 3 (М03) | РД | НГДО | [7 empty] | АЦСТ-11-08726 | Пв | 24.08.2027 | АЦСТ-11 | не загружена | открыть
ООО «КОНТАКТ ИНТЕРНЭШНЛ» | OK 53.70, LB-52U, OK 74.70 | Электроды типа Э50А марок УОНИ- 13/55, OK 53.70, LB-52U - все слои шва. Допускается применение других аттестованных сварочных материалов в соответствии с требованиями ПТД. / Электроды типа Э50А марок УОНИ- 13/55, OK 53.70, LB-52U - корневой слой шва; электроды типа Э60 марок УОНИ- 13/65, OK 74.70, МТГ-03 - заполняющий и облицовочный слои шва. Допускается применение других аттестованных сварочных материалов в соответствии с требованиями ПТД. | 1 (М01) / 2 (М03) | группа 3 (М03) | РД | НГДО, ОХНВП, СК | свыше 3,0 до 12,0 включительно / свыше 12,0 до 30,0 включительно | свыше 500,0 до 1420,0 включительно / свыше 150,0 до 500,0 включительно | без подогрева / с подогревом | без термообработки | Н1; Г; В1; Н45 | ТИ-РД-01-КИ-НГДО-4 03.06.2023 | Технология сборки и ручной дуговой сварки покрытыми электродами технологических трубопроводов | АЦСТ-11-09163 | Пв | 14.02.2028 | АЦСТ-11 | да | открыть
ООО «КОНТРОЛЬМОНТАЖСЕРВИС» |  |  | 2(М03) | группа 3 (М03) | РД+МПС | НГДО | [7 empty] | АЦСТ-112-00973 | Пв | 10.02.2029 | АЦСТ-112 | не загружена | открыть
ООО «КХМ Арктик» | OK 53.70, LB-52U, NITTETSU-16W | УОНИИ-13/55; ОК 53.70; LB-52U; NITTETSU-16W и другие аттестованные аналоги | 1 (М01) | группа 3 (М03) | РД | НГДО, ОХНВП, СК | свыше 3,0 до 4,0 включительно / свыше 3,0 до 20,0 включительно / свыше 3,0 до 30,0 (36,0)** включительно | свыше 25,0 до 150,0 включительно / от 70,0 до 150,0 включительно / свыше 150,0 до 2600,0 включительно | без подогрева | без термообработки | Н1; Г; В1 / Н1; Г; В1; Н45 | КХМ-Арктик – НГДО 4,12 – ОХНВП 15,16 – СК 3 – РД – 2024 01.10.2024 | Технология ручной дуговой сварки покрытыми технологических и металлических трубопроводов | АЦСТ-128-00596 | Пв | 21.03.2029 | АЦСТ-128 | да | открыть
ООО «КапиталСтрой» |  | Э50А | 1 (М01) | группа 3 (М03) | РД | СК | св. 3,0 до 12,0 вкл. / св. 3,0 до 24,0 вкл. / св. 5,0 до 30,0 вкл. / патрубок (ответвление): св. 3,0 до 12,0 вкл.; основная труба: св. 3,0 до 30,0 вкл. ** | св. 25,0 до 150,0 вкл. / св. 150,0 до 500,0 вкл. / св. 500,0 до 1420,0 вкл. / от 920,0 до 1420,0 вкл. / патрубок (ответвление): св. 25,0 до 150,0 вкл.; основная труба: св. 50,0 до 1420,0 вкл.* | без подогрева | без термообработки | Г; В1; Н45 / Н1; Г; В1; Н45 / Н2; П2; В1 | И-РД-СК3-15.11-2021 02.03.2022 | Технологическая инструкция по ручной дуговой сварки стыковых соединений труб и СДТ трубопроводов | АЦСТ-112-00628 | Пв | 18.10.2026 | АЦСТ-112 | да | открыть
ООО «КапиталСтрой» |  |  | 1(М01), 2(М03), 2+1(М03+М01) | группа 3 (М03) | РД | НГДО | [7 empty] | АЦСТ-112-00629 | Пв | 19.10.2026 | АЦСТ-112 | не загружена | открыть
ООО «Квалитет-Строй» |  |  | 1(М01), 2(М03), 2+1(М03+М01) | группа 3 (М03) | РД | НГДО | [7 empty] | АЦСТ-128-00355 | Пв | 14.11.2026 | АЦСТ-128 | не загружена | открыть
ООО «Квалитет-Строй» | LB-52U | УОНИИ-13/55, LB-52U и другие в соответствии с ПТД | 1 (М01) | группа 3 (М03) | РД | ПТО, НГДО, СК | от 3,0 до 4,0 включительно / от 3,0 до 40,0 включительно / от 3,0 до 12,0 включительно + от 3,0 до 40,0 включительно |  | без подогрева | без термообработки | Н1; Г; П1; В1 / Н2; П2; В1 / Н1; Н2; П2; В1 | РД-ПТО-НГДО-СК-КС-2022 11.07.2022 | Технология ручной дуговой сварки покрытыми электродами подъемно-транспортного, нефтегазодобывающего оборудования и строительных конструкций | АЦСТ-128-00356 | Пв | 14.11.2026 | АЦСТ-128 | да | открыть
ООО «Корвет» |  |  | 1(М01), 2(М03) | группа 3 (М03) | РД | НГДО | [7 empty] | АЦСТ-11-09171 | Пв | 22.02.2028 | АЦСТ-11 | не загружена | открыть
ООО «Корвет» |  |  | 1(М01), 2(М03) | группа 3 (М03) | РД | НГДО | [7 empty] | АЦСТ-11-09172 | Пв | 22.02.2028 | АЦСТ-11 | не загружена | открыть
ООО «Корвет» |  |  | 1(М01), 2(М03) | группа 3 (М03) | РД | НГДО | [7 empty] | АЦСТ-11-09173 | Пв | 22.02.2028 | АЦСТ-11 | не загружена | открыть
ООО «Корвет» |  |  | 2(М03), 1(М01) | группа 3 (М03) | РД | НГДО | [7 empty] | АЦСТ-11-09174 | Пв | 22.02.2028 | АЦСТ-11 | не загружена | открыть
ООО «Корвет» |  |  | 1(М01), 2(М03) | группа 3 (М03) | РД | НГДО | [7 empty] | АЦСТ-11-09175 | Пв | 22.02.2028 | АЦСТ-11 | не загружена | открыть
ООО «Корвет» |  |  | 1(М01), 2(М03) | группа 3 (М03) | ААДП | НГДО | [7 empty] | АЦСТ-11-09177 | Пв | 22.02.2028 | АЦСТ-11 | не загружена | открыть
ООО «Корвет» |  |  | 2(М03), 1(М01) | группа 3 (М03) | РД | НГДО | [7 empty] | АЦСТ-11-09178 | Пв | 22.02.2028 | АЦСТ-11 | не загружена | открыть
ООО «КранРемонтМонтаж» |  | Электроды УОНИИ-13/55 * | 1 (М01) | группа 3 (М03) | РД | ПТО | свыше 3,0 до 12,0 включительно / свыше 12,0 до 20,0 включительно / от 6,0 до 12,0 включительно | плоские детали | без подогрева | без термообработки | Н1; Г; П1; В1 / Н1; Н2; П2; В1 | ТИ-КРМ-РД-002 15.11.2016 | Технология ручной дуговой сварки покрытыми электродами подъёмно-транспортного оборудования при изготовлении, монтаже, ремонте и реконструкции | АЦСТ-135-02159 | Пв | 16.12.2029 | АЦСТ-135 | да | открыть
ООО «Кузнецкие металлоконструкции» |  |  | 1(М01), 2(М03) | группа 3 (М03) | АФ | СК | [7 empty] | АЦСТ-90-01634 | Пв | 26.01.2030 | АЦСТ-90 | не загружена | открыть
ООО «Кузнецкие металлоконструкции» |  |  | 1(М01), 2(М03) | группа 3 (М03) | МП | СК | [7 empty] | АЦСТ-90-01635 | Пв | 26.01.2030 | АЦСТ-90 | не загружена | открыть
ООО «ЛАДОМ» |  |  | 1(М01), 2(М03), 2+1(М03+М01) | группа 3 (М03) | РД | НГДО | [7 empty] | АЦСТ-112-01048 | Пв | 11.09.2029 | АЦСТ-112 | не загружена | открыть
ООО «ЛАДОМ» |  |  | 1(М01), 2(М03), 2+1(М03+М01) | группа 3 (М03) | РД | НГДО | [7 empty] | АЦСТ-112-01049 | Пв | 11.09.2029 | АЦСТ-112 | не загружена | открыть
ООО «ЛАДОМ» |  |  | 1(М01), 2(М03), 2+1(М03+М01) | группа 3 (М03) | РД | НГДО | [7 empty] | АЦСТ-112-01189 | Пв | 25.08.2030 | АЦСТ-112 | не загружена | открыть
ООО «ЛИДЕРГРУПП» |  |  | 1(М01), 2(М03), 2+1(М03+М01) | группа 3 (М03) | РД | НГДО | [7 empty] | АЦСТ-112-00940 | Пв | 21.10.2028 | АЦСТ-112 | не загружена | открыть
ООО «ЛИДЕРГРУПП» |  |  | 1(М01), 2(М03), 2+1(М03+М01) | группа 3 (М03) | РД | НГДО | [7 empty] | АЦСТ-112-00950 | Пв | 05.12.2028 | АЦСТ-112 | не загружена | открыть
ООО «ЛКЗ» |  |  | 1(М01), 2(М03) | группа 3 (М03) | МП | ПТО | [7 empty] | АЦСТ-98-09736 | Пв | 20.04.2027 | АЦСТ-98 | не загружена | открыть
ООО «ЛМЗ «МашСталь» |  |  | 1(М01), 2(М03), 9(М11) | группа 3 (М03) | РД | НГДО | [7 empty] | АЦСТ-106-00761 | Пв | 17.07.2027 | АЦСТ-106 | не загружена | открыть
ООО «ЛМЗ «МашСталь» |  |  | 1(М01), 2(М03) | группа 3 (М03) | РД | НГДО | [7 empty] | АЦСТ-106-00762 | Пв | 17.07.2027 | АЦСТ-106 | не загружена | открыть
ООО «ЛМК-ИНЖИНИРИНГ» |  |  | 1(М01), 2(М03), 2+1(М03+М01) | группа 3 (М03) | МАДП+АФ | НГДО | [7 empty] | АЦСТ-148-01571 | Пв | 20.01.2029 | АЦСТ-148 | не загружена | открыть
ООО «ЛМК-ИНЖИНИРИНГ» |  |  | 1(М01), 2(М03) | группа 3 (М03) | МАДП+АФ | НГДО | [7 empty] | АЦСТ-148-01572 | Пв | 20.01.2029 | АЦСТ-148 | не загружена | открыть
ООО «ЛМК-ИНЖИНИРИНГ» |  |  | 2(М03), 1(М01), 2+1(М03+М01) | группа 3 (М03) | МАДП+МПИ | НГДО | [7 empty] | АЦСТ-148-01573 | Пв | 20.01.2029 | АЦСТ-148 | не загружена | открыть
ООО «ЛМК-ИНЖИНИРИНГ» |  |  | 2(М03), 1(М01), 2+1(М03+М01) | группа 3 (М03) | МАДП+МПИ | НГДО | [7 empty] | АЦСТ-148-01574 | Пв | 20.01.2029 | АЦСТ-148 | не загружена | открыть
ООО «ЛМК-ИНЖИНИРИНГ» |  |  | 2(М03), 1(М01), 2+1(М03+М01) | группа 3 (М03) | МПИ | НГДО | [7 empty] | АЦСТ-148-01575 | Пв | 20.01.2029 | АЦСТ-148 | не загружена | открыть
ООО «ЛМК-ИНЖИНИРИНГ» |  |  | 2(М03), 1(М01), 2+1(М03+М01) | группа 3 (М03) | МПИ | НГДО | [7 empty] | АЦСТ-148-01576 | Пв | 20.01.2029 | АЦСТ-148 | не загружена | открыть
ООО «ЛМК-ИНЖИНИРИНГ» |  |  | 3(М03)+2(М03), 2(М03) | группа 3 (М03) | МП | ОХНВП | [7 empty] | АЦСТ-76-02392 | Пв | 09.10.2029 | АЦСТ-76 | не загружена | открыть
ООО «ЛМК-ИНЖИНИРИНГ» |  |  | 1(М01), 2(М03), 2+1(М03+М01) | группа 3 (М03) | МАДП+МПИ | НГДО | [7 empty] | АЦСТ-76-02477 | Пв | 19.03.2030 | АЦСТ-76 | не загружена | открыть
ООО «МАГИСТРАЛЬЛОГИСТИК» |  |  | 2(М03), 1(М01)+2(М03), 1(М01) | группа 3 (М03) | РД | НГДО | [7 empty] | АЦСТ-11-09504 | Пв | 28.08.2028 | АЦСТ-11 | не загружена | открыть
ООО «МОНТАЖНЕФТЕКОМПЛЕКС» |  |  | 1(М01), 2(М03), 1+2 (М01+М03) | группа 3 (М03) | РД | НГДО | [7 empty] | АЦСТ-135-01734 | Пв | 07.11.2028 | АЦСТ-135 | не загружена | открыть
ООО «МОРСКИЕ ТЕХНОЛОГИИ» | OK 53.70, Fabshield X80 | Корневой (подварочный) слой шва (РД): электроды ОК 53.70. Последующие слои шва: самозащитная проволока (АПС): Fabshield X80. Допускается применение других аттестованных сварочных материалов в соответствии с требованиями ПТД. | 2 (М03) / 1 (М01) | группа 3 (М03) | РД+АПС | СК | свыше 12,0 до 50,0 включительно | свыше 500,0 до 2520,0 включительно | с подогревом | без термообработки | Корневой (подварочный) слой шва (РД) - В1; последующие слои шва (АПС) - В2 | ПТД-РД+АПС-СК 23.09.2022 | Технология комбинированной сварки ручной дуговой сварки корневого слоя шва и автоматической сварки порошковой самозащитной проволокой заполняющих и облицовочного слоев шва строительных конструкций | АЦСТ-11-08035 | Пв | 09.11.2026 | АЦСТ-11 | да | открыть
ООО «МОРСКИЕ ТЕХНОЛОГИИ» | OK 53.70, OK 74.70 | Электроды ОК 53.70 - корневой слой шва; электроды ОК 74.70 - последующие слои шва. Допускается применение других аттестованных сварочных материалов в соответствии с требованиями ПТД. / Электроды ОК 53.70 - все слои шва. Допускается применение других аттестованных сварочных материалов в соответствии с требованиями ПТД. | 2 (М03) / 1 (М01) / 2+1 (М03+М01) | группа 3 (М03) | РД | СК | свыше 12,0 до 50,0 включительно / Труба: свыше 12,0 до 50,0 включительно + плоская деталь: от 6,0 до 50,0 включительно / свыше 3,0 до 12,0 включительно | свыше 500,0 до 2520,0 включительно / Труба: свыше 500,0 до 2520,0 включительно + плоская деталь / плоские детали | с подогревом | без термообработки | Н1; В1 / Н2; В1 | ПТД-РД-СК 23.09.2022 | Технология ручной дуговой сварки всех слоев шва строительных конструкций | АЦСТ-11-08310 | Пв | 01.03.2027 | АЦСТ-11 | да | открыть
ООО «МОРСКИЕ ТЕХНОЛОГИИ» | OK 53.70, Fabshield 71К6-NP | Корневой слой шва (РД): электроды ОК 53.70. Последующие слои шва (МПС): самозащитная проволока Fabshield 71К6-NP. Допускается применение других аттестованных сварочных материалов в соответствии с требованиями ПТД. | 2 (М03) / 1 (М01) | группа 3 (М03) | РД+МПС | СК | свыше 12,0 до 50,0 включительно | свыше 500,0 до 2520,0 включительно | с подогревом | без термообработки | Н1; В1 | ПТД-РД+МПС-СК 23.09.2022 | Технология комбинированной сварки ручной дуговой сваркой корневого слоя шва и механизированной сваркой самозащитной проволокой заполоняющих и облицовочного слоев шва строительных конструкций | АЦСТ-11-08377 | Пв | 03.04.2027 | АЦСТ-11 | да | открыть
ООО «МОРСКИЕ ТЕХНОЛОГИИ» | Fabshield 71К6-NP | Самозащитная проволока Fabshield 71К6-NP. Допускается применение других аттестованных сварочных материалов в соответствии с требованиями ПТД. | 2+1 (М03+М01) | группа 3 (М03) | МПС | СК | Труба: свыше 12,0 до 50,0 включительно + плоская деталь: от 6,0 до 50,0 включительно | Труба: свыше 500,0 до 2520,0 включительно + плоская деталь | с подогревом | без термообработки | Н2; В1 | ПТД-МПС-СК 23.09.2022 | Технология механизированной сварки самозащитной проволокой строительных конструкций | АЦСТ-11-08509 | Пв | 23.05.2027 | АЦСТ-11 | да | открыть
ООО «МОРСКИЕ ТЕХНОЛОГИИ» | LB-52U, OK 74.70 | Электроды LB-52U - корневой слой шва; электроды ОК 74.70 - последующие слои шва. Допускается применение других аттестованных сварочных материалов в соответствии с требованиями ПТД. / Электроды LB-52U - все слои шва. Допускается применение других аттестованных сварочных материалов в соответствии с требованиями ПТД. | 2 (М03) / 1 (М01) / 2+1 (М03+М01) | группа 3 (М03) | РД | СК | свыше 12,0 до 25,0 включительно / Труба: свыше 12,0 до 25,0 включительно + плоская деталь: от 6,0 до 12,0 включительно / свыше 3,0 до 12,0 включительно | свыше 500,0 до 2520,0 включительно / Труба: свыше 500,0 до 2520,0 включительно + плоская деталь / плоские детали | с подогревом | без термообработки | Н1; В1 / Н2; В1 | ПТД-РД-КСМ (СК) 23.09.2022 | Технология ручной дуговой сварки покрытыми электродами сварных соединений металлоконструкций мостов | АЦСТ-11-08602 | Пв | 23.06.2027 | АЦСТ-11 | да | открыть
ООО «МПЗ» |  |  | 1(М01), 2(М03) | группа 3 (М03) | АФ | СК | [7 empty] | АЦСТ-83-01367 | Пв | 18.09.2030 | АЦСТ-83 | не загружена | открыть
ООО «МРК УРАЛ» | УОНИ-13/55, LB-52U | Э50А (УОНИ-13/55, LB-52U) и другие аттестованные аналоги, указанные в ПТД) | 2 (М03) | группа 3 (М03) | РД | СК | от 7,0 до 28,0 включительно / от 7,0 до 12,0 включительно + от 7,0 до 28,0 включительно / свыше 12,0 до 28,0 включительно + свыше 12,0 до 28,0 включительно | плоские детали | без подогрева | без термообработки | Н1, Г, В1, П1 / Н1, Н2, В1, П2 | ТИ 01-26 02.02.2026 | "Технологическая инструкция ручной дуговой сварки покрытыми электродами при изготовлении, монтаже и реконструкции металлоконструкций и деталей металлических строительных конструкций" | АЦСТ-109-01903 | Пв | 20.07.2030 | АЦСТ-109 | да | открыть
ООО «МС-СТРОЙСЕРВИС» | OK 53.70, LB-52U | УОНИИ-13/55; ОК 53.70; LB-52U и другие аттестованные аналоги | 1 (М01) | группа 3 (М03) | РД | НГДО, ОХНВП | свыше 3,0 до 12,0 включительно / свыше 3,0 до 20,0 включительно / свыше 15,0 до 30,0 (36,0)* включительно / свыше 5,0 до 20,0 включительно | свыше 25,0 до 150,0 включительно / свыше 150,0 до 500,0 включительно / свыше 500,0 до 1420,0 включительно | без подогрева | без термообработки** | Н1; Г; В1; Н45 | МС-СТРОЙСЕРВИС – НГДО 4,12 – ОХНВП 15,16 – РД – 2024 10.01.2024 | Технология ручной дуговой сварки покрытыми электродами оборудования нефтегазопромыслового, бурового и нефтеперерабатывающего и технологических трубопроводов | АЦСТ-128-00511 | Пв | 16.05.2028 | АЦСТ-128 | да | открыть
ООО «МС-СТРОЙСЕРВИС» | УОНИ-13/55, OK 53.70, LB-52U | УОНИ-13/55, ОК 53.70, LB-52U и другие в соответствии с ПТД | 1 (М01) | группа 3 (М03) | РД | СК | свыше 3,0 до 5,0 включительно / свыше 3,0 до 12,0 включительно / свыше 3,0 до 20,0 включительно |  | без подогрева | без термообработки | Н1; Г; В1; Н45 | МС-СТРОЙСЕРВИС – СК 1– РД – 2024 10.01.2024 | Технология ручной дуговой сварки покрытыми электродами технических устройств: строительные конструкции | АЦСТ-128-00512 | Пв | 17.05.2028 | АЦСТ-128 | да | открыть
ООО «МежРегионГазСтрой» (ООО «МРГС») |  | Э42А*; Э50А | 1 (М01) | группа 3 (М03) | РД | СК | св. 3,0 до 12,0 вкл. / св. 12,0 до 25,0 вкл. / патрубок: св. 3,0 до 12,0 вкл. + основная труба: св. 3,0 до 25,0 вкл. | св. 25,0 до 500,0 вкл. / св. 500,0 до 1420,0 вкл. / св. 1000,0 до 1420,0 вкл. / плоские детали (продольное стыковое соединение кожуха (футляр)) / патрубок: св. 25,0 до 150,0 вкл. + основная труба: св. 25,0 до 1420,0 вкл. / патрубок: св. 150,0 до 500,0 вкл. + основная труба: св. 150,0 до 1420,0 вкл. | без подогрева | без термообработки | Н1; Г; В1; Н45 / Н1; Г / Н2; П2; В1 | ТИ-МРГС-СК-2025 10.06.2025 | Технология ручной дуговой сварки покрытыми электродами при изготовлении и монтаже строительных конструкций и трубопроводов | АЦСТ-112-01017 | Пв | 22.07.2029 | АЦСТ-112 | да | открыть
ООО «Меретояханефтегаз» |  |  | 1(М01), 2(М03) | группа 3 (М03) | РД | НГДО | [7 empty] | АЦСТ-94-02257 | Пв | 20.01.2030 | АЦСТ-94 | не загружена | открыть
ООО «Меретояханефтегаз» |  |  | 1(М01), 2(М03) | группа 3 (М03) | РД | НГДО | [7 empty] | АЦСТ-94-02261 | Пв | 20.01.2030 | АЦСТ-94 | не загружена | открыть
ООО «Металлпро» | УОНИ-13/55 | Э50А (УОНИ-13/55 и другие аттестованные аналоги, указанные в ПТД) | 1 (М01) / 2 (М03) | группа 3 (М03) | РД | КСМ | от 8,0 до 50,0 включительно | плоские детали | с подогревом | без термообработки | Н1; Н2 | ТС-КСМ2-РД-01 25.07.2022 | Технология ручной дуговой сварки покрытыми электродами (РД) металлических мостовых конструкций | АЦСТ-73-00836 | Пв | 23.12.2026 | АЦСТ-73 | да | открыть
ООО «Металлпро» | OK AristoRod 12.50 | OK AristoRod 12.50 и другие аттестованные аналоги, указанные в ПТД, газовая смесь: (78-82) % Ar + (18-22) % СО2. | 1 (М01) | группа 3 (М03) | МП | КСМ | от 8,0 до 50,0 включительно / от 10,0 до 50,0 включительно | плоские детали | с подогревом | без термообработки | Н1 / Н1; Н2 | ТС-КСМ1-МП-01 25.07.2022 | Технология механизированной сварки в смеси защитных газов (МП) металлических мостовых конструкций | АЦСТ-73-00837 | Пв | 23.12.2026 | АЦСТ-73 | да | открыть
ООО «Металлпро» | OK Autrod 12.32, Flux 10.71 | OK Autrod 12.32 в сочетании с флюсом ОК Flux 10.71 и другие аттестованные аналоги, указанные в ПТД | 1 (М01), 2 (М03) | группа 3 (М03) | АФ | КСМ | от 20,0 до 50,0 включительно | плоские детали | с подогревом | без термообработки | Н1 | ТС-КСМ1-АФ-01 25.07.2022 | Технология автоматической сварки под флюсом (АФ) металлических мостовых конструкций | АЦСТ-73-00838 | Пв | 23.12.2026 | АЦСТ-73 | да | открыть
ООО «Монолит-Строй» |  |  | 2(М03) | группа 3 (М03) | МП+МПС | НГДО | [7 empty] | АЦСТ-11-08062 | Пв | 23.11.2026 | АЦСТ-11 | не загружена | открыть
ООО «Монолит-Строй» |  |  | 2(М03) | группа 3 (М03) | РД | НГДО | [7 empty] | АЦСТ-11-08276 | Пв | 15.02.2027 | АЦСТ-11 | не загружена | открыть
ООО «Монолит-Строй» |  |  | 2(М03) | группа 3 (М03) | РД | НГДО | [7 empty] | АЦСТ-11-08277 | Пв | 15.02.2027 | АЦСТ-11 | не загружена | открыть
ООО «Монолит-Строй» |  |  | 2(М03) | группа 3 (М03) | РД | НГДО | [7 empty] | АЦСТ-11-08278 | Пв | 15.02.2027 | АЦСТ-11 | не загружена | открыть
ООО «Монолит-Строй» |  |  | 2(М03) | группа 3 (М03) | РД | НГДО | [7 empty] | АЦСТ-11-08283 | Пв | 16.02.2027 | АЦСТ-11 | не загружена | открыть
ООО «Монолит-Строй» |  |  | 2(М03), 1(М01) | группа 3 (М03) | РД | НГДО | [7 empty] | АЦСТ-11-09437 | Пв | 15.07.2028 | АЦСТ-11 | не загружена | открыть
ООО «Монолит-Строй» |  |  | 2(М03), 1(М01) | группа 3 (М03) | РД | НГДО | [7 empty] | АЦСТ-11-09438 | Пв | 15.07.2028 | АЦСТ-11 | не загружена | открыть
ООО «Монолит-Строй» |  |  | 2(М03), 1(М01) | группа 3 (М03) | РД | НГДО | [7 empty] | АЦСТ-11-09439 | Пв | 15.07.2028 | АЦСТ-11 | не загружена | открыть
ООО «Монолит-Строй» |  |  | 2(М03), 1(М01) | группа 3 (М03) | МП+МПС | НГДО | [7 empty] | АЦСТ-11-09440 | Пв | 15.07.2028 | АЦСТ-11 | не загружена | открыть
ООО «Монолит-Строй» |  |  | 2(М03), 1(М01) | группа 3 (М03) | РД | НГДО | [7 empty] | АЦСТ-11-09442 | Пв | 15.07.2028 | АЦСТ-11 | не загружена | открыть
ООО «Монолит-Строй» |  |  | 1(М01), 2(М03) | группа 3 (М03) | РД | НГДО | [7 empty] | АЦСТ-11-09662 | Пв | 20.11.2028 | АЦСТ-11 | не загружена | открыть
ООО «Монолит-Строй» |  |  | 2(М03), 1(М01), 2(М03)1(М01), 1(М01)2(М03) | группа 3 (М03) | РД | НГДО | [7 empty] | АЦСТ-11-09663 | Пв | 20.11.2028 | АЦСТ-11 | не загружена | открыть
ООО «Монолит-Строй» |  |  | 2(М03), 1(М01) | группа 3 (М03) | РД | НГДО | [7 empty] | АЦСТ-11-09664 | Пв | 20.11.2028 | АЦСТ-11 | не загружена | открыть
ООО «Монолит-Строй» |  |  | 2(М03), 1(М01) | группа 3 (М03) | РД | НГДО | [7 empty] | АЦСТ-11-09665 | Пв | 20.11.2028 | АЦСТ-11 | не загружена | открыть
ООО «Монолит-Строй» |  |  | 1(М01), 2(М03) | группа 3 (М03) | РАД | НГДО | [7 empty] | АЦСТ-161-00336 | Пв | 01.07.2029 | АЦСТ-161 | не загружена | открыть
ООО «Монолит-Строй» |  |  | 1(М01), 2(М03) | группа 3 (М03) | РД | НГДО | [7 empty] | АЦСТ-161-00383 | Пв | 16.07.2029 | АЦСТ-161 | не загружена | открыть
ООО «Монтаж Строй» |  |  | 2(М03), 1(М01) | группа 3 (М03) | РД | НГДО | [7 empty] | АЦСТ-11-07994 | Пв | 11.10.2026 | АЦСТ-11 | не загружена | открыть
ООО «Московский Трубопрокатный завод» | Св-08Г2С, Св-08ГА, UF-02, Weld CF 80S-Ni1, OK Autrod 13.24, OK Flux 10.62 | Проволока сплошного сечения марки Св-08Г2С и другие аналоги согласно ПТД, защитный газ: сварочная смесь 80% Ar + 20%СО2 - корневой и первый заполняющий слои шва, проволока сплошного сечения марки Св-08ГА и другие аналоги согласно ПТД + флюс марки UF-02 - заполняющие и облицовочный слои шва и другие аналоги согласно ПТД / Проволока сплошного сечения марки Weld CF 80S-Ni1 и другие аналоги согласно ПТД, защитный газ: сварочная смесь 80% Ar + 20%СО2- корневой и первый заполняющий слои шва, проволока сплошного сечения марки OK Autrod 13.24 и другие аналоги согласно ПТД + флюс марки OK Flux 10.62 - заполняющие и облицовочный слои шва и другие аналоги согласно ПТД | 1 (М01) / 2 (М03) | группа 3 (М03) | МП+АФ | СК | свыше 3,0 до 12,0 включительно / свыше 12,0 до 50,0 включительно / свыше 12,0 до 20,0 включительно / свыше 12,0 до 25,0 включительно | свыше 500,0 до 3400 включительно / плоские детали | без подогрева | без термообработки | Н1 | АТК-МТЗ-МП+АФ-СК1 05.02.2024 | Механизированная сварка плавящимся электродом в среде активных газов и смесях корневого и первого заполняющего слоев шва, автоматическая сварка под флюсом заполняющих и облицовочного слоев шва металлических строительных конструкций | АЦСТ-102-03378 | Пв | 12.07.2028 | АЦСТ-102 | да | открыть
ООО «Московский Трубопрокатный завод» | Св-08Г2С | Проволока сплошного сечения марки Св-08Г2С и другие аналоги согласно ПТД, защитный газ: сварочная смесь 80% Ar + 20%СО2 | 1 (М01) | группа 3 (М03) | МП | СК | свыше 3,0 до 12,0 включительно / свыше 12,0 до 50,0 включительно / патрубок: свыше 3,0 до 12,0 включительно; плоская деталь: свыше 3,0 до 12,0 включительно | свыше 500,0, до 3400 включительно / патрубок: свыше 500,0, до 3400 включительно; плоская деталь | без подогрева | без термообработки | Н1; В1 / Н1; Н2; В1 | АТК-МТЗ-МП-СК1 05.02.2024 | Механизированная сварка плавящимся электродом в среде активных газов и смесях металлических строительных конструкций | АЦСТ-102-03379 | Пв | 12.07.2028 | АЦСТ-102 | да | открыть
ООО «НГС» |  |  | 2(М03) | группа 3 (М03) | РД | НГДО | [7 empty] | АЦСТ-148-01150 | Пв | 28.11.2027 | АЦСТ-148 | не загружена | открыть
ООО «НГС» |  |  | 2(М03) | группа 3 (М03) | РД | НГДО | [7 empty] | АЦСТ-148-01151 | Пв | 28.11.2027 | АЦСТ-148 | не загружена | открыть
ООО «НГС» |  |  | 2(М03), 2(М03)+1(М01) | группа 3 (М03) | РД | НГДО | [7 empty] | АЦСТ-148-01155 | Пв | 29.11.2027 | АЦСТ-148 | не загружена | открыть
ООО «НГС» |  |  | 2(М03), 2(М03)+1(М01) | группа 3 (М03) | РД | НГДО | [7 empty] | АЦСТ-148-01157 | Пв | 29.11.2027 | АЦСТ-148 | не загружена | открыть
ООО «НГС» |  |  | Группа 1 (до К54 вкл.), марки согласно ПТД, Группа 2 (св. К54 до К60 вкл.), марки согласно ПТД | марка σт≥420 | РД | НГДО | [7 empty] | АЦСТ-56-03828 | Пв | 04.10.2028 | АЦСТ-56 | не загружена | открыть
ООО «НГСИ» |  |  | 1(М01), 2(М03), 1(М01)+2(М03) | группа 3 (М03) | РД | НГДО | [7 empty] | АЦСТ-4-07005 | Пв | 03.12.2028 | АЦСТ - 4 | не загружена | открыть
ООО «НГСИ» |  |  | 1(М01), 2(М03), 1(М01)+2(М03) | группа 3 (М03) | РД | НГДО | [7 empty] | АЦСТ-4-07006 | Пв | 03.12.2028 | АЦСТ - 4 | не загружена | открыть
ООО «НГСИ» |  |  | 1(М01), 2(М03), 1(М01)+2(М03) | группа 3 (М03) | РД | НГДО | [7 empty] | АЦСТ-4-07194 | Пв | 29.05.2029 | АЦСТ - 4 | не загружена | открыть
ООО «НГСИ» |  |  | 1(М01), 2(М03), 1(М01)+2(М03) | группа 3 (М03) | РД | НГДО | [7 empty] | АЦСТ-4-07195 | Пв | 29.05.2029 | АЦСТ - 4 | не загружена | открыть
ООО «НГСИ» |  |  | 1(М01), 1(М01)2(М03) | группа 3 (М03) | РД | НГДО | [7 empty] | АЦСТ-4-07205 | Пв | 06.06.2029 | АЦСТ - 4 | не загружена | открыть
ООО «НГСС» |  |  | Группа 1 (до К54 вкл.), Группа 2 (от К55 до К60 вкл.), Группа 1 (до К54 вкл.) + Группа 2 (от К55 до К60 вкл.)* | марка σт≥420 | РД | НГДО | [7 empty] | АЦСТ-4-06391 | Пв | 21.06.2027 | АЦСТ - 4 | не загружена | открыть
ООО «НГСС» |  |  | Группа 1 (до К54 вкл.), Группа 2 (от К55 до К60 вкл.), Группа 1 (до К54 вкл.) + Группа 2 (от К55 до К60 вкл.)* | марка σт≥420 | РД+МПС | НГДО | [7 empty] | АЦСТ-4-06392 | Пв | 21.06.2027 | АЦСТ - 4 | не загружена | открыть
ООО «НГСС» |  |  | Группа 1 (до К54 вкл.), Группа 2 (от К55 до К60 вкл.), Группа 1 (до К54 вкл.) + Группа 2 (от К55 до К60 вкл.)* | марка σт≥420 | РД | НГДО | [7 empty] | АЦСТ-4-06394 | Пв | 22.06.2027 | АЦСТ - 4 | не загружена | открыть
ООО «НГСС» |  |  | Группа 2 (от К55 до К60 вкл.), Группа 1 (до К54 вкл.) + Группа 2 (от К55 до К60 вкл.)* | марка σт≥420 | РД | НГДО | [7 empty] | АЦСТ-4-06411 | Пв | 18.07.2027 | АЦСТ - 4 | не загружена | открыть
ООО «НГСС» |  |  | Группа 1 (до К54 вкл.), Группа 2 (от К55 до К60 вкл.), Группа 1 (до К54 вкл.) + Группа 2 (от К55 до К60 вкл.)* | марка σт≥420 | РД | НГДО | [7 empty] | АЦСТ-4-06417 | Пв | 19.07.2027 | АЦСТ - 4 | не загружена | открыть
ООО «НГСС» |  |  | Группа 1 (до К54 вкл.), Группа 2 (от К55 до К60 вкл.), Группа 1 (до К54 вкл.) + Группа 2 (от К55 до К60 вкл.) | марка σт≥420 | РД | НГДО | [7 empty] | АЦСТ-4-06635 | Пв | 04.03.2028 | АЦСТ - 4 | не загружена | открыть
ООО «НЕФТЕГАЗСТРОЙ-ЮГРА» |  |  | 1(М01), 2(М03) | группа 3 (М03) | РД+МПС | НГДО | [7 empty] | АЦСТ-112-00976 | Пв | 27.02.2029 | АЦСТ-112 | не загружена | открыть
ООО «НЕФТЬ-ГАЗ» |  |  | 1(М01), 2(М03) | группа 3 (М03) | РД | НГДО | [7 empty] | АЦСТ-98-09532 | Пв | 21.11.2026 | АЦСТ-98 | не загружена | открыть
ООО «НЕФТЬ-ГАЗ» |  |  | 1(М01), 2(М03) | группа 3 (М03) | РД | НГДО | [7 empty] | АЦСТ-98-09533 | Пв | 21.11.2026 | АЦСТ-98 | не загружена | открыть
ООО «НИИЦ СТНК «СПЕКТР» |  |  | 2(М03) | группа 3 (М03) | ААДП | НГДО | [7 empty] | АЦСТ-102-03584 | Пв | 30.04.2029 | АЦСТ-102 | не загружена | открыть
ООО «НИИЦ СТНК «СПЕКТР» | LB-52U, Fox EV 65 | Сварка корневого слоя - электроды LB-52U, Последующие слои - электроды Fox EV 65 | 2 (М03) | группа 3 (М03) | РД | СК | св. 12 до 18 вкл. | от 1020 до 1420 вкл. | с подогревом | без термообработки | В1 | 111-РР-1220х13-А rev A 25.03.2025 | Ручная дуговая сварка электродами с основным видом покрытия металлических строительных конструкций | АЦСТ-102-03610 | Пв | 06.05.2029 | АЦСТ-102 | да | открыть
ООО «НИИЦ СТНК «СПЕКТР» |  |  | 2(М03) | группа 3 (М03) | ААДП | НГДО | [7 empty] | АЦСТ-102-03613 | Пв | 06.05.2029 | АЦСТ-102 | не загружена | открыть
ООО «НИИЦ СТНК «СПЕКТР» |  |  | 2(М03) | группа 3 (М03) | ААДП | НГДО | [7 empty] | АЦСТ-102-03626 | Пв | 16.05.2029 | АЦСТ-102 | не загружена | открыть
ООО «НИИЦ СТНК «СПЕКТР» |  |  | 2(М03) | группа 3 (М03) | ААДП | НГДО | [7 empty] | АЦСТ-102-03664 | Пв | 23.05.2029 | АЦСТ-102 | не загружена | открыть
ООО «НИИЦ СТНК «СПЕКТР» | LB-52U, Fox EV 65 | Сварка корневого слоя - электроды LB-52U, Последующие слои - электроды Fox EV 65 | 2 (М03)+ 1(М01) | группа 3 (М03) | РД | СК | тонкостенный элемент: св. 12 до 18 вкл.* | от 1020 до 1420 вкл. | с подогревом | без термообработки | В1 | 111-РP-1220х13+18-A rev A 29.08.2025 | Ручная дуговая сварка электродами с основным видом покрытия разнотолщинных стыковых соединений металлических конструкций | АЦСТ-102-03750 | Пв | 08.09.2029 | АЦСТ-102 | да | открыть
ООО «НИИЦ СТНК «СПЕКТР» | OK 74.70, LB-52U | Заполняющие и облицовочный слои шва: электроды с основным видом покрытия марки: OK 74.70 и другие аттестованные аналоги согласно ПТД для группы 2 / Корневой слой шва: электроды марки LB-52U и другие аттестованные аналоги согласно ПТД для группы 2; заполняющие и облицовочный слои шва: электроды с основным видом покрытия марки: OK 74.70 и другие аттестованные аналоги согласно ПТД для группы 2 | 2(М03) | группа 3 (М03) | РД | НГДО, ОХНВП | св. 12 до 30,0 вкл. | св. 500,0 до 4000,0 вкл. / плоские детали | с подогревом | без термообработки | Н1, В1, Г, Н45 / Н1, В1, Г | ТК-РД(Рем)-1 26.10.2025 | Ручная дуговая сварка электродами с основным видом покрытия (РД) при исправлении дефектов (ремонте) стыковых соединений | АЦСТ-102-03828 | Пв | 08.12.2029 | АЦСТ-102 | да | открыть
ООО «НИИЦ СТНК «СПЕКТР» | OK 53.70, OK 74.70 | Электроды с основным видом покрытия марки ОК 53.70 и другие аналоги в соответствии с ПТД / Корневой слой: электроды с основным видом покрытия марки ОК 53.70 и другие аналоги в соответствии с ПТД, заполняющие и облицовочный слои: электроды с основным видом покрытия марки OK 74.70 и другие аналоги в соответствии с ПТД. | 1 (М01) / 2 (М03) | группа 3 (М03) | РД | НГДО, ОХНВП | свыше 12,0 до 30,0 включительно | свыше 500,0 до 1620 включительно | с подогревом | без термообработки | Н1; Г; В1; Н45 | ТК-РД-1 01.09.2025 | Ручная дуговая сварка покрытыми электродами технологических трубопроводов и деталей трубопроводов | АЦСТ-102-03903 | Пв | 26.01.2030 | АЦСТ-102 | да | открыть
ООО «НИИЦ СТНК «СПЕКТР» | OK 53.70, OK 74.70 | Электроды с основным видом покрытия марки ОК 53.70 и другие аналоги в соответствии с ПТД / Корневой слой: электроды с основным видом покрытия марки ОК 53.70 и другие аналоги в соответствии с ПТД, заполняющие и облицовочный слои: электроды с основным видом покрытия марки ОК 74.70 и другие аналоги в соответствии с ПТД. | 1 (М01) / 2 (М03); 1 (М01)+2 (М03) | группа 3 (М03) | РД | СК | свыше 12,0 до 50,0 включительно | свыше 500,0 до 5000,0 включительно | без подогрева | без термообработки | Н1; Г; В1 | АТК-СПЕКТР-СК1-РДр-26 04.05.2026 | Ручная дуговая сварка электродами с основным видом покрытия при исправлении дефектов (ремонте) металлических строительных конструкций | АЦСТ-102-03984 | Пв | 11.06.2030 | АЦСТ-102 | да | открыть
ООО «НИИЦ СТНК «СПЕКТР» | Weld EH12K, OK Flux 10.62Р | Проволока марки Weld EH12K + флюс марки OK Flux 10.62Р и др. аттестованные аналоги в соответствии с ПТД | 1(М01) | группа 3 (М03) | АФ | СК | свыше 12,0 до 20,0 включительно / свыше 12,0 до 32,0 включительно / свыше 12,0 до 50,0 включительно | плоские детали / свыше 500,0, до 5000 включительно | без подогрева | без термообработки | Н1 | АТК-СПЕКТР-СК1-АФ-26 03.05.2026 | Автоматическая сварка под флюсом стыковых соединений при изготовлении металлоконструкций | АЦСТ-102-03985 | Пв | 11.06.2030 | АЦСТ-102 | да | открыть
ООО «НИИЦ СТНК «СПЕКТР» | OK 53.70, Tubrod 15. 17, Tubrod 15.19 | Электроды с основным видом покрытия марки ОК 53.70 и другие аналоги в соответствии с ПТД (корневой слой шва); Порошковая проволока марки ОК Tubrod 15. 17, ОК Tubrod 15.19 и другие аналоги в соответствии с ПТД; защитный газ (смесь) - 80% Ar + 20% CO2 (заполняющие и облицовочные слои шва) / Электроды с основным видом покрытия марки ОК 53.70 и другие аналоги в соответствии с ПТД (корневой слой шва); Порошковая проволока марки ОК Tubrod 15. 17, ОК Tubrod 15.19 и другие аналоги в соответствии с ПТД; защитный газ (смесь) - 82% Ar + 18% CO2 (заполняющие и облицовочные слои шва) | 1 (М01); 2 (М03); 1 (М01)+2 (М03) | группа 3 (М03) | РД+МПГ | СК | свыше 12,0 до 50,0 включительно | плоские детали / свыше 500 до 5000 вкл. | без подогрева | без термообработки | Н1; Г; В1 | АТК-СПЕКТР-СК1-РД+МПГ-26 04.05.2026 | Ручная дуговая сварка электродами с основным видом покрытия корневого слоя шва и механизированная сварка порошковой проволокой в среде активных газов и смесях заполняющих и облицовочного слоев шва металлических строительных конструкций | АЦСТ-102-03994 | Пв | 23.06.2030 | АЦСТ-102 | да | открыть
ООО «НИИЦ СТНК «СПЕКТР» | SuperArc L-56, OK AristoRod 13.12А | Проволока сплошного сечения марки SuperArc L-56 + защитный газ 100% CO2 для корневого слоя шва и другие аттестованные аналоги согласно ПТД; Проволока сплошного сечения марки OK AristoRod 13.12А + защитный газ смесь 80%Ar+20%CO2 для заполняющих и облицовочного слоев и другие аттестованные аналоги согласно ПТД | 2(М03) | группа 3 (М03) | МП | СК | свыше 12,0 до 50,0 включительно | свыше 500,0 до 1420,0 вкл. | с подогревом | без термообработки / с термообработкой | Н1 | ТК-МП-Спектр-01 20.05.2026 | Механизированная сварка проволокой сплошного сечения в среде защитных газов металлических строительных конструкций | АЦСТ-102-04018 | Пв | 04.08.2030 | АЦСТ-102 | да | открыть
ООО «НИИЦ СТНК «СПЕКТР» |  |  | 1(М01), 2(М03), 1(М01)классапрочностидоК54включительно+2(М03) | группа 3 (М03) | РД | НГДО | [7 empty] | АЦСТ-102-04061 | Пв | 17.08.2030 | АЦСТ-102 | не загружена | открыть
ООО «НИИЦ СТНК «СПЕКТР» |  |  | 1(М01), 2(М03) | группа 3 (М03) | РД | НГДО | [7 empty] | АЦСТ-102-04062 | Пв | 17.08.2030 | АЦСТ-102 | не загружена | открыть
ООО «НИИЦ СТНК «СПЕКТР» |  |  | 1(М01), 2(М03), 1(М01)классапрочностидоК54включительно+2(М03) | группа 3 (М03) | РД | НГДО | [7 empty] | АЦСТ-102-04063 | Пв | 17.08.2030 | АЦСТ-102 | не загружена | открыть
ООО «НИИЦ СТНК «СПЕКТР» |  |  | 1(М01), 2(М03), 1(М01)классапрочностидоК54включительно+2(М03) | группа 3 (М03) | РД | НГДО | [7 empty] | АЦСТ-102-04064 | Пв | 17.08.2030 | АЦСТ-102 | не загружена | открыть
ООО «НИИЦ СТНК «СПЕКТР» |  |  | 1(М01), 2(М03), 1(М01)классапрочностидоК54включительно+2(М03) | группа 3 (М03) | РД | НГДО | [7 empty] | АЦСТ-102-04065 | Пв | 17.08.2030 | АЦСТ-102 | не загружена | открыть
ООО «НИИЦ СТНК «СПЕКТР» |  |  | 1(М01), 2(М03) | группа 3 (М03) | РД | НГДО | [7 empty] | АЦСТ-102-04066 | Пв | 17.08.2030 | АЦСТ-102 | не загружена | открыть
ООО «НИИЦ СТНК «СПЕКТР» |  |  | 1(М01), 2(М03), 1(М01)классапрочностидоК54включительно+2(М03) | группа 3 (М03) | РД | НГДО | [7 empty] | АЦСТ-102-04067 | Пв | 17.08.2030 | АЦСТ-102 | не загружена | открыть
ООО «НИИЦ СТНК «СПЕКТР» |  |  | 1(М01), 2(М03), 1(М01)классапрочностидоК54включительно+2(М03) | группа 3 (М03) | РД | НГДО | [7 empty] | АЦСТ-102-04068 | Пв | 17.08.2030 | АЦСТ-102 | не загружена | открыть
ООО «НИИЦ СТНК «СПЕКТР» |  |  | 3(М03), 3(М03)классапрочностиК70+2(М03) | группа 3 (М03) | ААДП | НГДО | [7 empty] | АЦСТ-102-04097 | Пв | 25.09.2030 | АЦСТ-102 | не загружена | открыть
ООО «НИИЦ СТНК «СПЕКТР» |  |  | 3(М03), 3(М03)классапрочностиК70+2(М03) | группа 3 (М03) | МАДП | НГДО | [7 empty] | АЦСТ-102-04098 | Пв | 25.09.2030 | АЦСТ-102 | не загружена | открыть
ООО «НИИЦ СТНК «СПЕКТР» |  |  | 3(М03), 3(М03)классапрочностиК70+2(М03) | группа 3 (М03) | РД | НГДО | [7 empty] | АЦСТ-102-04099 | Пв | 25.09.2030 | АЦСТ-102 | не загружена | открыть
ООО «НИИЦ СТНК «Спектр» |  |  | 2(М03) | группа 3 (М03) | ААДП | НГДО | [7 empty] | АЦСТ-102-03349 | Пв | 10.06.2028 | АЦСТ-102 | не загружена | открыть
ООО «НОВАПРОМ» | ER70S-6 | ER70S-6, смесь газов (Ar-82% + углекислый газ-18%) и другие марки, указанные в ПТД | 2(М03) согласно ПТД / 1+2 (М01+М03) согласно ПТД | группа 3 (М03) | МП | ОХНВП | свыше 12,0 до 36,0* включительно / от 4,0 до 25,0 включительно для ответвления (патрубок), от 4,0 до 36,0* включительно для основной трубы |  | без подогрева | без термообработки | Н1; Г; В1 / Н2; В1 | ТИ.МП-2.1+2-ОХНВП.1.2-2024 28.03.2024 | Технология механизированной сварки плавящимся электродом в среде активных газов и ¦ смесях (МП) при изготовлении и ремонте оборудования нефтегазодобывающего, химических, нефтехимических, нефтеперерабатывающих и взрывопожароопасных производств из материалов группы 2(М03) и 1(М01)+2(М03) | АЦСТ-61-00739 | Пв | 11.12.2028 | АЦСТ-61 | да | открыть
ООО «НОВАТЭК-ЮРХАРОВНЕФТЕГАЗ» |  |  | 1(М01), 2(М03) | группа 3 (М03) | РД | НГДО | [7 empty] | АЦСТ-94-02130 | Пв | 15.01.2029 | АЦСТ-94 | не загружена | открыть
ООО «НОВАТЭК-ЮРХАРОВНЕФТЕГАЗ» |  |  | 2(М03), 1(М01)+2(М03) | группа 3 (М03) | РД | НГДО | [7 empty] | АЦСТ-94-02132 | Пв | 15.01.2029 | АЦСТ-94 | не загружена | открыть
ООО «НОВЫЙ ЗАВОД» |  |  | 1(М01), 2(М03) | группа 3 (М03) | АПГН | НГДО | [7 empty] | АЦСТ-109-01573 | Пв | 03.02.2029 | АЦСТ-109 | не загружена | открыть
ООО «НОРД» |  |  | 2(М03), 1(М01) | группа 3 (М03) | РД | НГДО | [7 empty] | АЦСТ-11-09713 | Пв | 16.12.2028 | АЦСТ-11 | не загружена | открыть
ООО «НОРД» |  |  | 1(М01), 2(М03) | группа 3 (М03) | РД | НГДО | [7 empty] | АЦСТ-11-09714 | Пв | 16.12.2028 | АЦСТ-11 | не загружена | открыть
ООО «НПК «Инструментальный завод» |  |  | 1(М01), 2(М03), 2+1(М03+М01) | группа 3 (М03) | МП | НГДО | [7 empty] | АЦСТ-128-00466 | Пв | 10.01.2028 | АЦСТ-128 | не загружена | открыть
ООО «НПП «Тяжпрессмаш-Деталь» |  |  | 2(М03) | группа 3 (М03) | РАД+РД | НГДО | [7 empty] | АЦСТ-4-07697 | Пв | 31.07.2030 | АЦСТ - 4 | не загружена | открыть
ООО «НСК» |  |  | 1(М01), 2(М03) | группа 3 (М03) | РАД | НГДО | [7 empty] | АЦСТ-161-00331 | Пв | 26.06.2029 | АЦСТ-161 | не загружена | открыть
ООО «НСК» |  |  | 2(М03), 1(М01) | группа 3 (М03) | РД | НГДО | [7 empty] | АЦСТ-98-10737 | Пв | 30.06.2029 | АЦСТ-98 | не загружена | открыть
ООО «НСК» |  |  | 1(М01), 1(М01)+2(М03), 2(М03) | группа 3 (М03) | РД | НГДО | [7 empty] | АЦСТ-98-10738 | Пв | 30.06.2029 | АЦСТ-98 | не загружена | открыть
ООО «НСК» |  |  | 2(М03), 2(М03)+1(М01), 1(М01) | группа 3 (М03) | РД | НГДО | [7 empty] | АЦСТ-98-10739 | Пв | 30.06.2029 | АЦСТ-98 | не загружена | открыть
ООО «НТЦ БО» |  |  | 1(М01), 2(М03) | группа 3 (М03) | МП | НГДО | [7 empty] | АЦСТ-8-02943 | Пв | 03.10.2027 | АЦСТ - 8 | не загружена | открыть
ООО «Некст Трейд» |  |  | 1(М01), 2(М03), 2+1(М03+М01) | группа 3 (М03) | РАД | НГДО | [7 empty] | АЦСТ-76-01960 | Пв | 08.11.2026 | АЦСТ-76 | не загружена | открыть
ООО «Некст Трейд» |  |  | 1(М01), 2(М03), 2+1(М03+М01) | группа 3 (М03) | РАД | НГДО | [7 empty] | АЦСТ-76-01961 | Пв | 08.11.2026 | АЦСТ-76 | не загружена | открыть
ООО «Некст Трейд» |  |  | 1(М01), 2(М03), 2+1(М03+М01) | группа 3 (М03) | ААД | НГДО | [7 empty] | АЦСТ-76-02192 | Пв | 02.08.2028 | АЦСТ-76 | не загружена | открыть
ООО «Некст Трейд» |  |  | 1(М01), 2(М03), 2+1(М03+М01) | группа 3 (М03) | ААД | НГДО | [7 empty] | АЦСТ-76-02193 | Пв | 02.08.2028 | АЦСТ-76 | не загружена | открыть
ООО «Нефтегазстрой» |  |  | 1(М01)+2(М03) | группа 3 (М03) | РД | НГДО | [7 empty] | АЦСТ-11-08461 | Пв | 03.05.2027 | АЦСТ-11 | не загружена | открыть
ООО «Нефтегазстрой» |  |  | 1(М01), 2(М03) | группа 3 (М03) | РАД | НГДО | [7 empty] | АЦСТ-11-08465 | Пв | 03.05.2027 | АЦСТ-11 | не загружена | открыть
ООО «Нефтегазстрой» |  |  | 2(М03), 1(М01)+2(М03), 1(М01) | группа 3 (М03) | РД | НГДО | [7 empty] | АЦСТ-11-08534 | Пв | 05.06.2027 | АЦСТ-11 | не загружена | открыть
ООО «Нефтегазстрой» |  |  | 2(М03), 1(М01)+2(М03), 1(М01) | группа 3 (М03) | РД | НГДО | [7 empty] | АЦСТ-11-08535 | Пв | 05.06.2027 | АЦСТ-11 | не загружена | открыть
ООО «Нефтегазстрой» |  |  | 1(М01), 1(М01)+2(М03), 2(М03) | группа 3 (М03) | МП+МПС | НГДО | [7 empty] | АЦСТ-11-08536 | Пв | 05.06.2027 | АЦСТ-11 | не загружена | открыть
ООО «Нефтегазстрой» |  |  | 1(М01), 2(М03) | группа 3 (М03) | РД | НГДО | [7 empty] | АЦСТ-11-08545 | Пв | 05.06.2027 | АЦСТ-11 | не загружена | открыть
ООО «Нефтегазстрой» |  |  | 1(М01), 2(М03) | группа 3 (М03) | РД | НГДО | [7 empty] | АЦСТ-11-08546 | Пв | 05.06.2027 | АЦСТ-11 | не загружена | открыть
ООО «Нефтегазстрой» |  |  | 1(М01), 2(М03) | группа 3 (М03) | РД | НГДО | [7 empty] | АЦСТ-11-09050 | Пв | 19.12.2027 | АЦСТ-11 | не загружена | открыть
ООО «Нефтегазстрой» |  |  | 1(М01), 1(М01)+2(М03) | группа 3 (М03) | РД | НГДО | [7 empty] | АЦСТ-11-09059 | Пв | 19.12.2027 | АЦСТ-11 | не загружена | открыть
ООО «Нефтегазстрой» |  |  | 2(М03), 1(М01), 2(М03)+1(М01) | группа 3 (М03) | МП+МПС | НГДО | [7 empty] | АЦСТ-11-09228 | Пв | 13.03.2028 | АЦСТ-11 | не загружена | открыть
ООО «Нефтегазстрой» |  |  | Группа 2 (св. К54 до К60 вкл.), марки согласно ПТД, Группа 1 (до К54 вкл.) + Группа 2 (от К55 до К60 вкл.), марки согласно ПТД | марка σт≥420 | РД | НГДО | [7 empty] | АЦСТ-56-03713 | Пв | 03.07.2028 | АЦСТ-56 | не загружена | открыть
ООО «Нефтегазстрой» |  |  | Группа 2 (св. К54 до К60 вкл.), марки согласно ПТД | марка σт≥420 | РД | НГДО | [7 empty] | АЦСТ-56-03736 | Пв | 30.07.2028 | АЦСТ-56 | не загружена | открыть
ООО «Нефтегазстрой» |  |  | Группа 2 (св. К54 до К60 вкл.), марки согласно ПТД | марка σт≥420 | РД | НГДО | [7 empty] | АЦСТ-56-03739 | Пв | 30.07.2028 | АЦСТ-56 | не загружена | открыть
ООО «Нефтегазстроймонтаж» |  |  | 1(М01), 2(М03) | группа 3 (М03) | РД | НГДО | [7 empty] | АЦСТ-102-03595 | Пв | 06.05.2029 | АЦСТ-102 | не загружена | открыть
ООО «Нефтегазстроймонтаж» |  |  | 1(М01), 2(М03) | группа 3 (М03) | РД | НГДО | [7 empty] | АЦСТ-102-03596 | Пв | 06.05.2029 | АЦСТ-102 | не загружена | открыть
ООО «Нефтегазстроймонтаж» |  |  | 1(М01), 2(М03), 1(М01)классапрочностидоК54включительно+2(М03) | группа 3 (М03) | РД | НГДО | [7 empty] | АЦСТ-102-03597 | Пв | 06.05.2029 | АЦСТ-102 | не загружена | открыть
ООО «Нефтегазстроймонтаж» |  |  | 1(М01), 2(М03), 2(М03)классапрочностивышеК54доК60включительно+1(М01) | группа 3 (М03) | РД | НГДО | [7 empty] | АЦСТ-102-03671 | Пв | 26.05.2029 | АЦСТ-102 | не загружена | открыть
ООО «Нефтегазстроймонтаж» |  |  | 1(М01), 1(М01)2(М03) | группа 3 (М03) | РД | НГДО | [7 empty] | АЦСТ-102-03672 | Пв | 26.05.2029 | АЦСТ-102 | не загружена | открыть
ООО «Нефтегазстроймонтаж» |  |  | 1(М01), 2(М03) | группа 3 (М03) | МП+МПС | НГДО | [7 empty] | АЦСТ-102-03673 | Пв | 26.05.2029 | АЦСТ-102 | не загружена | открыть
ООО «Нефтегазстроймонтаж» |  |  | 1(М01), 2(М03) | группа 3 (М03) | МП+МПС | НГДО | [7 empty] | АЦСТ-102-03674 | Пв | 26.05.2029 | АЦСТ-102 | не загружена | открыть
ООО «Нефтегазстроймонтаж» |  |  | 1(М01), 2(М03), 2+1(М03+М01) | группа 3 (М03) | МП+МПС | НГДО | [7 empty] | АЦСТ-112-01156 | Пв | 02.07.2030 | АЦСТ-112 | не загружена | открыть
ООО «Нефтегазстроймонтаж» |  |  | 1(М01), 2+1(М03+М01) | группа 3 (М03) | РД | НГДО | [7 empty] | АЦСТ-112-01158 | Пв | 03.07.2030 | АЦСТ-112 | не загружена | открыть
ООО «Нефтегазстроймонтаж» |  |  | 1(М01), 2(М03), 2+1(М03+М01) | группа 3 (М03) | РД | НГДО | [7 empty] | АЦСТ-112-01159 | Пв | 06.07.2030 | АЦСТ-112 | не загружена | открыть
ООО «Нефтегазстроймонтаж» |  |  | 2+1(М03+М01), 2(М03) | группа 3 (М03) | РД | НГДО | [7 empty] | АЦСТ-112-01160 | Пв | 07.07.2030 | АЦСТ-112 | не загружена | открыть
ООО «Новакон» |  |  | Группа 2 (от К55 до К60 вкл.) | марка σт≥420 | РД | НГДО | [7 empty] | АЦСТ-4-06450 | Пв | 14.09.2027 | АЦСТ - 4 | не загружена | открыть
ООО «ОСК-Центр» |  |  | 2(М03) | группа 3 (М03) | РД | НГДО | [7 empty] | АЦСТ-98-09783 | Пв | 08.06.2027 | АЦСТ-98 | не загружена | открыть
ООО «ОСК-Центр» |  |  | 2(М03) | группа 3 (М03) | РД | НГДО | [7 empty] | АЦСТ-98-09784 | Пв | 08.06.2027 | АЦСТ-98 | не загружена | открыть
ООО «Октагон» |  |  | 1(М01), 2(М03), 2+1(М03+М01) | группа 3 (М03) | РД | НГДО | [7 empty] | АЦСТ-112-00968 | Пв | 21.01.2029 | АЦСТ-112 | не загружена | открыть
ООО «ПК «Реконструкция» | LB-52U | УОНИИ-13/55, LB-52U и другие в соответствии с ПТД | 1 (М01); 2 (М03); 2+1 (М03+М01) | группа 3 (М03) | РД | ПТО | свыше 3,0 до 32,0 включительно / свыше 3,0 до 12,0 включительно + свыше 3,0 до 50,0 включительно / свыше 12,0 до 30,0 включительно + свыше 12,0 до 50,0 включительно / свыше 12,0 до 32,0 включительно + свыше 12,0 до 50,0 включительно |  | без подогрева | без термообработки | Н1; Г; П1; В1 / Н2; П2; В1 / Н1; Н2; П2; В1 | ПКР-ПТО-1,7,14-РД-2026 24.06.2026 | Технология ручной дуговой сварки покрытыми электродами подъемно-транспортного оборудования | АЦСТ-128-00720 | Пв | 21.07.2030 | АЦСТ-128 | да | открыть
ООО «ПКФ «Сибметалл-Омск» |  |  | 2(М03), 1(М01) | группа 3 (М03) | МП+АФ | НГДО | [7 empty] | АЦСТ-11-09155 | Пв | 08.02.2028 | АЦСТ-11 | не загружена | открыть
ООО «ПКФ «Сибметалл-Омск» |  |  | 1(М01), 2(М03), 2+1(М03+М01) | группа 3 (М03) | МП | НГДО | [7 empty] | АЦСТ-11-09206 | Пв | 06.03.2028 | АЦСТ-11 | не загружена | открыть
ООО «ПКФ «Сибметалл-Омск» |  |  | 2(М03), 2+1(М03+М01) | группа 3 (М03) | МП | НГДО | [7 empty] | АЦСТ-11-09545 | Пв | 02.10.2028 | АЦСТ-11 | не загружена | открыть
ООО «ПКФ СТС» | МР-3 | электроды типа Э50А (УОНИИ-13/55), Э46* (МР-3), Э42* (УОНИИ-13/45) и их аттестованные аналоги, указанные в ПТД | 1 (М01) | группа 3 (М03) | РД | ПТО | 3,0 / свыше 3,0 до 12,0 включительно / свыше 12,0 до 40,0 включительно | плоские детали | без подогрева / с подогревом | без термообработки | Н1, В1, Г, П1 / Н1; Н2; П2; В1 | ПС-ПТО (1,14)-РД 01.02.2023 | «Технология ручной дуговой сварки покрытыми электродами при изготовлении, монтаже, ремонте и реконструкции грузоподъемных кранов и металлических конструкций для подъёмно-транспортного оборудования» | АЦСТ-111-01048 | Пв | 17.05.2027 | АЦСТ-111 | да | открыть
ООО «ПМК «ПРОФМЕТ» | Св-08Г2С | Сварочная проволока Св-08Г2С. Допускаются к применению другие аттестованные сварочные материалы, указанные в ПТД | 1 (М01): 09Г2С, 15ХСНД, 15ХСНДА и др. аналоги, указанные в ПТД. / 2 (М03): 10ХСНД, 10ХСНДА и др. аналоги, указанные в ПТД. | группа 3 (М03) | МП | КСМ | от 6,0 до 16,0 включительно / свыше 16,0 до 50,0 включительно | плоские детали | с подогревом | без термообработки | Н1 / Н1; Н2 | ТИ-МП-КСМ 16.05.2023 | Технология механизированной сварки плавящимся электродом в среде активных газов и смесях при заводском изготовлении конструкций мостов | АЦСТ-11-08791 | Пв | 27.09.2027 | АЦСТ-11 | да | открыть
ООО «ПМК «ПРОФМЕТ» | Св-08Г2С | Проволока Св-08Г2С. Допускается применение других аттестованных сварочных материалов в соответствии с требованиями ПТД. | 2 (М03): 10ХСНД, 10ХСНДА и др. аналоги, указанные в ПТД. / 1 (М01): 09Г2С, 15ХСНД, 15ХСНДА и др. аналоги, указанные в ПТД. | группа 3 (М03) | МП | КСМ | от 6,0 до 16,0 включительно / свыше 16,0 до 25,0 включительно | плоские детали | с подогревом | без термообработки | Н1; Г; П1; В1 / Н2; Г; П2; В1 | МП-КСМ(2) 16.05.2023 | Технология механизированной сварки плавящимся электродом в среде активных газов и смесях металлических конструкций пролетных строений, опор и пилонов стальных мостов в монтажных условиях | АЦСТ-11-08793 | Пв | 27.09.2027 | АЦСТ-11 | да | открыть
ООО «ПМК «ПРОФМЕТ» | OK AristoRod 12.50, Св-08Г2С | Сварочная проволока OK AristoRod 12.50, Св-08Г2С. Допускаются к применению другие аттестованные сварочные материалы, указанные в ПТД. | 1 (М01) | группа 3 (М03) | МП | СК | свыше 3,0 до 12,0 включительно / свыше 12,0 до 50,0 включительно / свыше 12,0 до 40,0 включительно | плоские детали | с подогревом | без термообработки | Н1; Г; П1; В1 / Н1; Н2; П2; В1 | ТИ-МП-СК 16.05.2023 | Технология механизированной сварки проволокой сплошного сечения металлических строительных конструкций в среде защитных газов | АЦСТ-11-08794 | Пв | 27.09.2027 | АЦСТ-11 | да | открыть
ООО «ПО «КМЗ» | Св-08Г2С | Св-08Г2С и другие в соответствии с ПТД, смесь 80% Ar + 20% СО2 | 1 (М01) | группа 3 (М03) | МП | НГДО, ОХНВП | свыше 3,0 до 12,0 включительно / свыше 3,0 до 20,0 включительно / патрубок свыше 3,0 до 12,0 включительно + основная труба свыше 3,0 до 30,0 включительно / патрубок от 4,0 до 12,0 включительно + основная труба от 4,0 до 30,0 включительно |  | без подогрева | без термообработки | Н1; Г; В1; Н45 / Н2; П2; В1; Н45 | КМЗ-МП-НГДО-4-12-ОХНВП-16-2023 10.10.2023 | Технология механизированной сварки плавящимся электродом в среде активных газов и смесях оборудования нефтегазопромыслового, бурового и нефтеперерабатывающего; технологических трубопроводов и деталей трубопроводов | АЦСТ-128-00471 | Пв | 24.01.2028 | АЦСТ-128 | да | открыть
ООО «ПО «КМЗ» | Св-08Г2С | Св-08Г2С и другие в соответствии с ПТД, смесь 80% Ar + 20% СО2 | 1 (М01) | группа 3 (М03) | МП | НГДО, ОХНВП | свыше 3,0 до 20,0 включительно / свыше 5,0 до 30,0 включительно |  | без подогрева | без термообработки | Н1; Г; В1; Н45 / Н1; Г; В1; П1 | КМЗ-МП-НГДО-12-ОХНВП-1-3-2023 10.10.2023 | Технология механизированной сварки плавящимся электродом в среде активных газов и смесях оборудования нефтегазопромыслового, бурового и нефтеперерабатывающего; оборудования химических, нефтехимических, нефтеперерабатывающих производств, работающего под давлением до 16 МПа и под вакуумом | АЦСТ-128-00475 | Пв | 01.02.2028 | АЦСТ-128 | да | открыть
ООО «ПО «КМЗ» | Св-08Г2С, WELD EH12K, OK Flux 10.71P | МП: Св-08Г2С смесь газовая Ar 80% + СО2 20%; ¦ АФ: WELD EH12K, OK Flux 10.71P и другие аттестованные аналоги | 1 (М01) | группа 3 (М03) | МП+АФ | НГДО, ОХНВП | от 6,0 до 12,0 включительно / свыше 12,0 до 30,0 (36,0)* включительно |  | без подогрева | без термообработки** | Н1 | КМЗ-МП-АФ-НГДО-12-ОХНВП-1-2-3-2024 15.04.2024 | Технология автоматической сварки под слоем флюса с предварительной подваркой корневого (подварочного) слоя шва оборудования нефтегазопромыслового, бурового и нефтеперерабатывающего; оборудования химических, нефтехимических, нефтеперерабатывающих производств, работающего под давлением, из углеродистых и низколегированных сталей | АЦСТ-128-00578 | Пв | 24.01.2029 | АЦСТ-128 | да | открыть
ООО «ПО «КМЗ» | WELD EH12K, OK Flux 10.71P | WELD EH12K, OK Flux 10.71P и другие аттестованные аналоги | 1 (М01) | группа 3 (М03) | АФ | НГДО, ОХНВП | от 6,0 до 12,0 включительно / свыше 12,0 до 30,0 включительно / свыше 12,0 до 30,0 (36,0)* включительно |  | без подогрева | без термообработки** | Н1 | КМЗ-АФ-НГДО-12-ОХНВП-1-2-3-2024 15.04.2024 | Технология автоматической сварки под слоем флюса оборудования нефтегазопромыслового, бурового и нефтеперерабатывающего; оборудования химических, нефтехимических, нефтеперерабатывающих производств, работающего под давлением, из углеродистых, низколегированных и высоколегированных сталей | АЦСТ-128-00579 | Пв | 24.01.2029 | АЦСТ-128 | да | открыть
ООО «ПО «КМЗ» | LB-52U, OK 53.70 | УОНИИ-13/55, LB-52U, ОК 53.70 и другие в соответствии с ПТД | 1 (М01); 2 (М03); 2+1 (М03+М01) | группа 3 (М03) | РД | ПТО, НГДО, СК | свыше 3,0 до 50,0 включительно / свыше 3,0 до 12,0 включительно + свыше 3,0 до 50,0 включительно / свыше 12,0 до 30,0 включительно + свыше 12,0 до 50,0 включительно / свыше 12,0 до 40,0 включительно + свыше 12,0 до 50,0 включительно |  | без подогрева | без термообработки | Н1; Г; П1; В1 / Н2; П2; В1 / Н1; Н2; П2; В1 | КМЗ-РД-ПТО-СК-НГДО-2026 10.06.2026 | Технология ручной дуговой сварки плавящимся электродом подъемно-транспортного оборудования и металлических строительных конструкций | АЦСТ-128-00719 | Пв | 21.07.2030 | АЦСТ-128 | да | открыть
ООО «ПОЖГАЗИНДУСТРИЯ» |  |  | 1(М01), 2(М03) | группа 3 (М03) | РД | НГДО | [7 empty] | АЦСТ-111-01333 | Пв | 24.01.2029 | АЦСТ-111 | не загружена | открыть
ООО «ПП Восход» |  |  | 1(М01), 2+1(М03+М01) | группа 3 (М03) | МП | НГДО | [7 empty] | АЦСТ-112-01200 | Пв | 29.09.2030 | АЦСТ-112 | не загружена | открыть
ООО «ПРОМГАЗИНДУСТРИЯ» |  |  | 1(М01), 2(М03) | группа 3 (М03) | РД | НГДО | [7 empty] | АЦСТ-111-01234 | Пв | 01.08.2028 | АЦСТ-111 | не загружена | открыть
ООО «ПРОМДЕТАЛЬМАШ СПБ» |  |  | 1(М01), 2(М03), 1(М01)+2(М03) | группа 3 (М03) | РД | ГДО | [7 empty] | АЦСТ-98-10029 | Пв | 20.12.2027 | АЦСТ-98 | не загружена | открыть
ООО «ПРОМДЕТАЛЬМАШ» |  |  | 1(М01), 2(М03), 1(М01)+2(М03) | группа 3 (М03) | РД | ГДО | [7 empty] | АЦСТ-98-09652 | Пв | 21.02.2027 | АЦСТ-98 | не загружена | открыть
ООО «ПРОМСТРОЙКОМПЛЕКТ» |  |  | 1(М01), 2(М03) | группа 3 (М03) | МП | КСМ | [7 empty] | АЦСТ-99-02936 | Пв | 21.07.2027 | АЦСТ-99 | не загружена | открыть
ООО «ПРОТОС» | Св-08ГА | Сварочная проволока сплошного сечения Св-08ГА в сочетании с флюсом АН348-АП. Допускаются к применению другие аттестованные сварочные материалы, указанные в ПТД. | 1 (М01) | группа 3 (М03) | АФ | СК | от 8,0 до 12,0 включительно / свыше 12,0 до 22,0 включительно / от 20,0 до 50,0 включительно / свыше 12,0 до 32,0 включительно / от 6,0 до 12,0 включительно | плоские детали | без подогрева | без термообработки | Н1 / Н1; Н2 | И-004 20.06.2023 | Инструкция по механизированной сварке в среде защитных газов и автоматической сварке под флюсом стальных строительных конструкций | АЦСТ-154-00061 | Пв | 26.10.2027 | АЦСТ-154 | да | открыть
ООО «ПРОТОС» | Св-08Г2С | Сварочная проволока сплошного сечения Св-08Г2С все слои шва. Допускается применение других аттестованных сварочных материалов в соответствии с требованиями ПТД. | 1 (М01) | группа 3 (М03) | МП | СК | от 8,0 до 12,0 включительно / свыше 12,0 до 30,0 включительно / от 6,0 до 12,0 включительно / свыше 12,0 до 50,0 включительно / свыше 12,0 до 40,0 включительно | плоские детали | без подогрева | без термообработки | Н1 / Н1; Н2 | И-004 20.06.2023 | Инструкция по механизированной сварке в среде защитных газов и автоматической сварке под флюсом стальных строительных конструкций | АЦСТ-154-00062 | Пв | 26.10.2027 | АЦСТ-154 | да | открыть
ООО «ПСК «Тюменьстроймонтаж» |  |  | 2+1(М03+М01), 2(М03) | группа 3 (М03) | РД | НГДО | [7 empty] | АЦСТ-112-00623 | Пв | 17.10.2026 | АЦСТ-112 | не загружена | открыть
ООО «ПСК «Тюменьстроймонтаж» |  |  | 1(М01), 2(М03), 2+1(М03+М01) | группа 3 (М03) | РД | НГДО | [7 empty] | АЦСТ-112-01043 | Пв | 20.08.2029 | АЦСТ-112 | не загружена | открыть
ООО «ПУРПЕСТРОЙКОНТРОЛЬ» |  |  | 1(М01), 2(М03) | группа 3 (М03) | РД | НГДО | [7 empty] | АЦСТ-11-09550 | Пв | 04.10.2028 | АЦСТ-11 | не загружена | открыть
ООО «ПУРПЕСТРОЙКОНТРОЛЬ» |  |  | 1(М01), 2(М03) | группа 3 (М03) | РД | НГДО | [7 empty] | АЦСТ-11-09560 | Пв | 04.10.2028 | АЦСТ-11 | не загружена | открыть
ООО «Приокский механический завод» | Св-10НМА, UF-02 | сварочная проволока Св-10НМА и их аттестованные аналоги, указанные в ПТД, сварочный флюс UF-02 и их аттестованные аналоги, указанные в ПТД | 1 (М01) | группа 3 (М03) | АФ | ОХНВП | от 5,0 до 12,0 включительно / свыше 12,0 до 30,0 включительно / от 14,0 до 30,0 включительно | плоские детали / свыше 500,0 до 4000,0 включительно | без подогрева | без термообработки | Н1 | ТПС-1100 03.02.2024 | «Технология автоматической сварки под флюсом оборудования химических, нефтехимических, нефтеперерабатывающих производств, работающего под давлением до 16МПа.» | АЦСТ-111-01306 | Пв | 17.12.2028 | АЦСТ-111 | да | открыть
ООО «Производственный комплекс «КНГ» |  | Э50А | 2 (М03) | группа 3 (М03) | РД | НГДО, ОХНВП | от 5,0 до 12,0 вкл. / свыше 12,0 до 24,0 вкл. / от 5,0 до 12,0 вкл. + от 5,0 до 20,0 вкл. |  | с подогревом | с термообработкой | Н1; В1 / Н2; В1 | АЛЬБОМ технологических карт сварки: РАД-1-НГДО(4,9,12) ОХНВП(1), РД-1-НГДО(4,9,12) ОХНВП(1). 07.11.2022 | Ручная дуговая сварка покрытыми электродами | АЦСТ-76-01998 | Пв | 13.01.2027 | АЦСТ-76 | да | открыть
ООО «Производственный комплекс «КНГ» |  |  | 3(М03) | группа 3 (М03) | РАД | НГДО | [7 empty] | АЦСТ-76-02101 | Пв | 11.10.2027 | АЦСТ-76 | не загружена | открыть
ООО «Производственный комплекс «КНГ» |  |  | 1(М01), 2(М03) | группа 3 (М03) | ААДН | НГДО, ОХНВП | [7 empty] | АЦСТ-76-02466 | Пв | 05.03.2030 | АЦСТ-76 | не загружена | открыть
ООО «Производственный комплекс «КНГ» |  |  | 1(М01), 2(М03) | группа 3 (М03) | РАД+АПГ | НГДО, ОХНВП | [7 empty] | АЦСТ-76-02467 | Пв | 05.03.2030 | АЦСТ-76 | не загружена | открыть
ООО «ПромТехИнжиниринг» |  |  | 1(М01), 2(М03), 1(М01)+2(М03) | группа 3 (М03) | РД | НГДО | [7 empty] | АЦСТ-99-02731 | Пв | 25.10.2026 | АЦСТ-99 | не загружена | открыть
ООО «Промавтоматика-Саров» |  |  | 1(М01), 3(М03) | группа 3 (М03) | ААДН | НГДО | [7 empty] | АЦСТ-111-01271 | Пв | 17.09.2028 | АЦСТ-111 | не загружена | открыть
ООО «Промстройинжиниринг» |  |  | 1(М01), 2(М03), 1(М01)+2(М03) | группа 3 (М03) | РД | НГДО | [7 empty] | АЦСТ-11-09680 | Пв | 28.11.2028 | АЦСТ-11 | не загружена | открыть
ООО «Промтехнологии» |  |  | 1 - класс прочности до К54 включительно, 2 - класс прочности свыше К54 до К60 включительно | марка σт≥420 | РД | НГДО | [7 empty] | АЦСТ-87-02600 | Пв | 01.08.2027 | АЦСТ-87 | не загружена | открыть
ООО «Промтехнологии» |  |  | 1 - класс прочности до К54 включительно, 2 - класс прочности свыше К54 до К60 включительно | марка σт≥420 | РД | НГДО | [7 empty] | АЦСТ-87-02612 | Пв | 11.08.2027 | АЦСТ-87 | не загружена | открыть
ООО «ПрофГазСтрой» |  |  | 1(М01), 2(М03) | группа 3 (М03) | РАД | НГДО | [7 empty] | АЦСТ-102-03254 | Пв | 16.10.2027 | АЦСТ-102 | не загружена | открыть
ООО «Профессиональные технологии» |  |  | 1(М01), 2(М03) | группа 3 (М03) | РД | НГДО | [7 empty] | АЦСТ-94-02284 | Пв | 03.06.2030 | АЦСТ-94 | не загружена | открыть
ООО «Профессиональные технологии» |  |  | 1(М01), 2(М03) | группа 3 (М03) | РД | НГДО | [7 empty] | АЦСТ-94-02285 | Пв | 03.06.2030 | АЦСТ-94 | не загружена | открыть
ООО «Профессиональные технологии» |  |  | 1(М01), 2(М03) | группа 3 (М03) | РД | НГДО | [7 empty] | АЦСТ-94-02286 | Пв | 03.06.2030 | АЦСТ-94 | не загружена | открыть
ООО «Профессиональные технологии» |  |  | 1(М01), 2(М03) | группа 3 (М03) | РД | НГДО | [7 empty] | АЦСТ-94-02294 | Пв | 07.07.2030 | АЦСТ-94 | не загружена | открыть
ООО «Р-СТРОЙ» |  |  | 2(М03), 1(М01)классапрочностидоК54включительно+2(М03) | группа 3 (М03) | РД | НГДО | [7 empty] | АЦСТ-102-03406 | Пв | 10.09.2028 | АЦСТ-102 | не загружена | открыть
ООО «Р-СТРОЙ» |  |  | 2(М03), 1(М01)классапрочностидоК54включительно+2(М03) | группа 3 (М03) | РД | НГДО | [7 empty] | АЦСТ-102-03407 | Пв | 10.09.2028 | АЦСТ-102 | не загружена | открыть
ООО «Р-СТРОЙ» |  |  | 2(М03), 1(М01)классапрочностидоК54включительно+2(М03) | группа 3 (М03) | РД | НГДО | [7 empty] | АЦСТ-102-03408 | Пв | 10.09.2028 | АЦСТ-102 | не загружена | открыть
ООО «Р-СТРОЙ» |  |  | 1(М01), 2(М03), 2(М03)+1(М01) | группа 3 (М03) | РАД+РД | НГДО | [7 empty] | АЦСТ-102-03485 | Пв | 18.12.2028 | АЦСТ-102 | не загружена | открыть
ООО «Р-СТРОЙ» |  |  | 1(М01), 2(М03), 2(М03)+1(М01) | группа 3 (М03) | РАД+РД | НГДО | [7 empty] | АЦСТ-102-03486 | Пв | 18.12.2028 | АЦСТ-102 | не загружена | открыть
ООО «Р-СТРОЙ» | Weld T 80S-Ni1 | Проволока сплошного сечения (пруток) марки Weld T 80S-Ni1 и другие аналоги согласно ПТД, защитный газ: 100% аргон высшего сорта по ГОСТ 10157, неплавящийся вольфрамовый электрод | 1 (М01) / 2 (М03) | группа 3 (М03) | РАД | ОХНВП | свыше 3,0 до 12,0 включительно | свыше 500,0, до 1720,0 | без подогрева | без термообработки | Н1; Г; В1; Н45 | Р-С/24/РАД-ОХНВП 15.10.2024 | Ручная аргонодуговая сварка неплавящимся электродом стыковых соединений технологических трубопроводов | АЦСТ-102-03487 | Пв | 18.12.2028 | АЦСТ-102 | да | открыть
ООО «Р-СТРОЙ» | Weld T 80S-Ni1 | Проволока сплошного сечения (пруток) марки Weld T 80S-Ni1 и другие аналоги согласно ПТД, защитный газ: 100% аргон высшего сорта по ГОСТ 10157, неплавящийся вольфрамовый электрод | 1 (М01) / 2 (М03) | группа 3 (М03) | РАД | СК | свыше 3,0 до 12,0 включительно | свыше 500,0, до 1720,0 | без подогрева | без термообработки | Н1; Г; В1; Н45 | Р-С/24/РАД-СК-3 15.10.2024 | Ручная аргонодуговая сварка неплавящимся электродом захлестных стыковых соединений металлических трубопроводов | АЦСТ-102-03488 | Пв | 18.12.2028 | АЦСТ-102 | да | открыть
ООО «Р-СТРОЙ» |  |  | 1(М01), 2(М03), 1(М01)классапрочностидоК54включительно+2(М03) | группа 3 (М03) | РАД+РД | НГДО | [7 empty] | АЦСТ-102-03489 | Пв | 18.12.2028 | АЦСТ-102 | не загружена | открыть
ООО «Р-СТРОЙ» |  |  | 1(М01), 2(М03), 1(М01)классапрочностидоК54включительно+2(М03) | группа 3 (М03) | РАД+РД | НГДО | [7 empty] | АЦСТ-102-03490 | Пв | 18.12.2028 | АЦСТ-102 | не загружена | открыть
ООО «Р-СТРОЙ» |  |  | 1(М01), 2(М03), 1(М01)классапрочностидоК54включительно+2(М03) | группа 3 (М03) | РАД+РД | НГДО | [7 empty] | АЦСТ-102-03491 | Пв | 18.12.2028 | АЦСТ-102 | не загружена | открыть
ООО «Р-СТРОЙ» |  |  | 1(М01), 2(М03), 1(М01)классапрочностидоК54включительно+2(М03) | группа 3 (М03) | РАД+РД | НГДО | [7 empty] | АЦСТ-102-03492 | Пв | 18.12.2028 | АЦСТ-102 | не загружена | открыть
ООО «Р.О.С.СТРОЙ» |  |  | 1(М01), 2(М03) | группа 3 (М03) | РД | НГДО | [7 empty] | АЦСТ-161-00149 | Пв | 28.11.2026 | АЦСТ-161 | не загружена | открыть
ООО «Р.О.С.СТРОЙ» |  |  | 1(М01), 2(М03) | группа 3 (М03) | РАД | НГДО | [7 empty] | АЦСТ-161-00150 | Пв | 28.11.2026 | АЦСТ-161 | не загружена | открыть
ООО «Р.О.С.СТРОЙ» |  |  | 2(М03), 1(М01), 1(М01)+2(М03) | группа 3 (М03) | РД | НГДО | [7 empty] | АЦСТ-161-00155 | Пв | 01.12.2026 | АЦСТ-161 | не загружена | открыть
ООО «Р.О.С.СТРОЙ» |  |  | 2(М03), 1(М01), 1(М01)+2(М03) | группа 3 (М03) | РД | НГДО | [7 empty] | АЦСТ-161-00156 | Пв | 01.12.2026 | АЦСТ-161 | не загружена | открыть
ООО «Р.О.С.СТРОЙ» |  |  | 2(М03), 1(М01)+2(М03), 1(М01) | группа 3 (М03) | РД | НГДО | [7 empty] | АЦСТ-161-00157 | Пв | 01.12.2026 | АЦСТ-161 | не загружена | открыть
ООО «Р.О.С.СТРОЙ» |  |  | 1(М01), 2(М03) | группа 3 (М03) | РД | НГДО | [7 empty] | АЦСТ-161-00160 | Пв | 27.07.2027 | АЦСТ-161 | не загружена | открыть
ООО «Р.О.С.СТРОЙ» |  |  | 2(М03), 1(М01)+2(М03), 1(М01) | группа 3 (М03) | РД | НГДО | [7 empty] | АЦСТ-161-00163 | Пв | 01.12.2026 | АЦСТ-161 | не загружена | открыть
ООО «Р.О.С.СТРОЙ» |  |  | 2(М03), 1(М01) | группа 3 (М03) | РД+МПС | НГДО | [7 empty] | АЦСТ-161-00165 | Пв | 01.12.2026 | АЦСТ-161 | не загружена | открыть
ООО «Р.О.С.СТРОЙ» |  |  | 2(М03), 1(М01), 1(М01)+2(М03) | группа 3 (М03) | МП+МПС | НГДО | [7 empty] | АЦСТ-161-00166 | Пв | 02.12.2026 | АЦСТ-161 | не загружена | открыть
ООО «Р.О.С.СТРОЙ» |  |  | 1(М01), 2(М03) | группа 3 (М03) | РД | НГДО | [7 empty] | АЦСТ-161-00167 | Пв | 02.12.2026 | АЦСТ-161 | не загружена | открыть
ООО «Р.О.С.СТРОЙ» |  |  | 2(М03), 1(М01), 1(М01)+2(М03) | группа 3 (М03) | МП+МПС | НГДО | [7 empty] | АЦСТ-161-00169 | Пв | 02.12.2026 | АЦСТ-161 | не загружена | открыть
ООО «Р.О.С.СТРОЙ» |  |  | 1(М01), 2(М03), 1(М01)+2(М03) | группа 3 (М03) | РД | НГДО | [7 empty] | АЦСТ-161-00170 | Пв | 25.07.2027 | АЦСТ-161 | не загружена | открыть
ООО «Р.О.С.СТРОЙ» |  |  | 1(М01), 2(М03) | группа 3 (М03) | РД | НГДО | [7 empty] | АЦСТ-161-00172 | Пв | 25.07.2027 | АЦСТ-161 | не загружена | открыть
ООО «РЕВЮР» |  |  | 1(М01), 2(М03) | группа 3 (М03) | РД | НГДО | [7 empty] | АЦСТ-11-08314 | Пв | 03.03.2027 | АЦСТ-11 | не загружена | открыть
ООО «РОСС-Эксперт» |  |  | 2(М03), 1(М01), 1(М01)+2(М03) | группа 3 (М03) | РД | НГДО | [7 empty] | АЦСТ-11-08104 | Пв | 02.12.2026 | АЦСТ-11 | не загружена | открыть
ООО «РОСС-Эксперт» |  |  | 2(М03), 1(М01), 1(М01)+2(М03) | группа 3 (М03) | РД | НГДО | [7 empty] | АЦСТ-11-08105 | Пв | 02.12.2026 | АЦСТ-11 | не загружена | открыть
ООО «РОСС-Эксперт» |  |  | 2(М03), 1(М01), 1(М01)+2(М03) | группа 3 (М03) | РД | НГДО | [7 empty] | АЦСТ-11-08106 | Пв | 02.12.2026 | АЦСТ-11 | не загружена | открыть
ООО «РОСС-Эксперт» |  |  | 2(М03), 1(М01)+2(М03), 1(М01) | группа 3 (М03) | РД | НГДО | [7 empty] | АЦСТ-11-08107 | Пв | 02.12.2026 | АЦСТ-11 | не загружена | открыть
ООО «РОСС-Эксперт» |  |  | 2(М03), 1(М01), 1(М01)+2(М03) | группа 3 (М03) | РД | НГДО | [7 empty] | АЦСТ-11-08108 | Пв | 02.12.2026 | АЦСТ-11 | не загружена | открыть
ООО «РОСС-Эксперт» |  |  | 2(М03), 1(М01), 1(М01)+2(М03) | группа 3 (М03) | РД | НГДО | [7 empty] | АЦСТ-11-08109 | Пв | 02.12.2026 | АЦСТ-11 | не загружена | открыть
ООО «РОСС-Эксперт» |  |  | 1(М01), 2(М03) | группа 3 (М03) | РАД | НГДО | [7 empty] | АЦСТ-11-08114 | Пв | 02.12.2026 | АЦСТ-11 | не загружена | открыть
ООО «РОСС-Эксперт» |  |  | 2(М03), 1(М01) | группа 3 (М03) | РД | НГДО | [7 empty] | АЦСТ-11-08127 | Пв | 06.12.2026 | АЦСТ-11 | не загружена | открыть
ООО «РОСС-Эксперт» |  |  | 2(М03), 1(М01) | группа 3 (М03) | РД | НГДО | [7 empty] | АЦСТ-11-08128 | Пв | 06.12.2026 | АЦСТ-11 | не загружена | открыть
ООО «РОСС-Эксперт» |  |  | 2(М03), 1(М01), 1(М01)+2(М03) | группа 3 (М03) | РД+МПС | НГДО | [7 empty] | АЦСТ-11-08616 | Пв | 06.07.2027 | АЦСТ-11 | не загружена | открыть
ООО «РОСС-Эксперт» |  |  | 2(М03), 1(М01)+2(М03), 1(М01) | группа 3 (М03) | МП+МПС | НГДО | [7 empty] | АЦСТ-11-08617 | Пв | 06.07.2027 | АЦСТ-11 | не загружена | открыть
ООО «РОСС-Эксперт» |  |  | 2(М03), 1(М01), 1(М01)+2(М03) | группа 3 (М03) | РД+МПС | НГДО | [7 empty] | АЦСТ-11-08621 | Пв | 06.07.2027 | АЦСТ-11 | не загружена | открыть
ООО «РОСС-Эксперт» |  |  | 2(М03), 1(М01), 1(М01)+2(М03) | группа 3 (М03) | МП+МПС | НГДО | [7 empty] | АЦСТ-11-08622 | Пв | 06.07.2027 | АЦСТ-11 | не загружена | открыть
ООО «РОССбилдинг» |  |  | 1(М01), 2(М03) | группа 3 (М03) | РД | НГДО | [7 empty] | АЦСТ-11-08067 | Пв | 28.11.2026 | АЦСТ-11 | не загружена | открыть
ООО «РОССбилдинг» |  |  | 1(М01), 2(М03) | группа 3 (М03) | РАД | НГДО | [7 empty] | АЦСТ-11-08068 | Пв | 28.11.2026 | АЦСТ-11 | не загружена | открыть
ООО «РОССбилдинг» |  |  | 2(М03), 1(М01), 1(М01)+2(М03) | группа 3 (М03) | РД | НГДО | [7 empty] | АЦСТ-11-08080 | Пв | 01.12.2026 | АЦСТ-11 | не загружена | открыть
ООО «РОССбилдинг» |  |  | 2(М03), 1(М01), 1(М01)+2(М03) | группа 3 (М03) | РД | НГДО | [7 empty] | АЦСТ-11-08081 | Пв | 01.12.2026 | АЦСТ-11 | не загружена | открыть
ООО «РОССбилдинг» |  |  | 2(М03), 1(М01)+2(М03), 1(М01) | группа 3 (М03) | РД | НГДО | [7 empty] | АЦСТ-11-08082 | Пв | 01.12.2026 | АЦСТ-11 | не загружена | открыть
ООО «РОССбилдинг» |  |  | 2(М03), 1(М01)+2(М03), 1(М01) | группа 3 (М03) | РД | НГДО | [7 empty] | АЦСТ-11-08083 | Пв | 01.12.2026 | АЦСТ-11 | не загружена | открыть
ООО «РОССбилдинг» |  |  | 2(М03), 1(М01) | группа 3 (М03) | РД+МПС | НГДО | [7 empty] | АЦСТ-11-08085 | Пв | 01.12.2026 | АЦСТ-11 | не загружена | открыть
ООО «РОССбилдинг» |  |  | 2(М03), 1(М01), 1(М01)+2(М03) | группа 3 (М03) | МП+МПС | НГДО | [7 empty] | АЦСТ-11-08090 | Пв | 02.12.2026 | АЦСТ-11 | не загружена | открыть
ООО «РОССбилдинг» |  |  | 1(М01), 2(М03) | группа 3 (М03) | РД | НГДО | [7 empty] | АЦСТ-11-08099 | Пв | 02.12.2026 | АЦСТ-11 | не загружена | открыть
ООО «РОССбилдинг» |  |  | 2(М03), 1(М01), 1(М01)+2(М03) | группа 3 (М03) | МП+МПС | НГДО | [7 empty] | АЦСТ-11-08113 | Пв | 02.12.2026 | АЦСТ-11 | не загружена | открыть
ООО «РОССбилдинг» |  |  | 1(М01), 2(М03), 1(М01)+2(М03) | группа 3 (М03) | РД | НГДО | [7 empty] | АЦСТ-11-08665 | Пв | 25.07.2027 | АЦСТ-11 | не загружена | открыть
ООО «РОССбилдинг» |  |  | 1(М01), 2(М03) | группа 3 (М03) | РД | НГДО | [7 empty] | АЦСТ-11-08666 | Пв | 25.07.2027 | АЦСТ-11 | не загружена | открыть
ООО «РОССбилдинг» |  |  | 1(М01), 2(М03) | группа 3 (М03) | РД | НГДО | [7 empty] | АЦСТ-11-08678 | Пв | 27.07.2027 | АЦСТ-11 | не загружена | открыть
ООО «РУСКОМТРАНС» | Св-08Г2С, JQ.MG80-G | проволока сплошного сечения Св-08Г2С, JQ.MG80-G и их аттестованные аналоги, указанные в ПТД; защитный газ - сварочная смесь 80 % Ar + 20 % СО2 | 3 (М03) | группа 3 (М03) | МП | ПТО | от 1,5 до 3,0 включительно / свыше 3,0 до 4,0 включительно / свыше 3,0 до 12,0 включительно / свыше 12,0 до 40,0 включительно | плоские детали | с подогревом | без термообработки | Н1, В1, Г, П1 | РКТ-ПТД-МП-3/ПТО(1,3,8,14) 25.12.2025 | «Технология механизированной сварки плавящимся электродом в среде активных газов и смесях подъемно-транспортного оборудования» | АЦСТ-111-01539 | Пв | 16.03.2030 | АЦСТ-111 | да | открыть
ООО «Регионстрой» |  |  | 2(М03) | группа 3 (М03) | РД | НГДО | [7 empty] | АЦСТ-102-04086 | Пв | 11.09.2030 | АЦСТ-102 | не загружена | открыть
ООО «Ренконс Хэви Индастрис» | Filarc PZ6114, Filarc PZ6138, DW-100, DW-A55L, SC-71MJ | Порошковые проволоки марки Filarc PZ6114, Filarc PZ6138, DW-100, DW-A55L, SC-71MJ. Допускается применение других аттестованных сварочных материалов в соответствии с требованиями ПТД. | 2 (М03) | группа 3 (М03) | МПГ | ОХНВП, СК | свыше 3,0 до 12,0 включительно / свыше 3,0 до 12,0 включительно + свыше 3,0 до 40,0 включительно* / свыше 3,0 до 12,0 включительно + свыше 3,0 до 40,0 включительно | плоские детали | без подогрева / с подогревом | без термообработки | Н1; Г; П1; В1 / Н1; Н2; П2; В1 | ТИ-РХИ-МПГ 26.09.2023 | Технология механизированной сварки (наплавки) порошковой проволокой в среде активных газов и смесях всех слоёв шва при изготовлении, монтаже, ремонте, реконструкции опасных производственных объектов | АЦСТ-11-09309 | Пв | 13.05.2028 | АЦСТ-11 | да | открыть
ООО «Россошанское монтажное управление» |  |  | 3+1(М03+М01) | группа 3 (М03) | РАД | ОХНВП | [7 empty] | АЦСТ-76-02118 | Пв | 12.01.2028 | АЦСТ-76 | не загружена | открыть
ООО «САМПЛЕКС» |  |  | 1(М01), 2(М03), 2(М03)+1(М01) | группа 3 (М03) | МП | НГДО | [7 empty] | АЦСТ-112-00909 | Пв | 29.07.2028 | АЦСТ-112 | не загружена | открыть
ООО «СБМ» |  |  | 2(М03) | группа 3 (М03) | РД+МПС | НГДО | [7 empty] | АЦСТ-102-04071 | Пв | 20.08.2030 | АЦСТ-102 | не загружена | открыть
ООО «СБМ» |  |  | 2(М03) | группа 3 (М03) | МП+МПС | НГДО | [7 empty] | АЦСТ-102-04072 | Пв | 20.08.2030 | АЦСТ-102 | не загружена | открыть
ООО «СБМ» |  |  | 2(М03) | группа 3 (М03) | РД | НГДО | [7 empty] | АЦСТ-102-04073 | Пв | 20.08.2030 | АЦСТ-102 | не загружена | открыть
ООО «СБМ» |  |  | 2(М03) | группа 3 (М03) | РД | НГДО | [7 empty] | АЦСТ-102-04092 | Пв | 18.09.2030 | АЦСТ-102 | не загружена | открыть
ООО «СВАРГА» |  |  | 2(М03), 1(М01) | группа 3 (М03) | РД | НГДО | [7 empty] | АЦСТ-11-08846 | Пв | 19.10.2027 | АЦСТ-11 | не загружена | открыть
ООО «СВАРГА» |  |  | 2(М03), 1(М01) | группа 3 (М03) | РД | НГДО | [7 empty] | АЦСТ-11-08847 | Пв | 19.10.2027 | АЦСТ-11 | не загружена | открыть
ООО «СВАРГА» |  |  | 2(М03), 1(М01) | группа 3 (М03) | РД | НГДО | [7 empty] | АЦСТ-11-08848 | Пв | 19.10.2027 | АЦСТ-11 | не загружена | открыть
ООО «СВАРГА» |  |  | 1(М01)2(М03) | группа 3 (М03) | РД | НГДО | [7 empty] | АЦСТ-11-08850 | Пв | 20.10.2027 | АЦСТ-11 | не загружена | открыть
ООО «СВАРГА» |  |  | 2(М03), 1(М01) | группа 3 (М03) | РД | НГДО | [7 empty] | АЦСТ-11-09176 | Пв | 22.02.2028 | АЦСТ-11 | не загружена | открыть
ООО «СВАРГА» | OK 53.70, LB-52U, Nittetsu L-60LT, OK 74.70 | электроды типа Э50А марок OK 53.70, LB-52U - все слои шва. Допускается применение других аттестованных сварочных материалов в соответствии с требованиями ПТД. / электроды типа Э50А марок OK 53.70, LB-52U - корневой слой шва; электроды типа Э60 марок Nittetsu L-60LT, ОК 74.70 - заполняющие и облицовочный слои шва. Допускается применение других аттестованных сварочных материалов в соответствии с требованиями ПТД. | 1 (М01) / 2 (М03) | группа 3 (М03) | РД | СК | свыше 12,0 до 30,0 включительно | свыше 500,0 до 1720,0 включительно | с подогревом | без термообработки | В1 | ТИ-СВАРГА-РД-СК1 03.10.2023 | Технология ручной дуговой сварки покрытыми электродами металлических конструкций | АЦСТ-11-09252 | Пв | 22.03.2028 | АЦСТ-11 | да | открыть
ООО «СВАРГА» |  |  | 1(М01), 2(М03), 2+1(М03+М01) | группа 3 (М03) | РД | НГДО | [7 empty] | АЦСТ-161-00015 | Пв | 28.01.2029 | АЦСТ-161 | не загружена | открыть
ООО «СЕВЕР ДИЗЕЛЬ» |  |  | 2(М03), 1(М01) | группа 3 (М03) | РД | НГДО | [7 empty] | АЦСТ-11-09519 | Пв | 06.09.2028 | АЦСТ-11 | не загружена | открыть
ООО «СЕВЕР ДИЗЕЛЬ» |  |  | 2(М03), 1(М01) | группа 3 (М03) | РД | НГДО | [7 empty] | АЦСТ-11-09540 | Пв | 02.10.2028 | АЦСТ-11 | не загружена | открыть
ООО «СЕВЕР ДИЗЕЛЬ» |  |  | 2(М03), 1(М01) | группа 3 (М03) | РД | НГДО | [7 empty] | АЦСТ-11-09541 | Пв | 02.10.2028 | АЦСТ-11 | не загружена | открыть
ООО «СЕВЕР ДИЗЕЛЬ» |  |  | 2(М03), 1(М01) | группа 3 (М03) | РД | НГДО | [7 empty] | АЦСТ-11-09542 | Пв | 02.10.2028 | АЦСТ-11 | не загружена | открыть
ООО «СЕВЕР ДИЗЕЛЬ» |  |  | 2(М03), 1(М01) | группа 3 (М03) | РД | НГДО | [7 empty] | АЦСТ-11-09543 | Пв | 02.10.2028 | АЦСТ-11 | не загружена | открыть
ООО «СИБСПЕЦТРАНС» |  |  | 2(М03), 1(М01), 1(М01)+2(М03) | группа 3 (М03) | РД | НГДО | [7 empty] | АЦСТ-161-00606 | Пв | 14.01.2030 | АЦСТ-161 | не загружена | открыть
ООО «СК «Вектор» |  |  | 1(М01), 2(М03)+1(М01) | группа 3 (М03) | РД | НГДО | [7 empty] | АЦСТ-112-01065 | Пв | 27.11.2029 | АЦСТ-112 | не загружена | открыть
ООО «СК «Вектор» |  |  | 1(М01), 2(М03)+1(М01) | группа 3 (М03) | РД | НГДО | [7 empty] | АЦСТ-112-01066 | Пв | 27.11.2029 | АЦСТ-112 | не загружена | открыть
ООО «СК «Вектор» |  |  | 1(М01), 2(М03)+1(М01) | группа 3 (М03) | РД | НГДО | [7 empty] | АЦСТ-112-01067 | Пв | 28.11.2029 | АЦСТ-112 | не загружена | открыть
ООО «СК «Вектор» |  |  | 1(М01), 2(М03)+1(М01) | группа 3 (М03) | РД | НГДО | [7 empty] | АЦСТ-112-01069 | Пв | 01.12.2029 | АЦСТ-112 | не загружена | открыть
ООО «СК «Вектор» |  |  | 1(М01), 2(М03) | группа 3 (М03) | РД | НГДО | [7 empty] | АЦСТ-112-01071 | Пв | 01.12.2029 | АЦСТ-112 | не загружена | открыть
ООО «СК «Вектор» |  |  | 1(М01), 2(М03) | группа 3 (М03) | РД | НГДО | [7 empty] | АЦСТ-112-01076 | Пв | 05.12.2029 | АЦСТ-112 | не загружена | открыть
ООО «СК «Вектор» |  |  | 1(М01), 2(М03) | группа 3 (М03) | РД | НГДО | [7 empty] | АЦСТ-112-01077 | Пв | 05.12.2029 | АЦСТ-112 | не загружена | открыть
ООО «СК «Вектор» |  |  | 1(М01), 2(М03) | группа 3 (М03) | РД | НГДО | [7 empty] | АЦСТ-112-01078 | Пв | 05.12.2029 | АЦСТ-112 | не загружена | открыть
ООО «СК-Строй» |  |  | 1(М01), 2(М03), 1(М01)+2(М03) | группа 3 (М03) | РД | НГДО | [7 empty] | АЦСТ-150-00064 | Пв | 23.12.2028 | АЦСТ-150 | не загружена | открыть
ООО «СК-Строй» |  |  | 1(М01), 1(М01)+2(М03) | группа 3 (М03) | РД | НГДО | [7 empty] | АЦСТ-150-00065 | Пв | 23.12.2028 | АЦСТ-150 | не загружена | открыть
ООО «СК-Строй» |  |  | 1(М01), 2(М03), 1(М01)+2(М03) | группа 3 (М03) | РД | НГДО | [7 empty] | АЦСТ-150-00068 | Пв | 23.12.2028 | АЦСТ-150 | не загружена | открыть
ООО «СМК Орск» |  |  | 1(М01), 2(М03) | группа 3 (М03) | АФ | КСМ | [7 empty] | АЦСТ-99-03614 | Пв | 29.05.2027 | АЦСТ-99 | не загружена | открыть
ООО «СМК Орск» |  |  | 1(М01), 2(М03) | группа 3 (М03) | МП | КСМ | [7 empty] | АЦСТ-99-03615 | Пв | 29.05.2027 | АЦСТ-99 | не загружена | открыть
ООО «СМК №7» |  |  | 1(М01), 2(М03), 2+1(М03+М01) | группа 3 (М03) | РД | НГДО | [7 empty] | АЦСТ-11-09509 | Пв | 29.08.2028 | АЦСТ-11 | не загружена | открыть
ООО «СМК №7» |  |  | 1(М01), 2(М03), 2+1(М03+М01) | группа 3 (М03) | РД | НГДО | [7 empty] | АЦСТ-11-09511 | Пв | 30.08.2028 | АЦСТ-11 | не загружена | открыть
ООО «СМК №7» |  |  | 1(М01), 2(М03), 2+1(М03+М01) | группа 3 (М03) | РД | НГДО | [7 empty] | АЦСТ-11-09512 | Пв | 30.08.2028 | АЦСТ-11 | не загружена | открыть
ООО «СМК №7» |  |  | 1(М01), 2(М03) | группа 3 (М03) | РД | НГДО | [7 empty] | АЦСТ-11-09525 | Пв | 13.09.2028 | АЦСТ-11 | не загружена | открыть
ООО «СМУ №7» |  |  | 1(М01), 2(М03), 2+1(М03+М01) | группа 3 (М03) | МП+МПС | НГДО | [7 empty] | АЦСТ-112-00904 | Пв | 23.07.2028 | АЦСТ-112 | не загружена | открыть
ООО «СП ВИС-МОС» |  |  | 1(М01)2(М03), 1(М01)1(М01) | группа 3 (М03) | РД | НГДО | [7 empty] | АЦСТ-11-09130 | Пв | 29.01.2028 | АЦСТ-11 | не загружена | открыть
ООО «СП ВИС-МОС» |  |  | 1(М01), 2(М03), 2(М03)1(М01), 1(М01)2(М03) | группа 3 (М03) | РД | НГДО | [7 empty] | АЦСТ-11-09131 | Пв | 29.01.2028 | АЦСТ-11 | не загружена | открыть
ООО «СП ВИС-МОС» |  |  | 1(М01), 2(М03), 1(М01)+2(М03) | группа 3 (М03) | РД | НГДО | [7 empty] | АЦСТ-11-09134 | Пв | 29.01.2028 | АЦСТ-11 | не загружена | открыть
ООО «СП ВИС-МОС» |  |  | 1(М01), 2(М03) | группа 3 (М03) | РД | НГДО | [7 empty] | АЦСТ-11-09135 | Пв | 29.01.2028 | АЦСТ-11 | не загружена | открыть
ООО «СП ВИС-МОС» |  |  | 1(М01)+2(М03), 2(М03), 1(М01) | группа 3 (М03) | РД | НГДО | [7 empty] | АЦСТ-11-09136 | Пв | 29.01.2028 | АЦСТ-11 | не загружена | открыть
ООО «СП ВИС-МОС» |  |  | 1(М01)1(М01), 1(М01)2(М03) | группа 3 (М03) | РД | НГДО | [7 empty] | АЦСТ-11-09137 | Пв | 29.01.2028 | АЦСТ-11 | не загружена | открыть
ООО «СП ВИС-МОС» |  |  | 2(М03), 2(М03)+1(М01), 1(М01) | группа 3 (М03) | МП+МПС | НГДО | [7 empty] | АЦСТ-11-09749 | Пв | 20.12.2028 | АЦСТ-11 | не загружена | открыть
ООО «СП ВИС-МОС» |  |  | 1(М01), 1(М01)+2(М03), 2(М03) | группа 3 (М03) | РД | НГДО | [7 empty] | АЦСТ-11-09752 | Пв | 20.12.2028 | АЦСТ-11 | не загружена | открыть
ООО «СП ВИС-МОС» | OK 53.70, LB-52U, OK 74.70 | Электроды марок УОНИИ 13/55, OK 53.70, LB-52U для сварки корня шва, электроды марки ОК74.70 заполняющие и облицовочный слои шва. Допускается применение других аттестованных сварочных материалов в соответствии с требованиями ПТД. | 2 (М03) | группа 3 (М03) | РД | СК | свыше 12,0 до 30,0 | свыше 500,0 до 1720,0 включительно | с подогревом | без термообработки | Н1; Г; В1; Н45 | ВМ-РД-СК 01.10.2024 | Технология ручной дуговой сварки покрытыми электродами металлических трубопроводов при строительстве, монтаже и реконструкции | АЦСТ-11-09753 | Пв | 20.12.2028 | АЦСТ-11 | да | открыть
ООО «СП ВИС-МОС» | JC-30 | Корневой слой шва (МП): проволока ОК ПРО 51С. ¦ Заполняющие и облицовочные слои шва (МПС) самозащитная порошковая проволока JC-30. ¦ Допускается применение других аттестованных сварочных материалов в соответствии с требованиями ПТД. | 2 (М03) | группа 3 (М03) | МП+МПС | СК | свыше 12,0 до 28,0 | свыше 500,0 до 1720,0 включительно | с подогревом | без термообработки | В2 | ВМ-МП+МПС-СК 01.10.2024 | Технология комбинированной сварки: механизированная сварка проволокой сплошного сечения в среде углекислого газа методом STT(МП) корневого слоя шва + механизированная сварка самозащитной порошковой проволокой заполняющих и облицовочных слоев стыковых соединений труб при строительстве, монтаже и реконструкции | АЦСТ-11-09754 | Пв | 20.12.2028 | АЦСТ-11 | да | открыть
ООО «СП ТТС» |  |  | 1(М01), 2(М03) | группа 3 (М03) | МПГ | КСМ | [7 empty] | АЦСТ-99-03537 | Пв | 10.07.2029 | АЦСТ-99 | не загружена | открыть
ООО «СП-СЕВЕР» |  |  | 1(М01), 2(М03), 1(М01)+2(М03) | группа 3 (М03) | РД | НГДО | [7 empty] | АЦСТ-161-00735 | Пв | 14.04.2030 | АЦСТ-161 | не загружена | открыть
ООО «СП-СЕВЕР» |  |  | 1(М01), 2(М03), 2+1(М03+М01) | группа 3 (М03) | РД | НГДО | [7 empty] | АЦСТ-161-00736 | Пв | 14.04.2030 | АЦСТ-161 | не загружена | открыть
ООО «СП-СЕВЕР» |  |  | 1(М01), 2(М03), 2+1(М03+М01) | группа 3 (М03) | РД | НГДО | [7 empty] | АЦСТ-161-00738 | Пв | 14.04.2030 | АЦСТ-161 | не загружена | открыть
ООО «СП-СЕВЕР» |  |  | 1(М01), 2(М03), 2+1(М03+М01) | группа 3 (М03) | РД | НГДО | [7 empty] | АЦСТ-161-00742 | Пв | 16.04.2030 | АЦСТ-161 | не загружена | открыть
ООО «СП-СЕВЕР» |  |  | 1(М01), 2(М03), 1(М01)+2(М03) | группа 3 (М03) | РД | НГДО | [7 empty] | АЦСТ-161-00743 | Пв | 16.04.2030 | АЦСТ-161 | не загружена | открыть
ООО «СП-СЕВЕР» |  |  | 1(М01), 2(М03), 2+1(М03+М01) | группа 3 (М03) | РД | НГДО | [7 empty] | АЦСТ-161-00744 | Пв | 16.04.2030 | АЦСТ-161 | не загружена | открыть
ООО «СПЕЦТЕХПОДРЯД» |  |  | 1(М01), 1(М01)2(М03) | группа 3 (М03) | РД | НГДО | [7 empty] | АЦСТ-102-03685 | Пв | 20.06.2029 | АЦСТ-102 | не загружена | открыть
ООО «СПЕЦТЕХПОДРЯД» |  |  | 1(М01), 2(М03), 2(М03)классапрочностивышеК54доК60включительно+1(М01) | группа 3 (М03) | РД | НГДО | [7 empty] | АЦСТ-102-03686 | Пв | 20.06.2029 | АЦСТ-102 | не загружена | открыть
ООО «СПЕЦТЕХПОДРЯД» |  |  | 1(М01), 2(М03) | группа 3 (М03) | РД | НГДО | [7 empty] | АЦСТ-102-03687 | Пв | 20.06.2029 | АЦСТ-102 | не загружена | открыть
ООО «СПЕЦТЕХПОДРЯД» |  |  | 1(М01), 2(М03), 1(М01)классапрочностидоК54включительно+2(М03) | группа 3 (М03) | МП+МПС | НГДО | [7 empty] | АЦСТ-102-03688 | Пв | 20.06.2029 | АЦСТ-102 | не загружена | открыть
ООО «СПЕЦТЕХПОДРЯД» |  |  | 1(М01), 2(М03) | группа 3 (М03) | РД | НГДО | [7 empty] | АЦСТ-102-03689 | Пв | 20.06.2029 | АЦСТ-102 | не загружена | открыть
ООО «СПЕЦТЕХПОДРЯД» |  |  | 1(М01), 2(М03), 1(М01)классапрочностидоК54включительно+2(М03) | группа 3 (М03) | РД | НГДО | [7 empty] | АЦСТ-102-03690 | Пв | 25.06.2029 | АЦСТ-102 | не загружена | открыть
ООО «СПЕЦТЕХПОДРЯД» |  |  | 1(М01), 2(М03), 1(М01)классапрочностидоК54включительно+2(М03) | группа 3 (М03) | МП+МПС | НГДО | [7 empty] | АЦСТ-102-03691 | Пв | 25.06.2029 | АЦСТ-102 | не загружена | открыть
ООО «СПК-Магистраль» |  |  | 1(М01), 1(М01)2(М03), 2(М03) | группа 3 (М03) | РД | НГДО | [7 empty] | АЦСТ-148-00761 | Пв | 07.12.2026 | АЦСТ-148 | не загружена | открыть
ООО «СПК-Магистраль» |  |  | 1(М01), 1(М01)+2(М03) | группа 3 (М03) | РД | НГДО | [7 empty] | АЦСТ-148-00762 | Пв | 07.12.2026 | АЦСТ-148 | не загружена | открыть
ООО «СПК-Магистраль» |  |  | 1(М01), 1(М01)+2(М03) | группа 3 (М03) | РД | НГДО | [7 empty] | АЦСТ-148-00763 | Пв | 07.12.2026 | АЦСТ-148 | не загружена | открыть
ООО «СПК-Магистраль» |  |  | 1(М01), 1(М01)2(М03), 2(М03) | группа 3 (М03) | РД | НГДО | [7 empty] | АЦСТ-148-00764 | Пв | 07.12.2026 | АЦСТ-148 | не загружена | открыть
ООО «СПК-Магистраль» |  |  | 1(М01), 2(М03) | группа 3 (М03) | РД | НГДО | [7 empty] | АЦСТ-148-00839 | Пв | 15.02.2027 | АЦСТ-148 | не загружена | открыть
ООО «СПК-Магистраль» |  |  | 1(М01), 2(М03) | группа 3 (М03) | РД | НГДО | [7 empty] | АЦСТ-148-00841 | Пв | 15.02.2027 | АЦСТ-148 | не загружена | открыть
ООО «СПК-Магистраль» |  |  | 2(М03) | группа 3 (М03) | РД | НГДО | [7 empty] | АЦСТ-148-00880 | Пв | 20.03.2027 | АЦСТ-148 | не загружена | открыть
ООО «СПК-Магистраль» |  |  | 2(М03) | группа 3 (М03) | РД | НГДО | [7 empty] | АЦСТ-148-00881 | Пв | 20.03.2027 | АЦСТ-148 | не загружена | открыть
ООО «СПК-Магистраль» |  |  | 2(М03) | группа 3 (М03) | РД | НГДО | [7 empty] | АЦСТ-148-00947 | Пв | 26.05.2027 | АЦСТ-148 | не загружена | открыть
ООО «СПК-Магистраль» |  |  | 2(М03) | группа 3 (М03) | РД | НГДО | [7 empty] | АЦСТ-148-00961 | Пв | 09.06.2027 | АЦСТ-148 | не загружена | открыть
ООО «СПК-Магистраль» |  |  | 2(М03) | группа 3 (М03) | РД | НГДО | [7 empty] | АЦСТ-148-00962 | Пв | 09.06.2027 | АЦСТ-148 | не загружена | открыть
ООО «СПК-Магистраль» |  |  | 2(М03) | группа 3 (М03) | РД | НГДО | [7 empty] | АЦСТ-148-00964 | Пв | 14.06.2027 | АЦСТ-148 | не загружена | открыть
ООО «СПК-Магистраль» |  |  | 2(М03) | группа 3 (М03) | РД | НГДО | [7 empty] | АЦСТ-148-00965 | Пв | 14.06.2027 | АЦСТ-148 | не загружена | открыть
ООО «СПК-Магистраль» |  |  | 1(М01), 2(М03) | группа 3 (М03) | РД | НГДО | [7 empty] | АЦСТ-148-01005 | Пв | 15.02.2027 | АЦСТ-148 | не загружена | открыть
ООО «СПК-Магистраль» |  |  | 1(М01), 2(М03), 2(М03)+1(М01) | группа 3 (М03) | РД | НГДО | [7 empty] | АЦСТ-148-01045 | Пв | 21.09.2027 | АЦСТ-148 | не загружена | открыть
ООО «СПК-Магистраль» |  |  | 1(М01), 2(М03), 2(М03)+1(М01) | группа 3 (М03) | РД | НГДО | [7 empty] | АЦСТ-148-01046 | Пв | 21.09.2027 | АЦСТ-148 | не загружена | открыть
ООО «СПК-Магистраль» |  |  | 1(М01), 2(М03), 2(М03)1(М01) | группа 3 (М03) | РД | НГДО | [7 empty] | АЦСТ-148-01047 | Пв | 21.09.2027 | АЦСТ-148 | не загружена | открыть
ООО «СПК-Магистраль» |  |  | 2(М03), 2(М03)+1(М01) | группа 3 (М03) | РД | НГДО | [7 empty] | АЦСТ-148-01072 | Пв | 28.09.2027 | АЦСТ-148 | не загружена | открыть
ООО «СПК-Магистраль» |  |  | 2(М03), 2(М03)+1(М01) | группа 3 (М03) | РД | НГДО | [7 empty] | АЦСТ-148-01073 | Пв | 28.09.2027 | АЦСТ-148 | не загружена | открыть
ООО «СПК-Магистраль» |  |  | 1(М01), 2(М03), 2(М03)+1(М01) | группа 3 (М03) | РД | НГДО | [7 empty] | АЦСТ-148-01081 | Пв | 02.10.2027 | АЦСТ-148 | не загружена | открыть
ООО «СПК-Магистраль» |  |  | 2(М03), 2(М03)+1(М01) | группа 3 (М03) | РД | НГДО | [7 empty] | АЦСТ-148-01082 | Пв | 02.10.2027 | АЦСТ-148 | не загружена | открыть
ООО «ССК «Газрегион» |  |  | 1(М01)2(М03) | группа 3 (М03) | РД | НГДО | [7 empty] | АЦСТ-102-03213 | Пв | 11.07.2027 | АЦСТ-102 | не загружена | открыть
ООО «ССК «Газрегион» |  |  | 1(М01)2(М03) | группа 3 (М03) | РД | НГДО | [7 empty] | АЦСТ-102-03224 | Пв | 20.07.2027 | АЦСТ-102 | не загружена | открыть
ООО «ССК «Газрегион» |  |  | 1(М01)2(М03) | группа 3 (М03) | РД | НГДО | [7 empty] | АЦСТ-102-03225 | Пв | 20.07.2027 | АЦСТ-102 | не загружена | открыть
ООО «ССК «Газрегион» |  |  | 2(М03), 1(М01)+2(М03) | группа 3 (М03) | РД | НГДО | [7 empty] | АЦСТ-102-03246 | Пв | 02.10.2027 | АЦСТ-102 | не загружена | открыть
ООО «ССК «Газрегион» |  |  | 2(М03), 1(М01)+2(М03) | группа 3 (М03) | РД | НГДО | [7 empty] | АЦСТ-102-03248 | Пв | 06.10.2027 | АЦСТ-102 | не загружена | открыть
ООО «ССК «Газрегион» | OK 53.70, Bohler FOX EV | Корневой слой шва - электроды марки ОК 53.70 и другие аналоги в соответствии с ПТД. Заполняющие и облицовочный слои шва - электроды марки Bohler FOX EV 60 и другие аналоги в соответствии с ПТД | 2(М03)+1(М01) | группа 3 (М03) | РД | СК | от 10,0 до 12,0 включительно / свыше 12,0 до 40,0 включительно | свыше 150,0 до 500,0 включительно / свыше 500,0 до 1720,0 включительно | с подогревом | без термообработки | Н1; Г; В1; Н45 | ТИ-ССКГР-РД-102-40-СП-2023; ССКГР-РД-102-40/1-СП-2023;ССКГР-РД-102-40/2-СП-2023; ССКГР-РД-102-40/3-СП-2023; ССКГР-РД-102-40/4-СП-2023; ССКГР-РД-102-40/5-СП-2023; ССКГР-РД-102-40/6-СП-2023; ССКГР-РД-102-40/7-СП-2023; ССКГР-РД-102-40/8-СП-2023; ССКГР-РД-102-40/9-СП-2023 20.07.2023 | Ручная дуговая сварка покрытыми электродами металлических строительных конструкций | АЦСТ-102-03259 | Пв | 16.11.2027 | АЦСТ-102 | да | открыть
ООО «ССК «Газрегион» | OK Tigrod 12.64, OK 74.70 | Проволока сплошного сечения (пруток) марки OK Tigrod 12.64 и другие аналоги согласно ПТД, защитный газ: 100% аргон высшего сорта по ГОСТ 10157, неплавящийся вольфрамовый электрод (корневой слой шва, горячий проход), электроды марки ОК 74.70, и другие аналогии в соответствии с ПТД (заполняющие и облицовочный слои шва) | 2 (М03) / 1 (М01) + 2 (М03) | группа 3 (М03) | РАД+РД | ОХНВП | от 10,0 до 12,0 включительно / свыше 12,0 до 22,0 включительно / свыше 12,0 до 30,0 включительно | от 325,0 до 500,0 включительно / свыше 500,0 до 1420,0 включительно | без подогрева | без термообработки / с термообработкой | Н1; Г; В1; Н45 | ТИ-ССКГР-РАД-102-20-СП-2024, ССКГР-РАД-20-СП-2024 26.03.2024 | Ручная аргонодуговая сварка неплавящимся электродом корневого слоя шва и горячего прохода, ручная дуговая сварка электродами с основным видом покрытия заполняющих и облицовочных слоев шва технологического оборудования и трубопроводов | АЦСТ-102-03339 | Пв | 03.05.2028 | АЦСТ-102 | да | открыть
ООО «ССК «Газрегион» | OK Tigrod 12.64, OK 74.70 | Проволока сплошного сечения (пруток) марки OK Tigrod 12.64 и другие аналоги согласно ПТД, защитный газ: 100% аргон высшего сорта по ГОСТ 10157, неплавящийся вольфрамовый электрод (корневой слой шва, горячий проход); электроды марки ОК 74.70 и другие аналогии в соответствии с ПТД (заполняющие и облицовочный слои шва) | 2 (М03) / 1 (М01) + 2 (М03) | группа 3 (М03) | РАД+РД | ОХНВП | от 10,0 до 12,0 включительно / свыше 12,0 до 22,0 включительно / свыше 12,0 до 30,0 включительно | от 325,0 до 500,0 включительно / свыше 500,0 до 1420,0 включительно | без подогрева | без термообработки | Н1; Г; В1; Н45 | ТИ-ССКГР-РАД-102-24-СП-2024, ССКГР-РАД-24-СП-2024 26.03.2024 | Ручная аргонодуговая сварка неплавящимся электродом корневого слоя шва и горячего прохода, ручная дуговая сварка электродами с основным видом покрытия заполняющих и облицовочных слоев шва захлестных стыковых соединений | АЦСТ-102-03365 | Пв | 24.06.2028 | АЦСТ-102 | да | открыть
ООО «ССК «Газрегион» | OK Tigrod 12.64, OK 74.70 | Проволока сплошного сечения (пруток) марки OK Tigrod 12.64 и другие аналоги согласно ПТД, защитный газ: 100% аргон высшего сорта по ГОСТ 10157, неплавящийся вольфрамовый электрод (корневой слой шва, горячий проход); электроды марки ОК 74.70 и другие аналогии в соответствии с ПТД (заполняющие и облицовочный слои шва) | 2 (М03) | группа 3 (М03) | РАД+РД | ОХНВП | патрубок: от 10,0 до 12,0 включительно; плоский фланец: от 10,0 до 30,0 включительно / патрубок: свыше 12,0 до 20,0 включительно; плоский фланец: свыше 12,0 до 30,0 включительно | патрубок: от 325,0 до 500,0 включительно; / патрубок: от 325,0 до 500,0 включительно; плоский фланец / патрубок: свыше 500,0 до 1420,0 включительно; плоский фланец | без подогрева | без термообработки | Н1; Н2; П2 | ТИ-ССКГР-РАД-102-23-СП-2024;ССКГР-РАД-23-СП-2024 07.03.2024 | Ручная аргонодуговая сварка неплавящимся электродом корневого слоя шва и горячего прохода, ручная дуговая сварка электродами с основным видом покрытия заполняющих и облицовочных слоев шва угловых соединений труб с плоским фланцем | АЦСТ-102-03366 | Пв | 24.06.2028 | АЦСТ-102 | да | открыть
ООО «ССК «Газрегион» | OK 74.70, OK 53.70 | Электроды марки OK 74.70 и другие аналоги в соответствии с ПТД / Корневой слой шва: электроды марки OK 53.70 и другие аналоги в соответствии с ПТД; Заполняющие и облицовочный слои шва: электроды марки OK 74.70 и другие аналоги в соответствии с ПТД | 2 (М03) | группа 3 (М03) | РД | ОХНВП | от 10,0 до 12,0 включительно / свыше 12,0 до 20,0 включительно | от 325,0 до 500,0 включительно / свыше 500,0 до 1420,0 включительно | без подогрева | без термообработки | Н1; Г; В1; Н45 | ТИ-ССКГР-РАД-102-26-СП-2024, ССКГР-РАД-26-СП-2024 26.03.2024 | Ручная дуговая сварка при исправлении дефектов (ремонте) кольцевых стыковых соединений технологического оборудования и трубопроводов | АЦСТ-102-03367 | Пв | 24.06.2028 | АЦСТ-102 | да | открыть
ООО «ССК «Газрегион» | OK Tigrod 12.64, OK 74.70 | Проволока сплошного сечения (пруток) марки OK Tigrod 12.64 и другие аналоги согласно ПТД, защитный газ: 100% аргон высшего сорта по ГОСТ 10157, неплавящийся вольфрамовый электрод (корневой слой шва, горячий проход), электроды марки ОК 74.70, и другие аналогии в соответствии с ПТД (заполняющие и облицовочный слои шва) | 2 (М03) / 1 (М01)+2 (М03) | группа 3 (М03) | РАД+РД | ОХНВП | патрубок: от 10,0 до 12,0 включительно; основная труба: от 10,0 до 30,0 включительно / патрубок: свыше 12,0 до 20,0 включительно; основная труба: свыше 12,0 до 30,0 включительно / патрубок: свыше 12,0 до 40,0 включительно; основная труба: свыше 12,0 до 40,0 включительно | патрубок: от 325,0 до 500,0 включительно; основная труба: от 325,0 до 1420 включительно / патрубок: свыше 500,0 до 1420,0 включительно; основная труба: свыше 500,0 до 1420 включительно | без подогрева | без термообработки / с термообработкой | Н2; П2; В1 | ТИ-ССКГР-РАД-102-22-СП-2024, ССКГР-РАД-22-СП-2024 26.03.2024 | Ручная аргонодуговая сварка неплавящимся электродом корневого слоя шва и горячего прохода, ручная дуговая сварка электродами с основным видом покрытия заполняющих и облицовочных слоев шва угловых соединений (прямых врезок) | АЦСТ-102-03368 | Пв | 24.06.2028 | АЦСТ-102 | да | открыть
ООО «ССК «Газрегион» | OK Tigrod 12.64, OK 74.70 | Проволока сплошного сечения (пруток) марки OK Tigrod 12.64 и другие аналоги согласно ПТД, защитный газ: 100% аргон высшего сорта по ГОСТ 10157, неплавящийся вольфрамовый электрод (корневой слой шва, горячий проход), электроды марки ОК 74.70, и другие аналогии в соответствии с ПТД (заполняющие и облицовочный слои шва) | 2 (М03) / 1(М01)+2 (М03) | группа 3 (М03) | РАД+РД | ОХНВП | от 10,0 до 12,0 включительно / свыше 12,0 до 20,0 включительно / свыше 12,0 до 30,0 включительно / свыше 12,0 до 40,0 включительно | от 325,0 до 500,0 включительно / свыше 500,0 до 1420,0 включительно | без подогрева | без термообработки / с термообработкой | Н1; Г; В1; Н45 | ТИ-ССКГР-РАД-102-25-СП-2024; ССКГР-РАД-25-СП-2024 26.03.2024 | Ручная аргонодуговая сварка неплавящимся электродом корневого слоя шва и горячего прохода, ручная дуговая сварка электродами с основным видом покрытия заполняющих и облицовочных слоев шва при исправлении дефектов (ремонте) технологического оборудования и трубопроводов | АЦСТ-102-03369 | Пв | 24.06.2028 | АЦСТ-102 | да | открыть
ООО «ССК «Газрегион» | OK Tigrod 12.64, OK 74.70 | Проволока сплошного сечения (пруток) марки OK Tigrod 12.64 и другие аналоги согласно ПТД, защитный газ: 100% аргон высшего сорта по ГОСТ 10157, неплавящийся вольфрамовый электрод (корневой слой шва, горячий проход); электроды марки ОК 74.70 и другие аналогии в соответствии с ПТД (заполняющие и облицовочный слои шва) | 2 (М03) / 1 (М01) + 2 (М03) | группа 3 (М03) | РАД+РД | ОХНВП | тонкостенный элемент: от 10,0 до 12,0 включительно* / тонкостенный элемент: свыше 12,0 до 22,0 включительно* / тонкостенный элемент: свыше 12,0 до 30,0 включительно* / тонкостенный элемент: свыше 12,0 до 40,0 включительно* | от 325,0 до 500,0 включительно / свыше 500,0 до 1420,0 включительно | без подогрева | без термообработки / с термообработкой | Н1; Г; В1; Н45 | ТИ-ССКГР-РАД-102-21-СП-2024; ССКГР-РАД-21-СП-2024 26.03.2024 | Ручная аргонодуговая сварка неплавящимся электродом корневого слоя шва и горячего прохода, ручная дуговая сварка электродами с основным видом покрытия заполняющих и облицовочных слоев шва разнотолщинных стыковых соединений | АЦСТ-102-03370 | Пв | 24.06.2028 | АЦСТ-102 | да | открыть
ООО «ССК «Газрегион» | OK 53.70, OK 74.70 | Корневой слой шва - электроды марки ОК 53.70 и другие аналоги в соответствии с ПТД. Заполняющие и облицовочный слои шва - электроды марки ОК 74.70 и другие аналоги в соответствии с ПТД. | 2 (М03) / 1 (М01) + 2 (М03) | группа 3 (М03) | РД | СК | от 10,0 до 12,0 включительно / свыше 12,0 до 22,0 включительно / свыше 12,0 до 30,0 включительно | от 325,0 до 500,0 включительно / свыше 500,0 до 1720,0 включительно | без подогрева | без термообработки | Н1; Г; В1; Н45 | ТИ-ССКГР-РД-102-52-СП-2024, ССКГР-РД-52-СП-2024 26.03.2024 | Ручная дуговая сварка электродами с основным видом покрытия технологических трубопроводов | АЦСТ-102-03385 | Пв | 26.07.2028 | АЦСТ-102 | да | открыть
ООО «ССК «Газрегион» | OK 53.70, OK 74.70 | Корневой слой шва - электроды марки ОК 53.70 и другие аналоги в соответствии с ПТД. Заполняющие и облицовочный слои шва - электроды марки ОК 74.70 и другие аналоги в соответствии с ПТД. | 2 (М03) / 1 (М01) + 2 (М03) | группа 3 (М03) | РД | ОХНВП | от 10,0 до 12,0 включительно / свыше 12,0 до 22,0 включительно / свыше 12,0 до 30,0 включительно | от 325,0 до 500,0 включительно / свыше 500,0 до 1720,0 включительно | без подогрева | без термообработки | Н1; Г; В1; Н45 | ТИ-ССКГР-РД-102-31-СП-2024, ССКГР-РД-31-СП-2024 20.06.2024 | Ручная дуговая сварка электродами с основным видом покрытия технологических трубопроводов | АЦСТ-102-03387 | Пв | 26.07.2028 | АЦСТ-102 | да | открыть
ООО «ССК «Газрегион» | Weld T80S-NiL, OK Tigrod 12.64, OK 74.70, OK 74.86 | Проволока сплошного сечения (пруток) марки Weld T80S-NiL, OK Tigrod 12.64 и другие аналоги согласно ПТД, защитный газ: 100% аргон высшего сорта по ГОСТ 10157, неплавящийся вольфрамовый электрод (корневой слой шва, горячий проход), электроды марки ОК 74.70, ОК 74.86 Tensitrode и другие аналогии в соответствии с ПТД (заполняющие и облицовочный слои шва) | 2 (М03) / 1(М01)+2 (М03) | группа 3 (М03) | РАД+РД | ОХНВП | свыше 12,0 до 40,0 включительно | свыше 500,0 до 1420,0 включительно | с подогревом | без термообработки | Н1; Г; В1; Н45 | ТИ-ССКГР-РАД-102-53/2-СП-2024, ССКГР-РАД-53/2-СП-2024 01.07.2024 | Ручная аргонодуговая сварка неплавящимся электродом корневого слоя шва и горячего прохода, ручная дуговая сварка электродами с основным видом покрытия заполняющих и облицовочных слоев шва при исправлении дефектов (ремонте) технологических трубопроводов | АЦСТ-102-03394 | Пв | 09.08.2028 | АЦСТ-102 | да | открыть
ООО «ССК «Газрегион» | Weld T80S-NiL, OK Tigrod 12.64, OK 74.70, OK 74.86 | Проволока сплошного сечения (пруток) марки Weld T80S-NiL, OK Tigrod 12.64 и другие аналоги согласно ПТД, защитный газ: 100% аргон высшего сорта по ГОСТ 10157, неплавящийся вольфрамовый электрод (корневой слой шва, горячий проход), электроды марки ОК 74.70, ОК 74.86 Tensitrode и другие аналогии в соответствии с ПТД (заполняющие и облицовочный слои шва) | 2 (М03) / 1 (М01) + 2 (М03) | группа 3 (М03) | РАД+РД | ОХНВП | свыше 12,0 до 40,0 включительно | свыше 500,0 до 1420,0 включительно | с подогревом | без термообработки | Н1; Г; В1; Н45 | ТИ-ССКГР-РАД-102-53-СП-2024, ССКГР-РАД-53-СП-2024 01.07.2024 | Ручная аргонодуговая сварка неплавящимся электродом корневого слоя шва и горячего прохода, ручная дуговая сварка электродами с основным видом покрытия заполняющих и облицовочных слоев шва технологического оборудования и трубопроводов | АЦСТ-102-03395 | Пв | 09.08.2028 | АЦСТ-102 | да | открыть
ООО «ССК «Газрегион» | OK 74.70, OK 74.86, OK 53.70 | Электроды марки OK 74.70,ОК 74.86 Tensitrode и другие аналоги в соответствии с ПТД / Корневой слой шва: электроды марки OK 53.70 и другие аналоги в соответствии с ПТД; Заполняющие и облицовочный слои шва: электроды марки OK 74.70, ОК 74.86 Tensitrode и другие аналоги в соответствии с ПТД / Электроды марки OK 74.70, ОК 74.86 Tensitrode и другие аналоги в соответствии с ПТД | 2 (М03) / 1 (М01)+ 2 (М03) | группа 3 (М03) | РД | ОХНВП | свыше 12,0 до 40,0 включительно | свыше 500,0 до 1420,0 включительно | с подогревом | без термообработки | Н1; Г; В1; Н45 | ТИ-ССКГР-РАД-102-53/1-СП-2024, ССКГР-РАД-53/1-СП-2024 01.07.2024 | Ручная дуговая сварка при исправлении дефектов (ремонте) кольцевых стыковых соединений технологических трубопроводов | АЦСТ-102-03396 | Пв | 09.08.2028 | АЦСТ-102 | да | открыть
ООО «ССК «Газрегион» | ULTRA 70S-G, OK Tubrod 15.19 | Проволока сплошного сечения марки ULTRA 70S-G и другие аттестованные аналоги в соответствии с ПТД, защитный газ: 100% СО2- корневой слой шва, порошковая проволока марки OK Tubrod 15.19 и другие аттестованные аналоги в соответствии с ПТД, защитный газ: сварочная смесь 82% Ar + 18% СО2 - «горячий» проход, заполняющие и облицовочный слои шва | 1 (М01) / 2 (М03) | группа 3 (М03) | МП+АПИ | ОХНВП | свыше 12,0 до 36,0 включительно* / свыше 12,0 до 30,0 включительно | от 720,0 до 1420,0 включительно | без подогрева | без термообработки | В2-корневой слой шва; В1-«горячий» проход, заполняющие и облицовочный слои шва | ТИ-ССКГР-РАД-102-55-СП-2024, ССКГР-М300-55-СП-2024 26.03.2024 | Механизированная сварка плавящимся электродом в среде активных газов корневого слоя шва, автоматическая сварка порошковой проволокой в среде защитных газов и смесях «горячего» прохода, заполняющих и облицовочного слоёв шва технологического оборудования и трубопроводов | АЦСТ-102-03397 | Пв | 09.08.2028 | АЦСТ-102 | да | открыть
ООО «ССК «Газрегион» |  |  | 2(М03), 1(М01)классапрочностидоК54включительно+2(М03) | группа 3 (М03) | РД | НГДО | [7 empty] | АЦСТ-102-03422 | Пв | 05.10.2028 | АЦСТ-102 | не загружена | открыть
ООО «ССК «Газрегион» |  |  | 2(М03), 1(М01)классапрочностидоК54включительно+2(М03) | группа 3 (М03) | РД | НГДО | [7 empty] | АЦСТ-102-03423 | Пв | 05.10.2028 | АЦСТ-102 | не загружена | открыть
ООО «ССК «Газрегион» |  |  | 1(М01)классапрочностидоК54включительно+2(М03) | группа 3 (М03) | РД | НГДО | [7 empty] | АЦСТ-102-03451 | Пв | 05.11.2028 | АЦСТ-102 | не загружена | открыть
ООО «ССК «Газрегион» |  |  | 1(М01)классапрочностидоК54включительно+2(М03) | группа 3 (М03) | РД | НГДО | [7 empty] | АЦСТ-102-03452 | Пв | 05.11.2028 | АЦСТ-102 | не загружена | открыть
ООО «ССК «Газрегион» | OK Tigrod 12.64, OK 74.70 | Проволока сплошного сечения (пруток) марки OK Tigrod 12.64 и другие аналоги согласно ПТД, защитный газ: 100% аргон высшего сорта по ГОСТ 10157, неплавящийся вольфрамовый электрод (корневой слой шва, горячий проход), электроды марки ОК 74.70, и другие аналогии в соответствии с ПТД (заполняющие и облицовочный слои шва) | 1 (М01)+2 (М03) | группа 3 (М03) | РАД+РД | ОХНВП | патрубок: от 5,0 до 12,0 включительно; основная труба: от 5,0 до 20,0 включительно / патрубок: свыше 12,0 до 20,0 включительно; основная труба: свыше 12,0 до 20,0 включительно | патрубок: от 57,0 до 150,0 включительно; основная труба: от 57,0 до 1720,0 включительно / патрубок: от 150,0 до 500,0 включительно; основная труба: от 150,0 до 1720,0 включительно | без подогрева | без термообработки | Н2; П2; В1 | ТИ-ССКГР-РАД-102-79-СП-2024, ССКГР-РАД-79-СП-2024 26.03.2024 | Ручная аргонодуговая сварка неплавящимся электродом корневого слоя шва и горячего прохода, ручная дуговая сварка электродами с основным видом покрытия заполняющих и облицовочных слоев шва угловых соединений (прямых врезок) | АЦСТ-102-03465 | Пв | 02.12.2028 | АЦСТ-102 | да | открыть
ООО «ССК «Газрегион» | OK Tigrod 12.64 | Проволока сплошного сечения (пруток) марки OK Tigrod 12.64 и другие аналоги согласно ПТД, защитный газ: 100% аргон высшего сорта по ГОСТ 10157, неплавящийся вольфрамовый электрод | 1 (М01)+2 (М03) | группа 3 (М03) | РАД | ОХНВП | патрубок: от 2,0 до 3,0 включительно; основная труба: от 2,0 до 20,0 включительно / патрубок: 3,0; основная труба: от 3,0 до 20,0 включительно / патрубок: свыше 3,0 до 12,0 включительно; основная труба: свыше 3,0 до 20,0 включительно / патрубок: свыше 12,0 до 15,0 включительно; основная труба: свыше 12,0 до 20,0 включительно | патрубок: от 10,0 до 25,0 включительно; основная труба: от 25,0 до 1720,0 включительно / патрубок:25,0; основная труба: от 25,0 до 1720,0 включительно / патрубок: свыше 25,0 до 150,0 включительно; основная труба: свыше 25,0 до 1720,0 включительно / патрубок: от 150,0 до 500,0 включительно; основная труба: от 150,0 до 1720,0 включительно | без подогрева | без термообработки | Н2; П2; В1 | ТИ-ССКГР-РАД-102-80-СП-2024, ССКГР-РАД-80-СП-2024 26.03.2024 | Ручная аргонодуговая сварка неплавящимся электродом угловых соединений технологического оборудования и трубопроводов | АЦСТ-102-03467 | Пв | 03.12.2028 | АЦСТ-102 | да | открыть
ООО «ССК «Газрегион» | ULTRA 70S-G, Pipecored 81 | Проволока сплошного сечения марки ULTRA 70S-G и другие аттестованные аналоги в соответствии с ПТД, защитный газ: 100% СО2- корневой слой шва, самозащитная порошковая проволока марки Pipecored 81 и другие аттестованные аналоги в соответствии с ПТД - заполняющие и облицовочный слои шва | 1 (М01) / 2 (М03) | группа 3 (М03) | МП+МПС | ГО | от 6,0 до 12,0 включительно / свыше 12,0 до 30,0 включительно | от 325,0 до 500,0 включительно / свыше 500,0 до 1420,0 | с подогревом | без термообработки | В2 | ТИ-ССКГР-МП+МПС-102-95-СП-2024, ССКГР- МП+МПС -95-СП-2024 25.11.2024 | Механизированная сварка проволокой сплошного сечения в среде активных газов корневого слоя шва и механизированная сварка самозащитной порошковой проволокой заполняющих и облицовочного слоев шва стыковых соединений наружных стальных газопроводов низкого, среднего и высокого давления | АЦСТ-102-03532 | Пв | 20.03.2029 | АЦСТ-102 | да | открыть
ООО «ССК «Газрегион» | ULTRA 70S-G, Pipecored 81 | Проволока сплошного сечения марки ULTRA 70S-G и другие аттестованные аналоги в соответствии с ПТД, защитный газ: 100% СО2- корневой слой шва, самозащитная порошковая проволока марки Pipecored 81 и другие аттестованные аналоги в соответствии с ПТД - заполняющие и облицовочный слои шва | 1 (М01) / 2 (М03) | группа 3 (М03) | МП+МПС | ОХНВП | от 6,0 до 12,0 включительно / свыше 12,0 до 22,0 включительно | от 325,0 до 500,0 включительно / свыше 500,0 до 1420,0 | с подогревом | без термообработки | В2 | ТИ-ССКГР-МП+МПС-102-95-СП-2024, ССКГР- МП+МПС -95/1-СП-2024 25.11.2024 | Механизированная сварка проволокой сплошного сечения в среде активных газов корневого слоя шва и механизированная сварка самозащитной порошковой проволокой заполняющих и облицовочного слоев шва наружных технологических трубопроводов | АЦСТ-102-03533 | Пв | 20.03.2029 | АЦСТ-102 | да | открыть
ООО «ССК «Газрегион» | ULTRA 70S-G, Pipecored 81 | Проволока сплошного сечения марки ULTRA 70S-G и другие аттестованные аналоги в соответствии с ПТД, защитный газ: 100% СО2- корневой слой шва, самозащитная порошковая проволока марки Pipecored 81 и другие аттестованные аналоги в соответствии с ПТД - заполняющие и облицовочный слои шва | 1 (М01) / 2 (М03) | группа 3 (М03) | МП+МПС | СК | от 6,0 до 12,0 включительно / свыше 12,0 до 30,0 включительно | от 325,0 до 500,0 включительно / свыше 500,0 до 1420,0 | с подогревом | без термообработки | В2 | ТИ-ССКГР-МП+МПС-102-96-СП-2024, ССКГР- МП+МПС -96/1-СП-2024 25.11.2024 | Механизированная сварка проволокой сплошного сечения в среде активных газов корневого слоя шва и механизированная сварка самозащитной порошковой проволокой заполняющих и облицовочного слоев шва стыковых соединений металлических трубопроводов | АЦСТ-102-03534 | Пв | 20.03.2029 | АЦСТ-102 | да | открыть
ООО «ССК «Газрегион» | ULTRA 70S-G, Pipecored 81 | Проволока сплошного сечения марки ULTRA 70S-G и другие аттестованные аналоги в соответствии с ПТД, защитный газ: 100% СО2- корневой слой шва, самозащитная порошковая проволока марки Pipecored 81 и другие аттестованные аналоги в соответствии с ПТД - заполняющие и облицовочный слои шва | 1 (М01) / 2 (М03) | группа 3 (М03) | МП+МПС | КО | от 6,0 до 12,0 включительно / свыше 12,0 до 30,0 включительно | от 325,0 до 500,0 включительно / свыше 500,0 до 1420,0 | с подогревом | без термообработки | В2 | ТИ-ССКГР-МП+МПС-104-104-СП-2024, ССКГР- МП+МПС -104-СП-2024 25.11.2024 | Механизированная сварка проволокой сплошного сечения в среде активных газов корневого слоя шва и механизированная сварка самозащитной порошковой проволокой заполняющих и облицовочного слоев шва стыковых соединений трубопроводов пара и горячей воды | АЦСТ-102-03535 | Пв | 20.03.2029 | АЦСТ-102 | да | открыть
ООО «ССК «Газрегион» |  |  | 1(М01), 2(М03), 2(М03)классапрочностивышеК54доК60включительно+1(М01) | группа 3 (М03) | МП+МПС | НГДО | [7 empty] | АЦСТ-102-03536 | Пв | 20.03.2029 | АЦСТ-102 | не загружена | открыть
ООО «ССК «Газрегион» |  |  | 1(М01), 2(М03), 2(М03)классапрочностивышеК54доК60включительно+1(М01) | группа 3 (М03) | МП+МПС | НГДО | [7 empty] | АЦСТ-102-03537 | Пв | 20.03.2029 | АЦСТ-102 | не загружена | открыть
ООО «ССК «Газрегион» |  |  | 1(М01), 2(М03), 1(М01)классапрочностидоК54включительно+2(М03) | группа 3 (М03) | РАД+РД | НГДО | [7 empty] | АЦСТ-102-03562 | Пв | 10.04.2029 | АЦСТ-102 | не загружена | открыть
ООО «ССК «Газрегион» |  |  | 1(М01), 2(М03), 1(М01)классапрочностидоК54включительно+2(М03) | группа 3 (М03) | РАД+РД | НГДО | [7 empty] | АЦСТ-102-03563 | Пв | 10.04.2029 | АЦСТ-102 | не загружена | открыть
ООО «ССК «Газрегион» |  |  | 2(М03), 1(М01)классапрочностидоК54включительно+2(М03) | группа 3 (М03) | РАД+РД | НГДО | [7 empty] | АЦСТ-102-03564 | Пв | 10.04.2029 | АЦСТ-102 | не загружена | открыть
ООО «ССК «Газрегион» |  |  | 1(М01), 2(М03), 1(М01)классапрочностидоК54включительно+2(М03) | группа 3 (М03) | РАД+РД | НГДО | [7 empty] | АЦСТ-102-03565 | Пв | 10.04.2029 | АЦСТ-102 | не загружена | открыть
ООО «ССК «Газрегион» |  |  | 1(М01), 2(М03), 1(М01)классапрочностидоК54включительно+2(М03) | группа 3 (М03) | РАД+РД | НГДО | [7 empty] | АЦСТ-102-03566 | Пв | 10.04.2029 | АЦСТ-102 | не загружена | открыть
ООО «ССК «Газрегион» |  |  | 2(М03), 1(М01)классапрочностидоК54включительно+2(М03) | группа 3 (М03) | РАД+РД | НГДО | [7 empty] | АЦСТ-102-03567 | Пв | 10.04.2029 | АЦСТ-102 | не загружена | открыть
ООО «ССК «Газрегион» |  |  | 3(М03), 3(М03)классапрочностиК65+1(М01), 3(М03)классапрочностиК65+2(М03) | группа 3 (М03) + марка σт≥420 | МП+АПИ | НГДО | [7 empty] | АЦСТ-102-03627 | Пв | 21.01.2029 | АЦСТ-102 | не загружена | открыть
ООО «ССК «Газрегион» |  |  | 3(М03), 3(М03)классапрочностиК65+1(М01), 3(М03)классапрочностиК65+2(М03) | группа 3 (М03) + марка σт≥420 | РД | НГДО | [7 empty] | АЦСТ-102-03628 | Пв | 07.03.2029 | АЦСТ-102 | не загружена | открыть
ООО «ССК «Газрегион» |  |  | 3(М03), 3(М03)классапрочностиК65+1(М01), 3(М03)классапрочностиК65+2(М03) | группа 3 (М03) + марка σт≥420 | РД | НГДО | [7 empty] | АЦСТ-102-03629 | Пв | 07.03.2029 | АЦСТ-102 | не загружена | открыть
ООО «ССК «Газрегион» |  |  | 3(М03), 3(М03)классапрочностиК65+1(М01), 3(М03)классапрочностиК65+2(М03) | группа 3 (М03) + марка σт≥420 | РД | НГДО | [7 empty] | АЦСТ-102-03641 | Пв | 07.03.2029 | АЦСТ-102 | не загружена | открыть
ООО «ССК «Газрегион» | OK Tigrod 12.64 | Проволока сплошного сечения (пруток) марки OK Tigrod 12.64 и другие аналоги согласно ПТД, защитный газ: 100% аргон высшего сорта по ГОСТ 10157, неплавящийся вольфрамовый электрод | 1 (М01) | группа 3 (М03) | РАД | НГДО, ОХНВП | патрубок: от 2,0 до 3,0 включительно; основная труба: от 2,0 до 36,0 включительно / патрубок: 3,0; основная труба: от 3,0 до 36,0 включительно / патрубок: свыше 3,0 до 12,0 включительно; основная труба: свыше 3,0 до 36,0 включительно / патрубок: свыше 12,0 до 24,0 включительно; основная труба: свыше 3,0 до 36,0 включительно | патрубок: от 10,0 до 25,0 включительно; основная труба: от 10,0 до 1720,0 включительно / патрубок: свыше 25,0 до 108,0; основная труба: свыше 25,0 до 1720,0 включительно / патрубок: свыше 25,0 до 150,0 включительно; основная труба: свыше 25,0 до 1720,0 включительно | без подогрева | без термообработки | Н2; П2; В1 | ТИ-ССКГР-РАД-102-35-СП-2025, ССКГР-РАД-35-СП-2025 26.03.2024 | Ручная аргонодуговая сварка неплавящимся электродом угловых соединений технологического оборудования и трубопроводов | АЦСТ-102-03677 | Пв | 02.06.2029 | АЦСТ-102 | да | открыть
ООО «ССК «Газрегион» | OK Tigrod 12.64, OK 74.70 | Проволока сплошного сечения (пруток) марки OK Tigrod 12.64 и другие аналоги согласно ПТД, защитный газ: 100% аргон высшего сорта по ГОСТ 10157, неплавящийся вольфрамовый электрод (корневой слой шва, горячий проход), электроды марки ОК 74.70, и другие аналогии в соответствии с ПТД (заполняющие и облицовочный слои шва) | 1 (М01) | группа 3 (М03) | РАД+РД | НГДО, ОХНВП | патрубок: от 5,0 до 12,0 включительно; основная труба: от 5,0 до 36,0 включительно / патрубок: свыше 12,0 до 24,0 включительно; основная труба: свыше 12,0 до 36,0 включительно / патрубок: сот 5,0до 12,0 включительно; основная труба: от 5,0 до 36,0 включительно | патрубок: от 57,0 до 150,0; основная труба: от 57,0 до 1720,0 включительно / патрубок: свыше 150,0 до 500,0 включительно; основная труба: свыше 150,0 до 1720,0 включительно / патрубок: свыше 500,0 до 1720,0 ; основная труба: свыше 500 до 1720,0 включительно | без подогрева | без термообработки | Н2; П2; В1 | ТИ-ССКГР-РАД-102-36-СП-2025, ССКГР-РАД-36-СП-2025 26.03.2025 | Ручная аргонодуговая сварка неплавящимся электродом корневого слоя шва и горячего прохода, ручная дуговая сварка электродами с основным видом покрытия заполняющих и облицовочных слоев шва угловых соединений (прямых врезок) | АЦСТ-102-03747 | Пв | 25.07.2029 | АЦСТ-102 | да | открыть
ООО «ССК «Газрегион» |  |  | 1(М01), 2(М03), 1(М01)+2(М03) | группа 3 (М03) | РД | НГДО | [7 empty] | АЦСТ-102-03791 | Пв | 08.10.2029 | АЦСТ-102 | не загружена | открыть
ООО «ССК «Газрегион» |  |  | 1(М01), 2(М03), 1(М01)классапрочностидоК54включительно+2(М03) | группа 3 (М03) | РД | НГДО | [7 empty] | АЦСТ-102-03792 | Пв | 10.10.2029 | АЦСТ-102 | не загружена | открыть
ООО «ССК «Газрегион» |  |  | 1(М01), 2(М03), 1(М01)+2(М03) | группа 3 (М03) | РД | НГДО | [7 empty] | АЦСТ-102-03806 | Пв | 11.11.2029 | АЦСТ-102 | не загружена | открыть
ООО «ССК «Газрегион» |  |  | 1(М01), 2(М03), 1(М01)+2(М03) | группа 3 (М03) | РАД | НГДО | [7 empty] | АЦСТ-102-03809 | Пв | 12.11.2029 | АЦСТ-102 | не загружена | открыть
ООО «ССК «Газрегион» | OK 53.70 | Электроды марки OK 53.70 и другие аналоги в соответствии с ПТД | 1 (М01) + 2(М03) | группа 3 (М03) | РД | СК | деталь 1: свыше 3,0 до 12,0 включительно; деталь 2: свыше 3,0 до 12,0 включительно / деталь 1: свыше 12,0 до 40,0 включительно; деталь 2: свыше 12,0 до 40,0 включительно | деталь 1: от 530 до 1420 | без подогрева | без термообработки | Н2 | ТИ-ССКГР-РД-102-24-СП-2025, ССКГР-РД-24-СП-2025, Дата утверждения: 7.10.2025 | Ручная дуговая сварка электродами с основным покрытием угловых соединений металлических строительных конструкций | АЦСТ-102-03814 | Пв | 27.11.2029 | АЦСТ-102 | да | открыть
ООО «ССК «Газрегион» |  |  | 3(М03) | группа 3 (М03) | РД | НГДО | [7 empty] | АЦСТ-102-03820 | Пв | 02.06.2029 | АЦСТ-102 | не загружена | открыть
ООО «ССК «Газрегион» |  |  | 3(М03), 3(М03)классапрочностиК65+2(М03) | группа 3 (М03) + марка σт≥420 | МП+АПИ | НГДО | [7 empty] | АЦСТ-102-03821 | Пв | 21.01.2029 | АЦСТ-102 | не загружена | открыть
ООО «ССК «Газрегион» |  |  | 3(М03), 3(М03)классапрочностиК65+2(М03) | группа 3 (М03) + марка σт≥420 | РД | НГДО | [7 empty] | АЦСТ-102-03822 | Пв | 07.03.2029 | АЦСТ-102 | не загружена | открыть
ООО «ССК «Газрегион» |  |  | 3(М03), 3(М03)классапрочностиК65+2(М03) | группа 3 (М03) + марка σт≥420 | РД | НГДО | [7 empty] | АЦСТ-102-03823 | Пв | 07.03.2029 | АЦСТ-102 | не загружена | открыть
ООО «ССК «Газрегион» |  |  | 3(М03), 3(М03)классапрочностиК65+2(М03) | группа 3 (М03) + марка σт≥420 | РД | НГДО | [7 empty] | АЦСТ-102-03824 | Пв | 07.03.2029 | АЦСТ-102 | не загружена | открыть
ООО «ССК «Газрегион» |  |  | 3(М03), 3(М03)классапрочностиК65+2(М03) | группа 3 (М03) + марка σт≥420 | МП+АПИ | НГДО | [7 empty] | АЦСТ-102-03825 | Пв | 02.06.2029 | АЦСТ-102 | не загружена | открыть
ООО «ССК «Газрегион» |  |  | 2(М03), 1(М01)+2(М03) | группа 3 (М03) | РД | НГДО | [7 empty] | АЦСТ-102-03836 | Пв | 10.12.2029 | АЦСТ-102 | не загружена | открыть
ООО «ССК «Газрегион» |  |  | 2(М03), 1(М01)классапрочностидоК54включительно+2(М03) | группа 3 (М03) | РД | НГДО | [7 empty] | АЦСТ-102-03837 | Пв | 10.12.2029 | АЦСТ-102 | не загружена | открыть
ООО «ССК «Газрегион» |  |  | 2(М03), 1(М01)классапрочностидоК54включительно+2(М03) | группа 3 (М03) | РД | НГДО | [7 empty] | АЦСТ-102-03838 | Пв | 10.12.2029 | АЦСТ-102 | не загружена | открыть
ООО «ССК «Газрегион» |  |  | 2(М03), 1(М01)классапрочностидоК54включительно+2(М03) | группа 3 (М03) | РД | НГДО | [7 empty] | АЦСТ-102-03839 | Пв | 10.12.2029 | АЦСТ-102 | не загружена | открыть
ООО «ССК «Газрегион» |  |  | 1(М01), 2(М03), 1(М01)+2(М03) | группа 3 (М03) | РД | НГДО | [7 empty] | АЦСТ-102-03855 | Пв | 12.12.2029 | АЦСТ-102 | не загружена | открыть
ООО «ССК «Газрегион» |  |  | 1(М01), 2(М03), 1(М01)классапрочностидоК54включительно+2(М03) | группа 3 (М03) | РАД+РД | НГДО | [7 empty] | АЦСТ-102-03857 | Пв | 12.12.2029 | АЦСТ-102 | не загружена | открыть
ООО «ССК «Газрегион» |  |  | 1(М01), 2(М03), 1(М01)классапрочностидоК54включительно+2(М03) | группа 3 (М03) | РАД+РД | НГДО | [7 empty] | АЦСТ-102-03858 | Пв | 15.12.2029 | АЦСТ-102 | не загружена | открыть
ООО «ССК «Газрегион» |  |  | 1(М01), 2(М03), 2(М03)классапрочностивышеК54доК60включительно+1(М01) | группа 3 (М03) | МП+МПС | НГДО | [7 empty] | АЦСТ-102-03880 | Пв | 18.12.2029 | АЦСТ-102 | не загружена | открыть
ООО «ССК «Газрегион» |  |  | 1(М01), 2(М03), 2(М03)классапрочностивышеК54доК60включительно+1(М01) | группа 3 (М03) | МП+МПС | НГДО | [7 empty] | АЦСТ-102-03881 | Пв | 18.12.2029 | АЦСТ-102 | не загружена | открыть
ООО «ССК «Газрегион» |  |  | 1(М01), 2(М03), 2(М03)классапрочностивышеК54доК60включительно+1(М01) | группа 3 (М03) | МП+МПС | НГДО | [7 empty] | АЦСТ-102-03882 | Пв | 18.12.2029 | АЦСТ-102 | не загружена | открыть
ООО «ССК «Газрегион» |  |  | 1(М01), 2(М03), 2(М03)классапрочностивышеК54доК60включительно+1(М01) | группа 3 (М03) | МП+МПС | НГДО | [7 empty] | АЦСТ-102-03883 | Пв | 18.12.2029 | АЦСТ-102 | не загружена | открыть
ООО «ССК «Газрегион» |  |  | 1(М01), 2(М03), 2(М03)классапрочностивышеК54доК60включительно+1(М01) | группа 3 (М03) | МП+МПИ | НГДО | [7 empty] | АЦСТ-102-03884 | Пв | 18.12.2029 | АЦСТ-102 | не загружена | открыть
ООО «ССК «Газрегион» |  |  | 1(М01), 2(М03), 2(М03)классапрочностивышеК54доК60включительно+1(М01) | группа 3 (М03) | МП+МПИ | НГДО | [7 empty] | АЦСТ-102-03885 | Пв | 18.12.2029 | АЦСТ-102 | не загружена | открыть
ООО «ССК «Газрегион» |  |  | 1(М01), 2(М03), 1(М01)+2(М03) | группа 3 (М03) | РАД+РД | НГДО | [7 empty] | АЦСТ-102-03886 | Пв | 23.12.2029 | АЦСТ-102 | не загружена | открыть
ООО «ССК «Газрегион» |  |  | 1(М01), 2(М03), 1(М01)классапрочностидоК54включительно+2(М03) | группа 3 (М03) | РД | НГДО | [7 empty] | АЦСТ-102-03888 | Пв | 10.12.2029 | АЦСТ-102 | не загружена | открыть
ООО «ССК «Газрегион» | OK 53.70 | Электроды марки OK 53.70 и другие аналоги в соответствии с ПТД | 1 (М01) + 2(М03) | группа 3 (М03) | РД | СК | деталь 1: свыше 3,0 до 12,0 включительно; деталь 2: свыше 3,0 до 12,0 включительно / деталь 1: свыше 12,0 до 40,0 включительно; деталь 2: свыше 12,0 до 40,0 включительно | деталь 1: от 530 до 1420 включительно | без подогрева | без термообработки | П2, Н1, В1 | ТИ-ССКГР-РД-102-14-СП-2025, ССКГР-РД-14-СП-2025 15.01.2025 | Ручная дуговая сварка электродами с основным покрытием угловых соединений металлических строительных конструкций | АЦСТ-102-03913 | Пв | 03.03.2030 | АЦСТ-102 | да | открыть
ООО «ССК «Газрегион» |  |  | 1(М01), 2(М03), 1(М01)+2(М03) | группа 3 (М03) | РД | НГДО | [7 empty] | АЦСТ-102-03931 | Пв | 25.03.2030 | АЦСТ-102 | не загружена | открыть
ООО «ССК «Газрегион» |  |  | 1(М01), 2(М03), 2(М03)+1(М01) | группа 3 (М03) | РД+АФ | НГДО | [7 empty] | АЦСТ-110-02639 | Пв | 24.07.2030 | АЦСТ-110 | не загружена | открыть
ООО «ССК «Газрегион» |  |  | 2(М03) | группа 3 (М03) | МП+АПИ | НГДО | [7 empty] | АЦСТ-147-00205 | Пв | 02.11.2026 | АЦСТ-147 | не загружена | открыть
ООО «ССК «Газрегион» |  |  | 2(М03) | группа 3 (М03) | РД+АФ | НГДО | [7 empty] | АЦСТ-147-00217 | Пв | 24.01.2027 | АЦСТ-147 | не загружена | открыть
ООО «ССК «Газрегион» |  |  | 2(М03) | группа 3 (М03) | РД+АФ | НГДО | [7 empty] | АЦСТ-147-00218 | Пв | 24.01.2027 | АЦСТ-147 | не загружена | открыть
ООО «ССК «Газрегион» |  |  | 2(М03) | группа 3 (М03) | РД+АФ | НГДО | [7 empty] | АЦСТ-147-00224 | Пв | 06.03.2027 | АЦСТ-147 | не загружена | открыть
ООО «ССК «Газрегион» |  |  | 2(М03) | группа 3 (М03) | РД+АФ | НГДО | [7 empty] | АЦСТ-147-00225 | Пв | 06.03.2027 | АЦСТ-147 | не загружена | открыть
ООО «ССК «Газрегион» |  |  | 2(М03) | группа 3 (М03) | РД | НГДО | [7 empty] | АЦСТ-147-00227 | Пв | 10.03.2027 | АЦСТ-147 | не загружена | открыть
ООО «ССК «Газрегион» |  |  | 2(М03), 2+1(М03+М01) | группа 3 (М03) | РД | НГДО | [7 empty] | АЦСТ-147-00228 | Пв | 10.03.2027 | АЦСТ-147 | не загружена | открыть
ООО «ССК «Газрегион» |  |  | 2(М03), 2+1(М03+М01) | группа 3 (М03) | РД | НГДО | [7 empty] | АЦСТ-147-00229 | Пв | 10.03.2027 | АЦСТ-147 | не загружена | открыть
ООО «ССК «Газрегион» |  |  | 2(М03) | группа 3 (М03) | РД+АФ | НГДО | [7 empty] | АЦСТ-147-00235 | Пв | 20.03.2027 | АЦСТ-147 | не загружена | открыть
ООО «ССК «Газрегион» |  |  | 2(М03) | группа 3 (М03) | РД+АФ | НГДО | [7 empty] | АЦСТ-147-00236 | Пв | 21.03.2027 | АЦСТ-147 | не загружена | открыть
ООО «ССК «Газрегион» |  |  | 2(М03) | группа 3 (М03) | РД | НГДО | [7 empty] | АЦСТ-147-00237 | Пв | 24.03.2027 | АЦСТ-147 | не загружена | открыть
ООО «ССК «Газрегион» |  |  | 2(М03) | группа 3 (М03) | РД | НГДО | [7 empty] | АЦСТ-147-00238 | Пв | 24.03.2027 | АЦСТ-147 | не загружена | открыть
ООО «ССК «Газрегион» |  |  | 2(М03) | группа 3 (М03) | РД | НГДО | [7 empty] | АЦСТ-147-00242 | Пв | 18.04.2027 | АЦСТ-147 | не загружена | открыть
ООО «ССК «Газрегион» |  |  | 2(М03) | группа 3 (М03) | РД+АФ | НГДО | [7 empty] | АЦСТ-147-00243 | Пв | 24.04.2027 | АЦСТ-147 | не загружена | открыть
ООО «ССК «Газрегион» |  |  | 2(М03) | группа 3 (М03) | АФ | НГДО | [7 empty] | АЦСТ-147-00247 | Пв | 02.05.2027 | АЦСТ-147 | не загружена | открыть
ООО «ССК «Газрегион» |  |  | 2(М03) | группа 3 (М03) | РД | НГДО | [7 empty] | АЦСТ-147-00249 | Пв | 02.05.2027 | АЦСТ-147 | не загружена | открыть
ООО «ССК «Газрегион» |  |  | 2(М03) | группа 3 (М03) | РД | НГДО | [7 empty] | АЦСТ-147-00250 | Пв | 02.05.2027 | АЦСТ-147 | не загружена | открыть
ООО «ССК «Газрегион» |  |  | 2(М03) | группа 3 (М03) | РД | НГДО | [7 empty] | АЦСТ-147-00251 | Пв | 05.05.2027 | АЦСТ-147 | не загружена | открыть
ООО «ССК «Газрегион» |  |  | 2(М03) | группа 3 (М03) | МП+АПИ | НГДО | [7 empty] | АЦСТ-147-00255 | Пв | 29.05.2027 | АЦСТ-147 | не загружена | открыть
ООО «ССК «Газрегион» |  |  | 2(М03) | группа 3 (М03) | МП+АПИ | НГДО | [7 empty] | АЦСТ-147-00256 | Пв | 29.05.2027 | АЦСТ-147 | не загружена | открыть
ООО «ССК «Газрегион» |  |  | 2(М03) | группа 3 (М03) | РД | НГДО | [7 empty] | АЦСТ-147-00257 | Пв | 29.05.2027 | АЦСТ-147 | не загружена | открыть
ООО «ССК «Газрегион» |  |  | 2(М03) | группа 3 (М03) | МП+АПИ | НГДО | [7 empty] | АЦСТ-147-00258 | Пв | 29.05.2027 | АЦСТ-147 | не загружена | открыть
ООО «ССК «Газрегион» |  |  | 2(М03), 2+1(М03+М01) | группа 3 (М03) | МП+АПИ | НГДО | [7 empty] | АЦСТ-147-00259 | Пв | 29.05.2027 | АЦСТ-147 | не загружена | открыть
ООО «ССК «Газрегион» |  |  | 1(М01), 2(М03) | группа 3 (М03) | РД | НГДО | [7 empty] | АЦСТ-147-00264 | Пв | 15.06.2027 | АЦСТ-147 | не загружена | открыть
ООО «ССК «Газрегион» |  |  | 2(М03) | группа 3 (М03) | РД | НГДО | [7 empty] | АЦСТ-147-00265 | Пв | 19.06.2027 | АЦСТ-147 | не загружена | открыть
ООО «ССК «Газрегион» |  |  | 2(М03), 2+1(М03+М01) | группа 3 (М03) | РД | НГДО | [7 empty] | АЦСТ-147-00266 | Пв | 23.06.2027 | АЦСТ-147 | не загружена | открыть
ООО «ССК «Газрегион» |  |  | 3(М03) | группа 3 (М03) | РД | НГДО | [7 empty] | АЦСТ-147-00322 | Пв | 25.12.2027 | АЦСТ-147 | не загружена | открыть
ООО «ССК «Газрегион» |  |  | 3(М03) | группа 3 (М03) | РД | НГДО | [7 empty] | АЦСТ-147-00323 | Пв | 25.12.2027 | АЦСТ-147 | не загружена | открыть
ООО «ССК «Газрегион» |  |  | 3(М03) | группа 3 (М03) | РД | НГДО | [7 empty] | АЦСТ-147-00324 | Пв | 25.12.2027 | АЦСТ-147 | не загружена | открыть
ООО «ССК «Газрегион» |  |  | 3(М03) | группа 3 (М03) | РД | НГДО | [7 empty] | АЦСТ-147-00325 | Пв | 25.12.2027 | АЦСТ-147 | не загружена | открыть
ООО «ССК «Газрегион» |  |  | 1(М01), 3(М03) | группа 3 (М03) | РД | НГДО | [7 empty] | АЦСТ-147-00353 | Пв | 11.03.2028 | АЦСТ-147 | не загружена | открыть
ООО «ССК «Газрегион» |  |  | 1(М01), 3(М03) | группа 3 (М03) | РД | НГДО | [7 empty] | АЦСТ-147-00354 | Пв | 11.03.2028 | АЦСТ-147 | не загружена | открыть
ООО «ССК «Газрегион» |  |  | 1(М01), 2(М03)1(М01), 2(М03), 1(М01)2(М03) | группа 3 (М03) | РД | НГДО | [7 empty] | АЦСТ-147-00361 | Пв | 25.03.2028 | АЦСТ-147 | не загружена | открыть
ООО «ССК «Газрегион» |  |  | 1(М01), 2(М03) | группа 3 (М03) | РД | НГДО | [7 empty] | АЦСТ-147-00362 | Пв | 25.03.2028 | АЦСТ-147 | не загружена | открыть
ООО «ССК «Газрегион» |  |  | 1(М01), 2(М03) | группа 3 (М03) | ААДП+МАДП | НГДО | [7 empty] | АЦСТ-147-00372 | Пв | 12.04.2028 | АЦСТ-147 | не загружена | открыть
ООО «ССК «Газрегион» |  |  | 1(М01), 2(М03) | группа 3 (М03) | ААДП+МАДП | НГДО | [7 empty] | АЦСТ-147-00373 | Пв | 12.04.2028 | АЦСТ-147 | не загружена | открыть
ООО «ССК «Газрегион» |  |  | 2(М03) | группа 3 (М03) | АФ | НГДО | [7 empty] | АЦСТ-147-00376 | Пв | 18.04.2028 | АЦСТ-147 | не загружена | открыть
ООО «ССК «Газрегион» |  |  | 1(М01), 3(М03) | группа 3 (М03) | РД | НГДО | [7 empty] | АЦСТ-147-00383 | Пв | 07.05.2028 | АЦСТ-147 | не загружена | открыть
ООО «ССК «Газрегион» |  |  | 1(М01), 3(М03) | группа 3 (М03) | РД | НГДО | [7 empty] | АЦСТ-147-00384 | Пв | 07.05.2028 | АЦСТ-147 | не загружена | открыть
ООО «ССК «Газрегион» |  |  | 3(М03)+2(М03) | группа 3 (М03) | РД | НГДО | [7 empty] | АЦСТ-147-00408 | Пв | 10.06.2028 | АЦСТ-147 | не загружена | открыть
ООО «ССК «Газрегион» |  |  | 3(М03)+2(М03) | группа 3 (М03) | РД | НГДО | [7 empty] | АЦСТ-147-00409 | Пв | 10.06.2028 | АЦСТ-147 | не загружена | открыть
ООО «ССК «Газрегион» |  |  | 3(М03)+2(М03) | группа 3 (М03) | РД | НГДО | [7 empty] | АЦСТ-147-00413 | Пв | 02.07.2028 | АЦСТ-147 | не загружена | открыть
ООО «ССК «Газрегион» |  |  | 3(М03)+2(М03) | группа 3 (М03) | РД | НГДО | [7 empty] | АЦСТ-147-00414 | Пв | 02.07.2028 | АЦСТ-147 | не загружена | открыть
ООО «ССК «Газрегион» |  |  | 2(М03) | группа 3 (М03) | МП+АФ | НГДО | [7 empty] | АЦСТ-147-00447 | Пв | 09.08.2028 | АЦСТ-147 | не загружена | открыть
ООО «ССК «Газрегион» | Super Arc L-56, Св-08Г2С, Св-10НМА-О, ULTRA 327, UF-02M, UF-07.01 | МП (корневой слой шва): Super Arc L-56 (ТУ 1222-013-2005), Св-08Г2С (ГОСТ 2246-70, ТУ 1227-170-55224353-2015); АФ (последующие слои шва): Св-10НМА-О (ТУ 1227-016-50133500-2011), ULTRA 327 (ТУ 24.34.13-005-66167121-2020) в сочетании UF-02M (ТУ 5929-088-00186654-2016), UF-07.01 (ТУ 205956-014-28489445-2021). Допускается применение других аттестованных сварочных материалов в соответствии с требованиями ПТД. | 1 (М01) / 2 (М03) / 2+1 (М03+М01) | группа 3 (М03) | МП+АФ | ОХНВП | свыше 12,0 до 36,0 включительно* | от 710,0 до 1420,0 включительно | с подогревом | без термообработки | МП: Н1, В1, В2; АФ: Н1 | ТИ-ССКГР-МП+АФ-ОХНВП-147-01-2024 08.07.2024 | Технология механизированной сварки плавящимся электродом в среде активных газов корневого слоя шва и автоматической сварки под флюсом стыковых соединений труб при изготовлении и ремонте оборудования химических, нефтехимических, нефтеперерабатывающих и взрывопожароопасных производств | АЦСТ-147-00448 | Пв | 09.08.2028 | АЦСТ-147 | да | открыть
ООО «ССК «Газрегион» |  |  | 1(М01), 2(М03), 2+1(М03+М01) | группа 3 (М03) | РД | НГДО | [7 empty] | АЦСТ-147-00451 | Пв | 13.08.2028 | АЦСТ-147 | не загружена | открыть
ООО «ССК «Газрегион» |  |  | 1(М01), 2(М03)1(М01), 2(М03), 2+1(М03+М01), 1(М01)2(М03) | группа 3 (М03) | РД | НГДО | [7 empty] | АЦСТ-147-00453 | Пв | 13.08.2028 | АЦСТ-147 | не загружена | открыть
ООО «ССК «Газрегион» |  |  | 1(М01), 2(М03)1(М01), 1(М01)2(М03), 2(М03) | группа 3 (М03) | РД | НГДО | [7 empty] | АЦСТ-147-00454 | Пв | 13.08.2028 | АЦСТ-147 | не загружена | открыть
ООО «ССК «Газрегион» |  |  | 1(М01), 2(М03), 2+1(М03+М01) | группа 3 (М03) | РД | НГДО | [7 empty] | АЦСТ-147-00482 | Пв | 02.10.2028 | АЦСТ-147 | не загружена | открыть
ООО «ССК «Газрегион» |  |  | 1(М01), 2(М03), 3(М03) | группа 3 (М03) | РАД | НГДО | [7 empty] | АЦСТ-147-00484 | Пв | 02.10.2028 | АЦСТ-147 | не загружена | открыть
ООО «ССК «Газрегион» |  |  | 1(М01), 2(М03), 3(М03) | группа 3 (М03) | РАД | НГДО | [7 empty] | АЦСТ-147-00485 | Пв | 02.10.2028 | АЦСТ-147 | не загружена | открыть
ООО «ССК «Газрегион» |  |  | 1(М01), 2(М03), 3(М03) | группа 3 (М03) | РД | НГДО | [7 empty] | АЦСТ-147-00491 | Пв | 29.10.2028 | АЦСТ-147 | не загружена | открыть
ООО «ССК «Газрегион» |  |  | 3(М03) | группа 3 (М03) | АФ | НГДО | [7 empty] | АЦСТ-147-00510 | Пв | 20.12.2028 | АЦСТ-147 | не загружена | открыть
ООО «ССК «Газрегион» |  |  | 3(М03) | группа 3 (М03) | РД+АФ | НГДО | [7 empty] | АЦСТ-147-00511 | Пв | 20.12.2028 | АЦСТ-147 | не загружена | открыть
ООО «ССК «Газрегион» |  |  | 3(М03), 3+1(М03+М01), 3+2(М03+М01) | группа 3 (М03) | ААДП+МАДП | НГДО | [7 empty] | АЦСТ-147-00512 | Пв | 20.12.2028 | АЦСТ-147 | не загружена | открыть
ООО «ССК «Газрегион» |  |  | 3(М03), 2(М03)3(М03), 1(М01)3(М03) | группа 3 (М03) | ААДП+МАДП | НГДО | [7 empty] | АЦСТ-147-00513 | Пв | 20.12.2028 | АЦСТ-147 | не загружена | открыть
ООО «ССК «Газрегион» | E 42 3, B 2 2, H10 | Электроды типа Э50А по ГОСТ 9467-75 (ГОСТ Р ИСО 2560-А: E 42 3 B 2 2 H10) марки УОНИИ 13/55. Допускается применение других аттестованных сварочных материалов в соответствии с требованиями ПТД. | 1 (М01) / 2 (М03) / 2+1 (М03+М01) | группа 3 (М03) | РД | КСМ | от 8,0 до 16,0 включительно / свыше 16,0 до 25,0 включительно | плоские детали | с подогревом | без термообработки | Н1; Г; П1; В1 | ТИ-ССКГР-РД-КСМ-147-01-2024 01.07.2024 | Технология ручной дуговой сварки покрытыми электродами металлических конструкций пролетных строений, опор и пилонов стальных мостов при сборке, сварке и ремонте в монтажных условиях | АЦСТ-147-00514 | Пв | 20.12.2028 | АЦСТ-147 | да | открыть
ООО «ССК «Газрегион» |  |  | 1(М01), 2(М03) | группа 3 (М03) | МП+АПИ | НГДО | [7 empty] | АЦСТ-147-00520 | Пв | 15.04.2028 | АЦСТ-147 | не загружена | открыть
ООО «ССК «Газрегион» |  |  | 1(М01), 2(М03) | группа 3 (М03) | МП+АПИ | НГДО | [7 empty] | АЦСТ-147-00521 | Пв | 15.04.2028 | АЦСТ-147 | не загружена | открыть
ООО «ССК «Газрегион» |  |  | 1(М01), 2(М03) | группа 3 (М03) | РД | НГДО | [7 empty] | АЦСТ-147-00631 | Пв | 23.09.2029 | АЦСТ-147 | не загружена | открыть
ООО «ССК «Газрегион» |  |  | 1(М01), 2(М03) | группа 3 (М03) | РД | НГДО | [7 empty] | АЦСТ-147-00634 | Пв | 26.09.2029 | АЦСТ-147 | не загружена | открыть
ООО «ССК «Газрегион» |  |  | 1(М01), 2(М03) | группа 3 (М03) | РД | НГДО | [7 empty] | АЦСТ-147-00643 | Пв | 06.11.2029 | АЦСТ-147 | не загружена | открыть
ООО «ССК «Газрегион» |  |  | 2(М03) | группа 3 (М03) | РД | НГДО | [7 empty] | АЦСТ-147-00650 | Пв | 17.11.2029 | АЦСТ-147 | не загружена | открыть
ООО «ССК «Газрегион» |  |  | 2(М03) | группа 3 (М03) | РД | НГДО | [7 empty] | АЦСТ-147-00651 | Пв | 17.11.2029 | АЦСТ-147 | не загружена | открыть
ООО «ССК «Газрегион» |  |  | 2(М03) | группа 3 (М03) | РД | НГДО | [7 empty] | АЦСТ-147-00652 | Пв | 17.11.2029 | АЦСТ-147 | не загружена | открыть
ООО «ССК «Газрегион» | ESAB Weld T, OK 53.70, ULTRA 327, UF-07.01 | РАД: Корневой слой шва - Проволока сплошного сечения (пруток) марки ESAB Weld T 80S-Ni1, защитный газ: 100% аргон высшего сорта по ГОСТ 10157, неплавящийся вольфрамовый электрод; РД: Первый заполняющий слой шва - ОК 53.70; АФ: Заполняющие и облицовочные слои шва - Проволока ULTRA 327 + флюс марки UF-07.01 и другие аттестованные аналоги в соответствии с ПТД. | 1(М01) - класса прочности до К54 включительно и другие марки этой группы, указанные в ПТД. / 2(М03) - класса прочности свыше К54 до К60 включительно / 2(М03) - класса прочности свыше К54 до К60 включительно + 1(М01) - класса прочности до К54 включительно и другие марки этой группы, указанные в ПТД. | группа 3 (М03) | РАД+РД+АФ | СК | от 5,0 до 12,0 вкл. / свыше 12,0 до 30,0 вкл. / св. 12,0 до 30,0 вкл. | от 325,0 до 500,0 вкл. / св. 500,0 до 1720,0 вкл. | без подогрева | без термообработки | РАД: Н1, В1; РД: Н1, В1; АФ: Н1 | ТИ-ССКГР-РАД+РД+АФ-СК-01-2024 01.11.2024 | Технология ручной аргонодуговой сварки неплавящимся электродом корневого слоя шва, ручной дуговой сварке покрытыми электродами горячего прохода, 1-го заполняющего слоя шва и автоматической сварки под флюсом стыковых соединений труб при изготовлении, монтаже и ремонте металлических трубопроводов | АЦСТ-155-00258 | Пв | 23.12.2028 | АЦСТ-155 | да | открыть
ООО «ССК «Газрегион» | ESAB Weld T, OK 53.70, ULTRA 327, UF-07.01 | РАД: Корневой слой шва - Проволока сплошного сечения (пруток) марки ESAB Weld T 80S-Ni1, защитный газ: 100% аргон высшего сорта по ГОСТ 10157, неплавящийся вольфрамовый электрод; РД: Первый заполняющий слой шва - ОК 53.70; АФ: Заполняющие и облицовочные слои шва - Проволока ULTRA 327 + флюс марки UF-07.01 и другие аттестованные аналоги в соответствии с ПТД. | 1(М01) - класса прочности до К54 включительно и другие марки этой группы, указанные в ПТД. / 2(М03) - класса прочности свыше К54 до К60 включительно / 2(М03) - класса прочности свыше К54 до К60 включительно + 1(М01) - класса прочности до К54 включительно и другие марки этой группы, указанные в ПТД. | группа 3 (М03) | РАД+РД+АФ | ОХНВП | от 5,0 до 12,0 вкл. / св. 12,0 до 30,0 вкл. | от 325,0 до 500,0 вкл. / св. 500,0 до 1720,0 вкл. | без подогрева | без термообработки | РАД: Н1, В1; РД: Н1, В1; АФ: Н1 | ТИ-ССКГР-РАД+РД+АФ-ОХНВП-01-2024 01.11.2024 | Технология ручной аргонодуговой сварки неплавящимся электродом корневого слоя шва, ручной дуговой сварке покрытыми электродами горячего прохода, 1-го заполняющего слоя шва и автоматической сварки под флюсом стыковых соединений труб при изготовлении, монтаже и ремонте оборудования химических, нефтехимических, нефтеперерабатывающих и взрывопожароопасных производств | АЦСТ-155-00259 | Пв | 23.12.2028 | АЦСТ-155 | да | открыть
ООО «ССК «Газрегион» | ESAB Weld T, ULTRA 327, UF-07.01 | РАД: Корневой слой и 1-й заполняющий слой шва - Проволока сплошного сечения (пруток) марки ESAB Weld T 80S-Ni1, защитный газ: 100% аргон высшего сорта по ГОСТ 10157, неплавящийся вольфрамовый электрод; АФ: Заполняющие и облицовочные слои шва - Проволока ULTRA 327 + флюс марки UF-07.01 и другие аттестованные аналоги в соответствии с ПТД. | 1(М01) - класса прочности до К54 включительно и другие марки этой группы, указанные в ПТД. / 2(М03) - класса прочности свыше К54 до К60 включительно / 2(М03) - класса прочности свыше К54 до К60 включительно + 1(М01) - класса прочности до К54 включительно и другие марки этой группы, указанные в ПТД. | группа 3 (М03) | РАД+АФ | СК | от 5,0 до 12,0 вкл. / св. 12,0 до 30,0 вкл. | от 325,0 до 500,0 вкл. / св. 500,0 до 710,0 вкл. | без подогрева | без термообработки | РАД: Н1, В1; АФ: Н1 | ТИ-ССКГР-РАД+АФ-СК-01-2024 01.11.2024 | Технология ручной аргонодуговой сварки неплавящимся электродом корневого и 1-го заполняющего слоя шва, и автоматической сварки под флюсом стыковых соединений труб при изготовлении, монтаже и ремонте металлических трубопроводов | АЦСТ-155-00271 | Пв | 12.02.2029 | АЦСТ-155 | да | открыть
ООО «ССК «Газрегион» | ESAB Weld T, ULTRA 327, UF-07.01 | РАД: Корневой слой и 1-й заполняющий слой шва - Проволока сплошного сечения (пруток) марки ESAB Weld T 80S-Ni1, защитный газ: 100% аргон высшего сорта по ГОСТ 10157, неплавящийся вольфрамовый электрод; АФ: Заполняющие и облицовочные слои шва - Проволока ULTRA 327 + флюс марки UF-07.01 и другие аттестованные аналоги в соответствии с ПТД. | 1(М01) - класса прочности до К54 включительно и другие марки этой группы, указанные в ПТД. / 2(М03) - класса прочности свыше К54 до К60 включительно / 2(М03) - класса прочности свыше К54 до К60 включительно + 1(М01) - класса прочности до К54 включительно и другие марки этой группы, указанные в ПТД. | группа 3 (М03) | РАД+АФ | ОХНВП | от 5,0 до 12,0 вкл. / св. 12,0 до 30,0 вкл. | от 325,0 до 500,0 вкл. / св. 500,0 до 1720,0 вкл. | без подогрева | без термообработки | РАД: Н1, В1; АФ: Н1 | ТИ-ССКГР-РАД+АФ-ОХНВП-01-2024 01.11.2024 | Технология ручной аргонодуговой сварки неплавящимся электродом корневого и 1-го заполняющего слоя шва, и автоматической сварки под флюсом стыковых соединений труб при изготовлении, монтаже и ремонте оборудования химических, нефтехимических, нефтеперерабатывающих и взрывопожароопасных производств | АЦСТ-155-00272 | Пв | 12.02.2029 | АЦСТ-155 | да | открыть
ООО «ССК «Газрегион» | ULTRA 70S-G, NSSW SF-50AR, ULTRA 327, UF-07.01 | МП: Корневого слой шва: проволока сплошного сечения марки ULTRA 70S-G, защитный газ: 100% СО2; МПИ:1-й заполняющий: порошковая проволока марки NSSW SF-50AR, защитный газ: 80%Аr + 20%СО2; АФ: Заполняющие и облицовочные слои шва - Проволока ULTRA 327 + флюс марки UF-07.01 и другие аттестованные аналоги в соответствии с ПТД. | 1(М01) - класса прочности до К54 включительно и другие марки этой группы, указанные в ПТД. / 2(М03) - класса прочности свыше К54 до К60 включительно / 2(М03) - класса прочности свыше К54 до К60 включительно + 1(М01) - класса прочности до К54 включительно и другие марки этой группы, указанные в ПТД. | группа 3 (М03) | МП+МПИ+АФ | ОХНВП | от 5,0 до 12,0 включительно / свыше 12,0 до 30,0 включительно | от 325,0 до 500,0 включительно / свыше 500,0 до 1720,0 включительно | без подогрева | без термообработки | МП: Н1, В1; МПИ: Н1, В1; АФ: Н1 | ТИ-ССКГР-МП+МПИ+АФ-ОХНВП-01-2024, Дата утверждения: от 13.11.2024 | Технология механизированной сварки плавящимся электродом в среде активных газов (МП) корневого слоя шва, механизированной сварки порошковой проволокой в среде инертных газов и смесях (МПИ) 1-го заполняющего слоя шва и автоматической сварки под флюсом (АФ) заполняющих и облицовочных слоев шва стыковых соединений труб при изготовлении, монтаже и ремонте оборудования химических, нефтехимических, нефтеперерабатывающих и взрывопожароопасных производств | АЦСТ-155-00273 | Пв | 12.02.2029 | АЦСТ-155 | да | открыть
ООО «ССК «Газрегион» | ULTRA 70S-G, NSSW SF-50AR, ULTRA 327, UF-07.01 | МП: Корневого слой шва: проволока сплошного сечения марки ULTRA 70S-G, защитный газ: 100% СО2; ¦ МПИ:1-й заполняющий: порошковая проволока марки NSSW SF-50AR, защитный газ: 80%Аr + 20%СО2; ¦ АФ: Заполняющие и облицовочные слои шва - Проволока ULTRA 327 + флюс марки UF-07.01 и другие аттестованные аналоги в соответствии с ПТД. | 1(М01) - класса прочности до К54 включительно и другие марки этой группы, указанные в ПТД. / 2(М03) - класса прочности свыше К54 до К60 включительно / 2(М03) - класса прочности свыше К54 до К60 включительно + 1(М01) - класса прочности до К54 включительно и другие марки этой группы, указанные в ПТД. | группа 3 (М03) | МП+МПИ+АФ | СК | от 5,0 до 12,0 включительно / свыше 12,0 до 30,0 включительно | от 325,0 до 500,0 включительно / свыше 500,0 до 710,0 включительно | без подогрева | без термообработки | МП: Н1, В1; МПИ: Н1, В1; АФ: Н1 | ТИ-ССКГР-МП+МПИ+АФ-СК-01-2024 13.11.2024 | Технология механизированной сварки плавящимся электродом в среде активных газов (МП) корневого слоя шва, механизированной сварки порошковой проволокой в среде инертных газов и смесях (МПИ) 1-го заполняющего слоя шва и автоматической сварки под флюсом (АФ) заполняющих и облицовочных слоев шва стыковых соединений труб при изготовлении, монтаже и ремонте металлических трубопроводов | АЦСТ-155-00274 | Пв | 12.02.2029 | АЦСТ-155 | да | открыть
ООО «ССК «Газрегион» | ULTRA 70S-G, NSSW SF-50AR | МП: Корневого слой шва: проволока сплошного сечения марки ULTRA 70S-G, защитный газ: 100% СО2; МПИ: Заполняющие и облицовочные слои шва: порошковая проволока марки NSSW SF-50AR, защитный газ: 80%Аr + 20%СО2 и другие аттестованные аналоги в соответствии с ПТД. | 1(М01) - класса прочности до К54 включительно и другие марки этой группы, указанные в ПТД. / 2(М03) - класса прочности свыше К54 до К60 включительно и другие марки этой группы, указанные в ПТД. / 2(М03) - класса прочности свыше К54 до К60 включительно + 1(М01) - класса прочности до К54 включительно и другие марки этой группы, указанные в ПТД. | группа 3 (М03) | МП+МПИ | ОХНВП | от 5,5 до 22,0 включительно / от 6,5 до 26,0 включительно | от 325,0 до 500,0 включительно / свыше 500,0 до 1720,0 включительно | без подогрева | без термообработки | Н1, В1 | ТИ-ССКГР-МП+МПИ-ОХНВП-07-2024 13.11.2024 | Технология механизированной сварки плавящимся электродом в среде активных газов (МП) корневого слоя шва, механизированной сварки порошковой проволокой в среде инертных газов и смесях (МПИ) заполняющих и облицовочных слоев шва стыковых соединений труб при изготовлении, монтаже и ремонте оборудования химических, нефтехимических, нефтеперерабатывающих и взрывопожароопасных производств | АЦСТ-155-00275 | Пв | 14.02.2029 | АЦСТ-155 | да | открыть
ООО «ССК «Газрегион» | ULTRA 70S-G, NSSW SF-50AR | МП: Корневого слой шва: проволока сплошного сечения марки ULTRA 70S-G, защитный газ: 100% СО2; МПИ: Заполняющие и облицовочные слои шва: порошковая проволока марки NSSW SF-50AR, защитный газ: 80%Аr + 20%СО2 и другие аттестованные аналоги в соответствии с ПТД. | 1(М01) - класса прочности до К54 включительно и другие марки этой группы, указанные в ПТД. / 2(М03) - класса прочности свыше К54 до К60 включительно и другие марки этой группы, указанные в ПТД. / 2(М03) - класса прочности свыше К54 до К60 включительно + 1(М01) - класса прочности до К54 включительно и другие марки этой группы, указанные в ПТД. | группа 3 (М03) | МП+МПИ | СК | от 5,5 до 22,0 включительно / от 6,5 до 26,0 включительно | от 325,0 до 500,0 включительно / свыше 500,0 до 1720,0 включительно | без подогрева | без термообработки | Н1, В1 | ТИ-ССКГР-МП+МПИ-СК-08-2024 13.11.2024 | Технология механизированной сварки плавящимся электродом в среде активных газов (МП) корневого слоя шва, механизированной сварки порошковой проволокой в среде инертных газов и смесях (МПИ) заполняющих и облицовочных слоев шва стыковых соединений труб при изготовлении, монтаже и ремонте металлических трубопроводов | АЦСТ-155-00276 | Пв | 14.02.2029 | АЦСТ-155 | да | открыть
ООО «ССК «Газрегион» |  |  | 1(М01), 2(М03), 2(М03)+1(М01) | группа 3 (М03) | РАД+АФ | НГДО | [7 empty] | АЦСТ-155-00278 | Пв | 05.03.2029 | АЦСТ-155 | не загружена | открыть
ООО «ССК «Газрегион» |  |  | 1(М01), 2(М03), 2(М03)+1(М01) | группа 3 (М03) | МП+МПИ | НГДО | [7 empty] | АЦСТ-155-00281 | Пв | 17.03.2029 | АЦСТ-155 | не загружена | открыть
ООО «ССК «Газрегион» |  |  | 1(М01), 2(М03), 2(М03)+1(М01) | группа 3 (М03) | МП+МПИ | НГДО | [7 empty] | АЦСТ-155-00282 | Пв | 17.03.2029 | АЦСТ-155 | не загружена | открыть
ООО «ССК «Газрегион» |  |  | 1(М01), 2(М03), 2(М03)+1(М01) | группа 3 (М03) | МП+МПИ+АФ | НГДО | [7 empty] | АЦСТ-155-00285 | Пв | 21.03.2029 | АЦСТ-155 | не загружена | открыть
ООО «ССК «Газрегион» |  |  | 1(М01), 2(М03), 2(М03)+1(М01) | группа 3 (М03) | МП+МПИ+АФ | НГДО | [7 empty] | АЦСТ-155-00286 | Пв | 21.03.2029 | АЦСТ-155 | не загружена | открыть
ООО «ССК «Газрегион» |  |  | 1(М01), 2(М03), 2(М03)+1(М01) | группа 3 (М03) | РАД+АФ | НГДО | [7 empty] | АЦСТ-155-00287 | Пв | 21.03.2029 | АЦСТ-155 | не загружена | открыть
ООО «ССК «Газрегион» | ESAB Weld T, ULTRA 327, UF-07.01 | РАД: Корневой слой и 1-й заполняющий слой шва - Проволока сплошного сечения (пруток) марки ESAB Weld T 80S-Ni1, защитный газ: 100% аргон высшего сорта по ГОСТ 10157, неплавящийся вольфрамовый электрод; АФ: Заполняющие и облицовочные слои шва - Проволока ULTRA 327 + флюс марки UF-07.01 и другие аттестованные аналоги в соответствии с ПТД. | 2(М03) - класса прочности свыше К54 до К60 включительно | группа 3 (М03) | РАД+АФ | ОХНВП | от 30,0 до 40,0 вкл. | от 1020,0 до 1420,0 вкл. | без подогрева | без термообработки | РАД: Н1, В1; АФ: Н1 | ТИ-ССКГР-РАД+АФ-ОХНВП-01-2024 01.11.2024 | Технология ручной аргонодуговой сварки неплавящимся электродом корневого слоя шва, горячего прохода, и автоматической сварки под флюсом стыковых соединений труб при изготовлении, монтаже и ремонте оборудования химических, нефтехимических, нефтеперерабатывающих и взрывопожароопасных производств | АЦСТ-155-00290 | Пв | 04.04.2029 | АЦСТ-155 | да | открыть
ООО «ССК «Газрегион» |  |  | 1(М01), 2(М03), 2(М03)+1(М01) | группа 3 (М03) | МП+МПИ+АФ | НГДО | [7 empty] | АЦСТ-155-00305 | Пв | 03.06.2029 | АЦСТ-155 | не загружена | открыть
ООО «ССК «Газрегион» |  |  | 1(М01), 2(М03), 2(М03)+1(М01) | группа 3 (М03) | МП+МПИ+АФ | НГДО | [7 empty] | АЦСТ-155-00307 | Пв | 06.06.2029 | АЦСТ-155 | не загружена | открыть
ООО «ССК «Газрегион» | ULTRA 70S-G, NSSW SF-50AR | МП: Корневого слой шва: проволока сплошного сечения марки ULTRA 70S-G, защитный газ: 100% СО2; МПИ: Заполняющие и облицовочные слои шва: порошковая проволока марки NSSW SF-50AR, защитный газ: 80%Аr + 20%СО2 и другие аттестованные аналоги в соответствии с ПТД. | 1(М01) - класса прочности до К54 вкл. и другие марки этой группы, указанные в ПТД. / 2(М03) - класса прочности свыше К54 до К60 включительно и другие марки этой группы, указанные в ПТД. / 2(М03) - класса прочности свыше К54 до К60 включительно + 1(М01) - класса прочности до К54 включительно и другие марки этой группы, указанные в ПТД. | группа 3 (М03) | МП+МПИ | ГО | от 5,5 до 22,0 включительно / от 6,5 до 26,0 включительно | от 325,0 до 500,0 включительно / свыше 500,0 до 1720,0 включительно | без подогрева | без термообработки | Н1, В1 | ТИ-ССКГР-МП+МПИ-ГО-09-2024 13.11.2024 | Технология механизированной сварки плавящимся электродом в среде активных газов корневого слоя шва, механизированная сварка порошковой проволокой в среде инертных газов и смесях горячего прохода (МПИ) заполняющих и облицовочных слоев стыковых соединений трубопроводов систем внутреннего газоснабжения и наружных стальных газопроводов низкого, среднего и высокого давления | АЦСТ-155-00310 | Пв | 17.06.2029 | АЦСТ-155 | да | открыть
ООО «ССК «Газрегион» | ULTRA 70S-G, NSSW SF-50AR | МП: Корневого слой шва: проволока сплошного сечения марки ULTRA 70S-G, защитный газ: 100% СО2; МПИ: Заполняющие и облицовочные слои шва: порошковая проволока марки NSSW SF-50AR, защитный газ: 80%Аr + 20%СО2 и другие аттестованные аналоги в соответствии с ПТД. | 1(М01) - класса прочности до К54 вкл. и другие марки этой группы, указанные в ПТД. / 2(М03) - класса прочности свыше К54 до К60 включительно и другие марки этой группы, указанные в ПТД. / 2(М03) - класса прочности свыше К54 до К60 включительно + 1(М01) - класса прочности до К54 включительно и другие марки этой группы, указанные в ПТД. | группа 3 (М03) | МП+МПИ | ГО | от 5,5 до 22,0 включительно / от 6,5 до 26,0 включительно | от 325,0 до 500,0 включительно / свыше 500,0 до 1720,0 включительно | без подогрева | без термообработки | Н1, В1 | ТИ-ССКГР-МП+МПИ-ГО-09-2024 13.11.2024 | Технология механизированной сварки плавящимся электродом в среде активных газов корневого слоя шва, механизированная сварка порошковой проволокой в среде инертных газов и смесях горячего прохода (МПИ) заполняющих и облицовочных слоев стыковых соединений трубопроводов систем газового оборудование котлов, технологических линий и агрегатов | АЦСТ-155-00313 | Пв | 19.06.2029 | АЦСТ-155 | да | открыть
ООО «ССК «Газрегион» |  |  | 1(М01), 2(М03), 2(М03)+1(М01) | группа 3 (М03) | РАД+АФ | НГДО | [7 empty] | АЦСТ-155-00358 | Пв | 10.10.2029 | АЦСТ-155 | не загружена | открыть
ООО «ССК «Газрегион» |  |  | 1(М01), 2(М03), 2(М03)+1(М01) | группа 3 (М03) | РАД+АФ | НГДО | [7 empty] | АЦСТ-155-00359 | Пв | 10.10.2029 | АЦСТ-155 | не загружена | открыть
ООО «СТИМУЛ» |  |  | Группа 1 (до К54 вкл.), марки согласно ПТД, Группа 2 (св. К54 до К60 вкл.), марки согласно ПТД, Группа 2+1 (св. К54 до К60 вкл.), марки согласно ПТД | марка σт≥420 | РД | НГДО | [7 empty] | АЦСТ-56-04008 | Пв | 19.03.2029 | АЦСТ-56 | не загружена | открыть
ООО «СТИМУЛ» |  |  | Группа 1 (до К54 вкл.), марки согласно ПТД, Группа 2 (св. К54 до К60 вкл.), марки согласно ПТД, Группа 2+1 (св. К54 до К60 вкл.), марки согласно ПТД | марка σт≥420 | РД | НГДО | [7 empty] | АЦСТ-56-04010 | Пв | 19.03.2029 | АЦСТ-56 | не загружена | открыть
ООО «СТИМУЛ» |  |  | Группа 1 (до К54 вкл.), марки согласно ПТД, Группа 2 (св. К54 до К60 вкл.), марки согласно ПТД, Группа 2 (св. К54 до К60 вкл.) + 1 (до К54 вкл.), марки согласно ПТД | марка σт≥420 | РД | НГДО | [7 empty] | АЦСТ-56-04012 | Пв | 20.03.2029 | АЦСТ-56 | не загружена | открыть
ООО «СТИМУЛ» |  |  | Группа 1 (до К54 вкл.), марки согласно ПТД, Группа 2 (св. К54 до К60 вкл.), марки согласно ПТД, Группа 2 (св. К54 до К60 вкл.) + 1 (до К54 вкл.), марки согласно ПТД | марка σт≥420 | РД | НГДО | [7 empty] | АЦСТ-56-04013 | Пв | 20.03.2029 | АЦСТ-56 | не загружена | открыть
ООО «СТНГ» |  |  | 2(М03), 1(М01), 1(М01)+2(М03) | группа 3 (М03) | РД | НГДО | [7 empty] | АЦСТ-161-00390 | Пв | 22.07.2029 | АЦСТ-161 | не загружена | открыть
ООО «СТНГ» |  |  | 2(М03), 1(М01), 1(М01)+2(М03) | группа 3 (М03) | РД | НГДО | [7 empty] | АЦСТ-161-00391 | Пв | 22.07.2029 | АЦСТ-161 | не загружена | открыть
ООО «СТНГ» |  |  | 2(М03), 1(М01), 1(М01)+2(М03) | группа 3 (М03) | МП+МПС | НГДО | [7 empty] | АЦСТ-161-00392 | Пв | 22.07.2029 | АЦСТ-161 | не загружена | открыть
ООО «СТНГ» |  |  | 1(М01), 2(М03) | группа 3 (М03) | РД | НГДО | [7 empty] | АЦСТ-161-00393 | Пв | 22.07.2029 | АЦСТ-161 | не загружена | открыть
ООО «СТНГ» |  |  | 2(М03)+13(М31) | группа 3 (М03) | Т | НГДО | [7 empty] | АЦСТ-161-00394 | Пв | 22.07.2029 | АЦСТ-161 | не загружена | открыть
ООО «СТНГ» |  |  | 1(М01), 2(М03) | группа 3 (М03) | РД | НГДО | [7 empty] | АЦСТ-161-00400 | Пв | 24.07.2029 | АЦСТ-161 | не загружена | открыть
ООО «СТПС-НВ» |  |  | 1(М01), 2(М03) | группа 3 (М03) | РД | НГДО | [7 empty] | АЦСТ-11-08758 | Пв | 13.09.2027 | АЦСТ-11 | не загружена | открыть
ООО «СТПС-НВ» | S-7016.O, OK 74.70 | Электроды S-7016.O - все слои шва. Допускается применение других аттестованных сварочных материалов в соответствии с требованиями ПТД. / Электроды S-7016.O - корневой слой шва; ОК74.70 - последующие слои шва. Допускается применение других аттестованных сварочных материалов в соответствии с требованиями ПТД. | 1 (М01) / 2 (М03) | группа 3 (М03) | РД | НГДО, ОХНВП, СК | свыше 3,0 до 12,0 включительно / свыше 12,0 до 22,0 включительно / свыше 12,0 до 26,0 включительно / свыше 3,0 до 11,0 | свыше 25,0 до 150,0 включительно / от 57,0 до 150,0 включительно / свыше 150,0 до 500,0 включительно / свыше 500,0 до 1220,0 включительно | без подогрева / с подогревом | без термообработки | Н1; Г; В1 | ТИ-РД-НГДО-4-ОХНВП-1,16-СК-3-СТПС-НВ-2023 26.06.2023 | Технологическая инструкция ручной дуговой сварки кольцевых стыков технологических трубопроводов и оборудования | АЦСТ-11-08759 | Пв | 13.09.2027 | АЦСТ-11 | да | открыть
ООО «СТРОЙ-ГАЗ-СЕРВИС» |  |  | 1(М01), 2(М03), 2(М03)+1(М01) | группа 3 (М03) | РД | НГДО | [7 empty] | АЦСТ-106-00784 | Пв | 04.10.2027 | АЦСТ-106 | не загружена | открыть
ООО «СТРОЙГРУППИНЖИНИРИНГ» |  |  | 1(М01), 2(М03), 2+1(М03+М01) | группа 3 (М03) | РД | НГДО | [7 empty] | АЦСТ-161-00065 | Пв | 03.03.2029 | АЦСТ-161 | не загружена | открыть
ООО «СТРОЙГРУППИНЖИНИРИНГ» |  |  | 1(М01), 2(М03), 2+1(М03+М01) | группа 3 (М03) | РД | НГДО | [7 empty] | АЦСТ-161-00071 | Пв | 06.03.2029 | АЦСТ-161 | не загружена | открыть
ООО «СФ «СМУ-6» |  |  | 3(М03) | группа 3 (М03) | ААДП | НГДО | [7 empty] | АЦСТ-94-02268 | Пв | 23.03.2030 | АЦСТ-94 | не загружена | открыть
ООО «Сварочные технологии» |  |  | 1(М01), 2(М03) | группа 3 (М03) | МПГ | КСМ | [7 empty] | АЦСТ-99-03552 | Пв | 22.07.2029 | АЦСТ-99 | не загружена | открыть
ООО «Север-Строй» |  |  | 1(М01), 2(М03), 2+1(М03+М01) | группа 3 (М03) | РД | НГДО | [7 empty] | АЦСТ-11-09556 | Пв | 04.10.2028 | АЦСТ-11 | не загружена | открыть
ООО «Север-Строй» |  |  | 1(М01), 2(М03) | группа 3 (М03) | РД | НГДО | [7 empty] | АЦСТ-11-09557 | Пв | 04.10.2028 | АЦСТ-11 | не загружена | открыть
ООО «Север-Строй» |  |  | 1(М01), 2(М03), 2+1(М03+М01) | группа 3 (М03) | РД | НГДО | [7 empty] | АЦСТ-11-09565 | Пв | 07.10.2028 | АЦСТ-11 | не загружена | открыть
ООО «Север-Строй» |  |  | 1(М01), 2(М03), 2+1(М03+М01) | группа 3 (М03) | РД | НГДО | [7 empty] | АЦСТ-11-09566 | Пв | 07.10.2028 | АЦСТ-11 | не загружена | открыть
ООО «СеверПодводСтрой» |  |  | 1(М01), 2(М03)+1(М01), 2(М03) | группа 3 (М03) | РД | НГДО | [7 empty] | АЦСТ-112-01155 | Пв | 02.07.2030 | АЦСТ-112 | не загружена | открыть
ООО «Сервисная Компания ИНТРА» |  |  | 1(М01), 2(М03) | группа 3 (М03) | РД | НГДО | [7 empty] | АЦСТ-121-03832 | Пв | 21.08.2029 | АЦСТ-121 | не загружена | открыть
ООО «Сервисная Компания ИНТРА» |  |  | Группа 1 (до К54 включительно), марки согласно ПТД, Группа 2 (свыше К54 до К60 включительно), марки согласно ПТД, Группа 1 (до К54 включительно) + Группа 2 (свыше К54 до К60 включительно), марки согласно ПТД | марка σт≥420 | РД | НГДО | [7 empty] | АЦСТ-56-03576 | Пв | 22.03.2028 | АЦСТ-56 | не загружена | открыть
ООО «Сервисная Компания ИНТРА» |  |  | Группа 1 (до К54 вкл.), марки согласно ПТД, Группа 2 (св. К54 до К60 вкл.), марки согласно ПТД, Группа 2 (св. К54 до К60 вкл.) + 1 (до К54 вкл.), марки согласно ПТД | марка σт≥420 | РД | НГДО | [7 empty] | АЦСТ-56-04021 | Пв | 26.03.2029 | АЦСТ-56 | не загружена | открыть
ООО «Сервисная Компания ИНТРА» |  |  | Группа 1 (до К54 вкл.), марки согласно ПТД, Группа 2 (св. К54 до К60 вкл.), марки согласно ПТД, Группа 2 (св. К54 до К60 вкл.) + 1 (до К54 вкл.), марки согласно ПТД | марка σт≥420 | РД | НГДО | [7 empty] | АЦСТ-56-04022 | Пв | 26.03.2029 | АЦСТ-56 | не загружена | открыть
ООО «Сервисная Компания ИНТРА» |  |  | Группа 1 (до К54 вкл.), марки согласно ПТД, Группа 2 (св. К54 до К60 вкл.), марки согласно ПТД, Группа 2 (св. К54 до К60 вкл.) + 1 (до К54 вкл.), марки согласно ПТД | марка σт≥420 | РД | НГДО | [7 empty] | АЦСТ-56-04023 | Пв | 26.03.2029 | АЦСТ-56 | не загружена | открыть
ООО «Сервисная Компания ИНТРА» |  |  | Группа 1 (до К54 вкл.), марки согласно ПТД, Группа 2 (св. К54 до К60 вкл.), марки согласно ПТД, Группа 2 (св. К54 до К60 вкл.) + 1 (до К54 вкл.), марки согласно ПТД | марка σт≥420 | РД | НГДО | [7 empty] | АЦСТ-56-04030 | Пв | 31.03.2029 | АЦСТ-56 | не загружена | открыть
ООО «Сибремстроймонтаж» |  |  | 1(М01), 2(М03), 2+1(М03+М01) | группа 3 (М03) | РД | НГДО | [7 empty] | АЦСТ-112-00856 | Пв | 20.03.2028 | АЦСТ-112 | не загружена | открыть
ООО «Сибремстроймонтаж» |  |  | 2(М03) | группа 3 (М03) | РД | НГДО | [7 empty] | АЦСТ-112-01161 | Пв | 07.07.2030 | АЦСТ-112 | не загружена | открыть
ООО «Синергетика» |  |  | 1(М01), 2(М03), 2+1(М03+М01) | группа 3 (М03) | РД | НГДО | [7 empty] | АЦСТ-112-01162 | Пв | 07.07.2030 | АЦСТ-112 | не загружена | открыть
ООО «Сириус» |  |  | 1(М01), 2(М03), 2+1(М03+М01) | группа 3 (М03) | РД | НГДО | [7 empty] | АЦСТ-112-01047 | Пв | 10.09.2029 | АЦСТ-112 | не загружена | открыть
ООО «Сириус» |  |  | 1(М01), 2(М03) | группа 3 (М03) | РД | НГДО | [7 empty] | АЦСТ-112-01136 | Пв | 21.05.2030 | АЦСТ-112 | не загружена | открыть
ООО «СпецКом» | УОНИ-13/55, OK 53.70, LB-52U | УОНИ-13/55, ОК 53.70, LB-52U и другие в соответствии с ПТД | 1 (М01) | группа 3 (М03) | РД | ПТО, НГДО, СК | от 3,0 до 32,0 включительно / от 3,0 до 12,0 включительно + от 3,0 до 50,0 включительно / от 12,0 до 30,0 включительно + от 12,0 до 50,0 включительно / от 12,0 до 32,0 включительно + от 12,0 до 50,0 включительно |  | без подогрева | без термообработки | Н1; Г; П1; В1 / Н2; П2; В1 / Н1; Н2; П2; В1 | СпецКом-ПТО-СК-НГДО-РД-2023 14.08.2023 | Технология ручной дуговой сварки покрытыми электродами подъемно-транспортного оборудования и металлических конструкций | АЦСТ-128-00438 | Пв | 05.10.2027 | АЦСТ-128 | да | открыть
ООО «Спецмонтажстрой» |  |  | 1(до К54 вкл), 2 (св. К54 до К60 вкл.) | марка σт≥420 | РД | НГДО | [7 empty] | АЦСТ-100-02395 | Пв | 11.11.2026 | АЦСТ-100 | не загружена | открыть
ООО «СпецпромКонструкция» | Св-08Г2С | Св-08Г2С и другие марки сварочной проволоки, указанные в ПТД | 1 (М01) | группа 3 (М03) | МП | СК | от 3,0 до 4,0 включительно / от 3,0 до 8,0 включительно / от 3,0 до 12,0 включительно / свыше 3,0 до 50,0 включительно | плоские детали | без подогрева | без термообработки | Н1 | ТИ 04-001-2020 16.06.2025 | ТЕХНОЛОГИЧЕСКАЯ ИНСТРУКЦИЯ «Изготовление стальных строительных конструкций. Сборка и сварка» | АЦСТ-109-01744 | Пв | 05.11.2029 | АЦСТ-109 | да | открыть
ООО «СтальСтройТехнологии» | Св-08Г2С | Св-08Г2С* | 1 (М01) | группа 3 (М03) | МП | СК | свыше 3,0 до 12,0 включительно / свыше 12,0 до 50,0 включительно / свыше 50,0 до 100,0 включительно / свыше 3,0 до 12,0 включительно/свыше 3,0 до 12,0 включительно | плоские детали / плоские детали/плоские детали | без подогрева | без термообработки | Н1; В1 / Н1; Н2; В1 | ТТП.02291.00001 16.05.2023 | Механизированная сварка плавящимся электродом в среде активных газов и смесях строительных конструкций (МП) СК1 | АЦСТ-113-00454 | Пв | 14.12.2027 | АЦСТ-113 | да | открыть
ООО «СтальСтройТехнологии» | SG2, ER70S-6 | SG2 (ER70S-6)* | 1 (М01) | группа 3 (М03) | МП | ПТО | свыше 3,0 до 12,0 включительно / свыше 12,0 до 50,0 включительно / свыше 3,0 до 12,0 включительно/свыше 3,0 до 12,0 включительно | плоские детали / плоские детали/плоские детали | без подогрева** | без термообработки | Н1; В1 / Н1; Н2; В1 | ТТП.24.00.02 28.05.2024 | Типовой технологический процесс (инструкция) Механизированная сварка плавящимся электродом в среде активных газов и смесях при изготовлении, монтаже, ремонте и реконструкции подъемно-транспортного оборудования (МП ПТО (1,4,7,14)) | АЦСТ-113-00481 | Пв | 17.09.2028 | АЦСТ-113 | да | открыть
ООО «Строительная Компания 7683» |  |  | 1(М01), 2(М03), 2(М03)+1(М01) | группа 3 (М03) | РД | КСМ | [7 empty] | АЦСТ-99-02796 | Пв | 26.12.2026 | АЦСТ-99 | не загружена | открыть
ООО «Строительная Компания 7683» |  |  | 1(М01), 2(М03), 2(М03)+1(М01) | группа 3 (М03) | МПГ | КСМ | [7 empty] | АЦСТ-99-02797 | Пв | 26.12.2026 | АЦСТ-99 | не загружена | открыть
ООО «Строительная монтажная компания» |  |  | 1(М01), 2(М03), 2+1(М03+М01) | группа 3 (М03) | РД | НГДО | [7 empty] | АЦСТ-112-00773 | Пв | 23.08.2027 | АЦСТ-112 | не загружена | открыть
ООО «Строительно-монтажное управление КСК-1» |  | заполняющие слои: Э50А, Э55 и другие аттестованные аналоги, указанные в ПТД; облицовочный слой: Э60 и другие аттестованные аналоги, указанные в ПТД | 2 (М03) - 63 | группа 3 (М03) | РД | ПТО | от 120 до 170 включительно | плоские детали* | с подогревом | без термообработки | Н1 | КСК 01-07.2026 27.07.2026 | Технологическая инструкция по ручной дуговой сварке покрытыми электродами крановых рельсов | АЦСТ-25-04558 | Пв | 09.09.2030 | АЦСТ-25 | да | открыть
ООО «Строительно-монтажное управление №7» |  |  | 1(М01), 2(М03), 2+1(М03+М01) | группа 3 (М03) | РД | НГДО | [7 empty] | АЦСТ-112-00632 | Пв | 10.11.2026 | АЦСТ-112 | не загружена | открыть
ООО «Строительно-монтажное управление №7» |  |  | 1(М01), 2(М03), 2+1(М03+М01) | группа 3 (М03) | РД | НГДО | [7 empty] | АЦСТ-112-00680 | Пв | 01.03.2027 | АЦСТ-112 | не загружена | открыть
ООО «Строительно-монтажное управление №7» |  |  | 1(М01), 2(М03), 2+1(М03+М01) | группа 3 (М03) | РД | НГДО | [7 empty] | АЦСТ-112-01002 | Пв | 20.05.2029 | АЦСТ-112 | не загружена | открыть
ООО «Строительно-монтажное управление №7» |  |  | 1(М01), 2(М03), 2+1(М03+М01) | группа 3 (М03) | РД | НГДО | [7 empty] | АЦСТ-112-01003 | Пв | 20.05.2029 | АЦСТ-112 | не загружена | открыть
ООО «Строительно-монтажное управление №7» |  |  | 1(М01), 2(М03) | группа 3 (М03) | РД | НГДО | [7 empty] | АЦСТ-112-01004 | Пв | 20.05.2029 | АЦСТ-112 | не загружена | открыть
ООО «СтройГазКомплект» |  |  | 2(М03), 1(М01)+2(М03), 1(М01) | группа 3 (М03) | РД | НГДО | [7 empty] | АЦСТ-98-10765 | Пв | 17.07.2029 | АЦСТ-98 | не загружена | открыть
ООО «СтройГруппИнжиниринг» |  |  | 1(М01), 2(М03) | группа 3 (М03) | РД | НГДО | [7 empty] | АЦСТ-11-08741 | Пв | 08.09.2027 | АЦСТ-11 | не загружена | открыть
ООО «СтройПроектСервис» |  |  | 1(М01), 2(М03) | группа 3 (М03) | РД | НГДО | [7 empty] | АЦСТ-112-00695 | Пв | 28.03.2027 | АЦСТ-112 | не загружена | открыть
ООО «СтройПроектСервис» |  |  | 1(М01), 2(М03) | группа 3 (М03) | РД | НГДО | [7 empty] | АЦСТ-112-00696 | Пв | 28.03.2027 | АЦСТ-112 | не загружена | открыть
ООО «СтройПроектСервис» |  |  | 2(М03) | группа 3 (М03) | РД+МПС | НГДО | [7 empty] | АЦСТ-112-00762 | Пв | 10.08.2027 | АЦСТ-112 | не загружена | открыть
ООО «СтройПроектСервис» |  |  | 1(М01), 2(М03) | группа 3 (М03) | РД+МП | НГДО | [7 empty] | АЦСТ-112-00785 | Пв | 28.09.2027 | АЦСТ-112 | не загружена | открыть
ООО «СтройПроектСервис» |  |  | 1(М01), 2(М03) | группа 3 (М03) | МП | НГДО | [7 empty] | АЦСТ-112-00913 | Пв | 31.07.2028 | АЦСТ-112 | не загружена | открыть
ООО «СтройПроектСервис» |  |  | 1(М01), 1 (М01, 2(М03) | группа 3 (М03) | РД | НГДО | [7 empty] | АЦСТ-112-00937 | Пв | 14.10.2028 | АЦСТ-112 | не загружена | открыть
ООО «СтройПроектСервис» |  |  | 1(М01), 2(М03), 2(М03)+1(М01) | группа 3 (М03) | РД | НГДО | [7 empty] | АЦСТ-112-00938 | Пв | 18.10.2028 | АЦСТ-112 | не загружена | открыть
ООО «Стройконтракт» |  |  | 2(М03), 2+1(М03+М01) | группа 3 (М03) | РД | НГДО | [7 empty] | АЦСТ-112-00992 | Пв | 10.04.2029 | АЦСТ-112 | не загружена | открыть
ООО «Стройконтракт» |  |  | 1(М01), 2+1(М03+М01), 2(М03) | группа 3 (М03) | МП+МПС | НГДО | [7 empty] | АЦСТ-112-01177 | Пв | 30.07.2030 | АЦСТ-112 | не загружена | открыть
ООО «Строймонтаж» | OK 53.70, LB-52U, OK 74.70, LB-62D | корневой слой шва электроды ОК 53.70, LB-52U, заполняющие и облицовочные слои шва электроды ОК 74.70, LB-62D и их аттестованные аналоги, указанные в ПТД | 2 (М03) до К60 включительно | группа 3 (М03) | РД | ГО | свыше 3,0 до 12,0 включительно / свыше 12,0 до 20,0 включительно / патрубок от 4,0 до 12,0 включительно; основная труба от 4,0 до 20,0 включительно / патрубок свыше 12,0 до 20,0 включительно; основная труба свыше 12,0 до 20,0 включительно | от 219,0 до 500,0 включительно / свыше 500,0 до 1220,0 включительно / патрубок от 219,0 до 500,0 включительно; основная труба от 219,0 до 1220,0 включительно / патрубок свыше 500,0 до 820,0 включительно; основная труба свыше 500,0 до 1220,0 включительно | без подогрева | без термообработки | Н1; Г; В1; Н45 / Н2; В1; П2; Н45 | ТИ-СМБ-ГО-2-РД(М03) 01.02.2023 | «Технология ручной дуговой сварки покрытыми электродами трубопроводов газового оборудования давлением до 1,8 МПа включительно» | АЦСТ-111-01201 | Пв | 21.05.2028 | АЦСТ-111 | да | открыть
ООО «Стройсервис» |  |  | 1(М01), 2(М03) | группа 3 (М03) | РД | НГДО | [7 empty] | АЦСТ-11-08648 | Пв | 13.07.2027 | АЦСТ-11 | не загружена | открыть
ООО «Стройсервис» |  |  | 2(М03) | группа 3 (М03) | РД | НГДО | [7 empty] | АЦСТ-11-08654 | Пв | 13.07.2027 | АЦСТ-11 | не загружена | открыть
ООО «Сфера» |  |  | 1(М01), 2(М03), 2+1(М03+М01) | группа 3 (М03) | РД | НГДО | [7 empty] | АЦСТ-11-08929 | Пв | 17.11.2027 | АЦСТ-11 | не загружена | открыть
ООО «Сфера» |  |  | 2(М03), 1(М01) | группа 3 (М03) | РД | НГДО | [7 empty] | АЦСТ-11-08930 | Пв | 17.11.2027 | АЦСТ-11 | не загружена | открыть
ООО «Сфера» |  |  | 2(М03), 2+1(М03+М01), 1(М01) | группа 3 (М03) | РД | НГДО | [7 empty] | АЦСТ-11-08931 | Пв | 17.11.2027 | АЦСТ-11 | не загружена | открыть
ООО «Сфера» |  |  | 1(М01), 2(М03) | группа 3 (М03) | РД | НГДО | [7 empty] | АЦСТ-11-08932 | Пв | 17.11.2027 | АЦСТ-11 | не загружена | открыть
ООО «ТААС-ЮРЯХ НЕФТЕГАЗОДОБЫЧА» |  |  | 1 (до К54), 2 (К55-К60) | марка σт≥420 | РД | НГДО | [7 empty] | АЦСТ-100-02393 | Пв | 08.11.2026 | АЦСТ-100 | не загружена | открыть
ООО «ТЕХНОСЕРВИС» | Cartel 625, WL-15 | Cartel 625*; WL-15 | 1 (М01) | группа 3 (М03) | ААДН | НГДО, ОХНВП |  |  | с подогревом | без термообработки / с термообработкой | Н1; Г | ПТД.ТИ.ТКН.001.ТЕХНОСЕРВИС-2024 15.11.2024 | Наплавка и контроль качества наплавленных поверхностей трубопроводной арматуры при изготовлении и ремонте в заводских условиях | АЦСТ-106-00889 | Пв | 10.01.2029 | АЦСТ-106 | да | открыть
ООО «ТК «Алиса» |  |  | 1(М01), 2(М03), 1(М01)+2(М03) | группа 3 (М03) | РД | НГДО | [7 empty] | АЦСТ-4-07068 | Пв | 23.01.2029 | АЦСТ - 4 | не загружена | открыть
ООО «ТК «Алиса» |  |  | 1(М01), 2(М03), 1(М01)+2(М03) | группа 3 (М03) | РД | НГДО | [7 empty] | АЦСТ-4-07069 | Пв | 23.01.2029 | АЦСТ - 4 | не загружена | открыть
ООО «ТК «Алиса» |  |  | 1(М01), 2(М03), 1(М01)+2(М03) | группа 3 (М03) | РД | НГДО | [7 empty] | АЦСТ-4-07070 | Пв | 23.01.2029 | АЦСТ - 4 | не загружена | открыть
ООО «ТК «Алиса» |  |  | 1(М01), 2(М03), 1(М01)+2(М03) | группа 3 (М03) | РД | НГДО | [7 empty] | АЦСТ-4-07231 | Пв | 30.06.2029 | АЦСТ - 4 | не загружена | открыть
ООО «ТК «Алиса» |  |  | 1(М01), 1(М01)+2(М03), 2(М03) | группа 3 (М03) | РД | НГДО | [7 empty] | АЦСТ-4-07243 | Пв | 07.07.2029 | АЦСТ - 4 | не загружена | открыть
ООО «ТРУБОПРОВОДСТРОЙ» |  |  | 2(М03), 1(М01), 1(М01)+2(М03) | группа 3 (М03) | МП+МПС | НГДО | [7 empty] | АЦСТ-161-00839 | Пв | 10.06.2030 | АЦСТ-161 | не загружена | открыть
ООО «ТРУБОПРОВОДСТРОЙ» |  |  | 2(М03), 1(М01), 1(М01)+2(М03) | группа 3 (М03) | РД | НГДО | [7 empty] | АЦСТ-161-00903 | Пв | 24.07.2030 | АЦСТ-161 | не загружена | открыть
ООО «ТЭКСТРОЙПРОЕКТ» |  |  | 1(М01), 2(М03), 2(М03)+1(М01) | группа 3 (М03) | МП+МПС | НГДО | [7 empty] | АЦСТ-112-01000 | Пв | 06.05.2029 | АЦСТ-112 | не загружена | открыть
ООО «ТЮМЕНЬСПЕЦАВТО» |  |  | 2(М03), 1(М01), 1(М01)+2(М03) | группа 3 (М03) | РД | НГДО | [7 empty] | АЦСТ-161-00360 | Пв | 10.07.2029 | АЦСТ-161 | не загружена | открыть
ООО «ТЮМЕНЬСПЕЦАВТО» |  |  | 1(М01), 2(М03) | группа 3 (М03) | РД | НГДО | [7 empty] | АЦСТ-161-00361 | Пв | 10.07.2029 | АЦСТ-161 | не загружена | открыть
ООО «ТеплоИнжиниринг» |  |  | 2(М03) | группа 3 (М03) | РД | НГДО | [7 empty] | АЦСТ-161-00289 | Пв | 06.06.2029 | АЦСТ-161 | не загружена | открыть
ООО «ТеплоИнжиниринг» |  |  | 1(М01), 2(М03) | группа 3 (М03) | РД | НГДО | [7 empty] | АЦСТ-161-00683 | Пв | 10.03.2030 | АЦСТ-161 | не загружена | открыть
ООО «ТеплоИнжиниринг» |  |  | 1(М01), 2(М03) | группа 3 (М03) | РД | НГДО | [7 empty] | АЦСТ-161-00688 | Пв | 10.03.2030 | АЦСТ-161 | не загружена | открыть
ООО «ТехСтрой» | Pipecored 81 | самозащитная порошковая проволока марки Pipecored 81 и другие аттестованные марки, указанные в ПТД | 1(М01): 20, Ст3сп, 09Г2С и марки согласно ПТД | группа 3 (М03) | МПС | СК | свыше 3,0 до 12,0 включительно / свыше 12,0 до 40,0 включительно / свыше 12,0 до 30,0 включительно | плоские детали | без подогрева | без термообработки | Н1; Г; В1; П1 / Н1; Н2; П2; В1 / Н2; П2; В1 | ТИ-СК-23 09.01.2023 | Технология механизированной сварки самозащитной порошковой проволокой металлических строительных конструкции | АЦСТ-155-00166 | Пв | 01.04.2028 | АЦСТ-155 | да | открыть
ООО «ТехСтрой» | Flux 10.71, UF-02, Св-08ГА, Autrod 12.32 | Флюс: ОК Flux 10.71, UF-02, Сварочная проволока: Св-08ГА, ОК Autrod 12.32 и другие аттестованные марки, указанные в ПТД | 1(М01): 09Г2С, 15ХСНД, 15ХСНДА и другие марки, прописанные в ПТД / 2(М03): 10ХСНД, и другие марки, прописанные в ПТД | группа 3 (М03) | АФ | СК | от 5,0 до 20,0 включительно | плоские детали | без подогрева | без термообработки | Н1 / Н2 | ТИ-СК-23 09.01.2023 | Технология автоматической сварки под флюсом строительных конструкций | АЦСТ-155-00189 | Пв | 25.06.2028 | АЦСТ-155 | да | открыть
ООО «ТехноСфера-Урал» | OK 74.70 | Э60 (ОК 74.70 и другие согласно ПТД) | 2 (М03) - 63 | группа 3 (М03) | РД | ПТО | от 120 до 170 включительно* | плоские детали* | с подогревом | без термообработки | Н1 | ТС-1.426.2-7-2024 15.07.2024 | Узлы крепления рельсов к подкрановым балкам и стыки рельсовых путей. Технология ручной дуговой (ванной) сварки рельсов | АЦСТ-25-04221 | Пв | 15.08.2028 | АЦСТ-25 | да | открыть
ООО «ТоннельЮжСтрой» |  | Э50А (УОНИИ-13/55 и другие аттестованные аналоги, указанные в ПТД) | 1 (М01); 2 (М03) | группа 3 (М03) | РД | КСМ | от 10,0 до 50,0 включительно / Первая деталь: от 10,0 до 30,0 включительно. Вторая деталь: от 10,0 до 30,0 включительно. / Первая деталь: от 10,0 до 50,0 включительно. Вторая деталь: от 10,0 до 50,0 включительно. | плоские детали | с подогревом | без термообработки | Н1; Г; В1 / Н2; П2; В1 | ТИ-РД/КСМ2 16.06.2025 | Ручная дуговая сварка покрытыми электродами монтажных соединений конструкций пролетных строений стальных мостов | АЦСТ-73-00972 | Пв | 03.12.2029 | АЦСТ-73 | да | открыть
ООО «ТоннельЮжСтрой» | ULTRA 550 | ULTRA 550 и другие аттестованные аналоги, указанные в ПТД, газовая смесь: (78-82) % Ar + (18-22) % СО2. | 1 (М01); 2 (М03) | группа 3 (М03) | МП | КСМ | Первая деталь: от 10,0 до 30,0 включительно. Вторая деталь: от 10,0 до 30,0 включительно. / Первая деталь: от 10,0 до 50,0 включительно. Вторая деталь: от 10,0 до 50,0 включительно. / Первая деталь: от 10,0 до 40,0 включительно. Вторая деталь: от 10,0 до 40,0 включительно. / Первая деталь: от 12,0 до 50,0 включительно. Вторая деталь: от 12,0 до 50,0 включительно. | плоские детали | с подогревом | без термообработки | Н2; П2; В1 | МП/КСМ2 12.05.2025 | Механизированная сварка плавящимся электродом в среде активных газов и смесях монтажных соединений конструкций пролетных строений стальных мостов | АЦСТ-73-00973 | Пв | 03.12.2029 | АЦСТ-73 | да | открыть
ООО «ТоннельЮжСтрой» | Power Bridge 60MZ, Power Arc 60R | Power Bridge 60MZ, Power Arc 60R и другие аттестованные аналоги, указанные в ПТД, газовая смесь: (78-82) % Ar + (18-22) % СО2. | 1 (М01); 2 (М03) | группа 3 (М03) | МПГ | КСМ | от 10,0 до 50,0 включительно / Первая деталь: от 10,0 до 30,0 включительно. Вторая деталь: от 10,0 до 30,0 включительно. / Первая деталь: от 10,0 до 50,0 включительно. Вторая деталь: от 10,0 до 50,0 включительно. / Первая деталь: от 10,0 до 40,0 включительно. Вторая деталь: от 10,0 до 40,0 включительно. / Первая деталь: от 12,0 до 50,0 включительно. Вторая деталь: от 12,0 до 50,0 включительно. | плоские детали | с подогревом | без термообработки | Н1; Г; В1 / Н1; Н2; В1 | МПГ/КСМ2 12.09.2025 | Механизированная сварка в смеси защитных газов монтажных соединений конструкций пролетных строений стальных мостов | АЦСТ-73-00974 | Пв | 03.12.2029 | АЦСТ-73 | да | открыть
ООО «ТоннельЮжСтрой» | Св-10НМА, TiO2 | Св-10НМА, флюс АН-47, АН-47 (70%) + АН-348А (30%); гранулят - Св-10НМА (2х1,5-2,3) + TiO2 (0,3%). | 1 (М01); 2 (М03) | группа 3 (М03) | АФ | КСМ | от 10,0 до 16,0 включительно | плоские детали | с подогревом | без термообработки | Н1 | АФ/КСМ2 12.05.2025 | Автоматическая сварка под флюсом стыковых монтажных соединений конструкций пролетных строений стальных мостов | АЦСТ-73-00975 | Пв | 03.12.2029 | АЦСТ-73 | да | открыть
ООО «ТоннельЮжСтрой» | УОНИ-13/55, Св-10НМА | Корень: Э50А (УОНИ-13/55 и другие аттестованные аналоги, указанные в ПТД). Заполнение: Св-10НМА, флюс АН-47 | 1 (М01); 2 (М03) | группа 3 (М03) | РД+АФ | КСМ | от 10,0 до 50,0 включительно | плоские детали | с подогревом | без термообработки | Н1 | АФ+РД/КСМ2 12.05.2025 | Автоматическая сварка под флюсом по ручной подварке корня шва стыковых монтажных соединений конструкций пролетных строений стальных мостов | АЦСТ-73-00976 | Пв | 03.12.2029 | АЦСТ-73 | да | открыть
ООО «Тракмеханика» |  |  | 1(М01), 2(М03) | группа 3 (М03) | АФ | КСМ | [7 empty] | АЦСТ-99-02852 | Пв | 18.04.2027 | АЦСТ-99 | не загружена | открыть
ООО «Транснефть – Порт Козьмино» |  | Электроды СЗСМ-01К, СЗСМ-02 - для сварки всех слоев шва. Допускается применение других аттестованных сварочных материалов в соответствии с требованиями ПТД. / Электроды СЗСМ-01К - для сварки корневого слоя шва; электроды СЗСМ-03 - для сварки последующих слоев шва. Допускается применение других аттестованных сварочных материалов в соответствии с требованиями ПТД. | Материал патрубка: 1 (М01); материал основной трубы: 2 (М03) / Материал патрубка: 1 (М01); усиливающей накладки: 2 (М03) / Материал основной трубы и усиливающей накладки: 2 (М03) | группа 3 (М03) | РД | СК | патрубок: от 3,0 до 12,0 вкл.; основная труба: от 5,0 до 36,0 вкл. / патрубок: от 3,0 до 12,0 вкл.; усиливающая накладка: от 5,0 до 36,0 вкл. / основная труба и усиливающая накладка : от 5,0 до 36,0 вкл. | Патрубок (ответвление): св. 25,0 до 150,0 вкл.; основная труба: от 100,0 до 1220,0 вкл.* / Патрубок (ответвление): св. 25,0 до 150,0 вкл. + усиливающая накладка / Основная труба: от 100,0 до 1220,0 вкл. + усиливающая накладка | с подогревом | без термообработки | Н2; П2; В1; Н45 | ТНПК-РД-23-25-400-К54-П; ТНПК-РД-23-25-400-К34-К60-ПН 27.10.2023 | Технология сборки и ручной дуговой сварки покрытыми электродами (РД) угловых сварных соединений прямых врезок патрубков с усиливающей накладкой и без усиливающей накладки, соединений трубопроводов строительных конструкций | АЦСТ-11-09145 | Пв | 06.02.2028 | АЦСТ-11 | да | открыть
ООО «Транснефть – Порт Козьмино» |  |  | 1(М01), 2(М03) | группа 3 (М03) | РД | НГДО | [7 empty] | АЦСТ-11-09211 | Пв | 05.02.2028 | АЦСТ-11 | не загружена | открыть
ООО «Транснефть – Порт Козьмино» |  |  | 2(М03), 1(М01) | группа 3 (М03) | РД | НГДО | [7 empty] | АЦСТ-11-09212 | Пв | 06.02.2028 | АЦСТ-11 | не загружена | открыть
ООО «Транснефть – Порт Козьмино» |  |  | 1(М01), 2(М03) | группа 3 (М03) | РД | НГДО | [7 empty] | АЦСТ-11-09213 | Пв | 06.02.2028 | АЦСТ-11 | не загружена | открыть
ООО «Транснефть – Порт Козьмино» |  |  | 1(М01), 2(М03) | группа 3 (М03) | РД | НГДО | [7 empty] | АЦСТ-11-09214 | Пв | 07.02.2028 | АЦСТ-11 | не загружена | открыть
ООО «Транснефть – Порт Козьмино» |  |  | 2(М03), 2+1(М03+М01), 1(М01) | группа 3 (М03) | РД | НГДО | [7 empty] | АЦСТ-11-09295 | Пв | 25.04.2028 | АЦСТ-11 | не загружена | открыть
ООО «Транснефть – Порт Козьмино» |  |  | 1(М01), 2(М03) | группа 3 (М03) | РД | НГДО | [7 empty] | АЦСТ-11-09296 | Пв | 25.04.2028 | АЦСТ-11 | не загружена | открыть
ООО «Транснефть – Порт Козьмино» |  |  | 1(М01), 2(М03) | группа 3 (М03) | РД | НГДО | [7 empty] | АЦСТ-11-09297 | Пв | 25.04.2028 | АЦСТ-11 | не загружена | открыть
ООО «Транснефть – Порт Козьмино» |  |  | 2(М03), 2+1(М03+М01), 1(М01) | группа 3 (М03) | РД | НГДО | [7 empty] | АЦСТ-11-09298 | Пв | 25.04.2028 | АЦСТ-11 | не загружена | открыть
ООО «Транснефть – Порт Приморск» |  |  | 1(М01), 2(М03) | группа 3 (М03) | РД | НГДО | [7 empty] | АЦСТ-98-10842 | Пв | 24.09.2029 | АЦСТ-98 | не загружена | открыть
ООО «Транснефть – Порт Приморск» |  |  | 1(М01), 2(М03) | группа 3 (М03) | РД | НГДО | [7 empty] | АЦСТ-98-10844 | Пв | 24.09.2029 | АЦСТ-98 | не загружена | открыть
ООО «Транснефть – Порт Приморск» |  |  | 1(М01), 2(М03) | группа 3 (М03) | РД | НГДО | [7 empty] | АЦСТ-98-10959 | Пв | 25.12.2029 | АЦСТ-98 | не загружена | открыть
ООО «Транснефть – Порт Приморск» |  |  | 1(М01), 2(М03)+1(М01), 2(М03) | группа 3 (М03) | РД | НГДО | [7 empty] | АЦСТ-98-10961 | Пв | 25.12.2029 | АЦСТ-98 | не загружена | открыть
ООО «Транснефть – Порт Приморск» |  |  | 1(М01), 2(М03), 2(М03)+1(М01) | группа 3 (М03) | РД | НГДО | [7 empty] | АЦСТ-98-10963 | Пв | 25.12.2029 | АЦСТ-98 | не загружена | открыть
ООО «Транснефть-Балтика» |  |  | 1(М01), 2(М03), 1(М01)+2(М03) | группа 3 (М03) | РД | НГДО | [7 empty] | АЦСТ-98-10204 | Пв | 29.05.2028 | АЦСТ-98 | не загружена | открыть
ООО «Транснефть-Балтика» |  |  | 1(М01), 1(М01)+2(М03), 2(М03) | группа 3 (М03) | РД | НГДО | [7 empty] | АЦСТ-98-10205 | Пв | 29.05.2028 | АЦСТ-98 | не загружена | открыть
ООО «Транснефть-Балтика» |  |  | 1(М01), 2(М03) | группа 3 (М03) | РД | НГДО | [7 empty] | АЦСТ-98-10463 | Пв | 12.11.2028 | АЦСТ-98 | не загружена | открыть
ООО «Транснефть-Балтика» |  |  | 1(М01)1(М01), 1(М01)2(М03) | группа 3 (М03) | РД | НГДО | [7 empty] | АЦСТ-98-10630 | Пв | 20.03.2029 | АЦСТ-98 | не загружена | открыть
ООО «Транснефть-Балтика» |  |  | 2(М03), 1(М01), 1(М01)+2(М03) | группа 3 (М03) | РД | НГДО | [7 empty] | АЦСТ-98-10746 | Пв | 09.07.2029 | АЦСТ-98 | не загружена | открыть
ООО «Транснефть-Балтика» |  |  | 2(М03), 1(М01), 1(М01)+2(М03) | группа 3 (М03) | РД | НГДО | [7 empty] | АЦСТ-98-10757 | Пв | 11.07.2029 | АЦСТ-98 | не загружена | открыть
ООО «Транснефть-Балтика» |  |  | 1(М01), 2(М03) | группа 3 (М03) | РД | НГДО | [7 empty] | АЦСТ-98-10760 | Пв | 15.07.2029 | АЦСТ-98 | не загружена | открыть
ООО «Трансстроймеханизация» |  |  | 1(М01), 2(М03), 1(М01)+2(М03) | группа 3 (М03) | РД | НГДО | [7 empty] | АЦСТ-4-07371 | Пв | 28.10.2029 | АЦСТ - 4 | не загружена | открыть
ООО «Трансстроймеханизация» |  |  | 1(М01), 2(М03), 1(М01)+2(М03) | группа 3 (М03) | РД | НГДО | [7 empty] | АЦСТ-4-07372 | Пв | 28.10.2029 | АЦСТ - 4 | не загружена | открыть
ООО «Трансстроймеханизация» |  |  | 1(М01), 2(М03), 1(М01)+2(М03) | группа 3 (М03) | РД | НГДО | [7 empty] | АЦСТ-4-07373 | Пв | 28.10.2029 | АЦСТ - 4 | не загружена | открыть
ООО «Трансстройподряд плюс» |  |  | 2(М03) | группа 3 (М03) | МП+МПС | НГДО | [7 empty] | АЦСТ-112-00748 | Пв | 21.06.2027 | АЦСТ-112 | не загружена | открыть
ООО «Трансстройподряд плюс» |  |  | 1(М01), 2(М03) | группа 3 (М03) | РД | НГДО | [7 empty] | АЦСТ-112-00789 | Пв | 03.10.2027 | АЦСТ-112 | не загружена | открыть
ООО «Трансстройподряд плюс» |  |  | 1(М01), 2(М03), 2+1(М03+М01) | группа 3 (М03) | РД | НГДО | [7 empty] | АЦСТ-112-00824 | Пв | 03.10.2027 | АЦСТ-112 | не загружена | открыть
ООО «Трубострой-Сервис» |  |  | 1(М01), 2(М03), 2+1(М03+М01) | группа 3 (М03) | РД | НГДО | [7 empty] | АЦСТ-112-01176 | Пв | 27.07.2030 | АЦСТ-112 | не загружена | открыть
ООО «Тюменский экспертный центр» | Св-08Г2С | Св-08Г2С и аналоги; 82% Ar + 18% CО2 | 1 (М01) | группа 3 (М03) | МП | ПТО | св. 3,0 до 16,0 вкл. / св. 3,0 до 16,0 вкл. + св. 3,0 до 16,0 вкл. | плоские детали | без подогрева | без термообработки | Н1; Г; П1; В1 / Н2; П2; В1 | ТП 135-10-05 24.09.2024 | Металлоконструкции подъемных сооружений. Механизированная сварка в среде активных газов и смесях МП (135) | АЦСТ-112-00958 | Пв | 23.12.2028 | АЦСТ-112 | да | открыть
ООО «ТюменьВторСырье» |  |  | 1(М01), 2(М03), 2+1(М03+М01) | группа 3 (М03) | РД | НГДО | [7 empty] | АЦСТ-112-00649 | Пв | 10.01.2027 | АЦСТ-112 | не загружена | открыть
ООО «УралТрубопроводСтрой» |  |  | 1(М01), 2(М03), 2+1(М03+М01) | группа 3 (М03) | РД | НГДО | [7 empty] | АЦСТ-112-00675 | Пв | 16.02.2027 | АЦСТ-112 | не загружена | открыть
ООО «Уралмаш НГО Холдинг» | Св-08Г2С | Сварочная проволока: Св-08Г2С и другие аттестованные аналоги; защитный газ: газовая смесь Ar 82% + CO2 18% | 1 (М01) | группа 3 (М03) | МП | СК | св. 3,0 до 20,0 вкл. / св. 3,0 до 12,0 вкл. / патрубок: св. 3,0 до 12,0 вкл. + основная труба св. 3,0 до 30,0 вкл. / патрубок: св. 12,0 до 20,0 вкл. + основная труба св. 3,0 до 30,0 вкл. / св. 3,0 до 12,0 вкл. + св. св. 3,0 до 12,0 вкл. | св. 25,0 до 150,0 вкл. / св. 150,0 до 500,0 вкл. / патрубок: св. 25,0 до 150,0 вкл. + основная труба: св. 25,0 до 1420,0 вкл. / св. 25,0 до 150,0 вкл. + плоские детали | без подогрева | без термообработки | Н1; Г; В1 / Н2; В1 | ТИ ОГС №31-2024 30.05.2024 | Технологическая инструкция по сборке сварке металлических строительных конструкций и металлических трубопроводов | АЦСТ-112-00921 | Пв | 13.08.2028 | АЦСТ-112 | да | открыть
ООО «Уралмаш НГО Холдинг» | Св-08Г2С | Сварочная проволока: Св-08Г2С и другие аттестованные аналоги; защитный газ: газовая смесь Ar 82% + CO2 18% | 1 (М01) | группа 3 (М03) | МП | ПТО | св. 3,0 до 4,0 вкл. / св. 3,0 до 12,0 вкл. / св. 3,0 до 30,0 вкл. + св. 3,0 до 30,0 вкл. | плоские детали | без подогрева | без термообработки | Н1; Г; В1 / Н2; В1 | ТИ ОГС № 35-2024 30.05.2024 | Технологическая инструкция по сборке сварке металлических конструкций подъемно-транспортного оборудования | АЦСТ-112-00922 | Пв | 13.08.2028 | АЦСТ-112 | да | открыть
ООО «Уралмаш НГО Холдинг» |  |  | 1(М01), 2(М03), 2(М03)+1(М01) | группа 3 (М03) | МП | НГДО | [7 empty] | АЦСТ-112-00923 | Пв | 13.08.2028 | АЦСТ-112 | не загружена | открыть
ООО «Фрирайдер» |  |  | 1(М01), 1(М01)+2(М03), 2(М03) | группа 3 (М03) | МП | СК | [7 empty] | АЦСТ-98-10192 | Пв | 22.05.2028 | АЦСТ-98 | не загружена | открыть
ООО «ЦМЗ» |  |  | 1(М01), 2(М03) | группа 3 (М03) | МАДП | НГДО | [7 empty] | АЦСТ-4-07155 | Пв | 28.04.2029 | АЦСТ - 4 | не загружена | открыть
ООО «ЦТИ» | Autrod 12.51, Filarc PZ6114 | Корневой слой шва: проволока сплошного сечения марки ОК Autrod 12.51 и другие аналоги в соответствии с ПТД; заполняющие и облицовочный слои: порошковая проволока марки Filarc PZ6114 и другие аналоги в соответствии с ПТД; защитный газ: сварочная смесь 80% Ar + 20%СО2 | 2 (М03)+3 (М03) | группа 3 (М03) | МП+МПГ | СК | свыше 12,0 до 50,0 включительно | свыше 500,0 до 2520,0 включительно | с подогревом | с термообработкой | Н1 | ЦТИ-135-001; ЦТИ-135-002; ЦТИ-135-003 28.07.2023 | Механизированная сварка металлических строительных конструкций | АЦСТ-102-03256 | Пв | 19.10.2027 | АЦСТ-102 | да | открыть
ООО «ЦТИ» | Autrod 12.51 | Проволока сплошного сечения марки ОК Autrod 12.51 и другие аналоги в соответствии с ПТД; защитный газ (смесь) - 80% Ar + 20% CO2 | 1 (М01) | группа 3 (М03) | МП | СК | свыше 3,0 до 12,0 включительно / свыше 12,0 до 50,0 включительно | плоские детали | без подогрева | без термообработки | Н1; Г; В1 / Н1; Н2; П2; В1 | АТК-ЦТИ-СК1-МП 24.12.2025 | Механизированная сварка проволокой сплошного сечения в среде защитных газов металлических строительных конструкций | АЦСТ-102-03906 | Пв | 18.02.2030 | АЦСТ-102 | да | открыть
ООО «ЭСТМ» |  |  | 1(М01), 2(М03), 3(М03) | группа 3 (М03) | РАД | НГДО | [7 empty] | АЦСТ-83-01026 | Пв | 15.11.2026 | АЦСТ-83 | не загружена | открыть
ООО «ЭкспрессСтрой» |  |  | 1,(М01): 09Г2С, 09Г2СД, 15ХСНД, 15ХСНДА и другие марки, прописанные в ПТД, 2,(М03): 10ХСНД, 10ХСНДА и другие марки, прописанные в ПТД | группа 3 (М03) | РД | КСМ | [7 empty] | АЦСТ-98-09638 | Пв | 07.02.2027 | АЦСТ-98 | не загружена | открыть
ООО «ЭкспрессСтрой» |  |  | 1(М01), 2(М03) | группа 3 (М03) | РД | СК | [7 empty] | АЦСТ-98-09639 | Пв | 07.02.2027 | АЦСТ-98 | не загружена | открыть
ООО «Элит Рус» |  |  | 3(М03) | группа 3 (М03) | СТ | НГДО | [7 empty] | АЦСТ-4-07054 | Пв | 10.01.2029 | АЦСТ - 4 | не загружена | открыть
ООО «ЮГРАНЕФТЕСТРОЙ» |  |  | 1 (М01) + 13 (М31), 2 (М03) + 13 (М31) | группа 3 (М03) | Т | НГДО | [7 empty] | АЦСТ-112-00902 | Пв | 17.07.2028 | АЦСТ-112 | не загружена | открыть
ООО «ЮГРАНЕФТЕСТРОЙ» |  | Э50А | 1 (М01) | группа 3 (М03) | РД | НГДО, ОХНВП, СК | св. 3,0 до 12,0 вкл. / св. 3,0 до 30,0 вкл. / св. 5,0 до 30,0 вкл. / патрубок: св. 3,0 до 12,0 вкл.; основная труба: св. 3,0 до 30,0 вкл. | св. 25,0 до 150,0 вкл. / св. 150,0 до 500,0 вкл. / св. 500,0 до 1420,0 вкл. / св. 1000,0 до 1420,0 вкл. / патрубок: св. 25,0 до 150,0 вкл.; основная труба: св. 25,0 до 1420,0 вкл. | без подогрева | без термообработки | Н1; Г; В1; Н45 / Н1; Г; В1 / Н2; В1; П2 | ТИ-ЮНС-РД-2020 01.06.2020 | Технология по ручной дуговой сварке и ремонту стыковых соединений труб, электродами с основным видом покрытия методом «на подъем» | АЦСТ-112-00903 | Пв | 23.07.2028 | АЦСТ-112 | да | открыть
ООО «ЮГРАНЕФТЕСТРОЙ» |  |  | 1(М01), 2(М03)+1(М01), 2(М03) | группа 3 (М03) | РД | НГДО | [7 empty] | АЦСТ-112-00906 | Пв | 24.07.2028 | АЦСТ-112 | не загружена | открыть
ООО «ЮГРАНЕФТЕСТРОЙ» |  |  | 1(М01), 2(М03)+1(М01), 2(М03) | группа 3 (М03) | РД | НГДО | [7 empty] | АЦСТ-112-00907 | Пв | 24.07.2028 | АЦСТ-112 | не загружена | открыть
ООО «ЮНИСОНСТРОЙ» |  |  | 2(М03), 1(М01), 1(М01)+2(М03) | группа 3 (М03) | РД | НГДО | [7 empty] | АЦСТ-161-00377 | Пв | 15.07.2029 | АЦСТ-161 | не загружена | открыть
ООО «ЮНИСОНСТРОЙ» |  |  | 1(М01), 1(М01)+2(М03), 2(М03) | группа 3 (М03) | РД | НГДО | [7 empty] | АЦСТ-161-00378 | Пв | 15.07.2029 | АЦСТ-161 | не загружена | открыть
ООО «ЮгПром» |  |  | 2(М03), 2(М03)+1(М01), 1(М01) | группа 3 (М03) | РД+АФ | НГДО | [7 empty] | АЦСТ-4-06707 | Пв | 07.05.2028 | АЦСТ - 4 | не загружена | открыть
ООО «ЮгПром» |  |  | 2(М03), 2(М03)+1(М01), 1(М01) | группа 3 (М03) | РД+АФ | НГДО | [7 empty] | АЦСТ-4-06708 | Пв | 07.05.2028 | АЦСТ - 4 | не загружена | открыть
ООО «ЮгПром» |  |  | 2(М03), 2(М03)+1(М01), 1(М01) | группа 3 (М03) | АФ | НГДО | [7 empty] | АЦСТ-4-06709 | Пв | 07.05.2028 | АЦСТ - 4 | не загружена | открыть
ООО «ЮгПром» |  |  | 2(М03), 2(М03)+1(М01), 1(М01) | группа 3 (М03) | АФ | НГДО | [7 empty] | АЦСТ-4-06710 | Пв | 07.05.2028 | АЦСТ - 4 | не загружена | открыть
ООО «ЮгПром» |  |  | 2(М03), 2(М03)+1(М01), 1(М01) | группа 3 (М03) | МП+РД | НГДО | [7 empty] | АЦСТ-4-06711 | Пв | 13.05.2028 | АЦСТ - 4 | не загружена | открыть
ООО «ЮгПром» |  |  | 2(М03), 2(М03)+1(М01), 1(М01) | группа 3 (М03) | МП+РД | НГДО | [7 empty] | АЦСТ-4-06712 | Пв | 08.05.2028 | АЦСТ - 4 | не загружена | открыть
ООО «ЮгПром» |  |  | 2(М03), 2(М03)+1(М01), 1(М01) | группа 3 (М03) | РД | НГДО | [7 empty] | АЦСТ-4-06715 | Пв | 13.05.2028 | АЦСТ - 4 | не загружена | открыть
ООО «ЮгПром» |  |  | 2(М03), 2(М03)+1(М01), 1(М01) | группа 3 (М03) | МП+АФ | НГДО | [7 empty] | АЦСТ-4-06723 | Пв | 14.05.2028 | АЦСТ - 4 | не загружена | открыть
ООО «ЮгПром» |  |  | 2(М03), 2(М03)+1(М01), 1(М01) | группа 3 (М03) | РД | НГДО | [7 empty] | АЦСТ-4-06724 | Пв | 14.05.2028 | АЦСТ - 4 | не загружена | открыть
ООО «Югра Транс Строй Лес» |  |  | 2(М03), 2+1(М03+М01) | группа 3 (М03) | РД | НГДО | [7 empty] | АЦСТ-161-00483 | Пв | 08.10.2029 | АЦСТ-161 | не загружена | открыть
ООО «Югра Транс Строй Лес» |  |  | 1(М01), 2(М03), 2+1(М03+М01) | группа 3 (М03) | РД | НГДО | [7 empty] | АЦСТ-161-00750 | Пв | 20.04.2030 | АЦСТ-161 | не загружена | открыть
ООО «Югра Транс Строй Лес» |  |  | 1(М01), 2(М03), 1(М01)+2(М03) | группа 3 (М03) | РД | НГДО | [7 empty] | АЦСТ-161-00751 | Пв | 20.04.2030 | АЦСТ-161 | не загружена | открыть
ООО «Югра Транс Строй Лес» |  |  | 1(М01), 2(М03), 2+1(М03+М01) | группа 3 (М03) | РД | НГДО | [7 empty] | АЦСТ-161-00752 | Пв | 20.04.2030 | АЦСТ-161 | не загружена | открыть
ООО «Юпитер» |  |  | 1(М01), 2(М03) | группа 3 (М03) | РД | НГДО | [7 empty] | АЦСТ-11-08688 | Пв | 08.08.2027 | АЦСТ-11 | не загружена | открыть
ООО «Юпитер» |  |  | 2(М03) | группа 3 (М03) | РД+МПС | НГДО | [7 empty] | АЦСТ-11-08689 | Пв | 08.08.2027 | АЦСТ-11 | не загружена | открыть
ООО «Юпитер» |  |  | 2(М03) | группа 3 (М03) | МП+МПС | НГДО | [7 empty] | АЦСТ-11-08690 | Пв | 08.08.2027 | АЦСТ-11 | не загружена | открыть
ООО «Юпитер» |  |  | 2(М03), 1(М01)+3(М03) | группа 3 (М03) | РД | НГДО | [7 empty] | АЦСТ-161-00716 | Пв | 30.03.2030 | АЦСТ-161 | не загружена | открыть
ООО «ЯМАЛГАЗСТРОЙ» |  |  | 2(М03) | группа 3 (М03) | РД | НГДО | [7 empty] | АЦСТ-112-00835 | Пв | 26.01.2028 | АЦСТ-112 | не загружена | открыть
ООО «ЯМАЛГАЗСТРОЙ» |  |  | 2(М03) | группа 3 (М03) | РД+МПС | НГДО | [7 empty] | АЦСТ-112-00836 | Пв | 26.01.2028 | АЦСТ-112 | не загружена | открыть
ООО «ЯМАЛГАЗСТРОЙ» |  | Э50А | 1 (М01) | группа 3 (М03) | РД | НГДО, СК | св. 3,0 до 12,0 вкл. / св. 3,0 до 26,0 вкл. / св. 5,0 до 32,0 вкл. * / патрубок: св. 3,0 до 12,0 вкл.; основная труба: св. 3,0 до 32,0 вкл. | св. 25,0 до 150,0 вкл. / св. 150,0 до 500,0 вкл. / св. 500,0 до 1420,0 вкл. / св. 1000,0 до 1420,0 вкл. / патрубок: св. 25,0 до 150,0 вкл.; основная труба: св. 25,0 до 1420,0 вкл. | без подогрева | без термообработки | Н1; Г; В1; Н45 / Н2; В1; П2 | ТИ-РД-НГДО (4,12); СК(3)-2024 23.10.2024 | Технология по ручной дуговой сварки покрытыми электродами при строительстве и ремонте технологических стальных трубопроводов и бурового оборудования | АЦСТ-112-00965 | Пв | 17.01.2029 | АЦСТ-112 | да | открыть
ООО ГК "Альянс" |  |  | 1(М01), 2(М03) | группа 3 (М03) | МПГ | КСМ | [7 empty] | АЦСТ-99-02984 | Пв | 05.10.2027 | АЦСТ-99 | не загружена | открыть
ООО ГК "Альянс" |  |  | 1(М01), 2(М03) | группа 3 (М03) | РД | КСМ | [7 empty] | АЦСТ-99-02985 | Пв | 05.10.2027 | АЦСТ-99 | не загружена | открыть
ООО ГК "Альянс" |  |  | 1(М01), 2(М03) | группа 3 (М03) | АФ | КСМ | [7 empty] | АЦСТ-99-03101 | Пв | 20.03.2028 | АЦСТ-99 | не загружена | открыть
ООО ГСИ Волгоградская фирма "НЗМ" |  |  | 1(М01), 2(М03), 1(М01)+2(М03) | группа 3 (М03) | РД | СК | [7 empty] | АЦСТ-8-02806 | Пв | 19.12.2026 | АЦСТ - 8 | не загружена | открыть
ООО ГСИ Волгоградская фирма "НЗМ" |  |  | 1(М01), 2(М03), 1(М01)+2(М03), 3(М03) | группа 3 (М03) | РД | ПТО | [7 empty] | АЦСТ-8-03084 | Пв | 02.12.2028 | АЦСТ - 8 | не загружена | открыть
ООО Завод "Нефтегазкомплект-Урал" |  |  | 1(М01), 2(М03) | группа 3 (М03) | МП | ПТО | [7 empty] | АЦСТ-97-01089 | Пв | 06.08.2029 | АЦСТ-97 | не загружена | открыть
ООО Завод «БУММАШ» | Weld T W4Si1, Weld T 308LSi | Weld T W4Si1 и другие в соответствии с ПТД, аргон ГОСТ 10157-2016 / Weld T 308LSi и другие в соответствии с ПТД, аргон ГОСТ 10157-2016 | 1 (М01) / 2 (М03) / 9 (М11) | группа 3 (М03) | РАДН | НГДО, ОХНВП |  |  | без подогрева / с подогревом | без термообработки / с термообработкой | Н1 | ПИТ.25091.00000 05.06.2024 | Технология ручной аргонодуговой наплавки неплавящимся электродом оборудования, трубопроводов и арматуры | АЦСТ-128-00531 | Пв | 01.08.2028 | АЦСТ-128 | да | открыть
ООО Завод «Буммаш» | Св-08Г2С | Св-08Г2С, DEKA и другие в соответствии с ПТД, смесь 80%Ar+20%СО2 | 1 (М01) | группа 3 (М03) | МП | КО, НГДО, ОХНВП | патрубок от 4,0 до 12,0 включительно + основная деталь (обечайка) от 4,0 до 36,0 (30,0)* включительно / патрубок от 4,0 до 12,0 включительно + основная деталь (обечайка) от 12,0 до 36,0 (30,0)* включительно |  | без подогрева | без термообработки | Н1; Н2 | Буммаш-НГДО-12-ОХНВП- 1,2,3,6,10,12-КО-3-МП-2020 31.01.2020 | Технология механизированной сварки плавящимся электродом в среде активных газов и смесях оборудования, работающего под давлением | АЦСТ-128-00372 | Пв | 11.01.2027 | АЦСТ-128 | да | открыть
ООО Завод «Буммаш» | Св-08ГА-О, UF-1071 | Св-08ГА-О, UF-1071 и другие аттестованные аналоги | 1 (М01) / 2 (М03) | группа 3 (М03) | АФ | КО, НГДО, ОХНВП | от 8,0 до 32,0 (30,0)*** включительно / от 8,0 до 30,0 включительно |  | без подогрева | без термообработки | Н1 | Буммаш-НГДО-12-ОХНВП- 1,2,3,6,10,12-КО-3-АФ-2020 31.01.2020 | Технология автоматической сварки под слоем флюса оборудования, работающего под давлением | АЦСТ-128-00373 | Пв | 11.01.2027 | АЦСТ-128 | да | открыть
ООО Завод «Буммаш» | Св-08Г2С, Св-08ГА, UF-1071 | МП: Св-08Г2С, DEKA и другие аттестованные аналоги, смесь 80% Ar + 20% СО2 ¦ АФ: Св-08ГА, UF-1071 и другие аттестованные аналоги | 1 (М01) | группа 3 (М03) | МП+АФ | КО, НГДО, ОХНВП | свыше 3,0 до 12,0 включительно |  | без подогрева | без термообработки | Н1 | Буммаш-НГДО-12-ОХНВП- 1,2,3,6,10,12-КО-3-МП+АФ-2020 31.01.2020 | Технология автоматической сварки под слоем флюса с предварительной подваркой корневого (подварочного) слоя шва оборудования, работающего под давлением | АЦСТ-128-00374 | Пв | 11.01.2027 | АЦСТ-128 | да | открыть
ООО Завод «Буммаш» |  |  | 1(М01), 2(М03), 2+1(М03+М01) | группа 3 (М03) | МП | НГДО | [7 empty] | АЦСТ-97-01149 | Пв | 24.04.2030 | АЦСТ-97 | не загружена | открыть
ООО ИТЦ "КРАН-СЕРВИС" |  |  | 1(М01), 2(М03), 1+2 (М01+М03) | группа 3 (М03) | РД | ПТО | [7 empty] | АЦСТ-83-01208 | Пв | 28.10.2028 | АЦСТ-83 | не загружена | открыть
ООО ИТЦ "ПЕНЗАКРАНПРИБОР" | УОНИ-13/55 | УОНИ-13/55* | 1 (М01) | группа 3 (М03) | РД | ПТО | Св. 3,0 до 12,0 вкл. / Св. 8,0 до 12,0 вкл. / Св. 12,0 до 20,0 вкл. |  | без подогрева | без термообработки | Н1 | ТП-РД-ПТО.2018 12.05.2022 | Технология ручной дуговой сварки покрытыми электродами при ремонте грузоподъемных кранов, кранов-манипуляторов, подъемников и металлоконструкций для подъемно-транспортного оборудования | АЦСТ-106-00747 | Пв | 10.04.2027 | АЦСТ-106 | да | открыть
ООО НПК "Нефтегаздеталь" |  |  | 3(М03), 9(М11) | группа 3 (М03) | РАД | НГДО | [7 empty] | АЦСТ-76-02138 | Пв | 11.03.2028 | АЦСТ-76 | не загружена | открыть
ООО НПК "Нефтегаздеталь" |  |  | 3+1(М03+М01) | группа 3 (М03) | РАД | НГДО | [7 empty] | АЦСТ-76-02214 | Пв | 12.09.2028 | АЦСТ-76 | не загружена | открыть
ООО НПО "ТУРБУЛЕНТНОСТЬ-ДОН" |  |  | 2(М03) | группа 3 (М03) | МАДП | НГДО | [7 empty] | АЦСТ-4-07211 | Пв | 24.06.2029 | АЦСТ - 4 | не загружена | открыть
ООО НПО "ТУРБУЛЕНТНОСТЬ-ДОН" |  |  | 1(М01)+2(М03) | группа 3 (М03) | МАДП | НГДО | [7 empty] | АЦСТ-4-07212 | Пв | 24.06.2029 | АЦСТ - 4 | не загружена | открыть
ООО НПО "ТУРБУЛЕНТНОСТЬ-ДОН" |  |  | 2(М03) | группа 3 (М03) | РД | НГДО | [7 empty] | АЦСТ-4-07213 | Пв | 24.06.2029 | АЦСТ - 4 | не загружена | открыть
ООО НПО "ТУРБУЛЕНТНОСТЬ-ДОН" |  |  | 2(М03) | группа 3 (М03) | РД | НГДО | [7 empty] | АЦСТ-4-07217 | Пв | 26.06.2029 | АЦСТ - 4 | не загружена | открыть
ООО НПО "ТУРБУЛЕНТНОСТЬ-ДОН" |  |  | 2(М03) | группа 3 (М03) | РД | НГДО | [7 empty] | АЦСТ-4-07218 | Пв | 26.06.2029 | АЦСТ - 4 | не загружена | открыть
ООО НПО "ТУРБУЛЕНТНОСТЬ-ДОН" |  |  | 9(М11)+2(М03) | группа 3 (М03) | РАД | НГДО | [7 empty] | АЦСТ-4-07220 | Пв | 25.06.2029 | АЦСТ - 4 | не загружена | открыть
ООО НПО "ТУРБУЛЕНТНОСТЬ-ДОН" |  |  | 2(М03) | группа 3 (М03) | РД | НГДО | [7 empty] | АЦСТ-4-07221 | Пв | 25.06.2029 | АЦСТ - 4 | не загружена | открыть
ООО НПО "ТУРБУЛЕНТНОСТЬ-ДОН" |  |  | 9(М11)+2(М03) | группа 3 (М03) | РД | НГДО | [7 empty] | АЦСТ-4-07227 | Пв | 26.06.2029 | АЦСТ - 4 | не загружена | открыть
ООО НПО "ТУРБУЛЕНТНОСТЬ-ДОН" |  |  | 1(М01)+2(М03), 2(М03) | группа 3 (М03) | РД | НГДО | [7 empty] | АЦСТ-4-07236 | Пв | 04.07.2029 | АЦСТ - 4 | не загружена | открыть
ООО НПО "ТУРБУЛЕНТНОСТЬ-ДОН" |  |  | 1(М01)+2(М03) | группа 3 (М03) | МАДП | НГДО | [7 empty] | АЦСТ-4-07255 | Пв | 30.07.2029 | АЦСТ - 4 | не загружена | открыть
ООО НПО "ТУРБУЛЕНТНОСТЬ-ДОН" |  |  | 1(М01)+2(М03) | группа 3 (М03) | РАД | НГДО | [7 empty] | АЦСТ-4-07256 | Пв | 30.07.2029 | АЦСТ - 4 | не загружена | открыть
ООО НПО "ТУРБУЛЕНТНОСТЬ-ДОН" |  |  | 1(М01)+2(М03), 2(М03) | группа 3 (М03) | РД | НГДО | [7 empty] | АЦСТ-4-07257 | Пв | 30.07.2029 | АЦСТ - 4 | не загружена | открыть
ООО НПО "ТУРБУЛЕНТНОСТЬ-ДОН" |  |  | 2(М03) | группа 3 (М03) | РД | НГДО | [7 empty] | АЦСТ-4-07258 | Пв | 30.07.2029 | АЦСТ - 4 | не загружена | открыть
ООО НПО "ТУРБУЛЕНТНОСТЬ-ДОН" | ULTRA 70S-G | Проволока ULTRA 70S-G и другие аттестованные аналоги по ПТД | 1 (М01) | группа 3 (М03) | МАДП | ГО, НГДО | 12<S≤30 / 5<S≤12 | 150<D≤500 / 500<D≤1420 | с подогревом / без подогрева | без термообработки | Н1; В1 | МАДП-1+2-НГДО-ГО. 26.03.2026 | Технология механизированной аргонодуговой сварки плавящимся электродом (МАДП) труб, труб с СДТ, труб с ТПА, СДТ с СДТ перлитного класса | АЦСТ-4-07701 | Пв | 31.07.2030 | АЦСТ - 4 | да | открыть
ООО ОСФ "Стройспецмонтаж" | LB-52U | Электроды типа Э50А (LB-52U и другие аттестованные аналоги в соответствии с ПТД). | 1 (М01) / 1 (М01) + 2 (М03) | группа 3 (М03) | РД | НГДО, ОХНВП | свыше 3,0 до 12,0 включительно / Патрубок: от 4,0 до 12,0 включительно. Основная деталь: свыше 3,0 до 20,0 включительно / Патрубок: свыше 3,0 до 12,0 включительно. Основная деталь: свыше 3,0 до 20,0 включительно | свыше 25,0 до 500,0 включительно / Патрубок: свыше 25,0 до 150,0 включительно. Основная деталь: свыше 25,0 до 500,0 включительно. | с подогревом | с термообработкой | Н1; Г; В1; Н45 / Н2; П2; В1; Н45 | ССМ-НГДО-4-ОХНВП-16-РД-М01-М03-1 02.09.2022 | Ручная дуговая сварка покрытыми электродами при изготовлении, монтаже, ремонте и реконструкции технологических трубопроводов и деталей трубопроводов из углеродистых и низколегированных сталей группы 1(М01) и их сочетания 2(М03) + 1(М01) | АЦСТ-131-00569 | Пв | 10.04.2027 | АЦСТ-131 | да | открыть
ООО ОСФ "Стройспецмонтаж" | LB-52U | Электроды типа Э50А (LB-52U и другие аттестованные аналоги в соответствии с ПТД). | 1 (М01) / 1 (М01) + 2 (М03) | группа 3 (М03) | РД | НГДО, ОХНВП | от 10,0 до 40,0 включительно / Патрубок: от 10,0 до 40,0 включительно. Основная деталь: от 10,0 до 40,0 включительно | от 57,0 до 228,0 включительно / Патрубок: от 57,0 до 228,0 включительно. Основная деталь: от 57,0 до 500,0 включительно. | с подогревом | с термообработкой | Н1; Г; В1; Н45 / Н2; П2; В1; Н45 | ССМ-НГДО-4-ОХНВП-16-РД-М01-М03-1-Ф 02.09.2022 | Ручная дуговая сварка покрытыми электродами при изготовлении, монтаже, ремонте и реконструкции технологических трубопроводов и деталей трубопроводов из углеродистых и низколегированных сталей группы 1(М01) и их сочетания 2(М03) + 1(М01) | АЦСТ-131-00570 | Пв | 10.04.2027 | АЦСТ-131 | да | открыть
ООО ПКФ «ПРОМТЕХСЕРВИС» |  |  | 1(М01), 2(М03), 2+1(М03+М01) | группа 3 (М03) | РД | НГДО | [7 empty] | АЦСТ-161-00206 | Пв | 29.04.2029 | АЦСТ-161 | не загружена | открыть
ООО ПКФ «ПРОМТЕХСЕРВИС» |  |  | 1(М01), 2(М03) | группа 3 (М03) | РД | НГДО | [7 empty] | АЦСТ-161-00207 | Пв | 29.04.2029 | АЦСТ-161 | не загружена | открыть
ООО ПКФ «ПРОМТЕХСЕРВИС» |  |  | 1(М01), 2(М03), 2+1(М03+М01) | группа 3 (М03) | РД | НГДО | [7 empty] | АЦСТ-161-00208 | Пв | 29.04.2029 | АЦСТ-161 | не загружена | открыть
ООО ПКФ «ПРОМТЕХСЕРВИС» |  |  | 1(М01), 2(М03), 2+1(М03+М01) | группа 3 (М03) | РД | НГДО | [7 empty] | АЦСТ-161-00209 | Пв | 29.04.2029 | АЦСТ-161 | не загружена | открыть
ООО ПКФ «ПРОМТЕХСЕРВИС» |  |  | 2(М03), 2+1(М03+М01), 1(М01) | группа 3 (М03) | МП+МПС | НГДО | [7 empty] | АЦСТ-161-00210 | Пв | 29.04.2029 | АЦСТ-161 | не загружена | открыть
ООО ППН «СибБурМаш» |  |  | 2+1(М03+М01), 9+2(М11+М03), 9(М11) | группа 3 (М03) | РАД | НГДО | [7 empty] | АЦСТ-112-00667 | Пв | 09.02.2027 | АЦСТ-112 | не загружена | открыть
ООО ПСК "ДОН" |  |  | 1(М01), 2(М03) | группа 3 (М03) | РД | НГДО | [7 empty] | АЦСТ-4-07092 | Пв | 21.02.2029 | АЦСТ - 4 | не загружена | открыть
ООО ПСК «Маяк» |  |  | 1(М01), 2(М03), 2(М03)+1(М01) | группа 3 (М03) | АФ | КСМ | [7 empty] | АЦСТ-99-02810 | Пв | 06.02.2027 | АЦСТ-99 | не загружена | открыть
ООО ПСК «Маяк» |  |  | 1(М01), 2(М03), 2(М03)+1(М01) | группа 3 (М03) | МП | СК | [7 empty] | АЦСТ-99-02811 | Пв | 06.02.2027 | АЦСТ-99 | не загружена | открыть
ООО ПСК «Маяк» |  |  | 1(М01), 2(М03), 2(М03)+1(М01) | группа 3 (М03) | МП | КСМ | [7 empty] | АЦСТ-99-02812 | Пв | 06.02.2027 | АЦСТ-99 | не загружена | открыть
ООО ПСК «Маяк» |  |  | 1(М01), 2(М03), 2(М03)+1(М01) | группа 3 (М03) | АФ | СК | [7 empty] | АЦСТ-99-02813 | Пв | 06.02.2027 | АЦСТ-99 | не загружена | открыть
ООО Производственная Компания "ТВЕРСКАЯ" |  |  | 1(М01), 2(М03), 2(М03)+1(М01) | группа 3 (М03) | МПГ | СК | [7 empty] | АЦСТ-99-03854 | Пв | 16.06.2030 | АЦСТ-99 | не загружена | открыть
ООО СК "А-Групп" |  |  | 1(М01), 2(М03) | группа 3 (М03) | РД | НГДО | [7 empty] | АЦСТ-94-01904 | Пв | 11.12.2027 | АЦСТ-94 | не загружена | открыть
ООО СК "А-Групп" |  |  | 1(М01), 2(М03) | группа 3 (М03) | РД | НГДО | [7 empty] | АЦСТ-94-01905 | Пв | 11.12.2027 | АЦСТ-94 | не загружена | открыть
ООО СК "А-Групп" |  |  | 1(М01), 2(М03) | группа 3 (М03) | РД | НГДО | [7 empty] | АЦСТ-94-01912 | Пв | 12.12.2027 | АЦСТ-94 | не загружена | открыть
ООО СК "А-Групп" |  |  | 1(М01), 2(М03) | группа 3 (М03) | РД | НГДО | [7 empty] | АЦСТ-94-01913 | Пв | 12.12.2027 | АЦСТ-94 | не загружена | открыть
ООО СК "А-Групп" |  |  | 1(М01), 2(М03) | группа 3 (М03) | РД | НГДО | [7 empty] | АЦСТ-94-01914 | Пв | 12.12.2027 | АЦСТ-94 | не загружена | открыть
ООО СК "А-Групп" |  |  | 1(М01), 2(М03) | группа 3 (М03) | РД | НГДО | [7 empty] | АЦСТ-94-01915 | Пв | 12.12.2027 | АЦСТ-94 | не загружена | открыть
ООО СК "БИН" |  |  | 2(М03), 1(М01)+2(М03), 2(М03)+1(М01) | группа 3 (М03) | РД | НГДО | [7 empty] | АЦСТ-99-03882 | Пв | 26.06.2030 | АЦСТ-99 | не загружена | открыть
ООО СК "РусТрест" |  |  | 1(М01), 1(М01)2(М03), 2(М03) | группа 3 (М03) | РД | НГДО | [7 empty] | АЦСТ-99-03055 | Пв | 19.01.2028 | АЦСТ-99 | не загружена | открыть
ООО СК "РусТрест" |  |  | 1(М01), 2(М03) | группа 3 (М03) | РД | НГДО | [7 empty] | АЦСТ-99-03056 | Пв | 19.01.2028 | АЦСТ-99 | не загружена | открыть
ООО СК "РусТрест" |  |  | 1(М01), 2(М03) | группа 3 (М03) | РД | НГДО | [7 empty] | АЦСТ-99-03057 | Пв | 19.01.2028 | АЦСТ-99 | не загружена | открыть
ООО СК «Альянc Строй» |  |  | 1(М01), 2(М03) | группа 3 (М03) | РД | НГДО | [7 empty] | АЦСТ-112-00744 | Пв | 07.07.2027 | АЦСТ-112 | не загружена | открыть
ООО СК «КОНСОЛЬ» |  |  | 1(М01), 2(М03), 1(М01)+2(М03) | группа 3 (М03) | РД | НГДО | [7 empty] | АЦСТ-11-09603 | Пв | 24.10.2028 | АЦСТ-11 | не загружена | открыть
ООО СК «КОНСОЛЬ» |  |  | 1(М01), 2(М03) | группа 3 (М03) | РД | НГДО | [7 empty] | АЦСТ-11-09604 | Пв | 24.10.2028 | АЦСТ-11 | не загружена | открыть
ООО СК «КОНСОЛЬ» |  |  | 1(М01), 2(М03), 1(М01)+2(М03) | группа 3 (М03) | РД | НГДО | [7 empty] | АЦСТ-11-09605 | Пв | 24.10.2028 | АЦСТ-11 | не загружена | открыть
ООО СК «КОНСОЛЬ» |  |  | 1(М01), 2(М03) | группа 3 (М03) | РД | НГДО | [7 empty] | АЦСТ-11-09606 | Пв | 24.10.2028 | АЦСТ-11 | не загружена | открыть
ООО СК «КОНСОЛЬ» |  |  | 1(М01), 2(М03), 1(М01)+2(М03) | группа 3 (М03) | РД | НГДО | [7 empty] | АЦСТ-11-09607 | Пв | 24.10.2028 | АЦСТ-11 | не загружена | открыть
ООО СК «КОНСОЛЬ» |  |  | 1(М01), 2(М03) | группа 3 (М03) | РД | НГДО | [7 empty] | АЦСТ-11-09608 | Пв | 25.10.2028 | АЦСТ-11 | не загружена | открыть
ООО СМУ «ЭКО-СТРОЙ» |  |  | 1(М01), 2(М03) | группа 3 (М03) | РД | НГДО | [7 empty] | АЦСТ-112-00853 | Пв | 12.03.2028 | АЦСТ-112 | не загружена | открыть
ООО СМУ «ЭКО-СТРОЙ» |  |  | 1(М01), 2(М03) | группа 3 (М03) | РД | НГДО | [7 empty] | АЦСТ-112-00854 | Пв | 12.03.2028 | АЦСТ-112 | не загружена | открыть
ООО СМУ «ЭКО-СТРОЙ» |  |  | 1(М01), 2(М03) | группа 3 (М03) | РД | НГДО | [7 empty] | АЦСТ-112-00879 | Пв | 21.05.2028 | АЦСТ-112 | не загружена | открыть
ООО СМУ «ЭКО-СТРОЙ» |  |  | 1(М01), 2(М03) | группа 3 (М03) | РД | НГДО | [7 empty] | АЦСТ-112-00880 | Пв | 21.05.2028 | АЦСТ-112 | не загружена | открыть
ООО СПХ "СИНЕРГИЯ" |  |  | 1(М01), 2(М03), 2(М03)1(М01) | группа 3 (М03) | РД | НГДО | [7 empty] | АЦСТ-161-00356 | Пв | 09.07.2029 | АЦСТ-161 | не загружена | открыть
ООО СПХ "СИНЕРГИЯ" |  |  | 1(М01), 2(М03), 2+1(М03+М01) | группа 3 (М03) | РД | НГДО | [7 empty] | АЦСТ-161-00367 | Пв | 11.07.2029 | АЦСТ-161 | не загружена | открыть
ООО СПХ "СИНЕРГИЯ" |  |  | 1(М01), 2(М03) | группа 3 (М03) | РД | НГДО | [7 empty] | АЦСТ-161-00402 | Пв | 24.07.2029 | АЦСТ-161 | не загружена | открыть
ООО СПХ "СИНЕРГИЯ" |  |  | 1(М01), 2(М03) | группа 3 (М03) | РД | НГДО | [7 empty] | АЦСТ-161-00413 | Пв | 31.07.2029 | АЦСТ-161 | не загружена | открыть
ООО СПХ "СИНЕРГИЯ" |  |  | 1(М01), 2+1(М03+М01), 2(М03) | группа 3 (М03) | РД | НГДО | [7 empty] | АЦСТ-161-00415 | Пв | 05.08.2029 | АЦСТ-161 | не загружена | открыть
ООО СПХ "СИНЕРГИЯ" |  |  | 1(М01), 2(М03), 2(М03)1(М01) | группа 3 (М03) | РД | НГДО | [7 empty] | АЦСТ-161-00416 | Пв | 05.08.2029 | АЦСТ-161 | не загружена | открыть
ООО СПХ "СИНЕРГИЯ" |  |  | 1(М01), 2(М03) | группа 3 (М03) | РД | НГДО | [7 empty] | АЦСТ-161-00438 | Пв | 15.08.2029 | АЦСТ-161 | не загружена | открыть
ООО СПХ "СИНЕРГИЯ" |  |  | 1(М01), 2(М03) | группа 3 (М03) | РД | НГДО | [7 empty] | АЦСТ-161-00439 | Пв | 18.08.2029 | АЦСТ-161 | не загружена | открыть
ООО СПХ "СИНЕРГИЯ" |  |  | 1(М01), 2(М03) | группа 3 (М03) | РД | НГДО | [7 empty] | АЦСТ-161-00441 | Пв | 18.08.2029 | АЦСТ-161 | не загружена | открыть
ООО СПХ «Синергия» |  |  | 1(М01), 2(М03) | группа 3 (М03) | РД | НГДО | [7 empty] | АЦСТ-11-08254 | Пв | 26.01.2027 | АЦСТ-11 | не загружена | открыть
ООО СЦ "КОНТЭКС-Кран" |  |  | 1(М01), 2(М03), 1+2 (М01+М03) | группа 3 (М03) | РД | ПТО | Свыше 3 до 11 мм / Свыше 12 до 20 включительно / Свыше 3 до 12 включительно | плоские детали | без подогрева | без термообработки |  | ТУ 40 РФ 0212-067-06 20.05.2019 | Технические условия на ручную дуговую сварку подъемно-транспортного оборудования | АЦСТ-20-02405 | Пв | 09.10.2027 | АЦСТ-20 | да | открыть
ООО ТК "СИБИРСКИЙ РЕГИОН" |  |  | 2(М03) | группа 3 (М03) | РД | НГДО | [7 empty] | АЦСТ-161-00085 | Пв | 10.03.2029 | АЦСТ-161 | не загружена | открыть
ООО ФИРМА "ИМПУЛЬС-2" |  |  | 1(М01)2(М03), 2(М03) | группа 3 (М03) | РД | НГДО | [7 empty] | АЦСТ-99-03196 | Пв | 18.06.2028 | АЦСТ-99 | не загружена | открыть
ООО ФИРМА "ИМПУЛЬС-2" |  |  | 1(М01), 2(М03), 1(М01)+2(М03) | группа 3 (М03) | РД | НГДО | [7 empty] | АЦСТ-99-03197 | Пв | 18.06.2028 | АЦСТ-99 | не загружена | открыть
ООО ФИРМА "ИМПУЛЬС-2" |  |  | 1(М01), 2(М03) | группа 3 (М03) | РД | НГДО | [7 empty] | АЦСТ-99-03198 | Пв | 18.06.2028 | АЦСТ-99 | не загружена | открыть
ООО ФСК "Мостоотряд-47" |  |  | 1(М01), 2(М03) | группа 3 (М03) | МПГ | КСМ | [7 empty] | АЦСТ-99-03151 | Пв | 03.05.2028 | АЦСТ-99 | не загружена | открыть
ООО ФСК "Мостоотряд-47" |  |  | 1(М01), 2(М03) | группа 3 (М03) | РД | КСМ | [7 empty] | АЦСТ-99-03152 | Пв | 03.05.2028 | АЦСТ-99 | не загружена | открыть
ООО ФСК "Мостоотряд-47" |  |  | 1(М01), 2(М03) | группа 3 (М03) | АФ | КСМ | [7 empty] | АЦСТ-99-03153 | Пв | 03.05.2028 | АЦСТ-99 | не загружена | открыть
ООО Фирма "Импульс-2" |  |  | 1(М01), 2(М03) | группа 3 (М03) | РД | НГДО | [7 empty] | АЦСТ-99-02784 | Пв | 22.12.2026 | АЦСТ-99 | не загружена | открыть
ООО Фирма "Импульс-2" |  |  | 1(М01), 2(М03) | группа 3 (М03) | РД | НГДО | [7 empty] | АЦСТ-99-02785 | Пв | 22.12.2026 | АЦСТ-99 | не загружена | открыть
ООО ХК «Новолекс» |  |  | 1(М01), 2(М03) | группа 3 (М03) | РД | ОХНВП | [7 empty] | АЦСТ-94-02096 | Пв | 17.10.2028 | АЦСТ-94 | не загружена | открыть
ООО ХК «Новолекс» |  |  | 1(М01), 2(М03), 1(М01)+2(М03) | группа 3 (М03) | РД | НГДО | [7 empty] | АЦСТ-94-02203 | Пв | 02.07.2029 | АЦСТ-94 | не загружена | открыть
ООО ХК «Новолекс» |  |  | 1(М01), 2(М03), 1(М01)+2(М03) | группа 3 (М03) | РД | НГДО, ОХНВП, СК | [7 empty] | АЦСТ-94-02224 | Пв | 28.08.2029 | АЦСТ-94 | не загружена | открыть
ООО фирма "Прокатмонтаж-3" |  |  | 1(М01), 2(М03), 1+2 (М01+М03) | группа 3 (М03) | РД | СК | Свыше 3 до 30 включительно | плоские детали | без подогрева | без термообработки |  | РД-СК(1) 25.01.2021 | Ручная дуговая сварка стальных строительных конструкций (п.1) | АЦСТ-20-02644 | Пр | 02.07.2029 | АЦСТ-20 | да | открыть
ООО фирма "Прокатмонтаж-3" |  |  | 1(М01), 2(М03), 1+2 (М01+М03) | группа 3 (М03) | РД | ПТО | Свыше 3 до 30 включительно | плоские детали | без подогрева | без термообработки |  | РД-ПТО(1,7,14) 30.04.2025 | Ручная дуговая сварка подъемно-транспортного оборудования (п.1,7,14) | АЦСТ-20-02645 | Пв | 02.07.2029 | АЦСТ-20 | да | открыть
ООО фирма "Прокатмонтаж-3" |  |  | 1(М01), 2(М03), 1+2 (М01+М03) | группа 3 (М03) | РД | МО | Свыше 3 до 30 включительно | плоские детали | без подогрева | без термообработки |  | РД-МО(1,3,4,5,6) 30.04.2025 | Ручная дуговая сварка металлургического оборудования (п. 1,3,4,5,6) | АЦСТ-20-02646 | Пв | 02.07.2029 | АЦСТ-20 | да | открыть
Общество ограниченной ответственностью "МЦЭ-Инжиниринг" |  |  | 1 (класс прочности до К54 вкл.), 2 (класс прочности свыше К54 до К60 вкл.) | марка σт≥420 | РД | НГДО | [7 empty] | АЦСТ-142-00507 | Пв | 09.03.2027 | АЦСТ-142 | не загружена | открыть
Общество ограниченной ответственностью "МЦЭ-Инжиниринг" |  |  | 1 (класс прочности до К54 вкл.) + 2 (класс прочности свыше К54 до К60 вкл.) | марка σт≥420 | РД | НГДО | [7 empty] | АЦСТ-142-00508 | Пв | 09.03.2027 | АЦСТ-142 | не загружена | открыть
Общество ограниченной ответственностью "МЦЭ-Инжиниринг" |  |  | 1 (класс прочности до К54 вкл.), 2 (класс прочности свыше К54 до К60 вкл.) | марка σт≥420 | РД | НГДО | [7 empty] | АЦСТ-142-00509 | Пв | 10.03.2027 | АЦСТ-142 | не загружена | открыть
Общество ограниченной ответственностью "МЦЭ-Инжиниринг" |  |  | 1 (класс прочности до К54 вкл.), 2 (класс прочности свыше К54 до К60 вкл.) | марка σт≥420 | РД | НГДО | [7 empty] | АЦСТ-142-00511 | Пв | 11.03.2027 | АЦСТ-142 | не загружена | открыть
Общество ограниченной ответственностью "МЦЭ-Инжиниринг" |  |  | 1 (класс прочности до К54 вкл.) + 2 (класс прочности свыше К54 до К60 вкл.) | марка σт≥420 | РАД | НГДО | [7 empty] | АЦСТ-142-00518 | Пв | 29.03.2027 | АЦСТ-142 | не загружена | открыть
Общество ограниченной ответственностью "МЦЭ-Инжиниринг" |  |  | 2 (класс прочности свыше К54 до К60 вкл.) | марка σт≥420 | РД | НГДО | [7 empty] | АЦСТ-142-00519 | Пв | 29.03.2027 | АЦСТ-142 | не загружена | открыть
Общество с Ограниченной Ответственностью «Метрология и Автоматизация» (ООО «Метрология и Автоматизация») |  |  | 2(М03) | группа 3 (М03) | МП | НГДО | [7 empty] | АЦСТ-118-03455 | Пв | 11.06.2030 | АЦСТ-118 | не загружена | открыть
Общество с Ограниченной Ответственностью «ПромГазСтрой» (ООО «ПромГазСтрой») |  |  | 1(М01), 2(М03) | группа 3 (М03) | РД | НГДО | [7 empty] | АЦСТ-118-02650 | Пв | 07.06.2027 | АЦСТ-118 | не загружена | открыть
Общество с Ограниченной Ответственностью «ПромГазСтрой» (ООО «ПромГазСтрой») |  |  | 1(М01), 2(М03) | группа 3 (М03) | РД+МПС | НГДО | [7 empty] | АЦСТ-118-02651 | Пв | 07.06.2027 | АЦСТ-118 | не загружена | открыть
Общество с Ограниченной Ответственностью «ПромГазСтрой» (ООО «ПромГазСтрой») |  |  | 1(М01), 2(М03) | группа 3 (М03) | РД | НГДО | [7 empty] | АЦСТ-118-02653 | Пв | 08.06.2027 | АЦСТ-118 | не загружена | открыть
Общество с Ограниченной Ответственностью «ПромГазСтрой» (ООО «ПромГазСтрой») |  |  | 1(М01), 1(М01)2(М03) | группа 3 (М03) | РД | НГДО | [7 empty] | АЦСТ-118-02858 | Пв | 18.03.2028 | АЦСТ-118 | не загружена | открыть
Общество с Ограниченной Ответственностью «ПромГазСтрой» (ООО «ПромГазСтрой») |  |  | 1(М01), 2(М03) | группа 3 (М03) | РД | НГДО | [7 empty] | АЦСТ-118-03042 | Пв | 21.11.2028 | АЦСТ-118 | не загружена | открыть
Общество с Ограниченной Ответственностью «ПромГазСтрой» (ООО «ПромГазСтрой») |  |  | 1(М01), 2(М03) | группа 3 (М03) | РД | НГДО | [7 empty] | АЦСТ-118-03379 | Пв | 11.03.2030 | АЦСТ-118 | не загружена | открыть
Общество с Ограниченной Ответственностью «ПромГазСтрой» (ООО «ПромГазСтрой») |  |  | 1(М01), 2(М03) | группа 3 (М03) | РД | НГДО | [7 empty] | АЦСТ-118-03396 | Пв | 23.03.2030 | АЦСТ-118 | не загружена | открыть
Общество с Ограниченной Ответственностью «ФЕНИКС» (ООО «ФЕНИКС») |  |  | 1(М01), 2(М03) | группа 3 (М03) | РД | НГДО | [7 empty] | АЦСТ-118-02823 | Пв | 19.01.2028 | АЦСТ-118 | не загружена | открыть
Общество с Ограниченной Ответственностью «ФЕНИКС» (ООО «ФЕНИКС») |  |  | 1(М01), 2(М03) | группа 3 (М03) | МП+МПС | НГДО | [7 empty] | АЦСТ-118-03253 | Пв | 08.09.2029 | АЦСТ-118 | не загружена | открыть
Общество с ограниченной ответственностью "АВАНГАРД МЕТАЛЛУРГ МОНТАЖ" | УОНИ-13/55 | Эп: УОНИ-13/55 (и аттестованные аналоги) | 2 (М03) | группа 3 (М03) | РД | ПТО | свыше 120,0 до 170,0 вкл. | плоские детали | без подогрева** | без термообработки | Н1 | Альбом технологических карт сварки: ПТО-1;14 04.06.2024 | Технология ручной дуговой сварки ванным способом покрытыми электродами подъёмно-транспортного оборудования РД-ПТО-1,14 | АЦСТ-152-00181 | Пв | 09.08.2028 | АЦСТ-152 | да | открыть
Общество с ограниченной ответственностью "АРТ ЭТАЛОН" |  |  | 1 (20, 20А, 20С, 09Г2С, 13ХФА и др.) Класс прочности до К54 включительно., 2 (09ГБЮ, 10Г2ФБЮ, 10Г2ФБ, 13Г1С-Уи др.) Класс прочности К55-К60. | марка σт≥420 | РД | НГДО | [7 empty] | АЦСТ-107-00549 | Пв | 16.01.2027 | АЦСТ-107 | не загружена | открыть
Общество с ограниченной ответственностью "АСТЭК" |  |  | 1 – Ст3(сп,пс), 20, 17Г1С-У, 09Г2С, 2 - 10Г2ФБЮ, 09Г2ФБ, 12Г2СБ, К60 | марка σт≥420 | РД | НГДО | [7 empty] | АЦСТ-69-02855 | Пр | 24.03.2027 | АЦСТ-69 | не загружена | открыть
Общество с ограниченной ответственностью "АСТЭК" |  |  | 1 – Ст3(сп,пс), 20, 17Г1С-У, 09Г2С, 2 - 10Г2ФБЮ, 09Г2ФБ, 12Г2СБ, К60 | марка σт≥420 | РД | НГДО | [7 empty] | АЦСТ-69-02856 | Пр | 24.03.2027 | АЦСТ-69 | не загружена | открыть
Общество с ограниченной ответственностью "АСТЭК" |  |  | 1 – (до К54 включительно) К52, 09Г2С, Ст3(сп, пс), 2 – (свыше К54 до К60 включительно) К60, 12Г2СБ, 10Г2ФБЮ, 1+2 – (до К54 включительно) К52, 09Г2С, Ст3(сп, пс)+ (свыше К54 до К60 включительно) К60, 12Г2СБ, 10Г2ФБЮ | марка σт≥420 | РД | НГДО | [7 empty] | АЦСТ-69-02867 | Пв | 17.04.2027 | АЦСТ-69 | не загружена | открыть
Общество с ограниченной ответственностью "Аквилон" |  |  | 1(М01), 2(М03), 2+1(М03+М01) | группа 3 (М03) | РД | НГДО | [7 empty] | АЦСТ-117-02648 | Пв | 18.12.2028 | АЦСТ-117 | не загружена | открыть
Общество с ограниченной ответственностью "Альянснефтегаз" (ООО "АНГ") |  |  | 2 (от К55 до К60 вкл.), 1 (До К54 вкл.)+2 (от К55 до К60 вкл.) | марка σт≥420 | РД | НГДО | [7 empty] | АЦСТ-1-04769 | Пв | 16.06.2027 | АЦСТ - 1 | не загружена | открыть
Общество с ограниченной ответственностью "Анализ Энергетических Систем - СИНЕРГИЯ" (ООО "АЭС - СИНЕРГИЯ") |  |  | 1 (До К54 вкл.), 2 (от К55 до К60 вкл.), 1 (До К54 вкл.)+2 (от К55 до К60 вкл.) | марка σт≥420 | РД | НГДО | [7 empty] | АЦСТ-1-04676 | Пв | 19.01.2027 | АЦСТ - 1 | не загружена | открыть
Общество с ограниченной ответственностью "Арлиз Курган" |  |  | 1(М01), 3(М03) | группа 3 (М03) | МП | НГДО | [7 empty] | АЦСТ-69-03387 | Пв | 12.11.2029 | АЦСТ-69 | не загружена | открыть
Общество с ограниченной ответственностью "Арлиз Курган" |  |  | 1(М01), 3(М03) | группа 3 (М03) | МПН | НГДО | [7 empty] | АЦСТ-69-03544 | Пв | 06.07.2030 | АЦСТ-69 | не загружена | открыть
Общество с ограниченной ответственностью "АртМеталл" | Св-08Г2С | Св-08Г2С | 1 (М01) | группа 3 (М03) | МП | МО | свыше 12,0 до 30,0 включительно / свыше 12,0 до 50,0 включительно / Деталь 1 (свыше 12,0 до 30,0 включительно), Деталь 2 (свыше 12,0 до 50,0 включительно) / Деталь 1 (свыше 12,0 до 30,0 включительно), Деталь 2 (свыше 12,0 до 40,0 включительно) |  | без подогрева | без термообработки | Н1 / Н1, Н2, В1 / Н2, В1 / Н1, Н2 | ТС-МП-МО(1,2,3,4)-АртМеталл 27.11.2024 | Технология механизированной сварки плавящимся электродом в среде активных газов и смесях металлургического оборудования: 1. Доменное, коксовое, сталеплавильное оборудование; 2. Технологическое оборудование и трубопроводы для черной и цветной металлургии; 3. Технические устройства для производства черных и цветных металлов и сплавов на их основе; 4. Машины для литья стали и цветных металлов | АЦСТ-69-03344 | Пв | 15.09.2029 | АЦСТ-69 | да | открыть
Общество с ограниченной ответственностью "АртМеталл" | Св-08Г2С | Св-08Г2С | 1 (М01) / 2 (М03) | группа 3 (М03) | МП | СК | от 6,0 до 12,0 включительно / свыше 12,0 до 50,0 включительно / Деталь 1 (от 6,0 до 12,0 включительно), Деталь 2 (от 6,0 до 12,0 включительно) / Деталь 1 (свыше 12,0 до 30,0 включительно), Деталь 2 (свыше 12,0 до 50,0 включительно) |  | без подогрева / с подогревом | без термообработки | Н1 / Н1, Н2 | ТС-МП-СК(1)-АртМеталл 21.01.2025 | Технология механизированной сварки плавящимся электродом в среде активных газов и смесях металлических строительных конструкций | АЦСТ-69-03345 | Пв | 15.09.2029 | АЦСТ-69 | да | открыть
Общество с ограниченной ответственностью "АртМеталл" |  |  | 2+4 – X65, X56, A694F65 + 15ХМА, A182, F22 | марка σт≥420 | РАД+МП | НГДО | [7 empty] | АЦСТ-69-03432 | Пв | 29.12.2029 | АЦСТ-69 | не загружена | открыть
Общество с ограниченной ответственностью "БВК" |  |  | 1(М01), 2(М03) | группа 3 (М03) | МП | НГДО | [7 empty] | АЦСТ-69-03269 | Пв | 24.04.2029 | АЦСТ-69 | не загружена | открыть
Общество с ограниченной ответственностью "Башнефть-Строй" |  |  | 1(М01), 2(М03) | группа 3 (М03) | РД | НГДО | [7 empty] | АЦСТ-117-02079 | Пв | 01.09.2027 | АЦСТ-117 | не загружена | открыть
Общество с ограниченной ответственностью "Башнефть-Строй" |  |  | 1(М01), 2(М03) | группа 3 (М03) | РД | НГДО | [7 empty] | АЦСТ-117-03165 | Пв | 24.03.2030 | АЦСТ-117 | не загружена | открыть
Общество с ограниченной ответственностью "Велдинг констракшинс" |  |  | 2(М03), 1(М01) | группа 3 (М03) | РД | НГДО | [7 empty] | АЦСТ-11-09087 | Пв | 22.12.2027 | АЦСТ-11 | не загружена | открыть
Общество с ограниченной ответственностью "Велдинг констракшинс" |  |  | 1(М01), 2(М03) | группа 3 (М03) | РД | НГДО | [7 empty] | АЦСТ-11-09088 | Пв | 25.12.2027 | АЦСТ-11 | не загружена | открыть
Общество с ограниченной ответственностью "Витязь" |  |  | 1: до К54 включительно, 2: К55...К60 включительно, 2+1: К55...К60 включительно + до К54 включительно, 1+2: до К54 включительно + К55...К60 включительно | марка σт≥420 | РД | НГДО | [7 empty] | АЦСТ-86-01298 | Пв | 04.12.2027 | АЦСТ-86 | не загружена | открыть
Общество с ограниченной ответственностью "Витязь" |  |  | 1: до К54 включительно, 2: К55...К60 включительно, 1+2: до К54 включительно + К55...К60 включительно | марка σт≥420 | РД | НГДО | [7 empty] | АЦСТ-86-01299 | Пв | 04.12.2027 | АЦСТ-86 | не загружена | открыть
Общество с ограниченной ответственностью "ГРИНС МАЙНИНГ" |  |  | 1(М01), 3+1(М03+М01) | группа 3 (М03) | МП | ГДО | [7 empty] | АЦСТ-90-01555 | Пв | 14.05.2029 | АЦСТ-90 | не загружена | открыть
Общество с ограниченной ответственностью "ГСП-1" (ООО "ГСП-1") |  |  | 1(М01)+2(М03) | группа 3 (М03) | РД | НГДО | [7 empty] | АЦСТ-110-01991 | Пв | 07.04.2027 | АЦСТ-110 | не загружена | открыть
Общество с ограниченной ответственностью "ГСП-1" (ООО "ГСП-1") |  |  | 1(М01)+2(М03) | группа 3 (М03) | РД | НГДО | [7 empty] | АЦСТ-110-01992 | Пв | 07.04.2027 | АЦСТ-110 | не загружена | открыть
Общество с ограниченной ответственностью "ГСП-2" (ООО "ГСП-2") |  |  | 2(М03) | группа 3 (М03) | ААДП+МАДП | НГДО | [7 empty] | АЦСТ-110-02172 | Пв | 24.04.2028 | АЦСТ-110 | не загружена | открыть
Общество с ограниченной ответственностью "ГСП-2" (ООО "ГСП-2") |  |  | 2(М03) | группа 3 (М03) | РД | НГДО | [7 empty] | АЦСТ-110-02216 | Пв | 26.06.2028 | АЦСТ-110 | не загружена | открыть
Общество с ограниченной ответственностью "ГСП-2" (ООО "ГСП-2") |  |  | 2(М03) | группа 3 (М03) | АФ | НГДО | [7 empty] | АЦСТ-110-02222 | Пв | 12.07.2028 | АЦСТ-110 | не загружена | открыть
Общество с ограниченной ответственностью "ГСП-2" (ООО "ГСП-2") |  |  | 2(М03) | группа 3 (М03) | РД | НГДО | [7 empty] | АЦСТ-110-02223 | Пв | 12.07.2028 | АЦСТ-110 | не загружена | открыть
Общество с ограниченной ответственностью "ГСП-2" (ООО "ГСП-2") |  |  | 2(М03) | группа 3 (М03) | МП+АПИ | НГДО | [7 empty] | АЦСТ-110-02224 | Пв | 16.07.2028 | АЦСТ-110 | не загружена | открыть
Общество с ограниченной ответственностью "ГСП-2" (ООО "ГСП-2") |  |  | 2(М03) | группа 3 (М03) | МП+АПИ | НГДО | [7 empty] | АЦСТ-110-02229 | Пв | 26.06.2028 | АЦСТ-110 | не загружена | открыть
Общество с ограниченной ответственностью "ГСП-2" (ООО "ГСП-2") |  |  | 2(М03) | группа 3 (М03) | МП+АПИ | НГДО | [7 empty] | АЦСТ-110-02331 | Пв | 18.12.2028 | АЦСТ-110 | не загружена | открыть
Общество с ограниченной ответственностью "ГСП-2" (ООО "ГСП-2") |  |  | 2(М03), 2(М03)+1(М01) | группа 3 (М03) | МП+АПИ | НГДО | [7 empty] | АЦСТ-110-02332 | Пв | 18.12.2028 | АЦСТ-110 | не загружена | открыть
Общество с ограниченной ответственностью "ГСП-4" (ООО "ГСП-4") |  |  | 2(М03) | группа 3 (М03) | ААДП | НГДО | [7 empty] | АЦСТ-110-02210 | Пв | 05.06.2028 | АЦСТ-110 | не загружена | открыть
Общество с ограниченной ответственностью "ГСП-4" (ООО "ГСП-4") |  |  | 2(М03) | группа 3 (М03) | ААДП | НГДО | [7 empty] | АЦСТ-110-02211 | Пв | 05.06.2028 | АЦСТ-110 | не загружена | открыть
Общество с ограниченной ответственностью "ГСП-7" (ООО "ГСП-7") |  |  | 2(М03) | группа 3 (М03) | ААДП | НГДО | [7 empty] | АЦСТ-110-02367 | Пв | 17.03.2029 | АЦСТ-110 | не загружена | открыть
Общество с ограниченной ответственностью "ГСП-7" (ООО "ГСП-7") |  |  | 2(М03) | группа 3 (М03) | ААДП | НГДО | [7 empty] | АЦСТ-110-02368 | Пв | 18.03.2029 | АЦСТ-110 | не загружена | открыть
Общество с ограниченной ответственностью "ГСП-7" (ООО "ГСП-7") |  |  | 2(М03) | группа 3 (М03) | РД | НГДО | [7 empty] | АЦСТ-110-02369 | Пв | 18.03.2029 | АЦСТ-110 | не загружена | открыть
Общество с ограниченной ответственностью "ГСП-7" (ООО "ГСП-7") |  |  | 1(М01), 2(М03) | группа 3 (М03) | РД | НГДО | [7 empty] | АЦСТ-110-02370 | Пв | 18.03.2029 | АЦСТ-110 | не загружена | открыть
Общество с ограниченной ответственностью "ГазЭнергоСтрой" (ООО "ГЭС-Строй") |  |  | 2(М03), 2(М03)+1(М01) | группа 3 (М03) | РД | НГДО | [7 empty] | АЦСТ-110-02345 | Пв | 07.02.2029 | АЦСТ-110 | не загружена | открыть
Общество с ограниченной ответственностью "ГазЭнергоСтрой" (ООО "ГЭС-Строй") |  |  | 2(М03), 2(М03)+1(М01) | группа 3 (М03) | РД | НГДО | [7 empty] | АЦСТ-110-02346 | Пв | 07.02.2029 | АЦСТ-110 | не загружена | открыть
Общество с ограниченной ответственностью "ГазЭнергоСтрой" (ООО "ГЭС-Строй") |  |  | 1(М01)+2(М03), 2(М03) | группа 3 (М03) | РД | НГДО | [7 empty] | АЦСТ-110-02480 | Пв | 05.08.2029 | АЦСТ-110 | не загружена | открыть
Общество с ограниченной ответственностью "Гермес" |  |  | 1(М01), 2(М03) | группа 3 (М03) | РД | НГДО | [7 empty] | АЦСТ-44-01876 | Пв | 12.09.2029 | АЦСТ-44 | не загружена | открыть
Общество с ограниченной ответственностью "Гермес" |  |  | 1(М01), 2(М03) | группа 3 (М03) | РД | НГДО | [7 empty] | АЦСТ-44-01885 | Пв | 17.09.2029 | АЦСТ-44 | не загружена | открыть
Общество с ограниченной ответственностью "ДОРХАН СПК - КАЗАНЬ" (ООО "ДОРХАН СПК - КАЗАНЬ") | Св-08Г2С | Св-08Г2С и другие аттестованные сварочные материалы в соответствии с требованиями ПТД. | 2 (С375, С390, С440 и другие по ПТД.) | марка σт≥420 | МП | СК | св. 3 до 12 вкл. / св. 12 до 20 / от 20 до 50 вкл. / от 20 до 30 вкл. | плоские детали | без подогрева / с подогревом | без термообработки | Н1; В1 / Н1; Н2 | СК-МП-2022 17.01.2022 | Технология механизированной сварки плавящимся электродом в среде активных газов и смесях металлических строительных конструкций | АЦСТ-1-06043 | Пв | 01.09.2030 | АЦСТ - 1 | да | открыть
Общество с ограниченной ответственностью "ЕвроТрансСтрой" |  |  | 1,(М01): 09Г2С, 09Г2СД, 15ХСНД, 15ХСНДА и другие марки, прописанные в ПТД, 2,(М03): 10ХСНД, 10ХСНДА и другие марки, прописанные в ПТД | группа 3 (М03) | МПГ | КСМ | [7 empty] | АЦСТ-98-09850 | Пв | 19.07.2027 | АЦСТ-98 | не загружена | открыть
Общество с ограниченной ответственностью "ЕвроТрансСтрой" |  |  | 1,(М01): 09Г2С, 09Г2СД, 15ХСНД, 15ХСНДА и другие марки, прописанные в ПТД, 2,(М03): 10ХСНД, 10ХСНДА и другие марки, прописанные в ПТД | группа 3 (М03) | РД | КСМ | [7 empty] | АЦСТ-98-09851 | Пв | 19.07.2027 | АЦСТ-98 | не загружена | открыть
Общество с ограниченной ответственностью "ЕвроТрансСтрой" |  |  | 1,(М01): 09Г2С, 09Г2СД, 15ХСНД, 15ХСНДА и другие марки, прописанные в ПТД, 2,(М03): 10ХСНД, 10ХСНДА и другие марки, прописанные в ПТД | группа 3 (М03) | АФ | КСМ | [7 empty] | АЦСТ-98-09852 | Пв | 19.07.2027 | АЦСТ-98 | не загружена | открыть
Общество с ограниченной ответственностью "Завод Строительных Конструкций" | Св-08-ГА-О, UF-02 | Св-08-ГА-О, UF-02* | 1 (М01) / 2 (М03) | группа 3 (М03) | АФ | СК | свыше 3,0 до 12,0 вкл. / от 14,0 до 30,0 вкл. / от 16,0 до 40,0 вкл. + от 16,0 до 40,0 вкл. | плоские детали | без подогрева | без термообработки | Н1 / Н1; Н2 | Альбом технологических карт сварки: ЗСК-МП; ЗСК-АФ 19.05.2023 | Автоматическая сварка под флюсом | АЦСТ-152-00092 | Пв | 14.07.2027 | АЦСТ-152 | да | открыть
Общество с ограниченной ответственностью "Завод Строительных Конструкций" | Св-08Г2С-П | Св-08Г2С-П* + СО2 100% | 1 (М01) | группа 3 (М03) | МП | СК | свыше 3,0 до 12,0 вкл. / свыше 12,0 до 40,0 вкл. / свыше 12,0 до 50,0 вкл. / свыше 5,0 до 12,0 вкл. + свыше 5,0 до 12,0 вкл. / свыше 12,0 до 20,0 вкл. + свыше 12,0 до 20,0 вкл. | плоские детали | без подогрева | без термообработки | Н1; Г; В1 / Н2; В1 | Альбом технологических карт сварки: ЗСК-МП; ЗСК-АФ 19.05.2023 | Механизированная сварка плавящимся электродом в среде активных газов и смесях | АЦСТ-152-00093 | Пв | 14.07.2027 | АЦСТ-152 | да | открыть
Общество с ограниченной ответственностью "Завод Строительных Конструкций" | Св-08Г2С | Пс: Св-08Г2С*, Гз: Сварочная смесь 82%Ar+18%СО2 | 2 (М03) | группа 3 (М03) | МП | СК | свыше 50,0 до 120,0 вкл. / свыше 50,0 до 80,0 вкл. + свыше 50,0 до 80,0 вкл. | плоские детали | с подогревом | без термообработки | Н1; Г; В1 / Н2; В1 | Альбом технологических карт сварки ЗСК-МП 09.06.2025 | Механизированная сварка плавящимся электродом в среде активных газов и смесях металлических конструкций больших толщин | АЦСТ-152-00250 | Пв | 25.07.2029 | АЦСТ-152 | да | открыть
Общество с ограниченной ответственностью "ИНК-Стройнефтегаз" (ООО "ИНК-Стройнефтегаз") |  |  | 1(М01), 2(М03), 2+1(М03+М01) | группа 3 (М03) | РД | НГДО | [7 empty] | АЦСТ-100-03238 | Пв | 29.09.2030 | АЦСТ-100 | не загружена | открыть
Общество с ограниченной ответственностью "ИНТРАФИТ" |  |  | 1(М01), 2(М03), 1(М01)+2(М03) | группа 3 (М03) | МП | НГДО | [7 empty] | АЦСТ-69-03187 | Пв | 29.11.2028 | АЦСТ-69 | не загружена | открыть
Общество с ограниченной ответственностью "ИНТРАФИТ" |  |  | 1(М01), 2(М03) | группа 3 (М03) | МП | НГДО | [7 empty] | АЦСТ-69-03240 | Пв | 03.03.2029 | АЦСТ-69 | не загружена | открыть
Общество с ограниченной ответственностью "ИНТРАФИТ" |  |  | 1(М01), 2(М03) | группа 3 (М03) | МП | НГДО | [7 empty] | АЦСТ-69-03244 | Пв | 05.03.2029 | АЦСТ-69 | не загружена | открыть
Общество с ограниченной ответственностью "ИНТРАФИТ" |  |  | 1(М01), 2(М03), 1 + 2 (М01 + М03) | группа 3 (М03) | МП | НГДО | [7 empty] | АЦСТ-69-03301 | Пв | 02.07.2029 | АЦСТ-69 | не загружена | открыть
Общество с ограниченной ответственностью "Инженерные Технологии" |  |  | 1(М01)+2(М03) | группа 3 (М03) | РД | НГДО | [7 empty] | АЦСТ-142-00769 | Пв | 23.06.2029 | АЦСТ-142 | не загружена | открыть
Общество с ограниченной ответственностью "Инжиниринг Строительство Обслуживание" | Св-08ГА | Св-08ГА, АН-348-АП* | 2 (М03) | группа 3 (М03) | АФ | ПТО, МО, СК | от 5,0 до 12,0 включительно+от 5,0 до 12,0 включительно / свыше 12,0 до 40,0 включительно+свыше 12,0 до 40,0 включительно / от 16,0 до 40,0 включительно+от 16,0 до 40,0 включительно | плоские детали | без подогрева | без термообработки | Н2, Н1 | ТС-АФ-06-24 25.06.2024 | Технологическая инструкция по автоматической сварке под слоем флюса при изготовлении металлоконструкций для технических устройств опасных производственных объектов: СК-строительные конструкции, МО-металлургическое оборудование, ПТО-подъемно-транспортное оборудование | АЦСТ-27-02440 | Пв | 25.09.2028 | АЦСТ-27 | да | открыть
Общество с ограниченной ответственностью "Инкомнефтеремонт" (ООО "Инкомнефтеремонт") |  |  | 1(М01), 1(М01)+2(М03), 2(М03)+2(М03) | группа 3 (М03) | РД | НГДО | [7 empty] | АЦСТ-1-04743 | Пв | 18.05.2027 | АЦСТ - 1 | не загружена | открыть
Общество с ограниченной ответственностью "Инкомнефтеремонт" (ООО "Инкомнефтеремонт") |  |  | 1(М01), 2(М03), 2(М03)+1(М01) | группа 3 (М03) | РД | НГДО | [7 empty] | АЦСТ-1-04744 | Пв | 18.05.2027 | АЦСТ - 1 | не загружена | открыть
Общество с ограниченной ответственностью "Инкомнефтеремонт" (ООО "Инкомнефтеремонт") |  |  | 1(М01), 1(М01)+2(М03), 2(М03)+2(М03) | группа 3 (М03) | РД | НГДО | [7 empty] | АЦСТ-1-04745 | Пв | 18.05.2027 | АЦСТ - 1 | не загружена | открыть
Общество с ограниченной ответственностью "Инкомнефтеремонт" (ООО "Инкомнефтеремонт") |  |  | 1(М01), 2(М03) | группа 3 (М03) | РД | НГДО | [7 empty] | АЦСТ-1-04746 | Пв | 18.05.2027 | АЦСТ - 1 | не загружена | открыть
Общество с ограниченной ответственностью "Инкомнефтеремонт" (ООО "Инкомнефтеремонт") |  |  | 1(М01), 2(М03), 1(М01)+2(М03) | группа 3 (М03) | РД | НГДО | [7 empty] | АЦСТ-1-04747 | Пв | 18.05.2027 | АЦСТ - 1 | не загружена | открыть
Общество с ограниченной ответственностью "Инкомнефтеремонт" (ООО "Инкомнефтеремонт") |  |  | 1(М01), 1(М01)+2(М03), 2(М03) | группа 3 (М03) | РД | НГДО | [7 empty] | АЦСТ-1-04748 | Пв | 18.05.2027 | АЦСТ - 1 | не загружена | открыть
Общество с ограниченной ответственностью "Инновационная Промышленная Компания" |  |  | 1(М01), 2(М03) | группа 3 (М03) | МП | НГДО | [7 empty] | АЦСТ-128-00354 | Пв | 10.11.2026 | АЦСТ-128 | не загружена | открыть
Общество с ограниченной ответственностью "Инновационная Промышленная Компания" |  |  | 1(М01), 2(М03) | группа 3 (М03) | РД | НГДО | [7 empty] | АЦСТ-128-00382 | Пв | 10.04.2027 | АЦСТ-128 | не загружена | открыть
Общество с ограниченной ответственностью "Интра Инжиниринг" | OK Tigrod 13.08, OK 74.86 TENSITRODE | РАД - Пс: OK Tigrod 13.08 и другие аттестованные сварочные материалы в соответствии с требованиями ПТД для сварки 3 (М03) группы. Эн: ЭВЛ. РД - Эп: OK 74.86 TENSITRODE | 3 (М03) / 3 (М03) + 1 (М01) | группа 3 (М03) | РАД+РД | НГДО, ОХНВП | от 8,74 до 17,48 включительно / от 10,975 до 21,95 включительно / Деталь 1 (от 8,74 до 21,95 включительно); Деталь 2 (от 8,74 до 21,95 включительно) / Деталь 1 (от 8,74 до 21,95 включительно); Деталь 2 (свыше 3,0 до 20,0 включительно) | от 60,3 до 168,3 включительно / от 88,9 до 168,3 включительно / Деталь 1 (от 60,3 до 168,3 включительно); Деталь 2 (от 60,3 до 168,3 включительно) / Деталь 1 (от 60,3 до 168,3 включительно); Деталь 2 (плоские детали) | с подогревом | с термообработкой | Н1; Г; В1; Н45 / Н2; П2; В1; Н45 | IE-WDSC-3012-CED-05 06.03.2025 | Комбинированная технология ручной аргонодуговой и ручной дуговой сварки трубопроводов из низкотемпературной хромомолибденовой стали перлитного класса ООО «Сахалинская Энергия» согласно 1000-S-90-38-S-0205-00-R | АЦСТ-69-03418 | Пв | 18.12.2029 | АЦСТ-69 | да | открыть
Общество с ограниченной ответственностью "Интра Инжиниринг" | Weld T W4Si1, Ni 1-IG, WL20 | Пс: Weld T W4Si1, BÖHLER Ni 1-IG. Эн: WL20 | 1 (М01) / 2 (М03) / 1 (М01) + 2 (М03) | группа 3 (М03) | РАД | НГДО, ОХНВП | свыше 3,0 до 12,0 включительно | свыше 25,0 до 150,0 включительно / свыше 150,0 до 500,0 включительно | без подогрева | без термообработки | Н1; Г; В1; Н45 | IE-WDSC-3012-CED-08 20.05.2026 | Дуговая сварка при изготовлении и монтаже технологических трубопроводов ООО «Сахалинская Энергия», изготовленных из отечественных сталей | АЦСТ-69-03560 | Пв | 10.08.2030 | АЦСТ-69 | да | открыть
Общество с ограниченной ответственностью "Интра Инжиниринг" | Weld T W4Si1, Ni 1-IG, WL20, FOX EV 60 | РАД - Weld T W4Si1, BÖHLER Ni 1-IG. Эн: WL20. РД - Эп: BÖHLER FOX EV 60 | 1 (М01) / 2 (М03) / 1 (М01) + 2 (М03) | группа 3 (М03) | РАД+РД | НГДО, ОХНВП | от 4,0 до 16,0 включительно | от 84,0 до 336,0 включительно | с подогревом | без термообработки | Н1; Г; В1; Н45 | IE-WDSC-3012-CED-08 20.05.2026 | Технология комбинированной ручной аргонодуговой сварки неплавящимся электродом и ручной дуговой сварки покрытыми электродами в рамках Технологической инструкции "Дуговая сварка при изготовлении и монтаже технологических трубопроводов ООО «Сахалинская Энергия», изготовленных из отечественных сталей." | АЦСТ-69-03564 | Пв | 14.08.2030 | АЦСТ-69 | да | открыть
Общество с ограниченной ответственностью "Интра Инжиниринг" | Weld T W4Si1, WL 20, FOX EV 60 | РАД - Weld T W4Si1. Эн: WL 20. РД - Эп: BÖHLER FOX EV 60 | 1 (М01) / 2 (М03) / 1 (М01) + 2 (М03) | группа 3 (М03) | РАД+РД | НГДО, ОХНВП | от 12,0 до 48,0 включительно | от 213,0 до 852,0 включительно | с подогревом | с термообработкой | Н1; Г; В1 | IE-WDSC-3012-CED-08 20.05.2026 | Технология комбинированной ручной аргонодуговой сварки неплавящимся электродом и ручной дуговой сварки покрытыми электродами в рамках Технологической инструкции "Дуговая сварка при изготовлении и монтаже технологических трубопроводов ООО «Сахалинская Энергия», изготовленных из отечественных сталей." | АЦСТ-69-03581 | Пв | 04.09.2030 | АЦСТ-69 | да | открыть
Общество с ограниченной ответственностью "Интэко Тюбинг" |  |  | 2(М03), 3(М03) | группа 3 (М03) | ВЧС | НГДО | [7 empty] | АЦСТ-153-01311 | Пв | 13.03.2030 | АЦСТ-153 | не загружена | открыть
Общество с ограниченной ответственностью "Интэко Тюбинг" |  |  | 2(М03), 3(М03) | группа 3 (М03) | П | НГДО | [7 empty] | АЦСТ-153-01312 | Пв | 13.03.2030 | АЦСТ-153 | не загружена | открыть
Общество с ограниченной ответственностью "Интэко Тюбинг" |  |  | 2(М03), 3(М03) | группа 3 (М03) | РАД | НГДО | [7 empty] | АЦСТ-153-01313 | Пв | 13.03.2030 | АЦСТ-153 | не загружена | открыть
Общество с ограниченной ответственностью "Интэко Тюбинг" |  |  | 2+1(М03+М01), 3+1(М03+М01) | группа 3 (М03) | РАД | НГДО | [7 empty] | АЦСТ-153-01314 | Пв | 13.03.2030 | АЦСТ-153 | не загружена | открыть
Общество с ограниченной ответственностью "Иркутская нефтяная компания" (ООО "ИНК") |  |  | 1(до К54 вкл), 2(К55-К60), 1(до К54 вкл) + 2(К55-К60) | марка σт≥420 | РД | НГДО | [7 empty] | АЦСТ-100-02405 | Пв | 24.11.2026 | АЦСТ-100 | не загружена | открыть
Общество с ограниченной ответственностью "Иркутский завод металлоконструкций" (ООО "ИрЗМК") | Св-08ГСМТ, Lincoln SG2, AS SG2, OK AristoRod 12.50, SM-70. WELDO SG2, ER70S-6 | Св-08ГСМТ* (ГОСТ 2246-70); Lincoln SG2**, AS SG2, OK AristoRod 12.50, SM-70. WELDO SG2, ЕКАТЕРИНА 70S-6 (AWS A 5.18: ER70S-6) | 2 (М03) | группа 3 (М03) | МП | КСМ | 6 ≤ Sн ≤ 50 / 6 ≤ Sн ≤ 40 + 6 ≤ Sн ≤ 40 / 6 ≤ Sн ≤ 50 + 6 ≤ Sн ≤ 50 / 6 ≤ Sн ≤ 16 в 6 ≤ Sн ≤ 40 / 6 ≤ Sн ≤ 16 в 6 ≤ Sн ≤ 50 |  | с подогревом | без термообработки | Н1; Г; В1 / Н1; Н2; В1 | КСМп.1(МП) 25.12.2024 | Механизированная сварка плавящимся электродом в среде активных газов и смесях металлических конструкций пролётных строений, опор и пилонов стальных мостов при изготовлении в заводских условиях из углеродистых и низколегированных сталей | АЦСТ-100-03102 | Пв | 16.03.2030 | АЦСТ-100 | да | открыть
Общество с ограниченной ответственностью "Кливер" |  |  | 9(М11), 1+9 (М01+М11), 13 (М33, М34), 13 (М33+М32), 13+2 (М33+М03) | группа 3 (М03) | РАД | НГДО | [7 empty] | АЦСТ-129-00488 | Пв | 14.11.2027 | АЦСТ-129 | не загружена | открыть
Общество с ограниченной ответственностью "Кливер" |  |  | 1(М01), 1+9 (М01+М03), 9(М11), 13(М33) | группа 3 (М03) | РАД | НГДО | [7 empty] | АЦСТ-129-00492 | Пв | 16.11.2027 | АЦСТ-129 | не загружена | открыть
Общество с ограниченной ответственностью "Кливер" |  |  | 1(М01), 2(М03), 1(М01)+2(М03) | группа 3 (М03) | РД | НГДО | [7 empty] | АЦСТ-129-00607 | Пв | 29.08.2029 | АЦСТ-129 | не загружена | открыть
Общество с ограниченной ответственностью "Кливер" |  |  | 1(М01), 2(М03), 1+2 (М01+М03) | группа 3 (М03) | МПГ | НГДО | [7 empty] | АЦСТ-129-00659 | Пв | 21.09.2030 | АЦСТ-129 | не загружена | открыть
Общество с ограниченной ответственностью "Компания СпецМонтажПроект" (ООО "Компания СпецМонтажПроект") |  |  | 1(М01), 2(М03) | группа 3 (М03) | РД | НГДО | [7 empty] | АЦСТ-100-03024 | Пв | 26.11.2029 | АЦСТ-100 | не загружена | открыть
Общество с ограниченной ответственностью "Компания СпецМонтажПроект" (ООО "Компания СпецМонтажПроект") |  |  | 1(М01), 2(М03), 9* (М11) | группа 3 (М03) | РАД | НГДО | [7 empty] | АЦСТ-100-03026 | Пв | 02.12.2029 | АЦСТ-100 | не загружена | открыть
Общество с ограниченной ответственностью "Коннект Ойл" |  |  | 2(М03) | группа 3 (М03) | РД | НГДО | [7 empty] | АЦСТ-117-03286 | Пв | 20.07.2030 | АЦСТ-117 | не загружена | открыть
Общество с ограниченной ответственностью "Корнет" |  |  | 1 – 20ГЛ, 09Г2С, 17ГС, 2 - 10Г2ФБЮ, 10ХСНД, 20ГЛ, К56, 1+2 – 20ГЛ, 09Г2С, 17ГС+10Г2ФБЮ, 10ХСНД, 20ГЛ, К56 | марка σт≥420 | МП+АФ | НГДО | [7 empty] | АЦСТ-69-02966 | Пв | 04.10.2027 | АЦСТ-69 | не загружена | открыть
Общество с ограниченной ответственностью "Кулонэнергомаш" (ООО "Кулонэнергомаш") |  |  | 1 (10, 20, 09Г2С и другие по ПТД классом прочности до К54 вкл.), 2 (10Г2ФБЮ и другие по ПТД классом прочности св. К54 до К60 вкл.) | марка σт≥420 | МП | НГДО | [7 empty] | АЦСТ-1-05372 | Пв | 20.11.2028 | АЦСТ - 1 | не загружена | открыть
Общество с ограниченной ответственностью "Курганский завод химического машиностроения" | Weld CF 80S-Ni2, OK AristoRod 12.50 | Weld CF 80S-Ni2, BÖHLER 2,5 Ni-IG / OK AristoRod 12.50 | 2 - 10Г2ФБЮ, К60 / 1+2 - Ст3сп, 10, 20, 09Г2С + 10Г2ФБЮ, К60 | марка σт≥420 | МП | НГДО, ОХНВП | свыше 12,0 до 30,0 включительно / свыше 30,0 до 50,0 включительно | свыше 500,0 до 1500,0 включительно | без подогрева / с подогревом | без термообработки / с термообработкой | Н1, Г, В1 / Н1 | ТИ 00217298-233-2012 26.11.2012 | Технология механизированной сварки плавящимся электродом в среде активных газов и смесях технологических трубопроводов, деталей трубопроводов и трубопроводов в пределах УКПГ, КС; НПС; СПХГ; ДКС; ГРС; УЗРГ; ПРГ и др | АЦСТ-69-03339 | Пв | 02.09.2029 | АЦСТ-69 | да | открыть
Общество с ограниченной ответственностью "Курганский завод химического машиностроения" | OK AristoRod 12.50, Weld CF 80S-Ni2 | OK AristoRod 12.50 / Weld CF 80S-Ni2, BÖHLER 2,5 Ni-IG | 1-Ст3сп, 10, 20, 09Г2С / 2-10Г2ФБЮ, К60 | марка σт≥420 | МП | КО, НГДО, ОХНВП | свыше 3,0 до 12,0 включительно / свыше 12,0 до 50,0 включительно | свыше 25,0 до 150,0 включительно / плоские детали / свыше 150,0 до 500,0 включительно / свыше 500,0 до 5000,0 включительно | без подогрева | с термообработкой | Н1 / Н1; В1 | ТИ 00217298-233-2012 26.11.2012 | Технология механизированной сварки плавящимся электродом в среде активных газов и смесях сосудов и аппаратов оборудования химических, нефтехимических, нефтеперерабатывающих производств | АЦСТ-69-03433 | Пв | 30.12.2029 | АЦСТ-69 | да | открыть
Общество с ограниченной ответственностью "Литейно-механический завод" | JQ.MG50-6 | JQ.MG50-6 | 1 (М01) | группа 3 (М03) | МП | СК | от 5,0 до 12,0 включительно / свыше 12,0 до 30,0 включительно / деталь1 (от 5,0 до 12,0 включительно); деталь2 (от 5,0 до 30,0 включительно) / деталь1 (свыше 12,0 до 30,0 включительно); деталь2 (свыше 12,0 до 30,0 включительно) |  | без подогрева | без термообработки | Н1 / Н2 | ТС-МП-СК-ЛМЗ 20.06.2025 | Технология изготовления и ремонта механизированной сварки плавящимся электродом в среде активных газов и смесях строительных конструкций | АЦСТ-69-03500 | Пв | 17.04.2030 | АЦСТ-69 | да | открыть
Общество с ограниченной ответственностью "МКТ-НН" |  |  | 1(М01), 2(М03) | группа 3 (М03) | РД | НГДО | [7 empty] | АЦСТ-44-01607 | Пв | 14.06.2027 | АЦСТ-44 | не загружена | открыть
Общество с ограниченной ответственностью "МКТ-НН" |  |  | 1(М01), 2(М03) | группа 3 (М03) | РД | НГДО | [7 empty] | АЦСТ-44-01608 | Пв | 20.06.2027 | АЦСТ-44 | не загружена | открыть
Общество с ограниченной ответственностью "МКТ-НН" |  |  | 1(М01), 2(М03) | группа 3 (М03) | РД | НГДО | [7 empty] | АЦСТ-44-01609 | Пв | 20.06.2027 | АЦСТ-44 | не загружена | открыть
Общество с ограниченной ответственностью "МКТ-НН" |  |  | 1(М01), 2(М03) | группа 3 (М03) | РД | НГДО | [7 empty] | АЦСТ-44-01610 | Пв | 20.06.2027 | АЦСТ-44 | не загружена | открыть
Общество с ограниченной ответственностью "МЦЭ-СК" |  |  | 1 (класс прочности до К54 вкл.) + 2 (класс прочности свыше К54 до К60 вкл.) | марка σт≥420 | РД | НГДО | [7 empty] | АЦСТ-142-00488 | Пв | 16.01.2027 | АЦСТ-142 | не загружена | открыть
Общество с ограниченной ответственностью "МЦЭ-СК" |  |  | 2 (класс прочности свыше К54 до К60 вкл.), 1 (класс прочности до К54 вкл.) + 2 (класс прочности свыше К54 до К60 вкл.) | марка σт≥420 | РД | НГДО | [7 empty] | АЦСТ-142-00510 | Пв | 11.03.2027 | АЦСТ-142 | не загружена | открыть
Общество с ограниченной ответственностью "МЦЭ-СК" |  |  | 2 (класс прочности свыше К54 до К60 вкл.) | марка σт≥420 | РД | НГДО | [7 empty] | АЦСТ-142-00603 | Пв | 20.12.2027 | АЦСТ-142 | не загружена | открыть
Общество с ограниченной ответственностью "МЦЭ-СК" | Св-08Г2С | Сварочная проволока Св-08Г2С (ГОСТ 2246-70); двуокись углерода (ГОСТ 8050-85) | 1 (М01) | группа 3 (М03) | МП | ПТО | свыше 3 до 8 включительно / свыше 3 до 12 включительно / свыше 3 до 25 включительно / свыше 3 до 25 включительно* | плоские детали | без подогрева | без термообработки | Г; В1; Н1 / Н2; В1 | МП-1,2-ПТО (7,14) 11.02.2025 | Механизированная сварка плавящимся электродом в среде активных газов и смесях при изготовлении, монтаже и ремонте металлических конструкций подъемно-транспортного оборудования | АЦСТ-142-00730 | Пв | 05.03.2029 | АЦСТ-142 | да | открыть
Общество с ограниченной ответственностью "Металло-Механический Завод" |  |  | 1(М01), 2(М03), 3(М03) | группа 3 (М03) | АФПН | ПТО | [7 empty] | АЦСТ-90-01527 | Пв | 31.01.2029 | АЦСТ-90 | не загружена | открыть
Общество с ограниченной ответственностью "Металло-Механический Завод" |  |  | 1(М01), 2(М03), 3(М03) | группа 3 (М03) | АФПН | МО | [7 empty] | АЦСТ-90-01528 | Пв | 03.02.2029 | АЦСТ-90 | не загружена | открыть
Общество с ограниченной ответственностью "Монолитпрокатмонтаж" |  | Э50А | 2 (М03) | группа 3 (М03) | РД | ПТО | от 120,0 до 170,0 вкл. | плоские детали | без подогрева** | без термообработки | Н1 | Альбом технологических карт сварки РДВ-ПТО 02.06.2025 | Ручная дуговая сварка ванным способом ПТО | АЦСТ-152-00252 | Пв | 04.08.2029 | АЦСТ-152 | да | открыть
Общество с ограниченной ответственностью "Монтехком" |  |  | 2(М03), 2+1(М03+М01) | группа 3 (М03) | РД | НГДО | [7 empty] | АЦСТ-59-00446 | Пв | 29.03.2027 | АЦСТ-59 | не загружена | открыть
Общество с ограниченной ответственностью "НИК" |  |  | 1(М01), 2(М03) | группа 3 (М03) | РД | НГДО | [7 empty] | АЦСТ-43-01171 | Пв | 26.09.2027 | АЦСТ-43 | не загружена | открыть
Общество с ограниченной ответственностью "НИК" |  |  | 1(М01), 2(М03) | группа 3 (М03) | РД | НГДО | [7 empty] | АЦСТ-43-01172 | Пв | 02.10.2027 | АЦСТ-43 | не загружена | открыть
Общество с ограниченной ответственностью "НИК" |  |  | 1(М01), 2(М03) | группа 3 (М03) | РД | НГДО | [7 empty] | АЦСТ-43-01176 | Пв | 03.10.2027 | АЦСТ-43 | не загружена | открыть
Общество с ограниченной ответственностью "НКМЗ-Групп" |  |  | 2(М03), 3(М03), +2(М0) | группа 3 (М03) | ААД | НГДО | [7 empty] | АЦСТ-153-01088 | Пв | 07.05.2029 | АЦСТ-153 | не загружена | открыть
Общество с ограниченной ответственностью "НОВАТОР" |  |  | 1(М01), 3(М03) | группа 3 (М03) | МАДПН | НГДО | [7 empty] | АЦСТ-117-03061 | Пв | 17.11.2029 | АЦСТ-117 | не загружена | открыть
Общество с ограниченной ответственностью "Научно-производственное предприятие Уралнефтегаздиагностика" | УОНИ-13/55, LB-52U, OK 53.70 | Аттестованные сварочные электроды типа Э50А (УОНИ-13/55, LB-52U, OK 53.70) и другие, указанные в ПТД | 1 (М01) | группа 3 (М03) | РД | ПТО | свыше 3 до 12 включительно / от 4 до 12 включительно для привариваемой детали, от 4 до 30 включительно для основной / свыше 3 до 12 включительно для привариваемой детали, свыше 3 до 30 включительно для основной детали | свыше 25 до 150 включительно / свыше 25 до 150 включительно для привариваемой детали, свыше 25 до 500 включительно для основной детали / свыше 25 до 150 включительно для привариваемой детали, плоская основная деталь | без подогрева | без термообработки | Н1; Г; В1; Н45 / Н2; П2; В1; Н45 | ТИ-РД(ПТО)/2025 05.08.2025 | Технологическая инструкция ручной дуговой сварки покрытыми электродами при проведении ремонта подъемно-транспортного оборудования | АЦСТ-117-03005 | Пв | 06.10.2029 | АЦСТ-117 | да | открыть
Общество с ограниченной ответственностью "Нева-МеталлТрэйд" |  |  | 1(М01), 1(М01)+2(М03), 2(М03) | группа 3 (М03) | МП | СК | [7 empty] | АЦСТ-98-10767 | Пв | 21.07.2029 | АЦСТ-98 | не загружена | открыть
Общество с ограниченной ответственностью "Нефтепроводстройинвест" (ООО "Нефтепроводстройинвест") |  |  | 1(М01), 2(М03) | группа 3 (М03) | РД | НГДО | [7 empty] | АЦСТ-1-04639 | Пв | 09.12.2026 | АЦСТ - 1 | не загружена | открыть
Общество с ограниченной ответственностью "Нефтепроводстройинвест" (ООО "Нефтепроводстройинвест") |  |  | 1(М01)1(М01), 1(М01)2(М03) | группа 3 (М03) | РД | НГДО | [7 empty] | АЦСТ-1-04640 | Пв | 09.12.2026 | АЦСТ - 1 | не загружена | открыть
Общество с ограниченной ответственностью "Нефтепроводстройинвест" (ООО "Нефтепроводстройинвест") |  |  | 1(М01), 2(М03) | группа 3 (М03) | РД | НГДО | [7 empty] | АЦСТ-1-04641 | Пв | 09.12.2026 | АЦСТ - 1 | не загружена | открыть
Общество с ограниченной ответственностью "Нефтепроводстройинвест" (ООО "Нефтепроводстройинвест") |  |  | 1(М01), 2(М03) | группа 3 (М03) | РД | НГДО | [7 empty] | АЦСТ-1-04642 | Пв | 09.12.2026 | АЦСТ - 1 | не загружена | открыть
Общество с ограниченной ответственностью "Нефтепроводстройинвест" (ООО "Нефтепроводстройинвест") |  |  | 1(М01), 2(М03) | группа 3 (М03) | РД | НГДО | [7 empty] | АЦСТ-1-04644 | Пв | 09.12.2026 | АЦСТ - 1 | не загружена | открыть
Общество с ограниченной ответственностью "Нефтепроводстройинвест" (ООО "Нефтепроводстройинвест") |  |  | 1(М01), 2(М03), 2(М03)+1(М01) | группа 3 (М03) | РД | НГДО | [7 empty] | АЦСТ-1-05095 | Пв | 19.03.2028 | АЦСТ - 1 | не загружена | открыть
Общество с ограниченной ответственностью "Нефтепроводстройинвест" (ООО "Нефтепроводстройинвест") |  |  | 1(М01), 2(М03) | группа 3 (М03) | РД | НГДО | [7 empty] | АЦСТ-1-05096 | Пв | 19.03.2028 | АЦСТ - 1 | не загружена | открыть
Общество с ограниченной ответственностью "Нефтепромысловые системы" |  |  | 1+2 (М01+М03), 2(М03) | группа 3 (М03) | МП | НГДО | [7 empty] | АЦСТ-153-00536 | Пв | 02.08.2027 | АЦСТ-153 | не загружена | открыть
Общество с ограниченной ответственностью "Нижнетагильский завод металлических конструкций" |  |  | 1 (М01) + 2 (М03) | группа 3 (М03) | МДС | СК |  |  | без подогрева | без термообработки |  | ТИ 1-2023 12.07.2023 | Приварка гибких упоров на металлоконструкции | АЦСТ-69-03586 | Пв | 10.09.2030 | АЦСТ-69 | да | открыть
Общество с ограниченной ответственностью "ОГПМ" |  | Сварочная проволока ОК ПРО 71 (ГОСТ 26271-84); двуокись углерода (ГОСТ 8050-85) | 1 (М01) / 2 (М03) | группа 3 (М03) | МПГ | ПТО | от 5 до 25 включительно / от 5 до 25 включительно* / от 5 до 12 включительно* | плоские детали | без подогрева | без термообработки | Н1; Г; В1 / Н2; В1 | МПГ-1,2-ПТО(1,3,7,8,14) 16.06.2026 | Механизированная сварка порошковой проволокой в среде активных газов при изготовлении, монтаже и ремонте металлических конструкций подъемно-транспортного оборудования | АЦСТ-142-00907 | Пв | 10.07.2030 | АЦСТ-142 | да | открыть
Общество с ограниченной ответственностью "ПРОМИЗДЕЛИЯ" | Св-08Г2С | Св-08Г2С* + СО2 100% | 1 (М01) | группа 3 (М03) | МП | СК | свыше 3,0 до 6,0 вкл. / свыше 3,0 до 12,0 вкл. / свыше 12,0 до 40,0 вкл. / свыше 12,0 до 50,0 вкл. | плоские детали | без подогрева | без термообработки | Н1; Г; В1 | Альбом технологических карт сварки: МП СК(1) 04.08.2022 | Технология полуавтоматической сварки в среде СО2 плавящимся электродом при изготовлении строительных конструкций СК(1) | АЦСТ-152-00066 | Пв | 02.12.2026 | АЦСТ-152 | да | открыть
Общество с ограниченной ответственностью "ПРОМИЗДЕЛИЯ" | Св-08ГА-О, ASF Flux-710 | Св-08ГА-О, ASF Flux-710* | 1 (М01) | группа 3 (М03) | АФ | СК | свыше 3,0 до 12,0 вкл. / от 14,0 до 50,0 вкл. / свыше 16,0 до 40,0 вкл. + свыше 16,0 до 40,0 вкл. | плоские детали | без подогрева | без термообработки | Н1 / Н1; Н2 | Альбом технологических карт сварки: АФ СК(1) 04.08.2022 | Технология автоматической сварки под флюсом плавящимся электродом при изготовлении строительных конструкций СК(1) | АЦСТ-152-00067 | Пв | 02.12.2026 | АЦСТ-152 | да | открыть
Общество с ограниченной ответственностью "Первая Строительная Компания" |  |  | 1(М01), 2(М03), 1(М01)2(М03) | группа 3 (М03) | РД | НГДО | [7 empty] | АЦСТ-11-08378 | Пв | 03.04.2027 | АЦСТ-11 | не загружена | открыть
Общество с ограниченной ответственностью "Подъемсервис" (ООО "Подъемсервис") | E7016-1, LB-52U | Электроды классификации E7016-1 по AWS A5.1 (типа Э50А по ГОСТ 9467-75) марки УОНИИ 13/55, LB-52U; а также другие аттестованные сварочные материалы, указанные в ПТД | 1 (М01) | группа 3 (М03) | РД | ПТО | свыше 3,0 до 12,0 включительно / свыше 12,0 до 40,0 включительно | плоские детали | без подогрева | без термообработки | Н1; Г; В1 / Н1; Н2; В1 | ТИ-РД-ПТО 10.06.2019 | Технология ручной дуговой сварки покрытыми электродами (РД) металлоконструкций для подъемно-транспортного оборудования | АЦСТ-110-02225 | Пв | 16.07.2028 | АЦСТ-110 | да | открыть
Общество с ограниченной ответственностью "Политехник" |  | Э50А | 2 (М03) | группа 3 (М03) | РД | ПТО | от 120,0 до 170,0 вкл. | плоские детали | без подогрева** | без термообработки | Н1 | Альбом технологических карт сварки РДВ-ПТО 07.04.2025 | Ручная дуговая сварка ванным способом ПТО | АЦСТ-152-00242 | Пв | 20.06.2029 | АЦСТ-152 | да | открыть
Общество с ограниченной ответственностью "Производственное объединение "ТРАНСГАЗ" |  |  | 1(М01), 2(М03), 1(М01)+2(М03) | группа 3 (М03) | РД | НГДО | [7 empty] | АЦСТ-44-01705 | Пв | 16.01.2028 | АЦСТ-44 | не загружена | открыть
Общество с ограниченной ответственностью "Производственное объединение "ТРАНСГАЗ" |  |  | 1(М01), 2(М03), 1(М01)+2(М03) | группа 3 (М03) | РД | НГДО | [7 empty] | АЦСТ-44-01706 | Пв | 16.01.2028 | АЦСТ-44 | не загружена | открыть
Общество с ограниченной ответственностью "Проминбург" | УОНИ-13/55, OK 48.00 | УОНИ-13/55, OK 48.00 | 1 – Ст3(сп, пс), 09Г2C, 10ХНДП | марка σт≥420 | РД | СК | свыше 3,0 до 12,0 включительно / свыше 12,0 до 50,0 включительно / свыше 50,0 до 120,0 включительно | плоские детали | Без подогрева | Без термообработки | В1, Г, Н1, П1 | СТО-РД-МП-АФ-М01;М03-СК1-МК ТОиБ-2023 04.05.2023 | Технология ручной дуговой сварки покрытыми электродами в рамках "Технологического регламента по сварке строительных конструкций из сталей С235, С245, С255, С275, С285, С345, С345К, С355, С375, С390, С390К, С440 С390; С440 ГОСТ 27772-2015, С390; С440Б ПО ГОСТ Р 57837-2017) ГОСТ 27772-2015, С390; С440Б по ГОСТ Р 57837-2017» | АЦСТ-69-02985 | Пв | 20.11.2027 | АЦСТ-69 | да | открыть
Общество с ограниченной ответственностью "Промышленная строительно-монтажная компания" |  |  | 2(М03), 2+1(М03+М01) | группа 3 (М03) | РД | НГДО | [7 empty] | АЦСТ-59-00447 | Пв | 21.04.2027 | АЦСТ-59 | не загружена | открыть
Общество с ограниченной ответственностью "РЕМЭКС" | УОНИ-13/45, УОНИ-13/55К | Аттестованные электроды типов Э42А (УОНИ 13/45), Э46А (УОНИ 13/55К), Э50А* (УОНИ 13/55) и другие, указанные в ПТД. | 1 (М01) | группа 3 (М03) | РД | ПТО | свыше 3 до 12 включительно / свыше 12 до 30 включительно | свыше 25 до 150 включительно / свыше 150 до 500 включительно | без подогрева | без термообработки | Н1; Г; В1; Н45 | ТИ-01-2024 15.01.2024 | На сварку подъемно-транспортного оборудования | АЦСТ-117-02364 | Пв | 15.05.2028 | АЦСТ-117 | да | открыть
Общество с ограниченной ответственностью "РМА Рус" (ООО "РМА Рус") | Св-10НМА, UF-01, SA FB 1, AC H5 | АФ: проволока Св-10НМА, флюс UF-01 (EN ISO 14174:SA FB 1 AC H5). * | 1(М01) / 2(М03) | группа 3 (М03) | АФ | ГО, НГДО, ОХНВП | свыше 12,0 до 50,0 включительно | от 190,0 до 500,0 включительно / свыше 500,0 до 720,0 включительно / свыше 500,0 до 1426,0 включительно | с подогревом | без термообработки | Н1 | СТ РМА-РУС-001-2015 15.05.2015 | Арматура трубопроводная сварка и контроль качества сварных соединений. Технические требования | АЦСТ-135-01938 | Пв | 07.05.2029 | АЦСТ-135 | да | открыть
Общество с ограниченной ответственностью "РМА Рус" (ООО "РМА Рус") | ER70S-6, Св-10НМА, UF-01, SA FB 1, AC H5 | МП: проволока ER70S-6 (по AWS A5.18 тип ER70S-6); ¦ АФ: проволока Св-10НМА , флюс UF-01 (EN ISO 14174:SA FB 1 AC H5). * | 1(М01) / 2(М03) / 1(М01)+2(М03) | группа 3 (М03) | МП+АФ | ГО, НГДО, ОХНВП | от 7,0 до 12,0 включительно / свыше 12,0 до 50,0 включительно | от 160,0 до 500,0 включительно / свыше 500,0 до 1426,0 включительно | с подогревом | без термообработки | Н1 | СТ РМА-РУС-001-2015 15.05.2015 | Арматура трубопроводная сварка и контроль качества сварных соединений. Технические требования | АЦСТ-135-01939 | Пв | 07.05.2029 | АЦСТ-135 | да | открыть
Общество с ограниченной ответственностью "РМА Рус" (ООО "РМА Рус") | ER70S-6, E7015-G, Св-10НМА, UF-01, SA FB 1, AC H5 | МП: проволока ER70S-6 (по AWS A5.18 тип ER70S-6); ¦ РД: электроды УОНИИ-13/55 (по AWS A5.5 тип E7015-G); ¦ АФ: проволока Св-10НМА , флюс UF-01 (EN ISO 14174:SA FB 1 AC H5). * | 1(М01) | группа 3 (М03) | МП+РД+АФ | ГО, НГДО, ОХНВП | от 10,0 до 12,0 включительно / свыше 12,0 до 50,0 включительно | от 370,0 до 500,0 включительно / свыше 500,0 до 1426,0 включительно | с подогревом | без термообработки | Н1 | СТ РМА-РУС-001-2015 15.05.2015 | Арматура трубопроводная сварка и контроль качества сварных соединений. Технические требования | АЦСТ-135-01940 | Пв | 07.05.2029 | АЦСТ-135 | да | открыть
Общество с ограниченной ответственностью "РМА Рус" (ООО "РМА Рус") | ER70S-6, Св-10НМА, UF-01, SA FB 1, AC H5 | МП: проволока ER70S-6 (по AWS A5.18 тип ER70S-6); ¦ АФ: проволока Св-10НМА , флюс UF-01 (EN ISO 14174:SA FB 1 AC H5). * | 1(М01) / 2(М03) / 1(М01)+2(М03) | группа 3 (М03) | МП+АФ | ГО, НГДО, ОХНВП | свыше 50,0 до 200,0 включительно | свыше 500,0 до 2300,0 включительно | с подогревом | без термообработки | МП: Г; ¦ АФ: Н1 | СТ РМА-РУС-001-2015 15.05.2015 | Арматура трубопроводная сварка и контроль качества сварных соединений. Технические требования | АЦСТ-135-02064 | Пв | 02.09.2029 | АЦСТ-135 | да | открыть
Общество с ограниченной ответственностью "Региональный Инженерно-Консультативный Центр "Кран-Парк" (ООО "РИКЦ "Кран-Парк") | Св-08Г2С, ER70S-6, Autrod 12.51, Autrod 12.64 | Св-08Г2С, AWS A5.18: ER70S-6 (ОК Autrod 12.51, ОК Autrod 12.64, ADK ER70S-6, ESAB ОК ПРО 51С) и др. аттестованные аналоги, указанные в ПТД | 1 (М01) / 2 (М03) / 2+1 (М03+М01) | группа 3 (М03) | МП | ПТО | 3 < Sн ≤ 25 / 3 < Sн ≤ 25 + 3 < Sн ≤ 25 |  | без подогрева | без термообработки | Н1; Г; В1 / Н1; Н2; В1 | ТУ РС-КП-017-01КП 10.07.2017 | Механизированная сварка сплошным плавящимся электродом в активном газе и смесях металлоконструкций грузоподъёмных машин | АЦСТ-100-03234 | Пв | 28.09.2030 | АЦСТ-100 | да | открыть
Общество с ограниченной ответственностью "Ремстройсервис-2" |  |  | 1(М01), 2(М03), 1(М01)2(М03) | группа 3 (М03) | РД | НГДО | [7 empty] | АЦСТ-11-08019 | Пв | 26.10.2026 | АЦСТ-11 | не загружена | открыть
Общество с ограниченной ответственностью "СЕВМОРПУТЬ-КРАНЫ РУС" |  |  | 1(М01), 2(М03) | группа 3 (М03) | РД | ПТО | [7 empty] | АЦСТ-98-11089 | Пв | 26.05.2030 | АЦСТ-98 | не загружена | открыть
Общество с ограниченной ответственностью "СК Триал" (ООО "СК Триал") |  |  | 1(М01), 2(М03) | группа 3 (М03) | РД | НГДО | [7 empty] | АЦСТ-100-03237 | Пв | 29.09.2030 | АЦСТ-100 | не загружена | открыть
Общество с ограниченной ответственностью "СКЛ" | УОНИ-13/55 | Эп: УОНИ-13/55 (и аттестованные аналоги) | 2 (М03) | группа 3 (М03) | РД | ПТО | от 120,0 до 170,0 вкл. | плоские детали | без подогрева** | без термообработки | Н1 | Альбом технологических карт сварки РДВ-ПТО 03.03.2025 | Ручная дуговая сварка ванным способом ПТО | АЦСТ-152-00232 | Пв | 16.04.2029 | АЦСТ-152 | да | открыть
Общество с ограниченной ответственностью "СМК ОРСК" | Св-08ГСМТ, OK AristoRod 12.50 | Сварочная проволока: Св-08ГСМТ, OK AristoRod 12.50 (ГОСТ 2246), смесь защитных газов: Ar(78%-82%)+СО2(18%-22%) | 1 (М01) | группа 3 (М03) | МП | СК | свыше 3 до 6 включительно / от 6 до 12 включительно / свыше 12 до 36 включительно | плоские детали | без подогрева | без термообработки | Н1; В1 | МП-1,2-СК(1) 21.04.2023 | Механизированная сварка плавящимся электродом в среде активных газов при изготовлении металлических конструкций | АЦСТ-142-00772 | Пв | 29.05.2027 | АЦСТ-142 | да | открыть
Общество с ограниченной ответственностью "СМК ОРСК" | Св-08ГА, OK Flux 10.71P | проволока: Св-08ГА, флюс: OK Flux 10.71P | 1 (М01) | группа 3 (М03) | АФ | СК | от 6 до 12 включительно / свыше 12 до 32 включительно / от 18 до 36 включительно / от 6 до 12 включительно* / свыше 12 до 36 включительно* | плоские детали | без подогрева | без термообработки | Н1 / Н2 | АФ-1,2-СК(1) 21.04.2023 | Автоматическая сварка под флюсом при изготовлении стальных строительных конструкций | АЦСТ-142-00773 | Пв | 29.05.2027 | АЦСТ-142 | да | открыть
Общество с ограниченной ответственностью "СМС-Липецк" |  | Э50А | 2 (М03) | группа 3 (М03) | РД | ПТО | от 130,0 до 170,0 вкл. | плоские детали | без подогрева** | без термообработки | Н1 | Альбом технологических карт сварки: 1. РД-1-ПТО(1,14) 03.02.2023 | Сварка подкрановых рельс | АЦСТ-152-00089 | Пв | 13.04.2027 | АЦСТ-152 | да | открыть
Общество с ограниченной ответственностью "СПК-Чимолаи" | Св-10НМА, UF-02 | Проволока: Св-10НМА. Флюс: UF-02. | 1 - С345, 09Г2С, С355 | марка σт≥420 | АФ | МО, СК | от 6,0 до 12,0 включительно / свыше 12,0 до 20,0 включительно / от 18,0 до 50,0 включительно / свыше 50,0 до 120,0 включительно / S (от 6,0 до 12,0 включительно); S1 (от 6,0 до 50,0 включительно) / S (свыше 12,0 до 50,0 включительно); S1 (свыше 12,0 до 50,0 включительно) | плоские детали | без подогрева / с подогревом | без термообработки | Н1 / Н1; Н2 | СТО 175-08-568-024-2023 15.09.2023 | Технология автоматической сварки под флюсом металлических конструкций и технических устройств в рамках СТАНДАРТА ОРГАНИЗАЦИИ "Дуговая сварка металлических конструкций и технических устройств из углеродистых и низколегированных конструкционных сталей, включая стали с пределом текучести свыше 500 МПа. Основные положения" | АЦСТ-69-03115 | Пв | 29.07.2028 | АЦСТ-69 | да | открыть
Общество с ограниченной ответственностью "СПК-Чимолаи" | Св-08Г2С | Св-08Г2С | 1 - С345, 09Г2С, С355 | марка σт≥420 | МП | МО, СК | свыше 3,0 до 8,0 включительно / свыше 3,0 до 12,0 включительно / свыше 12,0 до 50,0 включительно | плоские детали | без подогрева | без термообработки | Н1; В1 | СТО 175-08-568-024-2023 15.09.2023 | Технология механизированной сварки плавящимся электродом в среде активных газов и смесях металлических конструкций и технических устройств» в рамках Стандарта Организации «Дуговая сварка металлических конструкций и технических устройств из углеродистых и низколегированных конструкционных сталей, включая стали с пределом текучести свыше 500 МПа. Основные положения" | АЦСТ-69-03123 | Пв | 09.08.2028 | АЦСТ-69 | да | открыть
Общество с ограниченной ответственностью "СПК-Чимолаи" | ULTRA 700 | ULTRA 700 | 3 (М03) - С590, S690, W700 | группа 3 (М03) + марка σт≥420 | МП | СК | свыше 3,0 до 12,0 включительно / свыше 12,0 до 50,0 включительно / свыше 50,0 до 100,0 включительно / Деталь 1 (свыше 3,0 до 12,0 включительно); Деталь 2 (свыше 3,0 до 12,0 включительно) / Деталь 1 (свыше 12,0 до 50,0 включительно); Деталь 2 (свыше 6,0 до 100,0 включительно) | плоские детали | без подогрева / с подогревом | без термообработки | Н1 / Н2 | СТО 175-08-568-024-2023 15.09.2023 | Технология механизированной сварки плавящимся электродом в среде активных газов и смесях металлических строительных конструкций в рамках СТАНДАРТА ОРГАНИЗАЦИИ "Дуговая сварка металлических конструкций и технических устройств из углеродистых и низколегированных конструкционных сталей, включая стали с пределом текучести свыше 500 МПа. Основные положения." | АЦСТ-69-03537 | Пв | 15.06.2030 | АЦСТ-69 | да | открыть
Общество с ограниченной ответственностью "СПК-Чимолаи" | AKEM4, OK Flux 10.62P | Проволока: AKEM4. Флюс: OK Flux 10.62P | 3 (М03) - С590, S690, W700 | группа 3 (М03) + марка σт≥420 | АФ | СК | от 6,0 до 12,0 включительно / свыше 12,0 до 20,0 включительно / от 18,0 до 50,0 включительно / свыше 50,0 до 100,0 включительно / Деталь 1 (от 6,0 до 12,0 включительно); Деталь 2 (от 6,0 до 12,0 включительно) / Деталь 1 (свыше 12,0 до 50,0 включительно); Деталь 2 (свыше 6,0 до 100,0 включительно) | плоские детали | без подогрева / с подогревом | без термообработки | Н1 / Н1; Н2 | СТО 175-08-568-024-2023 15.09.2023 | Технология автоматической сварки под флюсом металлических строительных конструкций в рамках СТАНДАРТА ОРГАНИЗАЦИИ "Дуговая сварка металлических конструкций и технических устройств из углеродистых и низколегированных конструкционных сталей, включая стали с пределом текучести свыше 500 МПа. Основные положения." | АЦСТ-69-03538 | Пв | 15.06.2030 | АЦСТ-69 | да | открыть
Общество с ограниченной ответственностью "СТРОЙИНВЕСТКОМПЛЕКТ" (ООО "СИК") |  |  | 2(М03), 1(М01), 2+1(М03+М01) | группа 3 (М03) | РД+АПИ | НГДО | [7 empty] | АЦСТ-139-00670 | Пв | 17.03.2030 | АЦСТ-139 | не загружена | открыть
Общество с ограниченной ответственностью "СТРОЙИНВЕСТКОМПЛЕКТ" (ООО "СИК") |  |  | 2(М03), 1(М01), 2+1(М03+М01) | группа 3 (М03) | РД+АПИ | НГДО | [7 empty] | АЦСТ-139-00675 | Пв | 03.04.2030 | АЦСТ-139 | не загружена | открыть
Общество с ограниченной ответственностью "СТРОЙПРОЕКТГРУПП" |  |  | 1(М01), 2(М03), 1(М01)+2(М03) | группа 3 (М03) | РД | НГДО | [7 empty] | АЦСТ-44-01668 | Пв | 13.11.2027 | АЦСТ-44 | не загружена | открыть
Общество с ограниченной ответственностью "СТРОЙПРОЕКТГРУПП" |  |  | 1(М01), 2(М03) | группа 3 (М03) | РД | НГДО | [7 empty] | АЦСТ-44-01669 | Пв | 13.11.2027 | АЦСТ-44 | не загружена | открыть
Общество с ограниченной ответственностью "СТРОЙПРОЕКТГРУПП" |  |  | 1(М01), 2(М03), 1(М01)+2(М03) | группа 3 (М03) | РД | НГДО | [7 empty] | АЦСТ-44-01670 | Пв | 13.11.2027 | АЦСТ-44 | не загружена | открыть
Общество с ограниченной ответственностью "СТРОЙПРОЕКТГРУПП" |  |  | 1(М01), 2(М03), 1(М01)+2(М03) | группа 3 (М03) | РД | НГДО | [7 empty] | АЦСТ-44-01671 | Пв | 13.11.2027 | АЦСТ-44 | не загружена | открыть
Общество с ограниченной ответственностью "СТРОЙПРОЕКТГРУПП" |  |  | 1(М01), 2(М03), 1(М01)+2(М03) | группа 3 (М03) | РД | НГДО | [7 empty] | АЦСТ-44-01673 | Пв | 14.11.2027 | АЦСТ-44 | не загружена | открыть
Общество с ограниченной ответственностью "СТРОЙПРОЕКТГРУПП" |  |  | 1(М01), 2(М03) | группа 3 (М03) | РД | НГДО | [7 empty] | АЦСТ-44-01674 | Пв | 14.11.2027 | АЦСТ-44 | не загружена | открыть
Общество с ограниченной ответственностью "СТРОЙПРОЕКТГРУПП" |  |  | 1(М01), 2(М03), 1(М01)+2(М03) | группа 3 (М03) | РД | НГДО | [7 empty] | АЦСТ-44-01675 | Пв | 14.11.2027 | АЦСТ-44 | не загружена | открыть
Общество с ограниченной ответственностью "СТРОЙПРОЕКТГРУПП" |  |  | 1(М01)+2(М03) | группа 3 (М03) | РД | НГДО | [7 empty] | АЦСТ-44-01682 | Пв | 16.11.2027 | АЦСТ-44 | не загружена | открыть
Общество с ограниченной ответственностью "СТРОЙПРОЕКТГРУПП" |  |  | 1(М01), 2(М03), 1(М01)+2(М03) | группа 3 (М03) | РД | НГДО | [7 empty] | АЦСТ-44-01684 | Пв | 17.11.2027 | АЦСТ-44 | не загружена | открыть
Общество с ограниченной ответственностью "СТРОЙПРОЕКТГРУПП" |  |  | 1(М01)+2(М03) | группа 3 (М03) | РД | НГДО | [7 empty] | АЦСТ-44-01686 | Пв | 17.11.2027 | АЦСТ-44 | не загружена | открыть
Общество с ограниченной ответственностью "СТРОЙТРАНСНЕФТЕГАЗ" |  |  | 1(М01), 2(М03), 2+1(М03+М01) | группа 3 (М03) | РД | НГДО | [7 empty] | АЦСТ-117-02199 | Пв | 05.12.2027 | АЦСТ-117 | не загружена | открыть
Общество с ограниченной ответственностью "СТЭП" | УОНИ-13/55, ЛБ-52У | Э50А (УОНИ-13/55, ЛБ-52У)* | 2 (М03) / 2+1 (М03+М01) | группа 3 (М03) | РД | КО | от 8 до 12 включительно / свыше 3 до 8 включительно (патрубок), от 8 до 12 включительно (основная труба) / свыше 4 до 8 включительно (патрубок), от 8 до 12 включительно (основная труба) / от 8 до 10 включительно (патрубок), от 8 до 12 включительно (основная труба) / от 8 до 12 включительно (труба), от 24 до 75 включительно (плоский фланец) | свыше 500 до 630 включительно / свыше 25 до 150 включительно (патрубок), свыше 500 до 630 включительно (основная труба) / свыше 150 до 273 включительно (патрубок), свыше 500 до 630 включительно (основная труба) / свыше 500 до 630 включительно (патрубок), от 820 до 1020 включительно (основная труба) / свыше 500 до 630 включительно (труба) + плоский фланец | без подогрева | без термообработки | Н1; Г; В1; Н45 / Н2; П2; В1; Н45 | СТЭП-РД-КО-2-М03 19.07.2022 | Ручная дуговая сварка покрытыми электродами котельного оборудования | АЦСТ-59-00428 | Пв | 26.12.2026 | АЦСТ-59 | да | открыть
Общество с ограниченной ответственностью "Сибмонтажавтоматика" (ООО "Сибма") | Св-08ГСМТ, Lincoln SG2, AS SG2, OK AristoRod 12.50, SM-70, WELDO SG2, ER70S-6 | Св-08ГСМТ* (ГОСТ 2246-70); Lincoln SG2**, AS SG2, OK AristoRod 12.50, SM-70, WELDO SG2, ЕКАТЕРИНА 70S-6 (AWS A 5.18: ER70S-6) и др. аттестованные аналоги, указанные в ПТД | 2 (М03) / 1 (М01) | группа 3 (М03) | МП | КСМ | 6 ≤ Sн ≤ 50 / 6 ≤ Sн ≤ 40 + 6 ≤ Sн ≤ 40 / 6 ≤ Sн ≤ 50 + 6 ≤ Sн ≤ 50 |  | с подогревом | без термообработки | Н1; Г / Н1; Н2 | МП КСМ п.1 26.03.2020 | Механизированная сварка плавящимся электродом в среде активных газов и смесях металлических конструкций пролётных строений, опор и пилонов стальных мостов при изготовлении в заводских условиях из углеродистых и низколегированных сталей | АЦСТ-100-03187 | Пв | 10.07.2030 | АЦСТ-100 | да | открыть
Общество с ограниченной ответственностью "Скважинные термотехнологии" |  |  | 2(М03), 3(М03), +3(М03), +2(М0) | группа 3 (М03) | ААД | НГДО | [7 empty] | АЦСТ-153-00621 | Пв | 16.01.2028 | АЦСТ-153 | не загружена | открыть
Общество с ограниченной ответственностью "СпецСтройИнжиниринг" |  |  | 2: от К55 до К60 включительно, 2+1: от К55 до К60 включительно + до К54 включительно | марка σт≥420 | РД | НГДО | [7 empty] | АЦСТ-86-01553 | Пв | 25.03.2030 | АЦСТ-86 | не загружена | открыть
Общество с ограниченной ответственностью "Спецкранмонтаж" | УОНИ-13/55 | УОНИ-13/55 | 1 (М01) | группа 3 (М03) | РД | МО, СК | свыше 3,0 до 4,0 включительно / свыше 3,0 до 12,0 включительно / свыше 12,0 до 25,0 включительно / от 6,0 до 12,0 включительно |  | без подогрева | без термообработки | Н1; В1 | ТС-РД-СК-МО-СКМ 30.10.2025 | Технология ручной дуговой сварки покрытыми строительных металлических конструкций СК (1), металлургического оборудования МО (1,3) | АЦСТ-69-03458 | Пв | 03.03.2030 | АЦСТ-69 | да | открыть
Общество с ограниченной ответственностью "Спецрегионстрой" |  |  | 1: до К54 включительно, 2: К55...К60 включительно, 1+2: до К54 включительно + К55...К60 включительно | марка σт≥420 | РД | НГДО | [7 empty] | АЦСТ-86-01222 | Пв | 21.02.2027 | АЦСТ-86 | не загружена | открыть
Общество с ограниченной ответственностью "Спецрегионстрой" |  |  | 1: до К54 включительно, 1+2: до К54 включительно + от К55 до К60 включительно, 2: от К55 до К60 включительно | марка σт≥420 | РД | НГДО | [7 empty] | АЦСТ-86-01223 | Пв | 21.02.2027 | АЦСТ-86 | не загружена | открыть
Общество с ограниченной ответственностью "Спецрегионстрой" |  |  | 1: до К54 включительно, 2: К55...К60 включительно, 2+1: К55...К60 включительно + до К54 включительно | марка σт≥420 | РД | НГДО | [7 empty] | АЦСТ-86-01322 | Пв | 17.01.2028 | АЦСТ-86 | не загружена | открыть
Общество с ограниченной ответственностью "Спецрегионстрой" |  |  | 1: до К54 включительно, 2: от К55 до К60 включительно, 2+1: от К55 до К60 включительно + до К54 включительно | марка σт≥420 | РД | НГДО | [7 empty] | АЦСТ-86-01402 | Пв | 12.09.2028 | АЦСТ-86 | не загружена | открыть
Общество с ограниченной ответственностью "Спецрегионстрой" |  |  | 2: от К55 до К60 включительно, 2+1: от К55 до К60 включительно + до К54 включительно | марка σт≥420 | РД | НГДО | [7 empty] | АЦСТ-86-01480 | Пв | 04.08.2029 | АЦСТ-86 | не загружена | открыть
Общество с ограниченной ответственностью "Спецрегионстрой" |  |  | 2: от К55 до К60 включительно, 2+1: от К55 до К60 включительно + до К54 включительно | марка σт≥420 | РД | НГДО | [7 empty] | АЦСТ-86-01557 | Пв | 24.04.2030 | АЦСТ-86 | не загружена | открыть
Общество с ограниченной ответственностью "Спецремонт" (ООО "Спецремонт") | Св-08Г2С, ER110S-G, OK AristoRod 69 | Сварочная проволока по ГОСТ 2246-70 марки Св-08Г2С, а также другие сварочные материалы, указанные в ПТД / Сварочная проволока классификации ER110S-G по AWS A5.28 марки OK AristoRod 69, а также другие сварочные материалы, указанные в ПТД | 1 (М01) / 3 (М03) | группа 3 (М03) | МП | ПТО | свыше 3,0 до 12,0 включительно | плоские детали | без подогрева | без термообработки | Н1; Г; В1 / Н1; Н2; В1 | ООО СР-ПТО-МП-01 17.09.2024 | Технология механизированной сварки плавящимся электродом в защитных газах и смесях (МП) металлоконструкций технических устройств подъемно-транспортного оборудования | АЦСТ-110-02374 | Пв | 18.03.2029 | АЦСТ-110 | да | открыть
Общество с ограниченной ответственностью "Стальстроймонтаж" | УОНИ-13/55 | Тип Э50А: марки УОНИ-13/55 допускается применение других аттестованных сварочных материалов в соответствии с требованиями НД и ПТД. | 1 (М01) / 2 (М03) | группа 3 (М03) | РД | СК | свыше 12,0 до 50,0 включительно / от 50,0 до 80,0 включительно / Привариваемая деталь свыше 12,0 до 50,0 включительно; ¦ Основная деталь свыше 12,0 до 50,0 включительно |  | с подогревом* | без термообработки | Н1; Г; П1; В1 / Н2; П2; В1 | ТС-РД-1-СК-«Стальстроймонтаж» 08.05.2024 | Технология монтажной ручной дуговой сварки покрытыми электродами стальных строительных конструкций | АЦСТ-159-00072 | Пв | 04.08.2029 | АЦСТ-159 | да | открыть
Общество с ограниченной ответственностью "Стальстроймонтаж" | Св-08Г2С | Сварочная проволока Св-08Г2С, допускается применение других аттестованных сварочных материалов в соответствии с требованиями НД и ПТД. | 1 (М01) / 2 (М03) | группа 3 (М03) | МП | СК | свыше 12,0 до 50,0 включительно / Привариваемая деталь - свыше 12,0 до 50,0 включительно ¦ Основная деталь - свыше 12,0 до 50,0 включительно / Привариваемая деталь - свыше 12,0 до 40,0 включительно ¦ Основная деталь - свыше 12,0 до 50,0 включительно |  | с подогревом* | без термообработки | Н1 / Н1; Н2 | ТС-МП-2-СК-«Стальстроймонтаж» 08.05.2024 | Технология монтажной механизированной сварки плавящимся электродом в среде защитных газов строительных конструкций | АЦСТ-159-00074 | Пв | 12.08.2029 | АЦСТ-159 | да | открыть
Общество с ограниченной ответственностью "Стальстроймонтаж" | Св-10НМА, UF-02 | Сварочные электроды Э50А марки УОНИ- 13/55 - для сварки первых слоев шва. ¦ Сварочная проволока Св-10НМА + ¦ Сварочный флюс UF-02 - для последующих слоев шва. Допускается применение других аттестованных сварочных материалов в соответствии с требованиями ПТД. | 1 (М01) / 2 (М03) | группа 3 (М03) | РД+АФ | СК | свыше 12,0 до 50,0 включительно |  | с подогревом* | без термообработки | Н1 | ТС-АФ-3-СК-«Стальстроймонтаж» 30.06.2025 | Технология монтажной автоматической сварки под флюсом по подварке корня шва стальных строительных конструкций | АЦСТ-159-00075 | Пв | 12.08.2029 | АЦСТ-159 | да | открыть
Общество с ограниченной ответственностью "Строительно-монтажное управление-7" (ООО "СМУ-7") |  |  | 1(М01), 1(М01)+2(М03), 2(М03) | группа 3 (М03) | РД | НГДО | [7 empty] | АЦСТ-110-02025 | Пв | 16.05.2027 | АЦСТ-110 | не загружена | открыть
Общество с ограниченной ответственностью "Строительно-монтажное управление-7" (ООО "СМУ-7") |  |  | 1(М01), 1(М01)+2(М03), 2(М03) | группа 3 (М03) | РД | НГДО | [7 empty] | АЦСТ-110-02026 | Пв | 16.05.2027 | АЦСТ-110 | не загружена | открыть
Общество с ограниченной ответственностью "Строительно-монтажное управление-7" (ООО "СМУ-7") |  |  | 1(М01)+2(М03), 2(М03) | группа 3 (М03) | РД | НГДО | [7 empty] | АЦСТ-110-02027 | Пв | 16.05.2027 | АЦСТ-110 | не загружена | открыть
Общество с ограниченной ответственностью "СтройГаз Северо-Запад" |  |  | 1(М01), 2(М03), 2+1(М03+М01) | группа 3 (М03) | РД | НГДО | [7 empty] | АЦСТ-98-10807 | Пв | 28.08.2029 | АЦСТ-98 | не загружена | открыть
Общество с ограниченной ответственностью "СтройГаз Северо-Запад" |  |  | 1(М01), 2(М03) | группа 3 (М03) | РД | НГДО | [7 empty] | АЦСТ-98-10810 | Пв | 01.09.2029 | АЦСТ-98 | не загружена | открыть
Общество с ограниченной ответственностью "СтройГаз Северо-Запад" |  |  | 1(М01), 2(М03), 1(М01)+2(М03) | группа 3 (М03) | РД | НГДО | [7 empty] | АЦСТ-98-10814 | Пв | 02.09.2029 | АЦСТ-98 | не загружена | открыть
Общество с ограниченной ответственностью "СтройГаз Северо-Запад" |  |  | 1(М01), 2(М03), 2(М03)+1(М01) | группа 3 (М03) | РД | НГДО | [7 empty] | АЦСТ-98-10815 | Пв | 02.09.2029 | АЦСТ-98 | не загружена | открыть
Общество с ограниченной ответственностью "СтройПроектСервис" (ООО "СтройПроектСервис") |  |  | 1(М01), 2(М03) | группа 3 (М03) | РД | НГДО | [7 empty] | АЦСТ-100-03186 | Пв | 30.06.2030 | АЦСТ-100 | не загружена | открыть
Общество с ограниченной ответственностью "СтройПроектСервис" (ООО "СтройПроектСервис") |  |  | 1(М01), 2(М03), 2+1(М03+М01) | группа 3 (М03) | РД | НГДО | [7 empty] | АЦСТ-100-03224 | Пв | 09.09.2030 | АЦСТ-100 | не загружена | открыть
Общество с ограниченной ответственностью "Стройконтроль" |  | Электроды типа Э50А * | 1 (М01) | группа 3 (М03) | РД | ПТО | свыше 3,0 до 12,0 включительно / свыше 12,0 до 30,0 включительно |  | без подогрева | без термообработки | Н1; Г; П1; В1 | ТИ-РД-ПТО-2026 21.01.2026 | "Технология сборки и ручной дуговой сварки металлоконструкций подъёмно-транспортного оборудования" | АЦСТ-129-00629 | Пв | 10.03.2030 | АЦСТ-129 | да | открыть
Общество с ограниченной ответственностью "Стройнефтегазинжиниринг" |  |  | 2 (09ГБЮ, 10Г2ФБЮ, 10Г2ФБ, 13Г1С-Уи др.) Гарантированный минимальный предел текучести свыше 360 МПа. Класс прочности К55-К60. | марка σт≥420 | РД | НГДО | [7 empty] | АЦСТ-107-00547 | Пв | 26.12.2026 | АЦСТ-107 | не загружена | открыть
Общество с ограниченной ответственностью "Стройнефтегазинжиниринг" |  |  | 2 (09ГБЮ, 10Г2ФБЮ, 10Г2ФБ, 13Г1С-У и др.) Гарантированный минимальный предел текучести свыше 360 МПа. Класс прочности К55 – К60. | марка σт≥420 | РД | НГДО | [7 empty] | АЦСТ-107-00548 | Пв | 26.12.2026 | АЦСТ-107 | не загружена | открыть
Общество с ограниченной ответственностью "Стройнефтегазинжиниринг" |  |  | 2 (09ГБЮ, 10Г2ФБЮ, 10Г2ФБ, 13Г1С-Уи др.) Гарантированный минимальный предел текучести свыше 360 МПа. Класс прочности К55-К60. | марка σт≥420 | МП+МПС | НГДО | [7 empty] | АЦСТ-107-00559 | Пв | 17.05.2027 | АЦСТ-107 | не загружена | открыть
Общество с ограниченной ответственностью "ТЕСЛА ТЕХНОЛОДЖИ" (ООО "ТТ") |  |  | 1 (10, 20, 09Г2С и другие по ПТД классом прочности до К54 вкл.), 2 (10Г2ФБЮ и другие по ПТД классом прочности св. К54 до К60 вкл.) | марка σт≥420 | МП | НГДО | [7 empty] | АЦСТ-1-05893 | Пв | 22.04.2030 | АЦСТ - 1 | не загружена | открыть
Общество с ограниченной ответственностью "ТЕСЛА ТЕХНОЛОДЖИ" (ООО "ТТ") |  |  | 1 (10, 20, 09Г2С и другие по ПТД классом прочности до К54 вкл.), 2 (10Г2ФБЮ и другие по ПТД классом прочности св. К54 до К60 вкл.) | марка σт≥420 | МП | НГДО | [7 empty] | АЦСТ-1-05894 | Пв | 22.04.2030 | АЦСТ - 1 | не загружена | открыть
Общество с ограниченной ответственностью "ТЕХПРОММОНТАЖ" |  |  | 1(М01), 2(М03) | группа 3 (М03) | РД | НГДО | [7 empty] | АЦСТ-44-01536 | Пв | 26.01.2027 | АЦСТ-44 | не загружена | открыть
Общество с ограниченной ответственностью "ТЕХПРОММОНТАЖ" |  |  | 1(М01), 2(М03) | группа 3 (М03) | РД | НГДО | [7 empty] | АЦСТ-44-01537 | Пв | 26.01.2027 | АЦСТ-44 | не загружена | открыть
Общество с ограниченной ответственностью "ТЕХПРОММОНТАЖ" |  |  | 1(М01), 2(М03) | группа 3 (М03) | РД | НГДО | [7 empty] | АЦСТ-44-01538 | Пв | 26.01.2027 | АЦСТ-44 | не загружена | открыть
Общество с ограниченной ответственностью "ТЕХПРОММОНТАЖ" |  |  | 1(М01), 2(М03) | группа 3 (М03) | РД | НГДО | [7 empty] | АЦСТ-44-01539 | Пв | 26.01.2027 | АЦСТ-44 | не загружена | открыть
Общество с ограниченной ответственностью "ТЕХПРОММОНТАЖ" |  |  | 1(М01), 2(М03) | группа 3 (М03) | РД | НГДО | [7 empty] | АЦСТ-44-01540 | Пв | 26.01.2027 | АЦСТ-44 | не загружена | открыть
Общество с ограниченной ответственностью "ТЕХПРОММОНТАЖ" |  |  | 1(М01), 2(М03) | группа 3 (М03) | РД | НГДО | [7 empty] | АЦСТ-44-01541 | Пв | 26.01.2027 | АЦСТ-44 | не загружена | открыть
Общество с ограниченной ответственностью "ТЕХПРОММОНТАЖ" |  |  | 1(М01), 1+2 (М01+М03) | группа 3 (М03) | РД | НГДО | [7 empty] | АЦСТ-44-01542 | Пв | 26.01.2027 | АЦСТ-44 | не загружена | открыть
Общество с ограниченной ответственностью "ТЕХПРОММОНТАЖ" |  |  | 1(М01), 1+2 (М01+М03) | группа 3 (М03) | РД | НГДО | [7 empty] | АЦСТ-44-01543 | Пв | 26.01.2027 | АЦСТ-44 | не загружена | открыть
Общество с ограниченной ответственностью "ТЕХПРОММОНТАЖ" | OK 53.70, LB-52U, OK 74.70 | Электроды ОК 53.70, УОНИИ 13/55, LB-52U и другие аттестованные материалы согласно ПТД / Корневой слой: электроды ОК 53.70, УОНИИ 13/55, LB-52U и другие аттестованные материалы согласно ПТД; Заполняющие и облицовочный слои: электроды ОК 74.70 и другие аттестованные материалы согласно ПТД | 1 (М01) / 2 (М03) | группа 3 (М03) | РД | НГДО, ОХНВП | св. 12,0 до 36,0 вкл.* / от 6,0 до 30,0 вкл. / св. 12,0 до 40,0 вкл. | от 325,0 до 500,0 вкл. / от 325,0 до 1420,0 вкл. / св. 500,0 до 1420,0 вкл. | с подогревом | без термообработки / с термообработкой | Н1; Г; В1; Н45 | ТИ.РД.ТПМ-024 10.08.2023 | Технологическая инструкция по ручной дуговой сварке электродами с основным видом покрытия технологических трубопроводов | АЦСТ-44-01712 | Пв | 07.02.2028 | АЦСТ-44 | да | открыть
Общество с ограниченной ответственностью "ТЕХПРОММОНТАЖ" | OK 53.70, LB-52U, OK 74.70 | Электроды ОК 53.70, УОНИИ 13/55, LB-52U и другие аттестованные материалы согласно ПТД / Корневой слой: электроды ОК 53.70, УОНИИ 13/55, LB-52U и другие аттестованные материалы согласно ПТД; Заполняющие и облицовочный слои: электроды ОК 74.70 и другие аттестованные материалы согласно ПТД | 1 (М01) / 2 (М03) | группа 3 (М03) | РД | СК | св. 12,0 до 36,0 вкл. / от 6,0 до 30,0 вкл. | от 325,0 до 500,0 вкл. / от 325,0 до 1420,0 вкл. | с подогревом | без термообработки | Н1; Г; В1; Н45 | ТИ.РД.ТПМ-025 10.08.2023 | Технологическая инструкция по ручной дуговой сварке электродами с основным видом покрытия трубопроводов группы технических устройств «Строительные конструкции» | АЦСТ-44-01713 | Пв | 07.02.2028 | АЦСТ-44 | да | открыть
Общество с ограниченной ответственностью "ТРУБОПРОВОДСТРОЙ" |  |  | 1: до К54 включительно, 2: от К55 до К60 включительно, 2+1: от К55 до К60 включительно + до К54 включительно, 1+2: до К54 включительно + от К55 до К60 включительно | марка σт≥420 | РД | НГДО | [7 empty] | АЦСТ-86-01434 | Пв | 13.01.2029 | АЦСТ-86 | не загружена | открыть
Общество с ограниченной ответственностью "ТРУБОПРОВОДСТРОЙ" |  |  | 1: до К54 включительно, 2: от К55 до К60 включительно, 2+1: от К55 до К60 включительно + до К54 включительно, 1+2: до К54 включительно + от К55 до К60 включительно | марка σт≥420 | РД | НГДО | [7 empty] | АЦСТ-86-01436 | Пв | 13.01.2029 | АЦСТ-86 | не загружена | открыть
Общество с ограниченной ответственностью "Таас-Юрях Нефтегазодобыча" (ООО "Таас-Юрях Нефтегазодобыча") |  |  | 1(М01), 2(М03), 2+1(М03+М01) | группа 3 (М03) | РД | НГДО | [7 empty] | АЦСТ-100-03042 | Пв | 19.12.2029 | АЦСТ-100 | не загружена | открыть
Общество с ограниченной ответственностью "ТехПрогресс" | Aristorod 12.50 | Проволока сварочная: ОК Aristorod 12.50 и другие аттестованные аналоги, разрешенные к применению и указанные в ПТД | 1 (М01) - 15ХСНД, 15ХСНДА и другие | группа 3 (М03) | МП | КСМ | От 8,0 до 16,0 включительно / Свыше 16,0 до 40,0 включительно / Привариваемая деталь: от 8,0 до 16,0 включительно + деталь, к которой приваривается: от 8,0 до 30,0 включительно / Привариваемая деталь: свыше 16,0 до 30,0 включительно + деталь, к которой приваривается: свыше 16,0 до 30,0 включительно | Плоские детали | с подогревом | без термообработки | Н1 / Н1; Н2 | № 02290.00003 01.05.2025 | Изготовление конструкций пролётных строений, опор и пилонов стальных мостов в заводских условиях с применением механизированной сварки плавящимся электродом | АЦСТ-43-01458 | Пв | 12.12.2029 | АЦСТ-43 | да | открыть
Общество с ограниченной ответственностью "ТехноСпецСтрой" |  |  | 2(М03) | группа 3 (М03) | РД | НГДО | [7 empty] | АЦСТ-44-01499 | Пв | 18.11.2026 | АЦСТ-44 | не загружена | открыть
Общество с ограниченной ответственностью "ТехноСпецСтрой" |  |  | 2(М03) | группа 3 (М03) | РД | НГДО | [7 empty] | АЦСТ-44-01500 | Пв | 18.11.2026 | АЦСТ-44 | не загружена | открыть
Общество с ограниченной ответственностью "ТехноСпецСтрой" |  |  | 1(М01), 2(М03) | группа 3 (М03) | РД | НГДО | [7 empty] | АЦСТ-44-01501 | Пв | 18.11.2026 | АЦСТ-44 | не загружена | открыть
Общество с ограниченной ответственностью "ТехноСпецСтрой" |  |  | 1(М01), 2(М03) | группа 3 (М03) | РД | НГДО | [7 empty] | АЦСТ-44-01502 | Пв | 18.11.2026 | АЦСТ-44 | не загружена | открыть
Общество с ограниченной ответственностью "ТехноСпецСтрой" |  |  | 1(М01), 2(М03) | группа 3 (М03) | РД | НГДО | [7 empty] | АЦСТ-44-01503 | Пв | 21.11.2026 | АЦСТ-44 | не загружена | открыть
Общество с ограниченной ответственностью "ТехноСпецСтрой" |  |  | 1(М01), 2(М03) | группа 3 (М03) | РД | НГДО | [7 empty] | АЦСТ-44-01504 | Пв | 21.11.2026 | АЦСТ-44 | не загружена | открыть
Общество с ограниченной ответственностью "ТехноСпецСтрой" |  |  | 2(М03) | группа 3 (М03) | РД | НГДО | [7 empty] | АЦСТ-44-01523 | Пв | 13.01.2027 | АЦСТ-44 | не загружена | открыть
Общество с ограниченной ответственностью "ТехноСпецСтрой" |  |  | 2(М03) | группа 3 (М03) | РД | НГДО | [7 empty] | АЦСТ-44-01524 | Пв | 13.01.2027 | АЦСТ-44 | не загружена | открыть
Общество с ограниченной ответственностью "ТехноСпецСтрой" |  |  | 1(М01), 2(М03) | группа 3 (М03) | РД | НГДО | [7 empty] | АЦСТ-44-01525 | Пв | 13.01.2027 | АЦСТ-44 | не загружена | открыть
Общество с ограниченной ответственностью "ТехноСпецСтрой" |  |  | 1(М01), 2(М03) | группа 3 (М03) | РД | НГДО | [7 empty] | АЦСТ-44-01526 | Пв | 13.01.2027 | АЦСТ-44 | не загружена | открыть
Общество с ограниченной ответственностью "ТехноСпецСтрой" |  |  | 1(М01), 1+2 (М01+М03) | группа 3 (М03) | РД | НГДО | [7 empty] | АЦСТ-44-01527 | Пв | 13.01.2027 | АЦСТ-44 | не загружена | открыть
Общество с ограниченной ответственностью "ТехноСпецСтрой" |  |  | 1(М01), 1+2 (М01+М03) | группа 3 (М03) | РД | НГДО | [7 empty] | АЦСТ-44-01528 | Пв | 13.01.2027 | АЦСТ-44 | не загружена | открыть
Общество с ограниченной ответственностью "ТехноСпецСтрой" |  |  | 1(М01), 2(М03) | группа 3 (М03) | РД | НГДО | [7 empty] | АЦСТ-44-01529 | Пв | 13.01.2027 | АЦСТ-44 | не загружена | открыть
Общество с ограниченной ответственностью "ТехноСпецСтрой" |  |  | 1(М01), 2(М03) | группа 3 (М03) | РД | НГДО | [7 empty] | АЦСТ-44-01530 | Пв | 13.01.2027 | АЦСТ-44 | не загружена | открыть
Общество с ограниченной ответственностью "ТехноСпецСтрой" |  |  | 1(М01), 1+2 (М01+М03) | группа 3 (М03) | РД | НГДО | [7 empty] | АЦСТ-44-01531 | Пв | 13.01.2027 | АЦСТ-44 | не загружена | открыть
Общество с ограниченной ответственностью "ТехноСпецСтрой" |  |  | 1(М01), 1+2 (М01+М03) | группа 3 (М03) | РД | НГДО | [7 empty] | АЦСТ-44-01532 | Пв | 13.01.2027 | АЦСТ-44 | не загружена | открыть
Общество с ограниченной ответственностью "ТехноСпецСтрой" |  |  | 1(М01), 2(М03), 2+1(М03+М01), 1+2 (М01+М03) | группа 3 (М03) | РД | НГДО | [7 empty] | АЦСТ-44-01871 | Пв | 04.08.2029 | АЦСТ-44 | не загружена | открыть
Общество с ограниченной ответственностью "ТехноСпецСтрой" |  |  | 1(М01), 2(М03), 2+1(М03+М01), 1+2 (М01+М03) | группа 3 (М03) | РД | НГДО | [7 empty] | АЦСТ-44-01872 | Пв | 04.08.2029 | АЦСТ-44 | не загружена | открыть
Общество с ограниченной ответственностью "ТехноСпецСтрой" |  |  | 1(М01)+2(М03) | группа 3 (М03) | РД | НГДО | [7 empty] | АЦСТ-44-01961 | Пв | 01.04.2030 | АЦСТ-44 | не загружена | открыть
Общество с ограниченной ответственностью "ТехноСпецСтрой" |  |  | 1(М01)+2(М03) | группа 3 (М03) | РД | НГДО | [7 empty] | АЦСТ-44-01962 | Пв | 01.04.2030 | АЦСТ-44 | не загружена | открыть
Общество с ограниченной ответственностью "ТехноСпецСтрой" |  |  | 1(М01)+2(М03) | группа 3 (М03) | РД | НГДО | [7 empty] | АЦСТ-44-01963 | Пв | 02.04.2030 | АЦСТ-44 | не загружена | открыть
Общество с ограниченной ответственностью "ТехноСпецСтрой" |  |  | 1(М01)+2(М03), 2(М03) | группа 3 (М03) | РД | НГДО | [7 empty] | АЦСТ-44-01996 | Пв | 22.07.2030 | АЦСТ-44 | не загружена | открыть
Общество с ограниченной ответственностью "ТехноСпецСтрой" (ООО "ТехноСпецСтрой") |  |  | 2(М03) | группа 3 (М03) | РД | НГДО | [7 empty] | АЦСТ-135-02091 | Пв | 16.09.2029 | АЦСТ-135 | не загружена | открыть
Общество с ограниченной ответственностью "ТехноСтройГрупп1" (ООО "ТСГ1") |  |  | 1(М01), 2(М03) | группа 3 (М03) | РД | НГДО | [7 empty] | АЦСТ-100-03033 | Пв | 04.12.2029 | АЦСТ-100 | не загружена | открыть
Общество с ограниченной ответственностью "Техносервис Пром" | Св-08Г2С, OK Autrod 12.51 | Аттестованные сварочные материалы: сварочная проволока Св-08Г2С, OK Autrod 12.51 и другие, указанные в ПТД; углекислый газ высшего и первого сортов по ГОСТ 8050 | 1 (М01) | группа 3 (М03) | МП | ПТО | от 4 до 30 включительно / от 4 до 30 включительно для привариваемой детали, от 4 до 30 включительно для основной детали | свыше 500 до 1420 включительно / свыше 500 до 1420 включительно для привариваемой детали, плоская основная деталь | без подогрева | без термообработки | Н1; Г; В1 / Н1; Н2; В1 | ТИ-МП- ПТО 10.04.2023 | Механизированная сварка плавящимся электродом в среде активных газов подъемно-транспортного оборудования | АЦСТ-117-02286 | Пв | 01.02.2028 | АЦСТ-117 | да | открыть
Общество с ограниченной ответственностью "Техсервис кран" |  | УОНИИ-13/55 | 1 (М01) | группа 3 (М03) | РД | ПТО | свыше 3,0 до 12,0 включительно / свыше 12,0 до 30,0 включительно / Деталь 1 (свыше 12,0 до 30,0 включительно); Деталь 2 (свыше 12,0 до 30,0 включительно) |  | без подогрева | без термообработки | Н1; Г; П1; В1 / Н1; Н2; П2; В1 | ТС-РД-ПТО(1,7,14)-2025 26.09.2025 | Технология ручной дуговой сварки покрытыми электродами при монтаже, ремонте и реконструкции подъёмно-транспортного оборудования | АЦСТ-69-03473 | Пв | 23.03.2030 | АЦСТ-69 | да | открыть
Общество с ограниченной ответственностью "Тихвинский Завод Строительных Металлических Конструкций" |  |  | 1(М01), 2(М03), 1(М01)+2(М03) | группа 3 (М03) | МП | СК | [7 empty] | АЦСТ-98-10644 | Пв | 01.04.2029 | АЦСТ-98 | не загружена | открыть
Общество с ограниченной ответственностью "Транспортно Строительная Компания" (ООО "ТСК") |  |  | 1 (До К54 вкл.), 2 (от К55 до К60 вкл.), 1 (До К54 вкл.) + 2 (от К55 до К60 вкл.) | марка σт≥420 | РД | НГДО | [7 empty] | АЦСТ-1-05335 | Пв | 23.10.2028 | АЦСТ - 1 | не загружена | открыть
Общество с ограниченной ответственностью "Транспортно Строительная Компания" (ООО "ТСК") |  |  | 1(М01), 2(М03) | группа 3 (М03) | РД+МПС | НГДО | [7 empty] | АЦСТ-1-05342 | Пв | 29.10.2028 | АЦСТ - 1 | не загружена | открыть
Общество с ограниченной ответственностью "УПТТ и СТ ОМГД" |  |  | 2(М03) | группа 3 (М03) | РД | НГДО | [7 empty] | АЦСТ-142-00496 | Пв | 26.01.2027 | АЦСТ-142 | не загружена | открыть
Общество с ограниченной ответственностью "Уралнефтемаш" |  |  | 3(М03), 6(М04) | группа 3 (М03) | ААДН | НГДО | [7 empty] | АЦСТ-69-03574 | Пв | 03.09.2030 | АЦСТ-69 | не загружена | открыть
Общество с ограниченной ответственностью "Уфимский универсальный механический завод" |  |  | 1(М01), 2(М03), 2+1(М03+М01) | группа 3 (М03) | МП | НГДО | [7 empty] | АЦСТ-117-03381 | Пв | 05.10.2030 | АЦСТ-117 | не загружена | открыть
Общество с ограниченной ответственностью "Хабаровское Мостостроительное Общество" (ООО "ХМО") |  | Сварочные электроды УОНИИ-13/55 по ГОСТ 9467-75 тип Э50А, а также другие марки сварочных материалов, предусмотренные ПТД по сварке | 1 (М01) / 2 (М03) | группа 3 (М03) | РД | КСМ | от 6,0 до 16,0 включительно | плоские детали | с подогревом | без термообработки | Н1; В1 | ТП-1-С18-РДС 18.04.2023 | Ручная дуговая сварка металлических конструкции пролётных строений, опор и пилонов стальных мостов при сборке, сварке и ремонте в монтажных условиях | АЦСТ-110-02292 | Пв | 12.11.2028 | АЦСТ-110 | да | открыть
Общество с ограниченной ответственностью "Хабаровское Мостостроительное Общество" (ООО "ХМО") | Св-10НМА | Сварочная проволока типа по ГОСТ 2246-70 марки Св-10НМА, сварочный флюс по ГОСТ 9087-81 марки АН-47, МХП – Св-10НМА, а также другие аттестованные сварочные материалы в соответствии с ПТД | 1 (М01) / 2 (М03) | группа 3 (М03) | АФ | КСМ | от 6,0 до 16,0 включительно | плоские детали | с подогревом | без термообработки | Н1 | ТП-2-С4-АФ 18.04.2023 | Автоматическая сварка под слоем флюса с МХП металлических конструкции пролётных строений, опор и пилонов стальных мостов при сборке, сварке и ремонте в монтажных условиях | АЦСТ-110-02296 | Пв | 15.11.2028 | АЦСТ-110 | да | открыть
Общество с ограниченной ответственностью "ЧЕЛЯБКРАНСЕРВИС" | Св-08Г2С | Св-08Г2С | 1 (М01) | группа 3 (М03) | МП | ПТО | свыше 3,0 до 4,0 включительно / свыше 3,0 до 8,0 включительно / свыше 3,0 до 12,0 включительно / Деталь 1 (свыше 3,0 до 12,0 включительно), Деталь 2 (свыше 3,0 до 12,0 включительно) |  | Без подогрева | Без термообработки | В1, Г, Н1 / В1, Н1, Н2 | ТС-МП-ПТО(1,7,14)-ЧЕЛЯБКРАНСЕРВИС 18.08.2025 | Технология полуавтоматической дуговой сварки покрытыми электродами подъемно-транспортного оборудования | АЦСТ-69-03384 | Пв | 06.11.2029 | АЦСТ-69 | да | открыть
Общество с ограниченной ответственностью "ЭКСПРЕСС ЛОГИСТИКА ТРАНС" |  |  | 1(М01), 2(М03) | группа 3 (М03) | РД | НГДО | [7 empty] | АЦСТ-27-02365 | Пв | 22.04.2028 | АЦСТ-27 | не загружена | открыть
Общество с ограниченной ответственностью "Эльбрус Дриллинг" |  |  | 1(М01), 3(М03) | группа 3 (М03) | РД | НГДО | [7 empty] | АЦСТ-44-01892 | Пв | 13.10.2029 | АЦСТ-44 | не загружена | открыть
Общество с ограниченной ответственностью "ЮПИТЕР" (ООО "ЮПИТЕР") |  |  | 1 (До К54 вкл.), 1 (До К54 вкл.) + 2 (от К55 до К60 вкл.) | марка σт≥420 | РД | НГДО | [7 empty] | АЦСТ-1-05555 | Пв | 29.04.2029 | АЦСТ - 1 | не загружена | открыть
Общество с ограниченной ответственностью "Юпитер" |  |  | 2(М03) | группа 3 (М03) | РД+АПС | НГДО | [7 empty] | АЦСТ-44-01786 | Пв | 25.10.2028 | АЦСТ-44 | не загружена | открыть
Общество с ограниченной ответственностью "Юпитер" |  |  | 2(М03) | группа 3 (М03) | МП+АПС | НГДО | [7 empty] | АЦСТ-44-01787 | Пв | 25.10.2028 | АЦСТ-44 | не загружена | открыть
Общество с ограниченной ответственностью «АВТОБАН - МОСТ» (ООО «А-Мост») | Св-10НМА, AH-47, TiO2 0 | Сварочная проволока сплошного сечения марки Св-10НМА в сочетании с плавленным флюсом марки AH-47 и АН-47(70%)+АН-348А(30%); ¦ металлохимическая присадка: Св-10НМА (2х2 мм) + диоксид титана TiO2 0,3% | 1 (М01); 2 (М03); 1 (М01) + 2 (М03) | группа 3 (М03) | АФ | КСМ | от 10,0 до 16,0 включительно / от 20,0 до 50,0 включительно |  | с подогревом | без термообработки | Н1 | АФ-КСМ-С4/С18-2021 24.11.2021 | Технология автоматической сварки под флюсом сварных соединений пролетных строений, опор и пилонов стальных мостов при сборке, сварке и ремонте в монтажных условиях | АЦСТ-118-02451 | Пв | 13.10.2026 | АЦСТ-118 | да | открыть
Общество с ограниченной ответственностью «АМК Технологии» |  |  | 1(М01), 2(М03), 2+1(М03+М01) | группа 3 (М03) | РД | НГДО | [7 empty] | АЦСТ-153-01423 | Пв | 22.09.2030 | АЦСТ-153 | не загружена | открыть
Общество с ограниченной ответственностью «АМК Технологии» |  |  | 1(М01), 2(М03), 2+1(М03+М01) | группа 3 (М03) | РД | НГДО | [7 empty] | АЦСТ-153-01424 | Пв | 22.09.2030 | АЦСТ-153 | не загружена | открыть
Общество с ограниченной ответственностью «АМК Технологии» |  |  | 1(М01), 2(М03), 2+1(М03+М01) | группа 3 (М03) | РД | НГДО | [7 empty] | АЦСТ-153-01425 | Пв | 22.09.2030 | АЦСТ-153 | не загружена | открыть
Общество с ограниченной ответственностью «АМК Технологии» |  |  | 1(М01), 2(М03), 2+1(М03+М01) | группа 3 (М03) | РД | НГДО | [7 empty] | АЦСТ-153-01426 | Пв | 22.09.2030 | АЦСТ-153 | не загружена | открыть
Общество с ограниченной ответственностью «АРГОС-Строй» |  |  | 1(М01), 2(М03) | группа 3 (М03) | РД | НГДО | [7 empty] | АЦСТ-11-09614 | Пв | 28.09.2027 | АЦСТ-11 | не загружена | открыть
Общество с ограниченной ответственностью «Аванта-групп» |  |  | 1(М01), 1+2 (М01+М03), сочетание материалов класса прочности не более К54 с материалами класса прочности свыше К54 до К60 включительно, 2(М03) | группа 3 (М03) + марка σт≥420 | РД | НГДО | [7 empty] | АЦСТ-153-01036 | Пв | 02.04.2029 | АЦСТ-153 | не загружена | открыть
Общество с ограниченной ответственностью «Аванта-групп» |  |  | 1(М01), 2(М03), 2+1(М03+М01) | группа 3 (М03) | РД | НГДО | [7 empty] | АЦСТ-153-01038 | Пв | 07.04.2029 | АЦСТ-153 | не загружена | открыть
Общество с ограниченной ответственностью «АрктикЭнергоСтрой» |  |  | 1(М01), 2(М03), 1(М01)+2(М03) | группа 3 (М03) | РД | НГДО | [7 empty] | АЦСТ-94-02220 | Пв | 19.08.2029 | АЦСТ-94 | не загружена | открыть
Общество с ограниченной ответственностью «АрктикЭнергоСтрой» |  |  | 1(М01), 2(М03), 1(М01)+2(М03) | группа 3 (М03) | РД | НГДО | [7 empty] | АЦСТ-94-02221 | Пв | 19.08.2029 | АЦСТ-94 | не загружена | открыть
Общество с ограниченной ответственностью «ВОЛГАНЕФТЕСТРОЙ» (ООО «ВОЛГАНЕФТЕСТРОЙ») |  |  | 1(М01)+2(М03) | группа 3 (М03) | РД | НГДО | [7 empty] | АЦСТ-118-03357 | Пв | 12.02.2030 | АЦСТ-118 | не загружена | открыть
Общество с ограниченной ответственностью «ВОЛГАНЕФТЕСТРОЙ» (ООО «ВОЛГАНЕФТЕСТРОЙ») |  |  | 1(М01)+2(М03), 2(М03) | группа 3 (М03) | РД | НГДО | [7 empty] | АЦСТ-118-03358 | Пв | 12.02.2030 | АЦСТ-118 | не загружена | открыть
Общество с ограниченной ответственностью «ВТОРМЕТ» (ООО «ВТОРМЕТ») |  |  | 1(М01)+2(М03) | группа 3 (М03) | РД | НГДО | [7 empty] | АЦСТ-118-03462 | Пв | 19.06.2030 | АЦСТ-118 | не загружена | открыть
Общество с ограниченной ответственностью «ВТОРМЕТ» (ООО «ВТОРМЕТ») |  |  | 1(М01)+2(М03), 2(М03) | группа 3 (М03) | РД | НГДО | [7 empty] | АЦСТ-118-03466 | Пв | 22.06.2030 | АЦСТ-118 | не загружена | открыть
Общество с ограниченной ответственностью «ВТОРМЕТ» (ООО «ВТОРМЕТ») |  |  | 1(М01), 2(М03) | группа 3 (М03) | РД | НГДО | [7 empty] | АЦСТ-118-03475 | Пв | 02.07.2030 | АЦСТ-118 | не загружена | открыть
Общество с ограниченной ответственностью «Варта-кран» | УОНИ-13/55 | Электроды типа Э50А марок УОНИ-13/55. Допускается применение других аттестованных сварочных материалов в соответствии с требованиями ПТД. | 1 (М01) | группа 3 (М03) | РД | ПТО | свыше 3,0 до 12,0 включительно / свыше 12,0 до 24,0 включительно | плоские детали | без подогрева | без термообработки | Н1; Г; В1 / Н2; В1 | ТИРДС-18 15.01.2018 | Технология ручной дуговой сварки покрытыми электродами при ремонте и монтаже подъемно-транспортного оборудования | АЦСТ-11-08155 | Пв | 13.12.2026 | АЦСТ-11 | да | открыть
Общество с ограниченной ответственностью «Волга Строй-проект» (ООО «ВСП») |  |  | 1(М01), 2(М03), 1(М01)+2(М03) | группа 3 (М03) | РД | НГДО | [7 empty] | АЦСТ-118-03292 | Пв | 20.10.2029 | АЦСТ-118 | не загружена | открыть
Общество с ограниченной ответственностью «Волга Строй-проект» (ООО «ВСП») |  |  | 1(М01), 2(М03), 1(М01)+2(М03) | группа 3 (М03) | РД | НГДО | [7 empty] | АЦСТ-118-03293 | Пв | 20.10.2029 | АЦСТ-118 | не загружена | открыть
Общество с ограниченной ответственностью «Волга Строй-проект» (ООО «ВСП») |  |  | 1(М01), 2(М03) | группа 3 (М03) | РД | НГДО | [7 empty] | АЦСТ-118-03294 | Пв | 22.10.2029 | АЦСТ-118 | не загружена | открыть
Общество с ограниченной ответственностью «Волга Строй-проект» (ООО «ВСП») |  |  | 1(М01), 2(М03), 2(М03)+1(М01) | группа 3 (М03) | РД | НГДО | [7 empty] | АЦСТ-118-03295 | Пв | 22.10.2029 | АЦСТ-118 | не загружена | открыть
Общество с ограниченной ответственностью «Волга» (ООО «Волга») |  |  | 1(М01), 1(М01)+2(М03), 2(М03) | группа 3 (М03) | РД | НГДО | [7 empty] | АЦСТ-118-02791 | Пв | 12.12.2027 | АЦСТ-118 | не загружена | открыть
Общество с ограниченной ответственностью «Волга» (ООО «Волга») |  |  | 1(М01), 1(М01)+2(М03), 2(М03) | группа 3 (М03) | РД | НГДО | [7 empty] | АЦСТ-118-02792 | Пв | 12.12.2027 | АЦСТ-118 | не загружена | открыть
Общество с ограниченной ответственностью «Волга» (ООО «Волга») |  |  | 1(М01), 1(М01)+2(М03) | группа 3 (М03) | РД | НГДО | [7 empty] | АЦСТ-118-02794 | Пв | 13.12.2027 | АЦСТ-118 | не загружена | открыть
Общество с ограниченной ответственностью «Волга» (ООО «Волга») |  |  | 1(М01), 2(М03), 2(М03)+1(М01) | группа 3 (М03) | РД | НГДО | [7 empty] | АЦСТ-118-02795 | Пв | 14.12.2027 | АЦСТ-118 | не загружена | открыть
Общество с ограниченной ответственностью «Волга» (ООО «Волга») |  |  | 1(М01), 2(М03), 2(М03)+1(М01) | группа 3 (М03) | РД | НГДО | [7 empty] | АЦСТ-118-02798 | Пв | 19.12.2027 | АЦСТ-118 | не загружена | открыть
Общество с ограниченной ответственностью «Восточная Арматурная Компания» | Св-08Г2С, Autrod 12.51 | Аттестованные сварочные проволоки Св-08Г2С, ОК Autrod 12.51 и другие в соответствии с ПТД; газовая смесь в составе аргон 82%, углекислый газ 18% | 2+1 (М03+М01) | группа 3 (М03) | МП | НГДО, ОХНВП | от 6 до 12 включительно / свыше 12 до 20 включительно |  | без подогрева | без термообработки* | Н1 | 0771.25291.00017 04.09.2023 | «Технологическая инструкция. Механизированная сварка плавящимся электродом в среде активных газов и смесях деталей трубопроводной арматуры сталей групп 2(М03)+1(М01)» | АЦСТ-153-00696 | Пв | 03.04.2028 | АЦСТ-153 | да | открыть
Общество с ограниченной ответственностью «Восточная Арматурная Компания» | Св-08Г2С, Autrod 12.51, Св-08ГА, Св-10ГН1МА, OK Flux 10.62, OK Flux 10.71, UF-02, JQ.SJ101 | МП - сварочная проволока марок Св-08Г2С, ОК Autrod 12.51 и другие в соответствии с ПТД, газовая смесь Коргон 18; АФ - сварочная проволока марок Св-08ГА, Св-10ГН1МА в комбинации с флюсом марок СФМ-201, OK Flux 10.62, OK Flux 10.71, UF-02, JQ.SJ101 и другие в соответствии с ПТД | 2+1(М03+М01) | группа 3 (М03) | МП+АФ | НГДО, ОХНВП | от 6 до 12 включительно / свыше 12 до 18 включительно / свыше 18 до 25 включительно |  | без подогрева / с подогревом | без термообработки* | Н1 | 0771.25291.00016 04.09.2023 | «Технологическая инструкция. Сварка (комбинированная) деталей трубопроводной арматуры сталей групп 2(М03) (свыше К54 до К60 вкл.) + 1(М01) (до К54 вкл.)» | АЦСТ-153-00697 | Пв | 03.04.2028 | АЦСТ-153 | да | открыть
Общество с ограниченной ответственностью «Высококачественная Стальная Архитектура» |  |  | 1(М01), 1(М01)+2(М03), 2(М03) | группа 3 (М03) | МП | СК | [7 empty] | АЦСТ-98-10666 | Пв | 21.04.2029 | АЦСТ-98 | не загружена | открыть
Общество с ограниченной ответственностью «ГСП-Нефтегазпереработка» |  |  | 2(М03), 2(М03)+1(М01), 1(М01) | группа 3 (М03) | РД | НГДО, ОХНВП | [7 empty] | АЦСТ-98-10094 | Пв | 20.02.2028 | АЦСТ-98 | не загружена | открыть
Общество с ограниченной ответственностью «ГазЭнергоСервис-Урал» |  |  | 1(М01)2(М03), 2(М03) | группа 3 (М03) | РД | НГДО | [7 empty] | АЦСТ-153-00447 | Пв | 20.04.2027 | АЦСТ-153 | не загружена | открыть
Общество с ограниченной ответственностью «ГазЭнергоСервис-Урал» |  |  | 1+2 (М01+М03) - сочетание материалов класса прочности не более К54 с материалами класса прочности свыше К54 до К60 включительно, 2(М03) | группа 3 (М03) + марка σт≥420 | РД | НГДО | [7 empty] | АЦСТ-153-00448 | Пв | 20.04.2027 | АЦСТ-153 | не загружена | открыть
Общество с ограниченной ответственностью «Гидроремсервис» | УОНИ-13/55 | Аттестованные электроды Э50А марки УОНИ-13/55 и другие марки согласно ПТД | 2 (М03) | группа 3 (М03) | РД | ПТО | от 5 до 12 включительно / свыше 5 до 30 включительно |  | без подогрева | без термообработки | Н1; Г; В1; Н45 / Н1; Г; П1; В1 | ТП-ПТО-2023 09.10.2023 | «Технология (инструкция) сварки металлоконструкций грузоподъемных механизмов» | АЦСТ-153-00771 | Пв | 18.07.2028 | АЦСТ-153 | да | открыть
Общество с ограниченной ответственностью «ДК- Спецстрой» |  |  | 1(М01), 2(М03) | группа 3 (М03) | МП | СК | [7 empty] | АЦСТ-98-09470 | Пв | 17.10.2026 | АЦСТ-98 | не загружена | открыть
Общество с ограниченной ответственностью «Евроремстрой» |  |  | 2(М03), 1(М01) | группа 3 (М03) | РД | НГДО | [7 empty] | АЦСТ-11-08809 | Пв | 06.10.2027 | АЦСТ-11 | не загружена | открыть
Общество с ограниченной ответственностью «Евроремстрой» |  |  | 2(М03), 1(М01) | группа 3 (М03) | РД | НГДО | [7 empty] | АЦСТ-11-08810 | Пв | 06.10.2027 | АЦСТ-11 | не загружена | открыть
Общество с ограниченной ответственностью «Евроремстрой» |  |  | 2(М03), 1(М01) | группа 3 (М03) | РД | НГДО | [7 empty] | АЦСТ-11-08811 | Пв | 06.10.2027 | АЦСТ-11 | не загружена | открыть
Общество с ограниченной ответственностью «Евроремстрой» |  |  | 2(М03), 1(М01) | группа 3 (М03) | МП+МПС | НГДО | [7 empty] | АЦСТ-11-09066 | Пв | 20.12.2027 | АЦСТ-11 | не загружена | открыть
Общество с ограниченной ответственностью «Евроремстрой» |  |  | 2(М03), 1(М01)+2(М03), 1(М01) | группа 3 (М03) | РД | НГДО | [7 empty] | АЦСТ-11-09584 | Пв | 11.10.2028 | АЦСТ-11 | не загружена | открыть
Общество с ограниченной ответственностью «Евроремстрой» |  |  | 2(М03), 1(М01)+2(М03), 1(М01) | группа 3 (М03) | РД | НГДО | [7 empty] | АЦСТ-11-09586 | Пв | 11.10.2028 | АЦСТ-11 | не загружена | открыть
Общество с ограниченной ответственностью «Евроремстрой» |  |  | 2(М03), 1(М01)+2(М03), 1(М01) | группа 3 (М03) | РД | НГДО | [7 empty] | АЦСТ-11-09587 | Пв | 11.10.2028 | АЦСТ-11 | не загружена | открыть
Общество с ограниченной ответственностью «Евроремстрой» |  |  | 2(М03), 1(М01)+2(М03), 1(М01) | группа 3 (М03) | РД | НГДО | [7 empty] | АЦСТ-11-09589 | Пв | 11.10.2028 | АЦСТ-11 | не загружена | открыть
Общество с ограниченной ответственностью «Евроремстрой» |  |  | 1(М01), 2(М03) | группа 3 (М03) | МП+МПС | НГДО | [7 empty] | АЦСТ-11-09764 | Пв | 20.12.2028 | АЦСТ-11 | не загружена | открыть
Общество с ограниченной ответственностью «Евроремстрой» |  |  | 1(М01), 2(М03), 2+1(М03+М01) | группа 3 (М03) | РД | НГДО | [7 empty] | АЦСТ-161-00670 | Пв | 25.02.2030 | АЦСТ-161 | не загружена | открыть
Общество с ограниченной ответственностью «Евроремстрой» |  |  | 1(М01), 2(М03), 2+1(М03+М01) | группа 3 (М03) | РД | НГДО | [7 empty] | АЦСТ-161-00671 | Пв | 25.02.2030 | АЦСТ-161 | не загружена | открыть
Общество с ограниченной ответственностью «Евроремстрой» |  |  | 1(М01), 2(М03), 2+1(М03+М01) | группа 3 (М03) | РД | НГДО | [7 empty] | АЦСТ-161-00672 | Пв | 25.02.2030 | АЦСТ-161 | не загружена | открыть
Общество с ограниченной ответственностью «Завод СтропКомплект» | Св-08Г2С | Аттестованные сварочные материалы: сварочная проволока Св-08Г2С и другие марки согласно ПТД, защитный газ - газовая смесь 82%Ar+18%CO2 | 1 (М01) | группа 3 (М03) | МП | ПТО | свыше 3 до 12 включительно / свыше 3 до 30 включительно |  | без подогрева | без термообработки | Н1; В1 | ТИ27120-013-77850967-2025 16.06.2025 | "Технологическая инструкция по сборке и сварке грузоподъёмного оборудования" | АЦСТ-153-01285 | Пв | 23.12.2029 | АЦСТ-153 | да | открыть
Общество с ограниченной ответственностью «Завод нефтяного оборудования «БУРАН» |  |  | 1+3 – 20, 20Х+Т-1В, 9+3 – 12Х18Н10Т, AISI304, AISI316L+Т-1В | группа 3 (М03) | АПГ | НГДО | [7 empty] | АЦСТ-69-03086 | Пв | 29.05.2028 | АЦСТ-69 | не загружена | открыть
Общество с ограниченной ответственностью «Завод специального машиностроения» | ESAB AristoRod 12.50, ER70S-6, Weld EA2, OK Flux 10.71 | МАДП: проволока ESAB AristoRod 12.50, ER70S-6 и другие аналоги, смесь газов 80% Ar + 20% СО2; ¦ АФ: Weld EA2, флюс с OK Flux 10.71 и другие аналоги | 2+1 (М03+М01) | группа 3 (М03) | МАДП+АФ | НГДО, ОХНВП | от 14,0 до 38,0 включительно / от 14,0 до 50,0 включительно |  | с подогревом | без термообработки / с термообработкой | Н1 | ЗСМ-НГДО 10,12-ОХНВП 1,10-МАДП+АФ-2026 02.03.2026 | Технология автоматической сварки под слоем флюса с предварительной сваркой корневого (подварочного) слоя шва оборудования, работающего под давлением и трубопроводов | АЦСТ-128-00697 | Пв | 13.04.2030 | АЦСТ-128 | да | открыть
Общество с ограниченной ответственностью «ИНК-СтройНефтеГаз» (ООО «ИНК-СтройНефтеГаз») |  |  | 1(до К54 вкл), 2 (св. К54 до К60 вкл.), 1(до К54 вкл)+ 2 (св. К54 до К60 вкл.) | марка σт≥420 | РД | НГДО | [7 empty] | АЦСТ-100-02569 | Пв | 05.10.2027 | АЦСТ-100 | не загружена | открыть
Общество с ограниченной ответственностью «ИНК-СтройНефтеГаз» (ООО «ИНК-СтройНефтеГаз») |  |  | 1(до К54 вкл), 2 (св. К54 до К60 вкл.), 1(до К54 вкл)+ 2 (св. К54 до К60 вкл.) | марка σт≥420 | РД | НГДО | [7 empty] | АЦСТ-100-02570 | Пв | 05.10.2027 | АЦСТ-100 | не загружена | открыть
Общество с ограниченной ответственностью «ИНК-СтройНефтеГаз» (ООО «ИНК-СтройНефтеГаз») |  |  | 1(до К54 вкл) + 2(К55-К60) | марка σт≥420 | РД | НГДО | [7 empty] | АЦСТ-100-02857 | Пв | 07.02.2029 | АЦСТ-100 | не загружена | открыть
Общество с ограниченной ответственностью «ИНК-СтройНефтеГаз» (ООО «ИНК-СтройНефтеГаз») |  |  | 1(до К54 вкл) + 2(К55-К60) | марка σт≥420 | РД | НГДО | [7 empty] | АЦСТ-100-02858 | Пв | 07.02.2029 | АЦСТ-100 | не загружена | открыть
Общество с ограниченной ответственностью «ИНК-СтройНефтеГаз» (ООО «ИНК-СтройНефтеГаз») |  |  | 1(до К54 вкл), 2(К55-К60), 1(до К54 вкл) + 2(К55-К60) | марка σт≥420 | РД | НГДО | [7 empty] | АЦСТ-100-02863 | Пв | 11.02.2029 | АЦСТ-100 | не загружена | открыть
Общество с ограниченной ответственностью «Иркутская нефтяная компания» (ООО «ИНК») |  |  | 1(М01), 2(М03) | группа 3 (М03) | РДН | НГДО | [7 empty] | АЦСТ-100-03025 | Пв | 27.11.2029 | АЦСТ-100 | не загружена | открыть
Общество с ограниченной ответственностью «Иркутская нефтяная компания» (ООО «ИНК») |  |  | 1(М01), 2(М03) | группа 3 (М03) | РД | НГДО | [7 empty] | АЦСТ-100-03027 | Пв | 02.12.2029 | АЦСТ-100 | не загружена | открыть
Общество с ограниченной ответственностью «Иркутская нефтяная компания» (ООО «ИНК») |  |  | 1(М01), 2(М03), 2+1(М03+М01) | группа 3 (М03) | РД | НГДО | [7 empty] | АЦСТ-100-03048 | Пв | 29.12.2029 | АЦСТ-100 | не загружена | открыть
Общество с ограниченной ответственностью «Квазар» (ООО «Квазар») |  |  | 1(М01), 1(М01)+2(М03), 2(М03) | группа 3 (М03) | РД | НГДО | [7 empty] | АЦСТ-118-02766 | Пв | 11.10.2027 | АЦСТ-118 | не загружена | открыть
Общество с ограниченной ответственностью «Квазар» (ООО «Квазар») |  |  | 1(М01), 2(М03) | группа 3 (М03) | РД | НГДО | [7 empty] | АЦСТ-118-02767 | Пв | 11.10.2027 | АЦСТ-118 | не загружена | открыть
Общество с ограниченной ответственностью «Квазар» (ООО «Квазар») |  |  | 1(М01), 1(М01)+2(М03) | группа 3 (М03) | РД | НГДО | [7 empty] | АЦСТ-118-02769 | Пв | 17.10.2027 | АЦСТ-118 | не загружена | открыть
Общество с ограниченной ответственностью «Компания СпецМонтажПроект» (ООО «Компания СпецМонтажПроект») |  |  | 1(до К54 вкл), 2(К55-К60), 1(до К54 вкл) + 2(К55-К60) | марка σт≥420 | РД | НГДО | [7 empty] | АЦСТ-100-02749 | Пв | 29.08.2028 | АЦСТ-100 | не загружена | открыть
Общество с ограниченной ответственностью «Корпорация Уралтехнострой» | Св-08Г2С | аттестованные сварочные материалы: сварочная проволока Св-08Г2С, ОК Аristorod 12.50 и другие марки, указанные в ПТД; защитный газ - газовая смесь 82%Ar+18%CO2 | 1 (М01) | группа 3 (М03) | МП | НГДО, ОХНВП | от 4 до 30 включительно / от 6 до 22 включительно | свыше 150 до 500 включительно / свыше 500 до 1220 включительно | без подогрева | без термообработки** | Н1 | ТИ-ТТ-05-2025 15.05.2025 | Технологическая инструкция «Сборка, сварка и контроль качества технологических трубопроводов и технологического оборудования» | АЦСТ-153-01260 | Пв | 11.12.2029 | АЦСТ-153 | да | открыть
Общество с ограниченной ответственностью «Корпорация Уралтехнострой» | Св-08Г2С | аттестованные сварочные материалы: сварочная проволока Св-08Г2С, ОК Аristorod 12.50 и другие марки, указанные в ПТД; защитный газ - газовая смесь 82%Ar+18%CO2 | 1 (М01) | группа 3 (М03) | МП | НГДО, ОХНВП | свыше 3 до 12 включительно / свыше 12 до 20 включительно / от 4 до 30 включительно / от 6 до 22 включительно | свыше 25 до 150 включительно / от 89 до 150 включительно / свыше 150 до 500 включительно / свыше 500 до 1220 включительно | без подогрева | без термообработки** | Н1 | ТИ-ТТ-05-2025 15.05.2025 | Технологическая инструкция «Сборка, сварка и контроль качества технологических трубопроводов и технологического оборудования» | АЦСТ-153-01261 | Пв | 11.12.2029 | АЦСТ-153 | да | открыть
Общество с ограниченной ответственностью «Корпорация Уралтехнострой» | LB-52U | аттестованные электроды типа Э50А марок УОНИИ-13/55, LB-52U и другие марки согласно ПТД | 1 (М01) | группа 3 (М03) | РД | НГДО, ОХНВП | от 3 до 12 включительно / свыше 12 до 20 включительно / от 4 до 30 включительно / от 6 до 22 включительно | свыше 25 до 150 включительно / от 89 до 150 включительно / свыше 150 до 500 включительно / свыше 500 до 1220 включительно | без подогрева | без термообработки** | Н1; Г; В1; Н45 | ТИ-ТТ-05-2025 15.05.2025 | Технологическая инструкция «Сборка, сварка и контроль качества технологических трубопроводов и технологического оборудования» | АЦСТ-153-01262 | Пв | 11.12.2029 | АЦСТ-153 | да | открыть
Общество с ограниченной ответственностью «Криптон» |  |  | 1(М01), 1+2 (М01+М03), сочетание материалов класса прочности не более К54 с материалами класса прочности свыше К54 до К60 включительно | группа 3 (М03) + марка σт≥420 | РД | НГДО | [7 empty] | АЦСТ-153-00929 | Пв | 10.01.2029 | АЦСТ-153 | не загружена | открыть
Общество с ограниченной ответственностью «Криптон» |  |  | 1(М01), 2(М03) | группа 3 (М03) | РД | НГДО | [7 empty] | АЦСТ-153-00954 | Пв | 16.01.2029 | АЦСТ-153 | не загружена | открыть
Общество с ограниченной ответственностью «ЛЮКС» (ООО «ЛЮКС») |  |  | 1(М01)+2(М03), 2(М03) | группа 3 (М03) | РД | НГДО | [7 empty] | АЦСТ-118-02557 | Пв | 08.02.2027 | АЦСТ-118 | не загружена | открыть
Общество с ограниченной ответственностью «ЛЮКС» (ООО «ЛЮКС») |  |  | 1(М01), 1(М01)+2(М03) | группа 3 (М03) | РД | НГДО | [7 empty] | АЦСТ-118-02560 | Пв | 14.02.2027 | АЦСТ-118 | не загружена | открыть
Общество с ограниченной ответственностью «ЛЮКС» (ООО «ЛЮКС») |  |  | 2(М03) | группа 3 (М03) | МП+МПС | НГДО | [7 empty] | АЦСТ-118-02880 | Пв | 16.04.2028 | АЦСТ-118 | не загружена | открыть
Общество с ограниченной ответственностью «ЛЮКС» (ООО «ЛЮКС») |  |  | 1(М01)+2(М03), 2(М03) | группа 3 (М03) | РД | НГДО | [7 empty] | АЦСТ-118-02904 | Пв | 24.05.2028 | АЦСТ-118 | не загружена | открыть
Общество с ограниченной ответственностью «МАГИСТРАЛЬЛОГИСТИК» (ООО «МАГИСТРАЛЬЛОГИСТИК») |  |  | 2(М03), 2+1(М03+М01) | группа 3 (М03) | РД | НГДО | [7 empty] | АЦСТ-100-03241 | Пв | 05.10.2030 | АЦСТ-100 | не загружена | открыть
Общество с ограниченной ответственностью «МобилБетон» |  |  | 1(М01), 2(М03), 2+1(М03+М01) | группа 3 (М03) | РД | НГДО | [7 empty] | АЦСТ-153-00990 | Пв | 20.02.2029 | АЦСТ-153 | не загружена | открыть
Общество с ограниченной ответственностью «МобилБетон» |  |  | 1(М01), 2(М03), 2+1(М03+М01) | группа 3 (М03) | РД | НГДО | [7 empty] | АЦСТ-153-00991 | Пв | 20.02.2029 | АЦСТ-153 | не загружена | открыть
Общество с ограниченной ответственностью «МобилБетон» |  |  | 1(М01), 1+2 (М01+М03), сочетание материалов класса прочности не более К54 с материалами класса прочности свыше К54 до К60 включительно, 2(М03) | группа 3 (М03) + марка σт≥420 | РД | НГДО | [7 empty] | АЦСТ-153-00992 | Пв | 20.02.2029 | АЦСТ-153 | не загружена | открыть
Общество с ограниченной ответственностью «МобилБетон» |  |  | 1(М01), 1+2 (М01+М03), сочетание материалов класса прочности до К54 включительно с материалами класса прочности свыше К54 до К60 включительно | группа 3 (М03) + марка σт≥420 | РД | НГДО | [7 empty] | АЦСТ-153-00996 | Пв | 20.02.2029 | АЦСТ-153 | не загружена | открыть
Общество с ограниченной ответственностью «МобилБетон» |  |  | 1(М01), 1+2 (М01+М03), сочетание материалов класса прочности не более К54 с материалами класса прочности свыше К54 до К60 включительно, 2(М03) | группа 3 (М03) + марка σт≥420 | РД | НГДО | [7 empty] | АЦСТ-153-01001 | Пв | 21.02.2029 | АЦСТ-153 | не загружена | открыть
Общество с ограниченной ответственностью «МобилБетон» |  |  | 2(М03) | группа 3 (М03) | РД | НГДО | [7 empty] | АЦСТ-153-01420 | Пв | 27.08.2030 | АЦСТ-153 | не загружена | открыть
Общество с ограниченной ответственностью «НЕФТЕГАЗСТРОЙ» |  |  | 2(М03), 2(М03)+1(М01) | группа 3 (М03) | МП+МПС | НГДО | [7 empty] | АЦСТ-98-10013 | Пв | 08.12.2027 | АЦСТ-98 | не загружена | открыть
Общество с ограниченной ответственностью «НЕФТЕГАЗСТРОЙ» |  |  | 2(М03), 2(М03)+1(М01) | группа 3 (М03) | РД | НГДО | [7 empty] | АЦСТ-98-10025 | Пв | 18.12.2027 | АЦСТ-98 | не загружена | открыть
Общество с ограниченной ответственностью «НЕФТЕГАЗСТРОЙ» |  |  | 2(М03), 2(М03)+1(М01) | группа 3 (М03) | РД | НГДО | [7 empty] | АЦСТ-98-10036 | Пв | 25.12.2027 | АЦСТ-98 | не загружена | открыть
Общество с ограниченной ответственностью «НИВА-СТРОЙ» (ООО «НИВА-СТРОЙ») |  |  | 1(М01), 2(М03), 1(М01)+2(М03) | группа 3 (М03) | РД | НГДО | [7 empty] | АЦСТ-118-03184 | Пв | 16.05.2029 | АЦСТ-118 | не загружена | открыть
Общество с ограниченной ответственностью «НИВА-СТРОЙ» (ООО «НИВА-СТРОЙ») |  |  | 1(М01), 2(М03) | группа 3 (М03) | РД | НГДО | [7 empty] | АЦСТ-118-03185 | Пв | 16.05.2029 | АЦСТ-118 | не загружена | открыть
Общество с ограниченной ответственностью «НИВА-СТРОЙ» (ООО «НИВА-СТРОЙ») |  |  | 1(М01), 2(М03), 2(М03)+1(М01) | группа 3 (М03) | РД | НГДО | [7 empty] | АЦСТ-118-03186 | Пв | 20.05.2029 | АЦСТ-118 | не загружена | открыть
Общество с ограниченной ответственностью «НИВА-СТРОЙ» (ООО «НИВА-СТРОЙ») |  |  | 1(М01), 2(М03), 1(М01)+2(М03) | группа 3 (М03) | РД | НГДО | [7 empty] | АЦСТ-118-03188 | Пв | 20.05.2029 | АЦСТ-118 | не загружена | открыть
Общество с ограниченной ответственностью «НКМЗ-Групп» |  |  | 3(М03) | группа 3 (М03) | РД | НГДО | [7 empty] | АЦСТ-153-00385 | Пв | 07.02.2027 | АЦСТ-153 | не загружена | открыть
Общество с ограниченной ответственностью «НКМЗ-Групп» |  |  | 3(М03) | группа 3 (М03) | РД | НГДО | [7 empty] | АЦСТ-153-00483 | Пв | 21.06.2027 | АЦСТ-153 | не загружена | открыть
Общество с ограниченной ответственностью «НКМЗ-Групп» |  |  | 3(М03) | группа 3 (М03) | РД | НГДО | [7 empty] | АЦСТ-153-00928 | Пв | 24.12.2028 | АЦСТ-153 | не загружена | открыть
Общество с ограниченной ответственностью «Научно-производственная фирма «ВИСМА» | УОНИ-13/55, LB-52U, УОНИ-13/65, Nittetsu L-60LT | аттестованные сварочные электроды: для корневого слоя шва УОНИ-13/55, LB-52U и другие аналоги согласно ПТД; для заполняющих и облицовочного слоев шва УОНИ-13/65, Nittetsu L-60LT и другие аналоги согласно ПТД | 1+2 (М01+М03) | группа 3 (М03) | РД | НГДО, ОХНВП | для привариваемой детали свыше 3 до 6 включительно; для основной детали от 12 до 30 включительно / для привариваемой детали свыше 3 до 6 включительно; для основной детали свыше 30 до 60 включительно |  | с подогревом | без термообработки / с термообработкой | Н2 | ТИ-РД-(Х16/Н4,12) 12.04.2023 | Технологическая инструкция «Ручная дуговая сварка технологических трубопроводов» | АЦСТ-153-00501 | Пв | 05.07.2027 | АЦСТ-153 | да | открыть
Общество с ограниченной ответственностью «Научно-производственная фирма «ВИСМА» | УОНИ-13/55, LB-52U, УОНИ-13/65, Nittetsu L-60LT | аттестованные сварочные электроды: для корневого и подварочного слоев шва УОНИ-13/55, LB-52U и другие аналоги согласно ПТД; для заполняющих и облицовочного слоев шва УОНИ-13/65, Nittetsu L-60LT и другие аналоги согласно ПТД | 1+2 (М01+М03) | группа 3 (М03) | РД | НГДО, ОХНВП | для привариваемой детали свыше 3 до 6 включительно; для основной детали от 12 до 30 включительно / для привариваемой детали свыше 3 до 12 включительно; для основной детали от 12 до 30 включительно / для привариваемой детали свыше 12 до 30 включительно; для основной детали свыше 12 до 30 включительно |  | с подогревом | без термообработки | Н2 | ТИ-РД-(Х1/Н12) 12.04.2023 | Технологическая инструкция «Ручная дуговая сварка при изготовлении технологического оборудования, работающего под избыточным давлением» | АЦСТ-153-00502 | Пв | 05.07.2027 | АЦСТ-153 | да | открыть
Общество с ограниченной ответственностью «Научно-производственное объединение «НефтеХимПроект» (ООО «НПО «НХП») |  |  | 1(до К54 вкл), 2 (св. К54 до К60 вкл.), 1(до К54 вкл) + 2 (св. К54 до К60 вкл.) | марка σт≥420 | РД | НГДО | [7 empty] | АЦСТ-100-02719 | Пв | 27.06.2028 | АЦСТ-100 | не загружена | открыть
Общество с ограниченной ответственностью «Научно-производственное предприятие ОЗНА-Инжиниринг» | УОНИ-13/55 | Аттестованные сварочные электроды типа Э50А марки УОНИ-13/55 и другие согласно ПТД | 2 (М03) | группа 3 (М03) | РД | НГДО, ОХНВП | свыше 3 до 12 включительно / от 4 до 12 включительно |  | без подогрева | без термообработки** | Н1; В1 | ТИ-024 23.05.2021 | «Сборка, сварка и контроль качества сварных соединений технологических трубопроводов» | АЦСТ-153-00725 | Пв | 11.06.2028 | АЦСТ-153 | да | открыть
Общество с ограниченной ответственностью «Научно-производственное предприятие ОЗНА-Инжиниринг» |  |  | 2(М03), 2+1(М03+М01) | группа 3 (М03) | МП | НГДО | [7 empty] | АЦСТ-153-00726 | Пв | 14.06.2028 | АЦСТ-153 | не загружена | открыть
Общество с ограниченной ответственностью «Научно-производственное предприятие Спецтех» |  |  | 1(М01), 2(М03), 1(М01)+2(М03) | группа 3 (М03) | МП | НГДО | [7 empty] | АЦСТ-121-02945 | Пв | 21.10.2026 | АЦСТ-121 | не загружена | открыть
Общество с ограниченной ответственностью «Научно-производственное предприятие Спецтех» |  |  | 2(М03), 1(М01)+2(М03) | группа 3 (М03) | МП | НГДО | [7 empty] | АЦСТ-121-02946 | Пв | 21.10.2026 | АЦСТ-121 | не загружена | открыть
Общество с ограниченной ответственностью «Научно-производственное предприятие Спецтех» |  |  | 1(М01), 2(М03) | группа 3 (М03) | МП | НГДО | [7 empty] | АЦСТ-121-02947 | Пв | 21.10.2026 | АЦСТ-121 | не загружена | открыть
Общество с ограниченной ответственностью «Научно-производственное предприятие Спецтех» |  |  | 1(М01), плоские детали: 2(M03) | группа 3 (М03) | МП | НГДО | [7 empty] | АЦСТ-121-03109 | Пв | 13.04.2027 | АЦСТ-121 | не загружена | открыть
Общество с ограниченной ответственностью «НеваСтройКомплекс» |  |  | 2(М03), 1(М01) | группа 3 (М03) | РД | НГДО | [7 empty] | АЦСТ-11-09023 | Пв | 14.12.2027 | АЦСТ-11 | не загружена | открыть
Общество с ограниченной ответственностью «НеваСтройКомплекс» |  |  | 2(М03), 1(М01) | группа 3 (М03) | РД | НГДО | [7 empty] | АЦСТ-11-09024 | Пв | 14.12.2027 | АЦСТ-11 | не загружена | открыть
Общество с ограниченной ответственностью «НеваСтройКомплекс» |  |  | 2(М03), 1(М01) | группа 3 (М03) | РД | НГДО | [7 empty] | АЦСТ-11-09025 | Пв | 14.12.2027 | АЦСТ-11 | не загружена | открыть
Общество с ограниченной ответственностью «НеваСтройКомплекс» |  |  | 2(М03), 1(М01) | группа 3 (М03) | МП+МПС | НГДО | [7 empty] | АЦСТ-11-09026 | Пв | 14.12.2027 | АЦСТ-11 | не загружена | открыть
Общество с ограниченной ответственностью «НеваСтройКомплекс» |  |  | 2(М03), 1(М01) | группа 3 (М03) | РД | НГДО | [7 empty] | АЦСТ-11-09027 | Пв | 14.12.2027 | АЦСТ-11 | не загружена | открыть
Общество с ограниченной ответственностью «НеваСтройКомплекс» |  |  | 2(М03), 1(М01) | группа 3 (М03) | РД | НГДО | [7 empty] | АЦСТ-11-09028 | Пв | 14.12.2027 | АЦСТ-11 | не загружена | открыть
Общество с ограниченной ответственностью «НеваСтройКомплекс» |  |  | 2(М03), 1(М01) | группа 3 (М03) | РД | НГДО | [7 empty] | АЦСТ-11-09029 | Пв | 14.12.2027 | АЦСТ-11 | не загружена | открыть
Общество с ограниченной ответственностью «НеваСтройКомплекс» |  |  | 2(М03), 1(М01) | группа 3 (М03) | РД | НГДО | [7 empty] | АЦСТ-11-09030 | Пв | 14.12.2027 | АЦСТ-11 | не загружена | открыть
Общество с ограниченной ответственностью «НеваСтройКомплекс» |  |  | 1(М01)2(М03), 1(М01)1(М01) | группа 3 (М03) | РД | НГДО | [7 empty] | АЦСТ-11-09031 | Пв | 14.12.2027 | АЦСТ-11 | не загружена | открыть
Общество с ограниченной ответственностью «НеваСтройКомплекс» |  |  | 2(М03) | группа 3 (М03) | РД | НГДО | [7 empty] | АЦСТ-161-00729 | Пв | 08.04.2030 | АЦСТ-161 | не загружена | открыть
Общество с ограниченной ответственностью «НефтеГазоТехнологии» (ООО «НГТ») |  |  | 2(К55-К60) | марка σт≥420 | МП+МПС | НГДО | [7 empty] | АЦСТ-100-02727 | Пв | 11.07.2028 | АЦСТ-100 | не загружена | открыть
Общество с ограниченной ответственностью «НефтеГазоТехнологии» (ООО «НГТ») |  |  | 2(К55-К60) | марка σт≥420 | РД+МПС | НГДО | [7 empty] | АЦСТ-100-02728 | Пв | 11.07.2028 | АЦСТ-100 | не загружена | открыть
Общество с ограниченной ответственностью «НефтеГазоТехнологии» (ООО «НГТ») |  |  | 1(М01), 1(М01)+2(М03), 2(М03) | группа 3 (М03) | РД | НГДО | [7 empty] | АЦСТ-118-02666 | Пв | 20.06.2027 | АЦСТ-118 | не загружена | открыть
Общество с ограниченной ответственностью «НефтеГазоТехнологии» (ООО «НГТ») |  |  | 1(М01), 1(М01)+2(М03), 2(М03) | группа 3 (М03) | РД | НГДО | [7 empty] | АЦСТ-118-02667 | Пв | 20.06.2027 | АЦСТ-118 | не загружена | открыть
Общество с ограниченной ответственностью «НефтеГазоТехнологии» (ООО «НГТ») |  |  | 1(М01), 1(М01)+2(М03), 2(М03) | группа 3 (М03) | РД | НГДО | [7 empty] | АЦСТ-118-02770 | Пв | 26.10.2027 | АЦСТ-118 | не загружена | открыть
Общество с ограниченной ответственностью «НефтеГазоТехнологии» (ООО «НГТ») |  |  | 1(М01), 2(М03), 2(М03)+1(М01) | группа 3 (М03) | РД | НГДО | [7 empty] | АЦСТ-118-02944 | Пв | 10.07.2028 | АЦСТ-118 | не загружена | открыть
Общество с ограниченной ответственностью «НефтеГазоТехнологии» (ООО «НГТ») |  |  | 1(М01), 1(М01)+2(М03), 2(М03) | группа 3 (М03) | РД | НГДО | [7 empty] | АЦСТ-118-02964 | Пв | 21.08.2028 | АЦСТ-118 | не загружена | открыть
Общество с ограниченной ответственностью «НефтеГазоТехнологии» (ООО «НГТ») |  |  | 1(М01), 1(М01)+2(М03) | группа 3 (М03) | РД | НГДО | [7 empty] | АЦСТ-118-02965 | Пв | 23.08.2028 | АЦСТ-118 | не загружена | открыть
Общество с ограниченной ответственностью «НефтеГазоТехнологии» (ООО «НГТ») |  |  | 1(М01), 1(М01)+2(М03), 2(М03) | группа 3 (М03) | РД | НГДО | [7 empty] | АЦСТ-118-02970 | Пв | 29.08.2028 | АЦСТ-118 | не загружена | открыть
Общество с ограниченной ответственностью «НефтеГазоТехнологии» (ООО «НГТ») | УОНИ-13/45, АНО-4, МР-3, ОЗС-4, ОЗС-12, УОНИ-13/55 | Электроды покрытые металлические типов Э42, Э42А (УОНИ-13/45), Э46 (АНО-4, МР-3, ОЗС-4, ОЗС-12), Э50А (УОНИ-13/55) и другие аттестованные аналоги, указанные в ПТД | 1 (М01) / 1 (М01)* | группа 3 (М03) | РД | НГДО, ОХНВП | свыше 3,0 до 12,0 включительно / свыше 3,0 до 20,0 включительно / от 5,0 до 20,0 включительно / свыше 20,0 до 36,0 включительно* | от 28,5 до 150,0 включительно / свыше 150,0 до 500,0 включительно / свыше 500,0 до 1420,0 включительно / свыше 150,0 до 1420,0 включительно | без подогрева | без термообработки | Г; В1; Н45 | НГТ-РД-М01/М03-НГДО(4)ОХНВП(16)-2026 17.02.2026 | Технология ручной дуговой сварки покрытым электродом однотолщинных стыковых и разнотолщинных стыковых соединений труб трубопроводов в пределах КС; НПС и др., за исключением трубопроводов обеспечивающих транспорт газа, нефти и нефтепродуктов, а также технологических трубопроводов и деталей трубопроводов из углеродистых и низко-легированных сталей группы 1 (М01) и 2 (М03) | АЦСТ-118-03456 | Пв | 16.06.2030 | АЦСТ-118 | да | открыть
Общество с ограниченной ответственностью «НефтеГазоТехнологии» (ООО «НефтеГазоТехнологии») |  |  | 1(М01), 2(М03), 2(М03)+1(М01) | группа 3 (М03) | МП+МПС | НГДО | [7 empty] | АЦСТ-118-02496 | Пв | 22.11.2026 | АЦСТ-118 | не загружена | открыть
Общество с ограниченной ответственностью «НефтеГазоТехнологии» (ООО «НефтеГазоТехнологии») |  |  | 1(М01), 2(М03), 2(М03)+1(М01) | группа 3 (М03) | РД+МПС | НГДО | [7 empty] | АЦСТ-118-02497 | Пв | 22.11.2026 | АЦСТ-118 | не загружена | открыть
Общество с ограниченной ответственностью «НефтеСтройСервис» (ООО «НефтеСтройСервис») |  |  | 1(М01), 2(М03), 2(М03)+1(М01) | группа 3 (М03) | РД | НГДО | [7 empty] | АЦСТ-118-03155 | Пв | 16.04.2029 | АЦСТ-118 | не загружена | открыть
Общество с ограниченной ответственностью «НефтеСтройСервис» (ООО «НефтеСтройСервис») |  |  | 1(М01), 2(М03), 2(М03)+1(М01) | группа 3 (М03) | РД | НГДО | [7 empty] | АЦСТ-118-03157 | Пв | 16.04.2029 | АЦСТ-118 | не загружена | открыть
Общество с ограниченной ответственностью «Нефтегазовая Промышленная Арматура» | Св-08Г2С, OK Tigrod 13.28 | Проволока сплошного сечения (пруток) марки Св-08Г2С и другие аналоги согласно ПТД; защитный газ: 100% аргон высшего сорта по ГОСТ 10157, неплавящийся вольфрамовый электрод / Проволока сплошного сечения (пруток) марки OK Tigrod 13.28 и другие аналоги согласно ПТД; защитный газ: 100% аргон высшего сорта по ГОСТ 10157, неплавящийся вольфрамовый электрод | 1 (М01) / 2 (М03) | группа 3 (М03) | РАД | КО, ОХНВП | свыше 3,0 до 12,0 включительно | плоские детали / свыше 25,0 до 150,0 включительно / свыше 150,0 до 500,0 включительно / свыше 500,0, до 1800,0 включительно | без подогрева | без термообработки / с термообработкой | Н1; Г; В1 | РАД-01-18, РАД-02-18, РАД-03-18, РАД-04-18 26.07.2018 | Ручная аргонодуговая сварка неплавящимся электродом стыковых и угловых соединений сосудов, работающих под давлением свыше 0,07 МПа | АЦСТ-102-03352 | Пв | 25.04.2027 | АЦСТ-102 | да | открыть
Общество с ограниченной ответственностью «Нефтегазовая Промышленная Арматура» | OK Autrod 13.40, OK Flux 10.62 | Проволока сплошного сечения марки OK Autrod 13.40 + флюс марки OK Flux 10.62 и другие сочетания в соответствии с ПТД | 1 (М01) | группа 3 (М03) | АФ | КО, ОХНВП | свыше 12,0 до 30,0 включительно / от 30,0 до 50,0 включительно / свыше 30,0 до 50,0 включительно | плоские детали / свыше 500 до 2000 включительно | без подогрева / с подогревом | без термообработки / с термообработкой | Н1 | АФ-01-18, АФ-02-18, АФ-03-18 АФ-04-18, АФ-05-18, АФ-06-18, АФ-07-18, АФ-08-18, АФ-09-18, АФ-10-18, АФ-11-18, АФ-12-18 12.10.2018 | Автоматическая сварка под флюсом сосудов, работающих под давлением | АЦСТ-102-03353 | Пв | 25.04.2027 | АЦСТ-102 | да | открыть
Общество с ограниченной ответственностью «Нефтегазовая Промышленная Арматура» |  | Проволока сплошного сечения марки OK ПРО 51С и другие аналоги в соответствии с ПТД; защитный газ: сварочная смесь 82% Ar + 18%СО2 | 1 (М01) | группа 3 (М03) | МП | КО, ОХНВП | свыше 3,0 до 12,0 включительно / свыше 12,0 до 30,0 включительно / свыше 30,0 до 50,0 включительно / свыше 12,0 до 50,0 включительно | плоские детали | без подогрева / с подогревом | без термообработки / с термообработкой | Н1; Г; В1 / Н2; В1 | МП-01-18, МП-02-18, МП-03-18, МП-04-18, МП-05-18, МП-06-18, МП-07-18, МП-08-18 26.07.2018 | Механизированная сварка проволокой сплошного сечения в среде защитных газов стыковых и угловых соединений сосудов, работающих под давлением свыше 0,07 МПа | АЦСТ-102-03354 | Пв | 22.05.2027 | АЦСТ-102 | да | открыть
Общество с ограниченной ответственностью «Нефтегазовая Промышленная Арматура» | OK Autrod 13.28 | Проволока сплошного сечения марки OK ПРО 51С и другие аттестованные аналоги в соответствии с ПТД для группы 1; защитный газ: сварочная смесь 82% Ar + 18%СО2 / Проволока сплошного сечения марки OK Autrod 13.28 и другие аттестованные аналоги в соответствии с ПТД для группы 1; защитный газ: сварочная смесь 82% Ar + 18%СО2 | 1 (М01) / Патрубок - 1(М01); корпус - 2(М03) / Патрубок - 2(М03), корпус - 1(М01) | группа 3 (М03) | МП | КО | патрубок: от 5,0 до 12,0 включительно; ¦ корпус: свыше 12,0 до 30,0 включительно / патрубок: свыше 12,0 до 30,0 включительно; ¦ корпус: свыше 12,0 до 50,0 включительно / патрубок: свыше 12,0 до 30,0 включительно; корпус: свыше 12,0 до 50,0 включительно / патрубок: свыше 3,0 до 12,0 включительно; корпус: свыше 30,0 до 50,0 включительно / патрубок: свыше 12,0 до 30,0 включительно; ¦ корпус: свыше 30,0 до 50,0 включительно / патрубок: свыше 12,0 до 30,0 включительно; ¦ корпус: свыше 30,0 до 100,0 включительно | патрубок: от 108 до 150 включительно; ¦ корпус: свыше 150 до 1800 включительно / патрубок: свыше 25 до 150 включительно; корпус: свыше 150 до 1800 включительно / патрубок: свыше 25 до 150 включительно; корпус: свыше 500 до 1800 включительно / патрубок: свыше 150 до 500 включительно; ¦ корпус: свыше 500 до 1800 включительно / патрубок: свыше 500 до 1200 включительно; ¦ корпус: свыше 500 до 1800 включительно | без подогрева / с подогревом | без термообработки / с термообработкой | Н2 | ПИ 01.003-2018 31.07.2018 | Механизированная сварка проволокой сплошного сечения в среде защитных газов при ремонте стыковых и угловых соединений сосудов, работающих под давлением свыше 0,07 МПа | АЦСТ-102-03845 | Пв | 11.12.2029 | АЦСТ-102 | да | открыть
Общество с ограниченной ответственностью «Нефтестройсервис» (ООО «Нефтестройсервис») |  |  | 2(М03) | группа 3 (М03) | МП+МПС | НГДО | [7 empty] | АЦСТ-118-03511 | Пв | 17.08.2030 | АЦСТ-118 | не загружена | открыть
Общество с ограниченной ответственностью «Нова» (ООО «Нова») |  |  | 1(М01), 1(М01)+2(М03), 2(М03) | группа 3 (М03) | РД | НГДО | [7 empty] | АЦСТ-118-02715 | Пв | 08.08.2027 | АЦСТ-118 | не загружена | открыть
Общество с ограниченной ответственностью «Нова» (ООО «Нова») |  |  | 1(М01), 1(М01)+2(М03), 2(М03) | группа 3 (М03) | РД | НГДО | [7 empty] | АЦСТ-118-02722 | Пв | 10.08.2027 | АЦСТ-118 | не загружена | открыть
Общество с ограниченной ответственностью «Нова» (ООО «Нова») |  |  | 1(М01), 2(М03) | группа 3 (М03) | МП+МПС | НГДО | [7 empty] | АЦСТ-118-02947 | Пв | 16.07.2028 | АЦСТ-118 | не загружена | открыть
Общество с ограниченной ответственностью «Нова» (ООО «Нова») |  |  | 1(М01), 2(М03), 1(М01)+2(М03) | группа 3 (М03) | РД+МПС | НГДО | [7 empty] | АЦСТ-118-03250 | Пв | 04.09.2029 | АЦСТ-118 | не загружена | открыть
Общество с ограниченной ответственностью «Нова» (ООО «Нова») |  |  | 1(М01), 2(М03), 1(М01)+2(М03) | группа 3 (М03) | РД+МПИ | НГДО | [7 empty] | АЦСТ-118-03343 | Пв | 15.01.2030 | АЦСТ-118 | не загружена | открыть
Общество с ограниченной ответственностью «ПАРКНЕФТЬ» (ООО «ПАРКНЕФТЬ») |  |  | 1(М01), 2(М03) | группа 3 (М03) | РД | НГДО | [7 empty] | АЦСТ-118-03192 | Пв | 27.05.2029 | АЦСТ-118 | не загружена | открыть
Общество с ограниченной ответственностью «ПАРКНЕФТЬ» (ООО «ПАРКНЕФТЬ») |  |  | 1(М01), 2(М03) | группа 3 (М03) | РД | НГДО | [7 empty] | АЦСТ-118-03193 | Пв | 29.05.2029 | АЦСТ-118 | не загружена | открыть
Общество с ограниченной ответственностью «ПОЛИСТРОЙ+» |  |  | 2(М03) | группа 3 (М03) | РД | НГДО | [7 empty] | АЦСТ-22-03246 | Пв | 18.09.2027 | АЦСТ-22 | не загружена | открыть
Общество с ограниченной ответственностью «ПОЛИСТРОЙ+» |  |  | 2(М03) | группа 3 (М03) | РД | НГДО | [7 empty] | АЦСТ-22-03247 | Пв | 18.09.2027 | АЦСТ-22 | не загружена | открыть
Общество с ограниченной ответственностью «ПОЛИСТРОЙ+» |  |  | 2(М03)+1(М01) | группа 3 (М03) | РД | НГДО | [7 empty] | АЦСТ-22-03248 | Пв | 18.09.2027 | АЦСТ-22 | не загружена | открыть
Общество с ограниченной ответственностью «ПОЛИСТРОЙ+» |  |  | 2(М03) | группа 3 (М03) | РД | НГДО | [7 empty] | АЦСТ-22-03249 | Пв | 18.09.2027 | АЦСТ-22 | не загружена | открыть
Общество с ограниченной ответственностью «ПОЛИСТРОЙ+» |  |  | 2(М03) | группа 3 (М03) | РД | НГДО | [7 empty] | АЦСТ-22-03250 | Пв | 18.09.2027 | АЦСТ-22 | не загружена | открыть
Общество с ограниченной ответственностью «ПРОИЗВОДСТВЕННОЕ ОБЪЕДИНЕНИЕ «УРАЛНЕФТЕМАШ» (ООО «ПО «УРАЛНЕФТЕМАШ») |  |  | 1(М01), 2(М03) | группа 3 (М03) | МАДПН | НГДО | [7 empty] | АЦСТ-118-03494 | Пв | 14.07.2030 | АЦСТ-118 | не загружена | открыть
Общество с ограниченной ответственностью «ПРОИЗВОДСТВЕННОЕ ОБЪЕДИНЕНИЕ «УРАЛНЕФТЕМАШ» (ООО «ПО «УРАЛНЕФТЕМАШ») |  |  | 1(М01), 2(М03)+1(М01) | группа 3 (М03) | МП | НГДО | [7 empty] | АЦСТ-118-03562 | Пв | 30.09.2030 | АЦСТ-118 | не загружена | открыть
Общество с ограниченной ответственностью «ПРОМСТРОЙМОНТАЖ» |  |  | 2(М03), 2+1(М03+М01) | группа 3 (М03) | РД | НГДО | [7 empty] | АЦСТ-11-08406 | Пв | 11.04.2027 | АЦСТ-11 | не загружена | открыть
Общество с ограниченной ответственностью «ПРОМСТРОЙМОНТАЖ» |  |  | 2(М03), 2+1(М03+М01) | группа 3 (М03) | РД | НГДО | [7 empty] | АЦСТ-11-08417 | Пв | 17.04.2027 | АЦСТ-11 | не загружена | открыть
Общество с ограниченной ответственностью «ПРОМСТРОЙМОНТАЖ» |  |  | 2(М03), 2+1(М03+М01) | группа 3 (М03) | РД | НГДО | [7 empty] | АЦСТ-11-08512 | Пв | 23.05.2027 | АЦСТ-11 | не загружена | открыть
Общество с ограниченной ответственностью «ПРОМСТРОЙМОНТАЖ» | OK 53.70, LB-52U, OK 74.70 | Электроды типа Э50А марок УОНИИ 13/55, OK 53.70, LB-52U - корневой слой шва; электроды типа Э60 марок ОК 74.70 - заполняющие и облицовочный слой шва. Допускается применение других аттестованных сварочных материалов в соответствии с требованиями ПТД. | 2 (М03) | группа 3 (М03) | РД | НГДО, ОХНВП | свыше 3,0 до 12,0 включительно | свыше 150,0 до 500,0 включительно | с подогревом | без термообработки | Н1; Г; В1; Н45 | ПСМ-НГДО4-М03 01.06.2023 | Технология ручной дуговой сварки при монтаже технологических трубопроводов | АЦСТ-11-08592 | Пв | 20.06.2027 | АЦСТ-11 | да | открыть
Общество с ограниченной ответственностью «Подводник» (ООО «Подводник») |  |  | 2(М03) | группа 3 (М03) | РД | НГДО | [7 empty] | АЦСТ-118-02482 | Пв | 11.11.2026 | АЦСТ-118 | не загружена | открыть
Общество с ограниченной ответственностью «Подводник» (ООО «Подводник») |  |  | 1(М01)+2(М03), 2(М03) | группа 3 (М03) | РД | НГДО | [7 empty] | АЦСТ-118-02561 | Пв | 16.02.2027 | АЦСТ-118 | не загружена | открыть
Общество с ограниченной ответственностью «Подводник» (ООО «Подводник») |  |  | 1(М01)+2(М03), 2(М03) | группа 3 (М03) | РД | НГДО | [7 empty] | АЦСТ-118-02562 | Пв | 16.02.2027 | АЦСТ-118 | не загружена | открыть
Общество с ограниченной ответственностью «Подводник» (ООО «Подводник») |  |  | 1(М01), 2(М03) | группа 3 (М03) | МП+МПС | НГДО | [7 empty] | АЦСТ-118-02867 | Пв | 26.03.2028 | АЦСТ-118 | не загружена | открыть
Общество с ограниченной ответственностью «Подводник» (ООО «Подводник») |  |  | 1(М01), 2(М03), 2(М03)+1(М01) | группа 3 (М03) | РД | НГДО | [7 empty] | АЦСТ-118-02923 | Пв | 14.06.2028 | АЦСТ-118 | не загружена | открыть
Общество с ограниченной ответственностью «Подводник» (ООО «Подводник») |  |  | 1(М01), 2(М03), 2(М03)+1(М01) | группа 3 (М03) | РД | НГДО | [7 empty] | АЦСТ-118-02924 | Пв | 14.06.2028 | АЦСТ-118 | не загружена | открыть
Общество с ограниченной ответственностью «Премиум» (ООО «Премиум») |  |  | 1(М01), 2(М03), 2(М03)+1(М01) | группа 3 (М03) | РД | НГДО | [7 empty] | АЦСТ-118-02555 | Пв | 07.02.2027 | АЦСТ-118 | не загружена | открыть
Общество с ограниченной ответственностью «Премиум» (ООО «Премиум») |  |  | 1(М01), 2(М03), 2(М03)+1(М01) | группа 3 (М03) | РД | НГДО | [7 empty] | АЦСТ-118-02556 | Пв | 07.02.2027 | АЦСТ-118 | не загружена | открыть
Общество с ограниченной ответственностью «Премиум» (ООО «Премиум») |  |  | 1(М01), 2(М03) | группа 3 (М03) | РД | НГДО | [7 empty] | АЦСТ-118-02559 | Пв | 10.02.2027 | АЦСТ-118 | не загружена | открыть
Общество с ограниченной ответственностью «Премиум» (ООО «Премиум») |  |  | 1(М01), 2(М03) | группа 3 (М03) | МП+МПС | НГДО | [7 empty] | АЦСТ-118-02572 | Пв | 03.03.2027 | АЦСТ-118 | не загружена | открыть
Общество с ограниченной ответственностью «Премиум» (ООО «Премиум») |  |  | 2(М03) | группа 3 (М03) | МП+МПС | НГДО | [7 empty] | АЦСТ-118-02573 | Пв | 03.03.2027 | АЦСТ-118 | не загружена | открыть
Общество с ограниченной ответственностью «Премиум» (ООО «Премиум») |  |  | 1(М01), 2(М03) | группа 3 (М03) | РД+МПС | НГДО | [7 empty] | АЦСТ-118-02577 | Пв | 09.03.2027 | АЦСТ-118 | не загружена | открыть
Общество с ограниченной ответственностью «Премиум» (ООО «Премиум») |  |  | 1(М01), 2(М03) | группа 3 (М03) | РД | НГДО | [7 empty] | АЦСТ-118-03140 | Пв | 24.03.2029 | АЦСТ-118 | не загружена | открыть
Общество с ограниченной ответственностью «Премиум» (ООО «Премиум») |  |  | 1(М01), 2(М03) | группа 3 (М03) | РД | НГДО | [7 empty] | АЦСТ-118-03141 | Пв | 25.03.2029 | АЦСТ-118 | не загружена | открыть
Общество с ограниченной ответственностью «Премиум» (ООО «Премиум») |  |  | 1(М01), 2(М03), 1(М01)+2(М03) | группа 3 (М03) | РД | НГДО | [7 empty] | АЦСТ-118-03142 | Пв | 27.03.2029 | АЦСТ-118 | не загружена | открыть
Общество с ограниченной ответственностью «Премиум» (ООО «Премиум») |  |  | 1(М01), 2(М03) | группа 3 (М03) | РД | НГДО | [7 empty] | АЦСТ-118-03143 | Пв | 27.03.2029 | АЦСТ-118 | не загружена | открыть
Общество с ограниченной ответственностью «Премиум» (ООО «Премиум») |  |  | 1(М01), 2(М03), 1(М01)+2(М03) | группа 3 (М03) | РД | НГДО | [7 empty] | АЦСТ-118-03144 | Пв | 31.03.2029 | АЦСТ-118 | не загружена | открыть
Общество с ограниченной ответственностью «Премиум» (ООО «Премиум») |  |  | 1(М01), 2(М03) | группа 3 (М03) | МП+МПС | НГДО | [7 empty] | АЦСТ-118-03244 | Пв | 21.08.2029 | АЦСТ-118 | не загружена | открыть
Общество с ограниченной ответственностью «Премиум» (ООО «Премиум») |  |  | 1(М01)+2(М03), 2(М03) | группа 3 (М03) | РД | НГДО | [7 empty] | АЦСТ-118-03470 | Пв | 29.06.2030 | АЦСТ-118 | не загружена | открыть
Общество с ограниченной ответственностью «Премиум» (ООО «Премиум») |  |  | 1(М01), 1(М01)+2(М03), 2(М03) | группа 3 (М03) | РД | НГДО | [7 empty] | АЦСТ-118-03476 | Пв | 02.07.2030 | АЦСТ-118 | не загружена | открыть
Общество с ограниченной ответственностью «Премиум» (ООО «Премиум») |  |  | 1(М01)+2(М03) | группа 3 (М03) | РД | НГДО | [7 empty] | АЦСТ-118-03503 | Пв | 26.06.2030 | АЦСТ-118 | не загружена | открыть
Общество с ограниченной ответственностью «Пурэлектромонтаж-2000» |  |  | 1 (20, 20А, 20С, 09Г2С, 13ХФА и др.) Класс прочности до К54 включительно., 2 (09ГБЮ, 10Г2ФБЮ, 13Г1С-У, 10Г2ФБ и др.) Класс прочности К55-К60. | марка σт≥420 | РД | НГДО | [7 empty] | АЦСТ-107-00564 | Пв | 17.08.2027 | АЦСТ-107 | не загружена | открыть
Общество с ограниченной ответственностью «РЕГУЛ» |  |  | 1,(М01): 09Г2С, 09Г2СД, 15ХСНД, 15ХСНДА и другие марки, прописанные в ПТД, 2,(М03): 10ХСНД, 10ХСНДА и другие марки, прописанные в ПТД | группа 3 (М03) | МПГ | КСМ | [7 empty] | АЦСТ-98-09750 | Пв | 17.05.2027 | АЦСТ-98 | не загружена | открыть
Общество с ограниченной ответственностью «РН-Уватнефтегаз» |  |  | 1(М01), 2(М03), 1(М01)+2(М03) | группа 3 (М03) | РД | НГДО | [7 empty] | АЦСТ-44-01569 | Пв | 01.03.2027 | АЦСТ-44 | не загружена | открыть
Общество с ограниченной ответственностью «РН-Уватнефтегаз» |  |  | 1(М01), 1(М01)+2(М03), 2(М03) | группа 3 (М03) | РД | НГДО | [7 empty] | АЦСТ-44-01570 | Пв | 01.03.2027 | АЦСТ-44 | не загружена | открыть
Общество с ограниченной ответственностью «Регионстрой» |  |  | 1(М01), 2(М03) | группа 3 (М03) | РД | НГДО | [7 empty] | АЦСТ-121-03016 | Пв | 24.11.2026 | АЦСТ-121 | не загружена | открыть
Общество с ограниченной ответственностью «Регионстрой» |  |  | 1(М01), 2(М03) | группа 3 (М03) | РД | НГДО | [7 empty] | АЦСТ-121-03017 | Пв | 24.11.2026 | АЦСТ-121 | не загружена | открыть
Общество с ограниченной ответственностью «Регионстрой» |  |  | 1(М01), 2(М03) | группа 3 (М03) | РД+МПС | НГДО | [7 empty] | АЦСТ-121-03019 | Пв | 24.11.2026 | АЦСТ-121 | не загружена | открыть
Общество с ограниченной ответственностью «Регионстрой» |  |  | 1(М01), 2(М03) | группа 3 (М03) | РД | НГДО | [7 empty] | АЦСТ-121-03020 | Пв | 24.11.2026 | АЦСТ-121 | не загружена | открыть
Общество с ограниченной ответственностью «Русвельт» |  |  | 9+2(М11+М03) | группа 3 (М03) | МП | НГДО | [7 empty] | АЦСТ-128-00352 | Пв | 21.10.2026 | АЦСТ-128 | не загружена | открыть
Общество с ограниченной ответственностью «Руф Профи» (ООО «Руф Профи») |  |  | 1(М01), 2(М03), 2(М03)+1(М01) | группа 3 (М03) | МП+МПС | НГДО | [7 empty] | АЦСТ-118-02641 | Пв | 24.05.2027 | АЦСТ-118 | не загружена | открыть
Общество с ограниченной ответственностью «СК Интеграл» (ООО «СК Интеграл») |  |  | 1(М01), 2(М03) | группа 3 (М03) | РД | НГДО | [7 empty] | АЦСТ-118-02775 | Пв | 16.11.2027 | АЦСТ-118 | не загружена | открыть
Общество с ограниченной ответственностью «СПЕЦТЕХТРАНС» |  |  | 1(М01), 2(М03) | группа 3 (М03) | РД+МПС | НГДО | [7 empty] | АЦСТ-153-00327 | Пв | 09.12.2026 | АЦСТ-153 | не загружена | открыть
Общество с ограниченной ответственностью «СПЕЦТЕХТРАНС» |  |  | 1(М01), 2(М03), 2+1(М03+М01) | группа 3 (М03) | РД | НГДО | [7 empty] | АЦСТ-153-00328 | Пв | 12.12.2026 | АЦСТ-153 | не загружена | открыть
Общество с ограниченной ответственностью «СПЕЦТЕХТРАНС» |  |  | 1(М01), 2(М03), 2+1(М03+М01) | группа 3 (М03) | РД | НГДО | [7 empty] | АЦСТ-153-00329 | Пв | 12.12.2026 | АЦСТ-153 | не загружена | открыть
Общество с ограниченной ответственностью «СПЕЦТЕХТРАНС» |  |  | 1(М01), 2(М03), 2+1(М03+М01) | группа 3 (М03) | РД | НГДО | [7 empty] | АЦСТ-153-00330 | Пв | 12.12.2026 | АЦСТ-153 | не загружена | открыть
Общество с ограниченной ответственностью «СПЕЦТЕХТРАНС» |  |  | 1(М01), 2(М03), 2+1(М03+М01) | группа 3 (М03) | РД | НГДО | [7 empty] | АЦСТ-153-00461 | Пв | 26.05.2027 | АЦСТ-153 | не загружена | открыть
Общество с ограниченной ответственностью «СПЕЦТЕХТРАНС» |  |  | 1(М01), 2(М03) | группа 3 (М03) | РД+МПС | НГДО | [7 empty] | АЦСТ-153-00462 | Пв | 26.05.2027 | АЦСТ-153 | не загружена | открыть
Общество с ограниченной ответственностью «СПЕЦТЕХТРАНС» |  |  | 1(М01), 2(М03) | группа 3 (М03) | МП+МПС | НГДО | [7 empty] | АЦСТ-153-00463 | Пв | 26.05.2027 | АЦСТ-153 | не загружена | открыть
Общество с ограниченной ответственностью «СПЕЦТЕХТРАНС» |  |  | 1(М01), 2(М03), 2+1(М03+М01) | группа 3 (М03) | РД | НГДО | [7 empty] | АЦСТ-153-00464 | Пв | 26.05.2027 | АЦСТ-153 | не загружена | открыть
Общество с ограниченной ответственностью «СПЕЦТЕХТРАНС» |  |  | 1(М01), 2(М03), 2+1(М03+М01) | группа 3 (М03) | РД | НГДО | [7 empty] | АЦСТ-153-00465 | Пв | 26.05.2027 | АЦСТ-153 | не загружена | открыть
Общество с ограниченной ответственностью «СПЕЦТЕХТРАНС» |  |  | 1(М01)1(М01), 1(М01)2(М03) | группа 3 (М03) | РД | НГДО | [7 empty] | АЦСТ-153-00466 | Пв | 26.05.2027 | АЦСТ-153 | не загружена | открыть
Общество с ограниченной ответственностью «СПЕЦТЕХТРАНС» |  |  | 1(М01), 1+2 (М01+М03) - сочетание материалов класса прочности не более К54 с материалами класса прочности свыше К54 до К60 включительно | группа 3 (М03) + марка σт≥420 | РД | НГДО | [7 empty] | АЦСТ-153-00467 | Пв | 26.05.2027 | АЦСТ-153 | не загружена | открыть
Общество с ограниченной ответственностью «СПЕЦТЕХТРАНС» |  |  | 1(М01), 2+1(М03+М01), 2(М03) | группа 3 (М03) | РД | НГДО | [7 empty] | АЦСТ-153-01294 | Пв | 28.01.2030 | АЦСТ-153 | не загружена | открыть
Общество с ограниченной ответственностью «СПЕЦТЕХТРАНС» |  |  | 1(М01), 2(М03) | группа 3 (М03) | РД | НГДО | [7 empty] | АЦСТ-153-01295 | Пв | 28.01.2030 | АЦСТ-153 | не загружена | открыть
Общество с ограниченной ответственностью «СПЕЦТЕХТРАНС» |  |  | 1(М01), 2(М03), 2+1(М03+М01) | группа 3 (М03) | РД | НГДО | [7 empty] | АЦСТ-153-01296 | Пв | 28.01.2030 | АЦСТ-153 | не загружена | открыть
Общество с ограниченной ответственностью «СПЕЦТЕХТРАНС» |  |  | 1(М01), 2(М03), 2+1(М03+М01) | группа 3 (М03) | РД | НГДО | [7 empty] | АЦСТ-153-01297 | Пв | 28.01.2030 | АЦСТ-153 | не загружена | открыть
Общество с ограниченной ответственностью «СПЕЦТЕХТРАНС» |  |  | 1(М01), 1+2 (М01+М03), сочетание материалов класса прочности не более К54 с материалами класса прочности свыше К54 до К60 включительно | группа 3 (М03) + марка σт≥420 | РАД | НГДО | [7 empty] | АЦСТ-153-01347 | Пв | 23.04.2030 | АЦСТ-153 | не загружена | открыть
Общество с ограниченной ответственностью «СПЕЦТЕХТРАНС» |  |  | 1(М01), 1+2 (М01+М03), сочетание материалов класса прочности свыше К54 до К60 включительно с материалами класса прочности до К54 включительно, 2(М03) | группа 3 (М03) + марка σт≥420 | РД | НГДО | [7 empty] | АЦСТ-153-01362 | Пв | 25.05.2030 | АЦСТ-153 | не загружена | открыть
Общество с ограниченной ответственностью «СПЕЦТЕХТРАНС» |  |  | 1(М01), 1+2 (М01+М03), сочетание материалов класса прочности свыше К54 до К60 включительно с материалами класса прочности до К54 включительно, 2(М03) | группа 3 (М03) + марка σт≥420 | РД | НГДО | [7 empty] | АЦСТ-153-01363 | Пв | 25.05.2030 | АЦСТ-153 | не загружена | открыть
Общество с ограниченной ответственностью «СТС» (ООО «СТС») | Св-08ГА, OK Flux 10.71M | Сварочная проволока сплошного сечения марки Св-08ГА в сочетании с керамическим флюсом марки OK Flux 10.71M и другие аттестованные аналоги указанные в ПТД | 1 (М01) | группа 3 (М03) | АФ | КСМ | от 10,0 до 16,0 включительно / свыше 16,0 до 20,0 включительно / от 20,0 до 50,0 включительно / от 20,0 до 40,0 включительно / свыше 16,0 до 40,0 включительно |  | без подогрева / с подогревом | без термообработки | Н1 / Н2 | АФ-1-КСМ1-СТС 14.05.2024 | Технология автоматической сварки под слоем флюса металлических конструкций стальных мостов при изготовлении в заводских условиях | АЦСТ-118-02957 | Пв | 13.08.2028 | АЦСТ-118 | да | открыть
Общество с ограниченной ответственностью «Самараволгомаш» (ООО «Самараволгомаш") | Weld-SG 80, Св-18ХМА, OK Flux 10.62, OK Flux 10.71 | Сварочная проволока сплошного сечения марки Weld-SG 80, Св-18ХМА и другие аттестованные аналоги, указанные в ПТД; флюс марки OK Flux 10.62, OK Flux 10.71 и другие аттестованные аналоги, указанные в ПТД. | 3 (М03) | группа 3 (М03) | АФ | НГДО, ОХНВП | Корпус арматуры: от 80,0 до 110,0 включительно. |  | с подогревом | с термообработкой | Н1 | ТИ-W028/1 01.06.2023 | Технология по сварке проволочным электродом под слоем флюса (АФ) трубопроводной арматуры из низколегированных конструкционных сталей перлитного класса с гарантированным минимальным пределом текучести выше 500 Мпа, работающей под давлением при температуре окружающей среды от минус 70 град. по Цельсию до плюс 45 град. по Цельсию | АЦСТ-118-03237 | Пв | 19.08.2029 | АЦСТ-118 | да | открыть
Общество с ограниченной ответственностью «Самараволгомаш» (ООО «Самараволгомаш") | Св-08Г2С, Weld T W4Si1, Weld T 80S-Ni1, Св-10ГН1МА, OK Autrod 13.27, Weld ENi2, Weld EA2, Weld ENi1K, OK Flux 10.62Р, OK Flux 10.74 | РАД: Электрод неплавящийся вольфрамовый лантанированный или иттрированный; газ защитный – аргон высокой чистоты; проволока сварочная Св-08Г2С, Weld T W4Si1, Weld T 80S-Ni1 и другие аттестованные аналоги, указанные в ПТД. АФ: Сварочная проволока сплошного сечения марки Св-10ГН1МА, OK Autrod 13.27, Weld ENi2, Weld EA2, Weld ENi1K; флюс марки СФМ-201, OK Flux 10.62Р, OK Flux 10.74 и другие аттестованные аналоги, указанные в ПТД. | 1 (М01) + 2 (М03) | группа 3 (М03) | РАД+АФ | НГДО, ОХНВП | Деталь 1: от 4,5 до 20,0 включительно; ¦ Деталь 2: от 4,5 до 30,0 включительно* | свыше 150,0 до 500,0 включительно | без подогрева | без термообработки | Н1 | ТИ-W034/1 19.12.2025 | Технология комбинированной сварки с применением ручной аргонодуговой сварки неплавящимся электродом и автоматической сварки проволочным электродом под слоем флюса (РАД+АФ) стыковых соединений деталей трубопроводной арматуры из углеродистой и низколегированной стали с патрубками из низколегированной стали повышенной прочности, работающих под давлением при температуре окружающей среды не ниже минус 70 град. Цельсия | АЦСТ-118-03414 | Пв | 02.04.2030 | АЦСТ-118 | да | открыть
Общество с ограниченной ответственностью «СеверПодводСтрой» (ООО «СеверПодводСтрой») |  |  | 2(М03) | группа 3 (М03) | РД | НГДО | [7 empty] | АЦСТ-118-02453 | Пв | 13.10.2026 | АЦСТ-118 | не загружена | открыть
Общество с ограниченной ответственностью «СеверПодводСтрой» (ООО «СеверПодводСтрой») |  |  | 2(М03) | группа 3 (М03) | РД | НГДО | [7 empty] | АЦСТ-118-02454 | Пв | 13.10.2026 | АЦСТ-118 | не загружена | открыть
Общество с ограниченной ответственностью «СеверПодводСтрой» (ООО «СеверПодводСтрой») |  |  | 1(М01), 2(М03) | группа 3 (М03) | РД | НГДО | [7 empty] | АЦСТ-118-02516 | Пв | 13.12.2026 | АЦСТ-118 | не загружена | открыть
Общество с ограниченной ответственностью «Северная Компания» |  |  | 1(М01), 2(М03) | группа 3 (М03) | МП | СК | [7 empty] | АЦСТ-98-09886 | Пв | 08.08.2027 | АЦСТ-98 | не загружена | открыть
Общество с ограниченной ответственностью «Северная Компания» |  |  | 9(М11)+2(М03) | группа 3 (М03) | МП | СК | [7 empty] | АЦСТ-98-09895 | Пв | 24.08.2027 | АЦСТ-98 | не загружена | открыть
Общество с ограниченной ответственностью «СибПромСтрой» |  |  | 1(М01), 2(М03) | группа 3 (М03) | РД | НГДО | [7 empty] | АЦСТ-11-09716 | Пв | 16.12.2028 | АЦСТ-11 | не загружена | открыть
Общество с ограниченной ответственностью «Синтез-Производство Разработка Обработка» |  |  | 1(М01)2(М03)1(М01)+2(М03), 1(М01)+2(М03), 2(М03) | группа 3 (М03) | МП | СК | [7 empty] | АЦСТ-98-10188 | Пв | 22.05.2028 | АЦСТ-98 | не загружена | открыть
Общество с ограниченной ответственностью «СпецМонтаж» |  |  | 2(М03) | группа 3 (М03) | РД | НГДО | [7 empty] | АЦСТ-98-09949 | Пв | 17.10.2027 | АЦСТ-98 | не загружена | открыть
Общество с ограниченной ответственностью «СпецМонтаж» |  |  | 2(М03), 1(М01)+2(М03) | группа 3 (М03) | РД | НГДО | [7 empty] | АЦСТ-98-09954 | Пв | 23.10.2027 | АЦСТ-98 | не загружена | открыть
Общество с ограниченной ответственностью «СпецМонтаж» |  |  | 1(М01), 2(М03) | группа 3 (М03) | РД | НГДО | [7 empty] | АЦСТ-98-09959 | Пв | 26.10.2027 | АЦСТ-98 | не загружена | открыть
Общество с ограниченной ответственностью «СпецМонтаж» |  |  | 1(М01), 2(М03), 1(М01)+2(М03) | группа 3 (М03) | РД | ОХНВП | [7 empty] | АЦСТ-98-10099 | Пв | 22.02.2028 | АЦСТ-98 | не загружена | открыть
Общество с ограниченной ответственностью «СпецМонтаж» |  |  | 2(М03), 2(М03)+1(М01), 1(М01) | группа 3 (М03) | МП+МПС | НГДО | [7 empty] | АЦСТ-98-10198 | Пв | 24.05.2028 | АЦСТ-98 | не загружена | открыть
Общество с ограниченной ответственностью «Специализированная Компания «КРАН-ЭКСПЕРТ» |  |  | 1(М01), 2(М03) | группа 3 (М03) | РД | ПТО | [7 empty] | АЦСТ-98-10654 | Пв | 07.04.2029 | АЦСТ-98 | не загружена | открыть
Общество с ограниченной ответственностью «Стилтрейд-Сервис» |  |  | +1(М01), 1, (стержень) S235J2+C450 + 2,(М03) 10ХСНД(закладная деталь) и другие марки согласно ПТД | группа 3 (М03) | МДС | СК | [7 empty] | АЦСТ-98-10160 | Пв | 19.04.2028 | АЦСТ-98 | не загружена | открыть
Общество с ограниченной ответственностью «Строительная компания Севзапэнергомонтаж» | OK 53.70, OK 74.70 | Электроды с основным видом покрытия ОК 53.70 - корневой слой шва; ОК 74.70 - последующие слои шва. Допускается применение других аттестованных сварочных материалов в соответствии с требованиями ПТД. | 2+1 (М03+М01) | группа 3 (М03) | РД | НГДО, ОХНВП | свыше 12,0 до 50,0 включительно | свыше 500,0 до 1720,0 включительно | с подогревом | с термообработкой | Н1; Г; В1; Н45 | ОХНВП-РД-2023 17.04.2023 | Технология сборки и ручной дуговой сварки (РД) технологических трубопроводов | АЦСТ-11-09072 | Пв | 21.12.2027 | АЦСТ-11 | да | открыть
Общество с ограниченной ответственностью «Строй Инвест» |  |  | 1(М01), 2(М03), 1(М01)+2(М03) | группа 3 (М03) | РД | НГДО | [7 empty] | АЦСТ-98-10591 | Пв | 06.03.2029 | АЦСТ-98 | не загружена | открыть
Общество с ограниченной ответственностью «Строй Инвест» |  |  | 1(М01), 2(М03), 1(М01)+2(М03) | группа 3 (М03) | РД+МПС | НГДО | [7 empty] | АЦСТ-98-10592 | Пв | 06.03.2029 | АЦСТ-98 | не загружена | открыть
Общество с ограниченной ответственностью «Строй Инвест» |  |  | 2(М03), 2(М03)+1(М01), 1(М01) | группа 3 (М03) | РД | НГДО | [7 empty] | АЦСТ-98-10600 | Пв | 10.03.2029 | АЦСТ-98 | не загружена | открыть
Общество с ограниченной ответственностью «Строй Инвест» |  |  | 2(М03), 2(М03)+1(М01), 1(М01) | группа 3 (М03) | РД | НГДО | [7 empty] | АЦСТ-98-10639 | Пв | 27.03.2029 | АЦСТ-98 | не загружена | открыть
Общество с ограниченной ответственностью «Строй Инвест» |  |  | 2(М03), 1(М01) | группа 3 (М03) | РД | НГДО | [7 empty] | АЦСТ-98-10640 | Пв | 27.03.2029 | АЦСТ-98 | не загружена | открыть
Общество с ограниченной ответственностью «Строй Инвест» |  |  | 1(М01), 2(М03) | группа 3 (М03) | РД | НГДО | [7 empty] | АЦСТ-98-10642 | Пв | 28.03.2029 | АЦСТ-98 | не загружена | открыть
Общество с ограниченной ответственностью «Строй Инжиниринг» (ООО «Строй Инжиниринг») |  |  | 1(М01)+2(М03), 2(М03) | группа 3 (М03) | РД | НГДО | [7 empty] | АЦСТ-118-03364 | Пв | 19.02.2030 | АЦСТ-118 | не загружена | открыть
Общество с ограниченной ответственностью «Строй Инжиниринг» (ООО «Строй Инжиниринг») |  |  | 1(М01)+2(М03) | группа 3 (М03) | РД | НГДО | [7 empty] | АЦСТ-118-03365 | Пв | 19.02.2030 | АЦСТ-118 | не загружена | открыть
Общество с ограниченной ответственностью «СтройГаз Северо-Запад» |  |  | 2(М03) | группа 3 (М03) | РД | НГДО | [7 empty] | АЦСТ-98-09626 | Пв | 26.01.2027 | АЦСТ-98 | не загружена | открыть
Общество с ограниченной ответственностью «СтройГаз Северо-Запад» |  |  | 2(М03) | группа 3 (М03) | РД | НГДО | [7 empty] | АЦСТ-98-09628 | Пв | 02.02.2027 | АЦСТ-98 | не загружена | открыть
Общество с ограниченной ответственностью «СтройГаз Северо-Запад» |  |  | 2(М03) | группа 3 (М03) | РД | НГДО | [7 empty] | АЦСТ-98-09637 | Пв | 07.02.2027 | АЦСТ-98 | не загружена | открыть
Общество с ограниченной ответственностью «СтройГаз Северо-Запад» |  |  | 1(М01)2(М03)1(М01)+2(М03) | группа 3 (М03) | РД | СК | [7 empty] | АЦСТ-98-10233 | Пв | 25.06.2028 | АЦСТ-98 | не загружена | открыть
Общество с ограниченной ответственностью «СтройГазИнвест» (ООО «СтройГазИнвест») |  |  | 1(М01), 2(М03), 2(М03)+1(М01) | группа 3 (М03) | РД | НГДО | [7 empty] | АЦСТ-118-03170 | Пв | 28.04.2029 | АЦСТ-118 | не загружена | открыть
Общество с ограниченной ответственностью «СтройПроектСервис» (ООО «СтройПроектСервис») |  |  | 2 (свыше К54 до К60 включительно) | марка σт≥420 | АПГ | НГДО | [7 empty] | АЦСТ-100-02585 | Пв | 23.10.2027 | АЦСТ-100 | не загружена | открыть
Общество с ограниченной ответственностью «СтройПроектСервис» (ООО «СтройПроектСервис») |  |  | 2 (свыше К54 до К60 включительно) | марка σт≥420 | РД+АПС | НГДО | [7 empty] | АЦСТ-100-02586 | Пв | 24.10.2027 | АЦСТ-100 | не загружена | открыть
Общество с ограниченной ответственностью «СтройПроектСервис» (ООО «СтройПроектСервис») |  |  | 1(до К54 вкл), 2(К55-К60) | марка σт≥420 | РД+АФ | НГДО | [7 empty] | АЦСТ-100-02657 | Пв | 27.03.2028 | АЦСТ-100 | не загружена | открыть
Общество с ограниченной ответственностью «СтройСервисКонсалтинг» |  |  | 1(М01), 2(М03), 2+1(М03+М01) | группа 3 (М03) | РД | НГДО | [7 empty] | АЦСТ-153-00513 | Пв | 21.07.2027 | АЦСТ-153 | не загружена | открыть
Общество с ограниченной ответственностью «СтройСервисКонсалтинг» |  |  | 1(М01), 2(М03), 2+1(М03+М01) | группа 3 (М03) | РД | НГДО | [7 empty] | АЦСТ-153-00514 | Пв | 21.07.2027 | АЦСТ-153 | не загружена | открыть
Общество с ограниченной ответственностью «СтройСервисКонсалтинг» |  |  | 1(М01), 2(М03) | группа 3 (М03) | РД | НГДО | [7 empty] | АЦСТ-153-00515 | Пв | 21.07.2027 | АЦСТ-153 | не загружена | открыть
Общество с ограниченной ответственностью «СтройСервисКонсалтинг» |  |  | 1(М01), 2(М03) | группа 3 (М03) | РД | НГДО | [7 empty] | АЦСТ-153-00516 | Пв | 21.07.2027 | АЦСТ-153 | не загружена | открыть
Общество с ограниченной ответственностью «СтройСервисКонсалтинг» |  |  | 1(М01), 1+2 (М01+М03), сочетание материалов класса прочности не более К54 с материалами класса прочности свыше К54 до К60 включительно, 2(М03) | группа 3 (М03) + марка σт≥420 | РД | НГДО | [7 empty] | АЦСТ-153-00517 | Пв | 21.07.2027 | АЦСТ-153 | не загружена | открыть
Общество с ограниченной ответственностью «СтройСервисКонсалтинг» |  |  | 1(М01), 1+2 (М01+М03), сочетание материалов класса прочности не более К54 с материалами класса прочности свыше К54 до К60 включительно, 2(М03) | группа 3 (М03) + марка σт≥420 | РД | НГДО | [7 empty] | АЦСТ-153-00518 | Пв | 21.07.2027 | АЦСТ-153 | не загружена | открыть
Общество с ограниченной ответственностью «СтройСервисКонсалтинг» |  |  | 1(М01), 2(М03), 2+1(М03+М01) | группа 3 (М03) | РД | НГДО | [7 empty] | АЦСТ-153-00519 | Пв | 21.07.2027 | АЦСТ-153 | не загружена | открыть
Общество с ограниченной ответственностью «СтройСервисКонсалтинг» |  |  | 1(М01), 1+2 (М01+М03), сочетание материалов класса прочности не более К54 с материалами класса прочности свыше К54 до К60 включительно, 2(М03) | группа 3 (М03) + марка σт≥420 | РД | НГДО | [7 empty] | АЦСТ-153-00520 | Пв | 21.07.2027 | АЦСТ-153 | не загружена | открыть
Общество с ограниченной ответственностью «СтройСервисКонсалтинг» |  |  | 1(М01), 2(М03), 2+1(М03+М01) | группа 3 (М03) | РД | НГДО | [7 empty] | АЦСТ-153-00529 | Пв | 25.07.2027 | АЦСТ-153 | не загружена | открыть
Общество с ограниченной ответственностью «СтройСервисКонсалтинг» |  |  | 1(М01), 1+2 (М01+М03), сочетание материалов класса прочности не более К54 с материалами класса прочности свыше К54 до К60 включительно, 2(М03) | группа 3 (М03) + марка σт≥420 | РД | НГДО | [7 empty] | АЦСТ-153-00530 | Пв | 25.07.2027 | АЦСТ-153 | не загружена | открыть
Общество с ограниченной ответственностью «СтройТехСервис» |  |  | 1(М01), 2(М03) | группа 3 (М03) | РД | НГДО | [7 empty] | АЦСТ-153-01287 | Пв | 20.01.2030 | АЦСТ-153 | не загружена | открыть
Общество с ограниченной ответственностью «СтройТрубопроводСервис» (ООО «СТС») |  |  | 1(М01), 2+1(М03+М01), 2(М03) | группа 3 (М03) | РД | НГДО | [7 empty] | АЦСТ-163-00041 | Пв | 26.05.2030 | АЦСТ-163 | не загружена | открыть
Общество с ограниченной ответственностью «СтройТрубопроводСервис» (ООО «СТС») |  |  | 1(М01), 2+1(М03+М01), 2(М03) | группа 3 (М03) | РД | НГДО | [7 empty] | АЦСТ-163-00043 | Пв | 27.05.2030 | АЦСТ-163 | не загружена | открыть
Общество с ограниченной ответственностью «СтройТрубопроводСервис» (ООО «СТС») |  |  | 1(М01), 2+1(М03+М01), 2(М03) | группа 3 (М03) | РД | НГДО | [7 empty] | АЦСТ-22-03342 | Пв | 20.03.2028 | АЦСТ-22 | не загружена | открыть
Общество с ограниченной ответственностью «СтройТрубопроводСервис» (ООО «СТС») |  |  | 1(М01), 2+1(М03+М01), 2(М03) | группа 3 (М03) | РД+МПС | НГДО | [7 empty] | АЦСТ-22-03343 | Пв | 20.03.2028 | АЦСТ-22 | не загружена | открыть
Общество с ограниченной ответственностью «СтройТрубопроводСервис» (ООО «СТС») |  |  | 1(М01), 1+2 (М01+М03), 2(М03), 2+1(М03+М01) | группа 3 (М03) | РД | НГДО | [7 empty] | АЦСТ-22-03394 | Пв | 28.06.2028 | АЦСТ-22 | не загружена | открыть
Общество с ограниченной ответственностью «СтройТрубопроводСервис» (ООО «СТС») |  |  | 1(М01), 1+2 (М01+М03), 2(М03) | группа 3 (М03) | РД+МПС | НГДО | [7 empty] | АЦСТ-22-03491 | Пв | 10.04.2029 | АЦСТ-22 | не загружена | открыть
Общество с ограниченной ответственностью «ТМК Стальные Технологии» | Св-08Г2С, S2Ni2, ENi3, Св-10НМА, UF-01 | Проволока сплошного сечения марки Св-08Г2С и другие аналоги согласно ПТД, защитный газ: сварочная смесь 80% Ar + 20%CO2 - корневой слой шва, проволока сплошного сечения марки S2Ni2, ENi3, Св-10НМА и другие аналоги согласно ПТД + флюс марки UF-01 - заполняющие, облицовочный и подварочный слои шва | 1 (М01) / 2 (М03) | группа 3 (М03) | МП+АФ | ОХНВП | свыше 12,0 до 50,0 / свыше 12,0 до 50,0 включительно | свыше 500,0 до 4000 включительно / плоские детали (продольный шов) | без подогрева | с термообработкой | Н1 | ОпТК-ОХНВП-(МП+АФ)-11 17.10.2024 | Комбинированная сварка продольных и кольцевых сварных соединений (механизированная сварки в среде защитных газов корневого слоя, автоматическая сварка под слоем флюса заполняющих, облицовочного и подварочного слоев) | АЦСТ-102-03521 | Пв | 05.03.2029 | АЦСТ-102 | да | открыть
Общество с ограниченной ответственностью «ТМК Стальные Технологии» | LB-52U, Boehler FOX EV, GER-N28, OK 74.70 | Электроды марок LB-52U, Boehler FOX EV 60, GER-N28 и другие аналоги согласно ПТД / Корневой слой шва: электроды марки LB-52U и другие аналоги согласно ПТД; заполняющие и облицовочный слои шва: электроды марок Boehler FOX EV 60, OK 74.70, GER-N28 и другие аналоги согласно ПТД | 1(М01) / 2(М03) | группа 3 (М03) | РД | ОХНВП | св. 12 до 50,0 вкл. | св. 500,0 до 4000,0 вкл. / плоские детали | без подогрева | с термообработкой | Н1, В1, Г | ОпТК-ОХНВП-РД-12 17.10.2024 | Ремонт сварных соединений ручной дуговой сваркой электродами с основным видом покрытия (РД) | АЦСТ-102-03523 | Пв | 05.03.2029 | АЦСТ-102 | да | открыть
Общество с ограниченной ответственностью «ТМК Стальные Технологии» |  |  | 1(М01), 2(М03), 1(М01)+2(М03) | группа 3 (М03) | АФ | НГДО | [7 empty] | АЦСТ-102-03547 | Пв | 31.03.2029 | АЦСТ-102 | не загружена | открыть
Общество с ограниченной ответственностью «ТМК Стальные Технологии» |  |  | 1(М01), 2(М03), 2(М03)+1(М01) | группа 3 (М03) | РД | НГДО | [7 empty] | АЦСТ-102-03548 | Пв | 31.03.2029 | АЦСТ-102 | не загружена | открыть
Общество с ограниченной ответственностью «ТМК Стальные Технологии» |  |  | 1(М01), 2(М03), 1(М01)+2(М03) | группа 3 (М03) | РД | НГДО | [7 empty] | АЦСТ-102-03549 | Пв | 31.03.2029 | АЦСТ-102 | не загружена | открыть
Общество с ограниченной ответственностью «ТМК Стальные технологии» | LB-52U, OK 53.70, Boehler FOX EV, GER-N28 | Корневой слой шва: электроды марки LB-52U, OK 53.70 и другие аттестованные аналоги согласно ПТД; заполняющие и облицовочный слои шва: электроды с основным видом покрытия марок: LB-52U, OK 53.70, Boehler FOX EV 60, GER-N28 и другие аттестованные аналоги согласно ПТД | 1(М01) | группа 3 (М03) | РД | НГДО, ОХНВП | Труба (патрубок): свыше 3,0 до 12,0 включительно; основная труба: свыше 3,0 до 100,0 включительно / Труба (патрубок): свыше 12,0 до 36,0 включительно; основная труба: свыше 12,0 до 100,0 включительно | Труба (патрубок): от 50 до 150 включительно; основная труба: свыше 50 до 1500 включительно | с подогревом | с термообработкой | В1; Н1 | ОпТК-НГДО-РД-РТ, ОпТК-НГДО-РД_ремонт-РТ 01.09.2025 | Ручная дуговая сварка и ремонт покрытыми электродами угловых (седловидных) сварных соединений | АЦСТ-102-03866 | Пв | 17.12.2029 | АЦСТ-102 | да | открыть
Общество с ограниченной ответственностью «ТМК Стальные технологии» | S2Ni2, ENi2, EWC Ni2, ENi3, Св-10НМА, UF-01, UF-02, OK Flux 10.62Р, GeKa ELIFLUX BFPV, ASF Flux-710 | Проволока сплошного сечения марок S2Ni2, PITTARC S2Ni2, ENi2, EWC Ni2, ENi3, Св-10НМА и другие аналоги согласно ПТД; Сварочный флюс марок UF-01, UF-02, OK Flux 10.62Р, GeKa ELIFLUX BFPV, ASF Flux-710 и другие аналоги согласно ПТД | 1(М01) | группа 3 (М03) | АФ | НГДО, ОХНВП | от 6,0 до 12,0 вкл. / св. 12,0 до 50,0 вкл. | от 300 до 500 вкл. / св. 500 до 1500 вкл. | без подогрева | с термообработкой | Н1 | ТИ 007-2024 19.01.2024 | Автоматическая однодуговая сварка под флюсом деталей трубопроводов и оборудования химических, нефтехимических, нефтеперерабатывающих и взрывопожароопасных производств | АЦСТ-121-03459 | Пв | 26.02.2028 | АЦСТ-121 | да | открыть
Общество с ограниченной ответственностью «ТМК Стальные технологии» | Св-08Г2С, SM-70 | Проволока сплошного сечения марки Св-08Г2С, SM-70 и другие аналоги согласно ПТД. Защитный газ: 80% аргон + 20% углекислый газ | 1 (М01) / 2 (М03) | группа 3 (М03) | МП | НГДО, ОХНВП | плоские детали: от 6,0 до 12,0 вкл.; основная труба: от 6,0 до 50,0 вкл. / плоские детали: свыше 12,0 до 30,0 вкл.; основная труба: от 6,0 до 50,0 вкл. / плоские детали: свыше 12,0 до 50,0 вкл.; основная труба: от 6,0 до 50,0 вкл. / плоские детали: от 6,0 до 12,0 вкл.; основная труба: от 6,0 до 30,0 вкл. / плоские детали: от 6,0 до 12,0 вкл.; основная труба: от 6,0 до 100,0 вкл. | плоские детали; основная труба: свыше 150 до 500 вкл. / плоские детали; основная труба: свыше 500 до 1500 вкл. | без подогрева | с термообработкой | Н2, В1 | ТИ 007-2024 19.01.2024 | Механизированная сварка и ремонт плавящимся электродом в среде защитных газов и смесях сварных соединений направляющей и защитной решетки | АЦСТ-121-03460 | Пв | 26.02.2028 | АЦСТ-121 | да | открыть
Общество с ограниченной ответственностью «ТМК Стальные технологии» | S2Ni2, ENi2, EWC Ni2, ENi3, Св-10НМА, UF-01, UF-02, OK Flux 10.62Р, GeKa ELIFLUX BFPV, ASF Flux-710 | Проволока сплошного сечения марок S2Ni2, PITTARC S2Ni2, ENi2, EWC Ni2, ENi3, Св-10НМА и другие аналоги согласно ПТД; Сварочный флюс марок UF-01, UF-02, OK Flux 10.62Р, GeKa ELIFLUX BFPV, ASF Flux-710 и другие аналоги согласно ПТД | 1(М01) / 2(М03) | группа 3 (М03) | АФ | НГДО, ОХНВП | св. 12,0 до 50,0 вкл. / св. 50,0 до 100,0 вкл. | плоские детали | без подогрева | с термообработкой | Н1 | ТИ 007-2024 19.01.2024 | Автоматическая однодуговая сварка под флюсом корневого, подварочного (при необходимости) и облицовочного слоев шва и автоматическая двухдуговая сварка под флюсом заполняющих слоев шва деталей трубопроводов, оборудования химических, нефтехимических, нефтеперерабатывающих и взрывопожароопасных производств | АЦСТ-121-03465 | Пв | 18.03.2028 | АЦСТ-121 | да | открыть
Общество с ограниченной ответственностью «ТМК Стальные технологии» | LB-52U, OK 53.70, MY-16, Ligans SG 52, GER-N28, Boehler FOX EV, K-8018G | Корневой слой шва: электроды с основным видом покрытия марок LB-52U, OK 53.70, MY-16, ЛИТ 55T, Ligans SG 52 TP и другие аналоги согласно ПТД; Заполняющие и облицовочный слои шва: электроды с основным видом покрытия марок LB-52U, OK 53.70, MY-16, ЛИТ 55T, Ligans SG 52 TP, GER-N28, Boehler FOX EV 60, K-8018G и другие аналоги согласно ПТД / Корневой и подварочный слои шва: электроды с основным видом покрытия марок LB-52U, OK 53.70, MY-16, ЛИТ 55T, Ligans SG 52 TP и другие аналоги согласно ПТД; Заполняющие и облицовочный слои шва: электроды с основным видом покрытия марок LB-52U, OK 53.70, MY-16, ЛИТ 55T, Ligans SG 52 TP, GER-N28, Boehler FOX EV 60, K-8018G и другие аналоги согласно ПТД | 1 (М01) | группа 3 (М03) | РД | НГДО, ОХНВП | от 6,0 до 12,0 вкл. / св. 12,0 до 50,0 вкл. | плоские детали / св. 150 до 500 вкл. | без подогрева | с термообработкой | Н1; Г; В1 | ТИ 007-2024 19.01.2024 | Ручная дуговая сварка электродами с основным видом покрытия деталей трубопроводов, оборудования химических, нефтехимических, нефтеперерабатывающих и взрывопожароопасных производств | АЦСТ-121-03466 | Пв | 19.03.2028 | АЦСТ-121 | да | открыть
Общество с ограниченной ответственностью «ТМК Стальные технологии» | LB-52U, OK 53.70, MY-16, Ligans SG 52, GER-N28, Boehler FOX EV, K-8018G | Электроды с основным видом покрытия марок LB-52U, OK 53.70, MY-16, ЛИТ 55T, Ligans SG 52 TP, GER-N28, Boehler FOX EV 60, K-8018G и другие аналоги согласно ПТД | 1(М01) | группа 3 (М03) | РД | НГДО, ОХНВП | от 6,0 до 12,0 вкл. / св. 12,0 до 50,0 вкл. | св. 150 до 500 вкл. / св. 500 до 1500 вкл. | без подогрева | с термообработкой | Н1, Г, В1 | ТИ 007-2024 19.01.2024 | Ремонт ручной дуговой сваркой электродами с основным видом покрытия стыковых соединений деталей трубопроводов, оборудования химических, нефтехимических, нефтеперерабатывающих и взрывопожароопасных производств | АЦСТ-121-03467 | Пв | 19.03.2028 | АЦСТ-121 | да | открыть
Общество с ограниченной ответственностью «ТМК Стальные технологии» | S2Ni2, ENi3, Св-10НМА, UF-01, OK Flux 10.62Р | Сварочная проволока марок S2Ni2, ENi3, Св-10НМА и другие аналоги согласно ПТД; Сварочный флюс марок UF-01, OK Flux 10.62Р и другие аналоги согласно ПТД | 1(М01) | группа 3 (М03) | АФ | ОХНВП | От 6,0 до 12,0 включительно / Свыше 12,0 до 50,0 включительно | Свыше 500 до 4000 включительно / плоские детали* | без подогрева | без термообработки | Н1 | ТИ 007-2024 19.01.2024 | Автоматическая сварка под флюсом продольных и кольцевых сварных соединений | АЦСТ-121-03720 | Пв | 21.11.2028 | АЦСТ-121 | да | открыть
Общество с ограниченной ответственностью «ТМК Стальные технологии» | LB-52U, OK 53.70, GER-N28, Boehler FOX EV | Электроды с основным видом покрытия марок LB-52U, OK 53.70, GER-N28, Boehler FOX EV 60 и другие аналоги согласно ПТД | 1(М01) | группа 3 (М03) | РД | ОХНВП | от 6,0 до 12,0 включительно / свыше 12,0 до 50,0 включительно | свыше 500 до 4000 включительно / плоские детали | без подогрева | без термообработки | Н1; Г; В1 | ТИ 007-2024 19.01.2024 | Ремонт ручной дуговой сваркой электродами с основным видом покрытия стыковых и угловых сварных соединений | АЦСТ-121-03721 | Пв | 21.11.2028 | АЦСТ-121 | да | открыть
Общество с ограниченной ответственностью «ТМК Трубопроводные решения» | OK 53.70, Bohler Fox EV60, Conarc 53, Ligans SG 62TP, OK 74.70 | Электроды марок ОК 53.70, Bohler Fox EV60, Conarc 53, Ligans SG 62TP и другие аттестованные аналоги согласно ПТД / Электроды марок ОК 74.70, Bohler Fox EV60, Ligans SG 62TP и другие аттестованные аналоги согласно ПТД | Группа 1(М01) / Группа 2(М03) | группа 3 (М03) | РД | НГДО, ОХНВП | От 6,0 до 12,0 включительно / свыше 12,0 до 50,0 включительно | плоские детали** | без подогрева | без термообработки | Н1 | ТИ ТМК ТР 3-1-2024; ТИ ТМК ТР 6-41-2024; ТИ ТМК ТР 6-44-2024 29.12.2023 | Ручная дуговая сварка при ремонте основных швов труб | АЦСТ-121-03572 | Пв | 03.07.2028 | АЦСТ-121 | да | открыть
Общество с ограниченной ответственностью «ТМК Трубопроводные решения» |  |  | 1(М01), 2(М03) | группа 3 (М03) | МФ | НГДО | [7 empty] | АЦСТ-121-03573 | Пв | 03.07.2028 | АЦСТ-121 | не загружена | открыть
Общество с ограниченной ответственностью «ТМК Трубопроводные решения» |  |  | 1(М01), 2(М03) | группа 3 (М03) | АФ | НГДО | [7 empty] | АЦСТ-121-03574 | Пв | 03.07.2028 | АЦСТ-121 | не загружена | открыть
Общество с ограниченной ответственностью «ТМК Трубопроводные решения» |  |  | 1(М01), 2(М03) | группа 3 (М03) | МП+АФ | НГДО | [7 empty] | АЦСТ-121-03575 | Пв | 04.07.2028 | АЦСТ-121 | не загружена | открыть
Общество с ограниченной ответственностью «ТМК Трубопроводные решения» | Св-08Г2С | Проволока сплошного сечения марок Св-08Г2С и другие аттестованные аналоги согласно ПТД; защитный газ (смесь): марка ГС-1 (углекислый газ 80% + аргон 20%) | Группа 1(М01) / Группа 2(М03) | группа 3 (М03) | МП | СК | от 7,0 до 12,0 включительно / свыше 12,0 до 13,0 включительно | плоские детали** | без подогрева | без термообработки | Н1 | ТИ ТМК ТР 6-41-2024, ТИ ТМК ТР 6-44-2024, ТИ ТМК ТР 3-1-2024 29.12.2023 | Механизированная сварка в среде защитных газов и смесях при ремонте технологического и основных швов труб | АЦСТ-121-03576 | Пв | 04.07.2028 | АЦСТ-121 | да | открыть
Общество с ограниченной ответственностью «ТМК Трубопроводные решения» | Св-08Г2С | Проволока сплошного сечения марок Св-08Г2С, BÖHLER 2.5 Ni-IG и другие аттестованные аналоги согласно ПТД; защитный газ (смесь): марка ГС-1 (углекислый газ 80% + аргон 20%) | Группа 1(М01) / Группа 2(М03) | группа 3 (М03) | МП | НГДО, ОХНВП | От 7,0 до 12,0 включительно / свыше 12,0 до 13,0 включительно | плоские детали** | без подогрева | без термообработки | Н1 | ТИ ТМК ТР 6-41-2024, ТИ ТМК ТР 6-44-2024, ТИ ТМК ТР 3-1-2024 29.12.2023 | Механизированная сварка в среде защитных газов и смесях при ремонте технологического и основных швов труб | АЦСТ-121-03577 | Пв | 04.07.2028 | АЦСТ-121 | да | открыть
Общество с ограниченной ответственностью «ТМК Трубопроводные решения» | Св-08Г2С, Св-08А, Св-08ГА, Св-08ГНМ, Св-10НМА, S2Mo, S3MoTiB, S3TiB, Autrod 12.24, S2Ni2, UF-02, OK Flux 10.74, OK Flux 10.77, GeKa ELIFLUX PIPE | Технологический шов: проволоки сплошного сечения марок Св-08Г2С, Св-08А, Св-08ГА и другие аттестованные аналоги согласно ПТД; защитная газовая смесь: углекислый газ 80% + аргон 20% (марка ГС-1); ¦ Внутренний и наружный швы: проволоки сплошного сечения марок Св-08ГНМ, Св-10НМА, Св-08ГА, S2Mo, PITTARC S2Mo, S3MoTiB, PITTARC S3MoTiB, S3TiB, PITTARC S3TiB, ОК Autrod 12.24, S2Ni2, PITTARC S2Ni2, ММК-S3MoTiB и другие аттестованные аналоги согласно ПТД; ¦ Сварочный флюс марок ФСА ЧТ А 650-20/80, UF-02, OK Flux 10.74, OK Flux 10.77, GeKa ELIFLUX PIPE, УФ-700П и другие аттестованные аналоги согласно ПТД | Группа 1(М01) | группа 3 (М03) | АПГ+АФ | НГДО, ОХНВП | От 9,0 до 12,0 включительно | плоские детали* | без подогрева | без термообработки | Н1 | ТИ ТМК ТР 6-44-2024; ТИ ТМК ТР 3-1-2024 29.12.2023 | Автоматическая однодуговая сварка в среде защитных газов и смесях технологического шва, автоматическая многодуговая сварка под флюсом внутреннего и наружного швов продольных стыковых соединений труб | АЦСТ-121-03578 | Пв | 04.07.2028 | АЦСТ-121 | да | открыть
Общество с ограниченной ответственностью «ТМК Трубопроводные решения» | Св-08Г2С, Св-08А, Св-08ГА, Св-08ГНМ, Св-10НМА, S2Mo, S3MoTiB, S3TiB, Autrod 12.24, OK Autrod 13.64, OK Autrod 12.22, OK Autrod 13.27, OK Autrod 13.49, S2Ni2, T Union SA, ENi3, UF-02, OK Flux 10.74, OK Flux 10.77, GeKa ELIFLUX PIPE, GeKa ELIFLUX BFPV, UF-01, UF-07.01, UV-309P | Технологический шов: проволоки сплошного сечения марок Св-08Г2С, Св-08А, Св-08ГА и другие аттестованные аналоги согласно ПТД; защитная газовая смесь: углекислый газ 80% + аргон 20% (марка ГС-1); Внутренний и наружный швы: проволоки сплошного сечения марок Св-08ГНМ, Св-10НМА, Св-08ГА, S2Mo, PITTARC S2Mo, S3MoTiB, PITTARC S3MoTiB, S3TiB, PITTARC S3TiB, ОК Autrod 12.24, OK Autrod 13.64, OK Autrod 12.22, OK Autrod 13.27, OK Autrod 13.49, S2Ni2, PITTARC S2Ni2, T Union SA 3 NiMoCr, ENi3, ММК-S3MoTiB и другие аттестованные аналоги согласно ПТД; Сварочный флюс марок ФСА ЧТ А 650-20/80, UF-02, OK Flux 10.74, OK Flux 10.77, GeKa ELIFLUX PIPE, УФ-700П, GeKa ELIFLUX BFPV, UF-01, UF-07.01, UV-309P и другие аттестованные аналоги согласно ПТД | Группа 1(М01) | группа 3 (М03) | АПГ+АФ | СК | От 9,0 до 12,0 включительно | плоские детали* | без подогрева | без термообработки | Н1 | ТИ ТМК ТР 6-44-2024, ТИ ТМК ТР 3-1-2024 29.12.2023 | Автоматическая однодуговая сварка в среде защитных газов и смесях технологического шва, автоматическая многодуговая сварка под флюсом внутреннего и наружного швов продольных стыковых соединений труб | АЦСТ-121-03579 | Пв | 04.07.2028 | АЦСТ-121 | да | открыть
Общество с ограниченной ответственностью «ТРАНССТРОЙОБЪЕКТ» (ООО «ТСО») |  |  | 1(М01)+2(М03), 2(М03) | группа 3 (М03) | РД | НГДО | [7 empty] | АЦСТ-118-03431 | Пв | 10.04.2030 | АЦСТ-118 | не загружена | открыть
Общество с ограниченной ответственностью «ТРАНССТРОЙОБЪЕКТ» (ООО «ТСО») |  |  | 1(М01)+2(М03) | группа 3 (М03) | РД | НГДО | [7 empty] | АЦСТ-118-03432 | Пв | 10.04.2030 | АЦСТ-118 | не загружена | открыть
Общество с ограниченной ответственностью «ТРАНССТРОЙОБЪЕКТ» (ООО «ТСО») |  |  | 2(М03) | группа 3 (М03) | МП+МПС | НГДО | [7 empty] | АЦСТ-118-03435 | Пв | 10.04.2030 | АЦСТ-118 | не загружена | открыть
Общество с ограниченной ответственностью «ТехноСпецСтрой» |  |  | 1(М01), 2(М03), 2+1(М03+М01) | группа 3 (М03) | МП+МПС | НГДО | [7 empty] | АЦСТ-44-01874 | Пв | 19.08.2029 | АЦСТ-44 | не загружена | открыть
Общество с ограниченной ответственностью «ТехноСпецСтрой» |  |  | 1(М01), 2(М03), 2+1(М03+М01) | группа 3 (М03) | РД+МПС | НГДО | [7 empty] | АЦСТ-44-01886 | Пв | 22.09.2029 | АЦСТ-44 | не загружена | открыть
Общество с ограниченной ответственностью «ТехноСпецСтрой» |  |  | 1(М01), 2(М03), 2+1(М03+М01) | группа 3 (М03) | РД+МПС | НГДО | [7 empty] | АЦСТ-44-01887 | Пв | 22.09.2029 | АЦСТ-44 | не загружена | открыть
Общество с ограниченной ответственностью «ТехноСтройГрупп1» (ООО «ТСГ1») |  |  | 2(К55-К60), 1(до К54 вкл)+ 2(К55-К60) | марка σт≥420 | РД | НГДО | [7 empty] | АЦСТ-100-02488 | Пв | 20.04.2027 | АЦСТ-100 | не загружена | открыть
Общество с ограниченной ответственностью «ТехноСтройГрупп1» (ООО «ТСГ1») |  |  | 1(М01), 2(М03), 1(М01)+2(М03) | группа 3 (М03) | РД | НГДО | [7 empty] | АЦСТ-118-03369 | Пв | 24.02.2030 | АЦСТ-118 | не загружена | открыть
Общество с ограниченной ответственностью «ТехноСтройГрупп1» (ООО «ТСГ1») |  |  | 1(М01), 2(М03), 1(М01)+2(М03) | группа 3 (М03) | РД | НГДО | [7 empty] | АЦСТ-118-03370 | Пв | 24.02.2030 | АЦСТ-118 | не загружена | открыть
Общество с ограниченной ответственностью «ТехноСтройГрупп1» (ООО «ТСГ1») |  |  | 1(М01), 2(М03) | группа 3 (М03) | РД | НГДО | [7 empty] | АЦСТ-118-03371 | Пв | 24.02.2030 | АЦСТ-118 | не загружена | открыть
Общество с ограниченной ответственностью «ТехноСтройГрупп1» (ООО «ТСГ1») |  |  | 1(М01), 2(М03), 2(М03)+1(М01) | группа 3 (М03) | РД | НГДО | [7 empty] | АЦСТ-118-03372 | Пв | 24.02.2030 | АЦСТ-118 | не загружена | открыть
Общество с ограниченной ответственностью «ТехноСтройГрупп1» (ООО «ТСГ1») |  |  | 1(М01), 2(М03), 2(М03)+1(М01) | группа 3 (М03) | РД | НГДО | [7 empty] | АЦСТ-118-03487 | Пв | 08.07.2030 | АЦСТ-118 | не загружена | открыть
Общество с ограниченной ответственностью «ТехноСтройГрупп1» (ООО «ТСГ1») |  |  | 1(М01), 1(М01)+2(М03), 2(М03) | группа 3 (М03) | РД | НГДО | [7 empty] | АЦСТ-118-03488 | Пв | 10.07.2030 | АЦСТ-118 | не загружена | открыть
Общество с ограниченной ответственностью «ТехноСтройГрупп1» (ООО «ТСГ1») |  |  | 1(М01), 2(М03), 2(М03)+1(М01) | группа 3 (М03) | РД | НГДО | [7 empty] | АЦСТ-118-03489 | Пв | 10.07.2030 | АЦСТ-118 | не загружена | открыть
Общество с ограниченной ответственностью «ТехноСтройГрупп1» (ООО «ТСГ1») |  |  | 1(М01), 1(М01)+2(М03), 2(М03) | группа 3 (М03) | РД | НГДО | [7 empty] | АЦСТ-118-03490 | Пв | 10.07.2030 | АЦСТ-118 | не загружена | открыть
Общество с ограниченной ответственностью «Трубострой» |  |  | 1(М01), 2(М03) | группа 3 (М03) | РД | НГДО | [7 empty] | АЦСТ-153-00418 | Пв | 13.03.2027 | АЦСТ-153 | не загружена | открыть
Общество с ограниченной ответственностью «Трубострой» |  |  | 1(М01), 2(М03) | группа 3 (М03) | РД | НГДО | [7 empty] | АЦСТ-153-00419 | Пв | 13.03.2027 | АЦСТ-153 | не загружена | открыть
Общество с ограниченной ответственностью «УРАЛКОМ» |  |  | 1(М01), 2(М03), 2+1(М03+М01) | группа 3 (М03) | РД | НГДО | [7 empty] | АЦСТ-153-01404 | Пв | 21.08.2030 | АЦСТ-153 | не загружена | открыть
Общество с ограниченной ответственностью «УРАЛКОМ» |  |  | 1(М01), 2(М03), 2+1(М03+М01) | группа 3 (М03) | РД | НГДО | [7 empty] | АЦСТ-153-01405 | Пв | 21.08.2030 | АЦСТ-153 | не загружена | открыть
Общество с ограниченной ответственностью «УРАЛКОМ» |  |  | 1(М01), 2(М03), 2+1(М03+М01) | группа 3 (М03) | РД | НГДО | [7 empty] | АЦСТ-153-01406 | Пв | 21.08.2030 | АЦСТ-153 | не загружена | открыть
Общество с ограниченной ответственностью «УРАЛКОМ» |  |  | 1(М01), 2(М03), 2+1(М03+М01) | группа 3 (М03) | РД | НГДО | [7 empty] | АЦСТ-153-01407 | Пв | 21.08.2030 | АЦСТ-153 | не загружена | открыть
Общество с ограниченной ответственностью «УРАЛКОМ» |  |  | 1(М01), 1+2 (М01+М03), сочетание материалов класса прочности не более К54 с материалами класса прочности свыше К54 до К60 включительно, 2(М03) | группа 3 (М03) + марка σт≥420 | РД | НГДО | [7 empty] | АЦСТ-153-01413 | Пв | 21.08.2030 | АЦСТ-153 | не загружена | открыть
Общество с ограниченной ответственностью «УРАЛКОМ» |  |  | 1(М01), 1+2 (М01+М03), сочетание материалов класса прочности не более К54 с материалами класса прочности свыше К54 до К60 включительно, 2(М03) | группа 3 (М03) + марка σт≥420 | РД | НГДО | [7 empty] | АЦСТ-153-01415 | Пв | 24.08.2030 | АЦСТ-153 | не загружена | открыть
Общество с ограниченной ответственностью «УРАЛКОМ» |  |  | 1(М01), 1+2 (М01+М03), сочетание материалов класса прочности до К54 включительно с материалами класса прочности свыше К54 до К60 включительно | группа 3 (М03) + марка σт≥420 | РД | НГДО | [7 empty] | АЦСТ-153-01417 | Пв | 24.08.2030 | АЦСТ-153 | не загружена | открыть
Общество с ограниченной ответственностью «Уралмаш Нефтегазовое Оборудование Холдинг» |  |  | 1(М01), 1(М01)+2(М03), 2(М03) | группа 3 (М03) | МП | НГДО | [7 empty] | АЦСТ-109-01829 | Пв | 04.03.2030 | АЦСТ-109 | не загружена | открыть
Общество с ограниченной ответственностью «Уральская строительная компания» (ООО «УСК») |  |  | 1(М01), 2(М03), 2(М03)+1(М01) | группа 3 (М03) | РД | НГДО | [7 empty] | АЦСТ-118-03129 | Пв | 10.03.2029 | АЦСТ-118 | не загружена | открыть
Общество с ограниченной ответственностью «Уральская строительная компания» (ООО «УСК») |  |  | 1(М01), 2(М03), 2(М03)+1(М01) | группа 3 (М03) | РД | НГДО | [7 empty] | АЦСТ-118-03130 | Пв | 10.03.2029 | АЦСТ-118 | не загружена | открыть
Общество с ограниченной ответственностью «Уральская строительная компания» (ООО «УСК») |  |  | 1(М01)+2(М03) | группа 3 (М03) | РД | НГДО | [7 empty] | АЦСТ-118-03146 | Пв | 02.04.2029 | АЦСТ-118 | не загружена | открыть
Общество с ограниченной ответственностью «Уральская строительная компания» (ООО «УСК») |  |  | 1(М01)+2(М03), 2(М03) | группа 3 (М03) | РД | НГДО | [7 empty] | АЦСТ-118-03147 | Пв | 02.04.2029 | АЦСТ-118 | не загружена | открыть
Общество с ограниченной ответственностью «Уральская строительная компания» (ООО «УСК») |  |  | 1(М01), 2(М03), 1(М01)+2(М03) | группа 3 (М03) | МП+МПС | НГДО | [7 empty] | АЦСТ-118-03148 | Пв | 02.04.2029 | АЦСТ-118 | не загружена | открыть
Общество с ограниченной ответственностью «Уфимский универсальный механический завод» |  |  | 1(М01)+2(М03) | группа 3 (М03) | МП | НГДО | [7 empty] | АЦСТ-117-02345 | Пв | 23.04.2028 | АЦСТ-117 | не загружена | открыть
Общество с ограниченной ответственностью «Уфимский универсальный механический завод» |  |  | 2(М03) | группа 3 (М03) | МП | НГДО | [7 empty] | АЦСТ-117-02346 | Пв | 23.04.2028 | АЦСТ-117 | не загружена | открыть
Общество с ограниченной ответственностью «Уфимский универсальный механический завод» |  |  | 1(М01)+2(М03) | группа 3 (М03) | МП | НГДО | [7 empty] | АЦСТ-117-02890 | Пв | 30.07.2029 | АЦСТ-117 | не загружена | открыть
Общество с ограниченной ответственностью «Феникс» |  |  | 1(М01), 2(М03), 2+1(М03+М01) | группа 3 (М03) | РД | НГДО | [7 empty] | АЦСТ-153-00997 | Пв | 20.02.2029 | АЦСТ-153 | не загружена | открыть
Общество с ограниченной ответственностью «Феникс» |  |  | 1(М01), 2(М03), 2+1(М03+М01) | группа 3 (М03) | РД | НГДО | [7 empty] | АЦСТ-153-00998 | Пв | 20.02.2029 | АЦСТ-153 | не загружена | открыть
Общество с ограниченной ответственностью «Фирма «ОПЫТ» |  |  | 1(М01), 1(М01)+2(М03), 2(М03) | группа 3 (М03) | РД | ПТО | [7 empty] | АЦСТ-98-10081 | Пв | 09.02.2028 | АЦСТ-98 | не загружена | открыть
Общество с ограниченной ответственностью «ФортКомплект» (ООО «ФортКомплект») |  |  | 1(М01), 2(М03), 2(М03)+1(М01) | группа 3 (М03) | РД | НГДО | [7 empty] | АЦСТ-118-03046 | Пв | 02.12.2028 | АЦСТ-118 | не загружена | открыть
Общество с ограниченной ответственностью «ФортКомплект» (ООО «ФортКомплект») |  |  | 1(М01), 2(М03), 2(М03)+1(М01) | группа 3 (М03) | РД | НГДО | [7 empty] | АЦСТ-118-03047 | Пв | 02.12.2028 | АЦСТ-118 | не загружена | открыть
Общество с ограниченной ответственностью «ФортКомплект» (ООО «ФортКомплект») |  |  | 1(М01), 2(М03), 2(М03)+1(М01) | группа 3 (М03) | РД | НГДО | [7 empty] | АЦСТ-118-03057 | Пв | 09.12.2028 | АЦСТ-118 | не загружена | открыть
Общество с ограниченной ответственностью «Центр Новых Технологий – Спектр» |  |  | 2(М03) | группа 3 (М03) | РД | НГДО | [7 empty] | АЦСТ-121-03370 | Пв | 05.12.2027 | АЦСТ-121 | не загружена | открыть
Общество с ограниченной ответственностью «Энергия М» |  |  | 1(М01), 2(М03), 2(М03)1(М01) | группа 3 (М03) | РД | НГДО | [7 empty] | АЦСТ-121-03799 | Пв | 31.03.2029 | АЦСТ-121 | не загружена | открыть
Общество с ограниченной ответственностью «Энергия М» |  |  | 1(М01), 2(М03) | группа 3 (М03) | РД | НГДО | [7 empty] | АЦСТ-121-03800 | Пв | 27.03.2029 | АЦСТ-121 | не загружена | открыть
Общество с ограниченной ответственностью «Энергия М» |  |  | 1(М01), 2(М03) | группа 3 (М03) | РД | НГДО | [7 empty] | АЦСТ-121-03801 | Пв | 27.03.2029 | АЦСТ-121 | не загружена | открыть
Общество с ограниченной ответственностью «Энергия М» |  |  | 1(М01), 2(М03), 2(М03)классапрочностисвышеК54доК60включительно+1(М01) | группа 3 (М03) | РД | НГДО | [7 empty] | АЦСТ-121-03802 | Пв | 27.03.2029 | АЦСТ-121 | не загружена | открыть
Общество с ограниченной ответственностью «Энергия М» |  |  | 1(М01), 2(М03), 2(М03)1(М01) | группа 3 (М03) | РД | НГДО | [7 empty] | АЦСТ-121-03803 | Пв | 01.04.2029 | АЦСТ-121 | не загружена | открыть
Общество с ограниченной ответственностью «Энергия М» |  |  | 1(М01), 2(М03) | группа 3 (М03) | МП+МПС | НГДО | [7 empty] | АЦСТ-121-03804 | Пв | 27.03.2029 | АЦСТ-121 | не загружена | открыть
Общество с ограниченной ответственностью «Энергия ОМ» |  |  | 1(М01), 2(М03) | группа 3 (М03) | РД | НГДО | [7 empty] | АЦСТ-121-03387 | Пв | 06.12.2027 | АЦСТ-121 | не загружена | открыть
Общество с ограниченной ответственностью «Энергия ОМ» |  |  | 1(М01), 2(М03) | группа 3 (М03) | РД | НГДО | [7 empty] | АЦСТ-121-03388 | Пв | 06.12.2027 | АЦСТ-121 | не загружена | открыть
Общество с ограниченной ответственностью «Энергия ОМ» |  |  | 1(М01), 2(М03)2(М03)+1(М01) | группа 3 (М03) | РД | НГДО | [7 empty] | АЦСТ-121-03390 | Пв | 06.12.2027 | АЦСТ-121 | не загружена | открыть
Общество с ограниченной ответственностью «Энергия ОМ» |  |  | 1(М01), 1(М01)2(М03) | группа 3 (М03) | РД | НГДО | [7 empty] | АЦСТ-121-03391 | Пв | 06.12.2027 | АЦСТ-121 | не загружена | открыть
Общество с ограниченной ответственностью «Энергия ОМ» |  |  | 1(М01), 2(М03) | группа 3 (М03) | РАД | НГДО | [7 empty] | АЦСТ-121-03397 | Пв | 08.12.2027 | АЦСТ-121 | не загружена | открыть
Общество с ограниченной ответственностью «Энергия ОМ» |  |  | 1(М01), 2(М03), 2(М03)+1(М01) | группа 3 (М03) | РД | НГДО | [7 empty] | АЦСТ-121-03398 | Пв | 06.12.2027 | АЦСТ-121 | не загружена | открыть
Общество с ограниченной ответственностью «Энергия ОМ» |  |  | 1(М01), 2(М03) | группа 3 (М03) | РД+МПС | НГДО | [7 empty] | АЦСТ-121-03399 | Пв | 11.12.2027 | АЦСТ-121 | не загружена | открыть
Общество с ограниченной ответственностью «Энергия ОМ» |  |  | 1(М01), 2(М03) | группа 3 (М03) | МП+МПС | НГДО | [7 empty] | АЦСТ-121-03400 | Пв | 11.12.2027 | АЦСТ-121 | не загружена | открыть
Общество с ограниченной ответственностью «Энергия» (ООО «Энергия») |  |  | 1(М01), 2(М03) | группа 3 (М03) | МП+МПС | НГДО | [7 empty] | АЦСТ-118-02958 | Пв | 14.08.2028 | АЦСТ-118 | не загружена | открыть
Общество с ограниченной ответственностью «Энергия» (ООО «Энергия») |  |  | 1(М01), 2(М03), 2(М03)+1(М01) | группа 3 (М03) | РД | НГДО | [7 empty] | АЦСТ-118-03025 | Пв | 24.10.2028 | АЦСТ-118 | не загружена | открыть
Общество с ограниченной ответственностью «Энергия» (ООО «Энергия») |  |  | 1(М01), 2(М03), 2(М03)+1(М01) | группа 3 (М03) | РД | НГДО | [7 empty] | АЦСТ-118-03026 | Пв | 24.10.2028 | АЦСТ-118 | не загружена | открыть
Общество с ограниченной ответственностью «Энергия» (ООО «Энергия») |  |  | 1(М01), 2(М03), 1(М01)+2(М03) | группа 3 (М03) | РД | НГДО | [7 empty] | АЦСТ-118-03563 | Пв | 30.09.2030 | АЦСТ-118 | не загружена | открыть
Общество с ограниченной ответственностью «Энергия» (ООО «Энергия») |  |  | 1(М01), 2(М03), 1(М01)+2(М03) | группа 3 (М03) | РД | НГДО | [7 empty] | АЦСТ-118-03564 | Пв | 30.09.2030 | АЦСТ-118 | не загружена | открыть
Общество с ограниченной ответственностью «Энергия» (ООО «Энергия») |  |  | 1(М01), 2(М03) | группа 3 (М03) | РД | НГДО | [7 empty] | АЦСТ-118-03565 | Пв | 30.09.2030 | АЦСТ-118 | не загружена | открыть
Общество с ограниченной ответственностью «Энергосеть» |  |  | 1(М01), 1(М01)2(М03) | группа 3 (М03) | РД | НГДО | [7 empty] | АЦСТ-121-03455 | Пв | 16.02.2028 | АЦСТ-121 | не загружена | открыть
Общество с ограниченной ответственностью «ЮГОРСКАЯ СТРОИТЕЛЬНАЯ КОМПАНИЯ» |  |  | 1(М01), 2(М03), 1(М01)+2(М03) | группа 3 (М03) | РД | НГДО | [7 empty] | АЦСТ-11-09610 | Пв | 25.10.2028 | АЦСТ-11 | не загружена | открыть
Общество с ограниченной ответственностью «ЮГОРСКАЯ СТРОИТЕЛЬНАЯ КОМПАНИЯ» |  |  | 1(М01), 2(М03) | группа 3 (М03) | МП+МПС | НГДО | [7 empty] | АЦСТ-11-09612 | Пв | 25.10.2028 | АЦСТ-11 | не загружена | открыть
Общество с ограниченной ответственностью «ЮГОРСКАЯ СТРОИТЕЛЬНАЯ КОМПАНИЯ» |  |  | 1(М01), 2(М03) | группа 3 (М03) | РД+МПС | НГДО | [7 empty] | АЦСТ-11-09613 | Пв | 25.10.2028 | АЦСТ-11 | не загружена | открыть
Общество с ограниченной ответственностью «Югорская строительная компания» |  |  | 1(М01), 1(М01)+2(М03), 2(М03) | группа 3 (М03) | РД | НГДО | [7 empty] | АЦСТ-161-00122 | Пв | 03.04.2029 | АЦСТ-161 | не загружена | открыть
Общество с ограниченной ответственностью «Югорская строительная компания» |  |  | 2(М03), 1(М01), 1(М01)+2(М03) | группа 3 (М03) | РД | НГДО | [7 empty] | АЦСТ-161-00123 | Пв | 03.04.2029 | АЦСТ-161 | не загружена | открыть
Общество с ограниченной ответственностью «Югорская строительная компания» |  |  | 2(М03), 1(М01)+2(М03), 1(М01) | группа 3 (М03) | МП+МПС | НГДО | [7 empty] | АЦСТ-161-00124 | Пв | 03.04.2029 | АЦСТ-161 | не загружена | открыть
Общество с ограниченной ответственностью «Югорская строительная компания» |  |  | 2(М03), 1(М01), 1(М01)+2(М03) | группа 3 (М03) | РД | НГДО | [7 empty] | АЦСТ-161-00126 | Пв | 03.04.2029 | АЦСТ-161 | не загружена | открыть
Общество с ограниченной ответственностью «Югорская строительная компания» |  |  | 2(М03), 1(М01), 1(М01)+2(М03) | группа 3 (М03) | МП+МПС | НГДО | [7 empty] | АЦСТ-161-00127 | Пв | 03.04.2029 | АЦСТ-161 | не загружена | открыть
Общество с ограниченной ответственностью «Югорская строительная компания» |  |  | 1(М01), 1(М01)+2(М03), 2(М03) | группа 3 (М03) | РД | НГДО | [7 empty] | АЦСТ-161-00432 | Пв | 14.08.2029 | АЦСТ-161 | не загружена | открыть
Общество с ограниченной ответственностью «Югорская строительная компания» |  |  | 2(М03), 1(М01) | группа 3 (М03) | РД | НГДО | [7 empty] | АЦСТ-161-00434 | Пв | 14.08.2029 | АЦСТ-161 | не загружена | открыть
Общество с ограниченной ответственностью «Югорская строительная компания» |  |  | 2(М03), 1(М01), 1(М01)+2(М03) | группа 3 (М03) | РД | НГДО | [7 empty] | АЦСТ-161-00436 | Пв | 14.08.2029 | АЦСТ-161 | не загружена | открыть
Общество с ограниченной ответственностью «Югорская строительная компания» |  |  | 2(М03), 1(М01) | группа 3 (М03) | РД | НГДО | [7 empty] | АЦСТ-161-00437 | Пв | 14.08.2029 | АЦСТ-161 | не загружена | открыть
Общество с ограниченной ответственностью «Югорская строительная компания» |  |  | 1(М01), 2(М03) | группа 3 (М03) | РД | НГДО | [7 empty] | АЦСТ-161-00902 | Пв | 21.07.2030 | АЦСТ-161 | не загружена | открыть
Общество с ограниченной ответственностью Группа компаний "Уральский машиностроительный завод" | SM-110 | SM-110А | 3 - MAGSTRONG S700MC | группа 3 (М03) + марка σт≥420 | МП | ПТО | Деталь 1 (свыше 4,0 до 12,0 включительно); Деталь 2 (свыше 4,0 до 40,0 включительно) / Деталь 1 (свыше 12,0 до 40,0 включительно); Деталь 2 (свыше 12,0 до 40,0 включительно) | плоские детали | без подогрева | без термообработки | Н1; Н2 | ТС-МП-ПТО-3-УМЗ 12.04.2022 | Механизированная сварка плавящимся электродом в среде активных газов и смесях. Подъемно-транспортное оборудование 3. Краны-манипуляторы | АЦСТ-69-02891 | Пв | 09.06.2027 | АЦСТ-69 | да | открыть
Общество с ограниченной ответственностью ЗАВОД МЕТАЛЛОКОНСТРУКЦИЙ «АДАМАНТ» (ООО ЗМК «АДАМАНТ») |  |  | 1(М01), 2(М03), 2(М03)+1(М01) | группа 3 (М03) | РД | НГДО | [7 empty] | АЦСТ-118-03531 | Пв | 09.09.2030 | АЦСТ-118 | не загружена | открыть
Общество с ограниченной ответственностью ЗАВОД МЕТАЛЛОКОНСТРУКЦИЙ «АДАМАНТ» (ООО ЗМК «АДАМАНТ») |  |  | 1(М01), 2(М03), 2(М03)+1(М01) | группа 3 (М03) | РД | НГДО | [7 empty] | АЦСТ-118-03532 | Пв | 09.09.2030 | АЦСТ-118 | не загружена | открыть
Общество с ограниченной ответственностью ЗАВОД МЕТАЛЛОКОНСТРУКЦИЙ «АДАМАНТ» (ООО ЗМК «АДАМАНТ») |  |  | 1(М01)+2(М03), 2(М03) | группа 3 (М03) | РД | НГДО | [7 empty] | АЦСТ-118-03537 | Пв | 11.09.2030 | АЦСТ-118 | не загружена | открыть
Общество с ограниченной ответственностью ЗАВОД МЕТАЛЛОКОНСТРУКЦИЙ «АДАМАНТ» (ООО ЗМК «АДАМАНТ») |  |  | 1(М01)+2(М03) | группа 3 (М03) | РД | НГДО | [7 empty] | АЦСТ-118-03538 | Пв | 11.09.2030 | АЦСТ-118 | не загружена | открыть
Общество с ограниченной ответственностью Завод металлоконструкций "Келан" | Св-10НМА, UF-02 | Пс: Св-10НМА. Ф: UF-02 | 1 (М01) / 2 (М03) | группа 3 (М03) | АФ | СК | Деталь 1 (свыше 12,0 до 40,0 включительно); Деталь 2 (свыше 12,0 до 50,0 включительно) | плоские детали | без подогрева | без термообработки | Н1 | ТИ-АФ-СК-2025/1 29.09.2025 | Технологическая инструкция по автоматической сварке стальных металлических конструкций | АЦСТ-69-03459 | Пв | 10.03.2030 | АЦСТ-69 | да | открыть
Общество с ограниченной ответственностью Инженерная Компания «Современные Технологические Решения» |  |  | 1(М01), 2(М03) | группа 3 (М03) | РД | НГДО | [7 empty] | АЦСТ-121-03126 | Пв | 24.05.2027 | АЦСТ-121 | не загружена | открыть
Общество с ограниченной ответственностью Инженерная Компания «Современные Технологические Решения» |  |  | 1(М01), 2(М03) | группа 3 (М03) | РД | НГДО | [7 empty] | АЦСТ-121-03127 | Пв | 24.05.2027 | АЦСТ-121 | не загружена | открыть
Общество с ограниченной ответственностью Инженерная Компания «Современные Технологические Решения» |  |  | 1(М01), 2(М03) | группа 3 (М03) | РД | НГДО | [7 empty] | АЦСТ-121-03129 | Пв | 25.05.2027 | АЦСТ-121 | не загружена | открыть
Общество с ограниченной ответственностью Инженерная Компания «Современные Технологические Решения» |  |  | 1(М01), 2(М03) | группа 3 (М03) | РД | НГДО | [7 empty] | АЦСТ-121-03130 | Пв | 25.05.2027 | АЦСТ-121 | не загружена | открыть
Общество с ограниченной ответственностью Инженерная Компания «Современные Технологические Решения» |  |  | 1(М01), 2(М03) | группа 3 (М03) | РД | НГДО | [7 empty] | АЦСТ-121-03131 | Пв | 29.05.2027 | АЦСТ-121 | не загружена | открыть
Общество с ограниченной ответственностью Инженерная Компания «Современные Технологические Решения» |  |  | 1(М01), 2(М03) | группа 3 (М03) | РД | НГДО | [7 empty] | АЦСТ-121-03132 | Пв | 29.05.2027 | АЦСТ-121 | не загружена | открыть
Общество с ограниченной ответственностью Инженерная Компания «Современные Технологические Решения» |  |  | 1(М01), 2(М03) | группа 3 (М03) | РД | НГДО | [7 empty] | АЦСТ-121-03134 | Пв | 29.05.2027 | АЦСТ-121 | не загружена | открыть
Общество с ограниченной ответственностью Инженерная Компания «Современные Технологические Решения» |  |  | 1(М01), 2(М03) | группа 3 (М03) | РД | НГДО | [7 empty] | АЦСТ-121-03135 | Пв | 29.05.2027 | АЦСТ-121 | не загружена | открыть
Общество с ограниченной ответственностью Инженерная Компания «Современные Технологические Решения» |  |  | 1(М01), 2(М03) | группа 3 (М03) | РД | НГДО | [7 empty] | АЦСТ-121-03136 | Пв | 29.05.2027 | АЦСТ-121 | не загружена | открыть
Общество с ограниченной ответственностью Инженерная Компания «Современные Технологические Решения» |  |  | 1(М01), 2(М03) | группа 3 (М03) | РД | НГДО | [7 empty] | АЦСТ-121-03137 | Пв | 29.05.2027 | АЦСТ-121 | не загружена | открыть
Общество с ограниченной ответственностью Инженерная Компания «Современные Технологические Решения» |  |  | 1(М01), 2(М03) | группа 3 (М03) | РД | НГДО | [7 empty] | АЦСТ-121-03138 | Пв | 29.05.2027 | АЦСТ-121 | не загружена | открыть
Общество с ограниченной ответственностью Инженерная Компания «Современные Технологические Решения» |  |  | 1(М01), 2(М03), 1(М01)+2(М03) | группа 3 (М03) | РД | НГДО | [7 empty] | АЦСТ-121-03139 | Пв | 29.05.2027 | АЦСТ-121 | не загружена | открыть
Общество с ограниченной ответственностью Инженерная Компания «Современные Технологические Решения» |  |  | 1(М01), 2(М03) | группа 3 (М03) | РД | НГДО | [7 empty] | АЦСТ-121-03140 | Пв | 29.05.2027 | АЦСТ-121 | не загружена | открыть
Общество с ограниченной ответственностью Инжиниринговый Центр «УГНТУ» |  |  | 2(М03) | группа 3 (М03) | РД | НГДО | [7 empty] | АЦСТ-153-00603 | Пв | 12.12.2027 | АЦСТ-153 | не загружена | открыть
Общество с ограниченной ответственностью Инжиниринговый Центр «УГНТУ» |  |  | 2(М03) | группа 3 (М03) | РД | НГДО | [7 empty] | АЦСТ-153-00604 | Пв | 12.12.2027 | АЦСТ-153 | не загружена | открыть
Общество с ограниченной ответственностью Инжиниринговый Центр «УГНТУ» |  |  | 2(М03) | группа 3 (М03) | РД | НГДО | [7 empty] | АЦСТ-153-00608 | Пв | 12.12.2027 | АЦСТ-153 | не загружена | открыть
Общество с ограниченной ответственностью Инжиниринговый центр "УГНТУ" |  |  | 1(М01), 2(М03), 2+1(М03+М01) | группа 3 (М03) | МП | НГДО | [7 empty] | АЦСТ-153-01326 | Пв | 02.04.2030 | АЦСТ-153 | не загружена | открыть
Общество с ограниченной ответственностью НПП "НефтеМодульКомплект" | Св-08Г2С, Св-08ГС, OK Tigrod 12.64 | Аттестованные сварочные материалы: сварочная проволока - Св-08Г2С, Св-08ГС, OK Tigrod 12.64 и другие, указанные в ПТД; защитный газ - аргон высшего и первого сортов по ГОСТ 10157 | 1 (М01) | группа 3 (М03) | РАД | НГДО, ОХНВП | от 2 до 3 включительно / от 2 до 3 включительно для привариваемой детали, от 2 до 30 включительно для основной детали / свыше 3 до 12 включительно / свыше 3 до 12 включительно для привариваемой детали, от 4 до 30 включительно для основной детали | от 14 до 150 включительно / от 14 до 25 включительно для привариваемой детали, от 14 до 1420 включительно для основной детали / свыше 25 до 150 включительно / свыше 25 до 150 включительно для привариваемой детали, свыше 25 до 1420 включительно для основной детали | без подогрева | без термообработки | Н1; Г; В1; Н45 / Н2; П2; В1; Н45 | ТИ-НГДО(4,12),ОХНВП(16)-2024 04.11.2024 | Технологическая инструкция по сварке технологических трубопроводов | АЦСТ-117-03028 | Пв | 24.10.2029 | АЦСТ-117 | да | открыть
Общество с ограниченной ответственностью НПП "НефтеМодульКомплект" | Св-08Г2С, OK Autrod 12.51 | Аттестованные сварочные материалы: сварочная проволока марки Св-08Г2С, OK Autrod 12.51 и другие, указанные в ПТД | 1 (М01) | группа 3 (М03) | МП | НГДО, ОХНВП | свыше 3 до 12 включительно / свыше 3 до 30 включительно | свыше 25 до 150 включительно / свыше 150 до 1420 включительно | без подогрева | без термообработки | Н1; Г; В1 | ТИ-НГДО(4,12),ОХНВП(16)-2024 04.11.2024 | Технологическая инструкция по сварке технологических трубопроводов | АЦСТ-117-03043 | Пв | 05.11.2029 | АЦСТ-117 | да | открыть
Общество с ограниченной ответственностью Научно-Производственное Предприятие "Гермес Арматура" | УОНИ-13/55, LB-52U, OK 53.70 | Аттестованные сварочные электроды типов Э50А (УОНИ-13/55, LB-52U, ОК 53.70) и другие согласно ПТД | 1 (М01) | группа 3 (М03) | РД | НГДО, ОХНВП | свыше 3 до 12 включительно / от 4 до 12 включительно для привариваемой детали; от 4 до 30 включительно для основной детали / свыше 3 до 12 включительно для привариваемой детали; свыше 3 до 30 включительно для основной детали / свыше 3 до 30 включительно для привариваемой детали; свыше 3 до 30 включительно для основной детали | свыше 25 до 150 включительно / свыше 25 до 150 включительно для привариваемой детали, свыше 25 до 1420 включительно для основной детали / свыше 25 до 150 включительно для привариваемой детали; плоская основная деталь | без подогрева | без термообработки | Н1; Г; В1 / Н2; В1 | ТИ-РД-НГДО-8, ОХНВП-15 02.07.2022 | Технология ручной дуговой сварки покрытыми электродами при изготовлении и ремонте трубопроводной, запорной арматуры и предохранительных устройств на объектах оборудования химических, нефтехимических, нефтеперерабатывающих и взрывопожароопасных производств и нефтегазодобывающего оборудования | АЦСТ-117-02516 | Пв | 13.09.2028 | АЦСТ-117 | да | открыть
Общество с ограниченной ответственностью Научно-Производственное Предприятие "Гермес Арматура" | Св-08Г2С | Аттестованные сварочные материалы: сварочная проволока марки Св-08Г2С и другие, указанные в ПТД | 1 (М01) | группа 3 (М03) | МП | НГДО, ОХНВП | свыше 3 до 12 включительно / от 4 до 12 включительно для привариваемой детали; от 4 до 30 включительно для основной детали / свыше 3 до 12 включительно для привариваемой детали; свыше 3 до 30 включительно для основной детали | свыше 25 до 150 включительно / свыше 25 до 150 включительно для привариваемой детали, свыше 25 до 1420 включительно для основной детали / свыше 25 до 150 включительно для привариваемой детали; плоская основная деталь | без подогрева | без термообработки | Н1 / Н2 | ТИ-МП-НГДО-8, ОХНВП-15 04.07.2022 | Технология механизированной сварки плавящимся электродом в среде активных газов и смесях при изготовлении и ремонте трубопроводной, запорной арматуры и предохранительных устройств на объектах оборудования химических, нефтехимических, нефтеперерабатывающих и взрывопожароопасных производств и нефтегазодобывающего оборудования | АЦСТ-117-02517 | Пв | 13.09.2028 | АЦСТ-117 | да | открыть
Общество с ограниченной ответственностью Научно-Производственное Предприятие "Гермес Арматура" | УОНИ-13/55, LB-52U, OK 53.70, Св-08Г2С, OK Flux 10.71Р | Аттестованные сварочные материалы: для корневого слоя - сварочные электроды типа Э50А (УОНИ-13/55, LB-52U, ОК 53.70) и другие, указанные в ПТД; для заполняющих и облицовочного слоев - сварочная проволока Св-08Г2С, флюс OK Flux 10.71Р и другие, указанные в ПТД | 1 (М01) / 2 (М03) / 2+1 (М03+М01) | группа 3 (М03) | РД+АФ | НГДО, ОХНВП | от 5 до 30 включительно | от 159 до 1420 включительно | без подогрева | без термообработки | Н1 | ТИ-АФ-НГДО-8, ОХНВП-15 14.01.2021 | Технология автоматической сварки под флюсом при изготовлении и ремонте трубопроводной, запорной арматуры и предохранительных устройств на объектах оборудования химических, нефтехимических, нефтеперерабатывающих и взрывопожароопасных производств и нефтегазодобывающего оборудования | АЦСТ-117-02825 | Пв | 27.05.2029 | АЦСТ-117 | да | открыть
Общество с ограниченной ответственностью ООО "ГСП-4" (ООО "ГСП-4") |  |  | 2(М03) | группа 3 (М03) | ААДП+МАДП | НГДО | [7 empty] | АЦСТ-110-02154 | Пв | 16.02.2027 | АЦСТ-110 | не загружена | открыть
Общество с ограниченной ответственностью ООО "ГСП-4" (ООО "ГСП-4") |  |  | 2(М03) | группа 3 (М03) | ААДП+МАДП | НГДО | [7 empty] | АЦСТ-110-02155 | Пв | 16.02.2027 | АЦСТ-110 | не загружена | открыть
Общество с ограниченной ответственностью ООО "ГСП-4" (ООО "ГСП-4") |  |  | 1(М01)+2(М03) | группа 3 (М03) | РД | НГДО | [7 empty] | АЦСТ-110-02156 | Пв | 07.07.2027 | АЦСТ-110 | не загружена | открыть
Общество с ограниченной ответственностью ООО "ГСП-4" (ООО "ГСП-4") |  |  | 2(М03) | группа 3 (М03) | РД | НГДО | [7 empty] | АЦСТ-110-02158 | Пв | 17.07.2027 | АЦСТ-110 | не загружена | открыть
Общество с ограниченной ответственностью ПП «Нефтькомплект» (ООО ПП «Нефтькомплект») |  |  | 9(М11), 9(М11)+1(М01), 9(М11)+2(М03), 1(М01)+2(М03) | группа 3 (М03) | МП | НГДО | [7 empty] | АЦСТ-118-02797 | Пв | 19.12.2027 | АЦСТ-118 | не загружена | открыть
Общество с ограниченной ответственностью Производственно-коммерческая фирма «БетонСтрой» |  |  | 1(М01), 2(М03), 2+1(М03+М01) | группа 3 (М03) | РД | НГДО | [7 empty] | АЦСТ-153-01091 | Пв | 15.05.2029 | АЦСТ-153 | не загружена | открыть
Общество с ограниченной ответственностью Производственно-коммерческая фирма «БетонСтрой» |  |  | 1(М01), 2(М03), 2+1(М03+М01) | группа 3 (М03) | РД | НГДО | [7 empty] | АЦСТ-153-01092 | Пв | 19.05.2029 | АЦСТ-153 | не загружена | открыть
Общество с ограниченной ответственностью Промышленная компания "АНЕКО" |  |  | 2(М03), 3(М03) | группа 3 (М03) | ААДН | НГДО | [7 empty] | АЦСТ-69-03431 | Пв | 26.12.2029 | АЦСТ-69 | не загружена | открыть
Общество с ограниченной ответственностью СК «СпецСтройНефть» (ООО СК «СпецСтройНефть») |  |  | 1(до К54 вкл), 2 (св. К54 до К60 вкл.) | марка σт≥420 | РД | НГДО | [7 empty] | АЦСТ-100-02881 | Пв | 02.04.2029 | АЦСТ-100 | не загружена | открыть
Общество с ограниченной ответственностью СК «СпецСтройНефть» (ООО СК «СпецСтройНефть») |  |  | 1(М01), 2(М03), 1(М01)+2(М03) | группа 3 (М03) | МП+МПС | НГДО | [7 empty] | АЦСТ-118-02974 | Пв | 04.09.2028 | АЦСТ-118 | не загружена | открыть
Общество с ограниченной ответственностью СК «СпецСтройНефть» (ООО СК «СпецСтройНефть») |  |  | 1(М01), 2(М03), 1(М01)+2(М03) | группа 3 (М03) | РД+МПС | НГДО | [7 empty] | АЦСТ-118-02976 | Пв | 05.09.2028 | АЦСТ-118 | не загружена | открыть
Общество с ограниченной ответственностью СК «СпецСтройНефть» (ООО СК «СпецСтройНефть») |  |  | 1(М01)+2(М03), 2(М03) | группа 3 (М03) | РД | НГДО | [7 empty] | АЦСТ-118-03000 | Пв | 08.10.2028 | АЦСТ-118 | не загружена | открыть
Общество с ограниченной ответственностью СК «СпецСтройНефть» (ООО СК «СпецСтройНефть») |  |  | 1(М01)+2(М03) | группа 3 (М03) | РД | НГДО | [7 empty] | АЦСТ-118-03003 | Пв | 14.10.2028 | АЦСТ-118 | не загружена | открыть
Общество с ограниченной ответственностью СК «СпецСтройНефть» (ООО СК «СпецСтройНефть») |  |  | 1(М01)+2(М03), 2(М03) | группа 3 (М03) | РД | НГДО | [7 empty] | АЦСТ-118-03004 | Пв | 14.10.2028 | АЦСТ-118 | не загружена | открыть
Общество с ограниченной ответственностью СК «СпецСтройНефть» (ООО СК «СпецСтройНефть») |  |  | 1(М01)+2(М03) | группа 3 (М03) | РД | НГДО | [7 empty] | АЦСТ-118-03005 | Пв | 14.10.2028 | АЦСТ-118 | не загружена | открыть
Общество с ограниченной ответственностью Сервисная компания "Дельта" |  |  | 1(М01), 2(М03), 2+1(М03+М01), 1+2 (М01+М03) | группа 3 (М03) | РД | НГДО | [7 empty] | АЦСТ-44-01596 | Пв | 05.06.2027 | АЦСТ-44 | не загружена | открыть
Общество с ограниченной ответственностью Сервисная компания "Дельта" |  | Э50А / Корневой слой шва - Э50А. Заполняющие и облицовочный слои шва - Э60 | 1 (М01) / 2 (М03) | группа 3 (М03) | РД | КО, ОХНВП | св. 3,0 до 12,0 вкл. / св. 3,0 до 30,0 вкл. / от 5,0 до 30,0 вкл. | св. 25,0 до 150,0 вкл. / св. 150,0 до 3000,0 вкл. / от 1020,0 до 3000,0 вкл. / св. 500,0 до 3000,0 вкл. | без подогрева | без термообработки | Н1; Г; В1; Н45 | ТИ-ТС-010 10.04.2023 | Технологическая инструкция ручной дуговой сварки плавящимся электродом при изготовлении, монтаже и ремонте сосудов работающих под давлением | АЦСТ-44-01597 | Пв | 05.06.2027 | АЦСТ-44 | да | открыть
Общество с ограниченной ответственностью Сервисная компания "Дельта" |  | Э50А / Корневой слой шва - Э50А. Заполняющие и облицовочный слои шва - Э60 | 1 (М01) / 2 (М03) | группа 3 (М03) | РД | НГДО, ОХНВП | св. 3,0 до 12,0 вкл. / св. 3,0 до 30,0 вкл. / от 5,0 до 30,0 вкл. | св. 25,0 до 150,0 вкл. / св. 150,0 до 1420,0 вкл. / от 1020,0 до 1420,0 вкл. / св. 500,0 до 1420,0 вкл. | без подогрева | без термообработки | Н1; Г; В1; Н45 | ТИ-ТС-002 10.04.2023 | Технологическая инструкция ручной дуговой сварки плавящимся электродом при изготовлении, монтаже и ремонте нефтегазодобывающего, нефтехимического оборудования и технологических трубопроводов | АЦСТ-44-01600 | Пв | 05.06.2027 | АЦСТ-44 | да | открыть
Общество с ограниченной ответственностью Сервисная компания "Дельта" |  | Э50А / Корневой слой шва - Э50А. Заполняющие и облицовочный слои шва - Э60 | 1 (М01) / 2 (М03) | группа 3 (М03) | РД | КО, ОХНВП | св. 3,0 до 12,0 вкл. / св. 3,0 до 30,0 вкл. / патрубок св. 3,0 до 12,0 вкл. + основная труба св. 3,0 до 12,0 вкл. / патрубок св. 3,0 до 12,0 вкл. + основная труба св. 3,0 до 30,0 вкл. / патрубок св. 3,0 до 30,0 вкл. + основная труба св. 3,0 до 30,0 вкл. / от 5,0 до 30,0 вкл. | св. 25,0 до 150,0 вкл. / св. 150,0 до 1420,0 вкл. / патрубок св. 25,0 до 150,0 вкл. + основная труба св. 25,0 до 150,0 вкл. / патрубок св. 25,0 до 150,0 вкл. + основная труба св. 150,0 до 1420,0 вкл. / патрубок св. 150,0 до 500,0 вкл. + основная труба св. 150,0 до 1420,0 вкл. / св. 500,0 до 1420,0 вкл. | без подогрева | без термообработки | Н1; Г; В1; Н45 / Н2; П2; В1 | ТИ-ТС-004 10.04.2023 | Технологическая инструкция ручной дуговой сварки плавящимся электродом при изготовлении, монтаже и ремонте нефтехимического оборудования и технологических трубопроводов | АЦСТ-44-01601 | Пв | 05.06.2027 | АЦСТ-44 | да | открыть
Общество с ограниченной ответственностью Сервисная компания "Дельта" |  |  | 1(М01), 1(М01)+2(М03), 2(М03) | группа 3 (М03) | РД | НГДО | [7 empty] | АЦСТ-44-01603 | Пв | 05.06.2027 | АЦСТ-44 | не загружена | открыть
Общество с ограниченной ответственностью Строительная Компания «Горизонт» (ООО СК «Горизонт») |  |  | 2(М03), 2(М03)+1(М01) | группа 3 (М03) | РД | НГДО | [7 empty] | АЦСТ-118-02676 | Пв | 05.07.2027 | АЦСТ-118 | не загружена | открыть
Общество с ограниченной ответственностью Строительная Компания «Горизонт» (ООО СК «Горизонт») |  |  | 2(М03), 2(М03)+1(М01) | группа 3 (М03) | РД | НГДО | [7 empty] | АЦСТ-118-02677 | Пв | 05.07.2027 | АЦСТ-118 | не загружена | открыть
Общество с ограниченной ответственностью Строительная Компания «Перспектива» (ООО СК «Перспектива») |  |  | 1(М01), 1(М01)+2(М03), 2(М03) | группа 3 (М03) | РД | НГДО | [7 empty] | АЦСТ-118-02870 | Пв | 27.03.2028 | АЦСТ-118 | не загружена | открыть
Общество с ограниченной ответственностью Строительная Компания «Перспектива» (ООО СК «Перспектива») |  |  | 1(М01), 1(М01)+2(М03), 2(М03) | группа 3 (М03) | РД | НГДО | [7 empty] | АЦСТ-118-02871 | Пв | 27.03.2028 | АЦСТ-118 | не загружена | открыть
Общество с ограниченной ответственностью Строительная Компания «Перспектива» (ООО СК «Перспектива») |  |  | 1(М01), 2(М03) | группа 3 (М03) | РД | НГДО | [7 empty] | АЦСТ-118-02872 | Пв | 03.04.2028 | АЦСТ-118 | не загружена | открыть
Общество с ограниченной ответственностью Управление механизации "Стерлитамакское" | УОНИ-13/45, УОНИ-13/55К | Аттестованные электроды типов Э42А (УОНИ 13/45), Э46А (УОНИ 13/55К), Э50А* (УОНИ 13/55) и другие, указанные в технологических картах | 1 (М01) | группа 3 (М03) | РД | ПТО | свыше 3 до 12 включительно / свыше 3 до 12 включительно для привариваемой детали, свыше 3 до 12 для основной детали | плоские детали | без подогрева | без термообработки | Н1; П1; В1 / Н2; П2; В1 | УМC-ПТО-018-2022 07.02.2022 | «Технология по ручной дуговой сварке металлоконструкций подъемно-транспортного оборудования» | АЦСТ-117-02091 | Пв | 19.09.2027 | АЦСТ-117 | да | открыть
Общество с ограниченной ответственностью коммерческая организация с иностранными инвестициями "КРОНЕ-Автоматика" (ООО "КРОНЕ-Автоматика") | WL15, WL20, OK Tigrod 13.23, Св-10Х16Н25АМ6 | Электроды неплавящиеся вольфрамовые марок WL15, WL20, ВЛ-15, ВЛ-20; газ защитный – аргон высшего сорта или высокой чистоты; проволока сварочная марок OK Tigrod 13.23. / Электроды неплавящиеся вольфрамовые марок WL15, WL20, ВЛ-15, ВЛ-20; газ защитный – аргон высшего сорта или высокой чистоты; проволока сварочная марок Св-10Х16Н25АМ6. | 2 (М03) + 1 (М01) / 2 (М03) + 9 (М11) | группа 3 (М03) | РАД | НГДО, ОХНВП | Труба: свыше 3,0 до 32,0 включительно; ¦ Лист: от 3,0 до 32,0 включительно / Патрубок: свыше 3,0 до 12,0 включительно; ¦ Труба: от 3,0 до 32,0 включительно / Лист: от 3,0 до 12,0 включительно; ¦ Труба: свыше 3,0 до 32,0 включительно |  | без подогрева | без термообработки | Н2 | РАД-НГДО(4),ОХНВП(16)-М03+М01, М03+М11-КА 01.02.2024 | Технология ручной аргонодуговой сварки неплавящимся электродом (РАД) расходомеров-счётчиков и их систем из низколегированных сталей (группы 2(М03)), сочетания сталей группы 2(М03) со сталями группы (М01) и сочетания сталей группы 2(М03) со сталями группы 9(М11) для технологических трубопроводов | АЦСТ-118-02903 | Пв | 23.05.2028 | АЦСТ-118 | да | открыть
Общество с ограниченной ответственностью коммерческая организация с иностранными инвестициями "КРОНЕ-Автоматика" (ООО "КРОНЕ-Автоматика") | WL15, WL20, Св-08Г2С, OK Tigrod 13.23, Св-10Х16Н25АМ6 | Электроды неплавящиеся вольфрамовые марок WL15, WL20, ВЛ-15, ВЛ-20; газ защитный – аргон высшего сорта или высокой чистоты; проволока сварочная марок Св-08Г2С, OK Tigrod 13.23. / Электроды неплавящиеся вольфрамовые марок WL15, WL20, ВЛ-15, ВЛ-20; газ защитный – аргон высшего сорта или высокой чистоты; проволока сварочная марок Св-10Х16Н25АМ6. | Труба: 2 (М03); ¦ Лист: 1 (М01) / Труба: 2 (М03); ¦ Патрубок: 9 (М11) | группа 3 (М03) | РАД | НГДО, ОХНВП | Труба: свыше 3,0 до 12,0 включительно; ¦ Лист: от 3,0 до 32,0 включительно / Патрубок: свыше 3,0 до 8,0 включительно; ¦ Труба: от 3,0 до 32,0 включительно |  | без подогрева | без термообработки | Н2 | РАД-НГДО(4),ОХНВП(16)-М03+М01, М03+М11-КА 03.10.2024 | Технология ручной аргонодуговой сварки неплавящимся электродом (РАД) расходомеров-счётчиков и их систем из низко-легированных сталей (группы 2(М03)), сочетания сталей группы 2(М03) со сталями группы (М01) и сочетания сталей группы 2(М03) со сталями группы 9(М11) для технологических трубопроводов | АЦСТ-118-03076 | Пв | 23.12.2028 | АЦСТ-118 | да | открыть
Общество с ограниченной ответственностью строительная компания "БИН" |  |  | 1(М01), 2(М03), 2+1(М03+М01) | группа 3 (М03) | РД | НГДО | [7 empty] | АЦСТ-129-00437 | Пв | 22.03.2027 | АЦСТ-129 | не загружена | открыть
Общество с ограниченной ответственностью строительная компания "БИН" |  |  | 1(М01), 2(М03), 2+1(М03+М01) | группа 3 (М03) | РД | НГДО | [7 empty] | АЦСТ-129-00438 | Пв | 22.03.2027 | АЦСТ-129 | не загружена | открыть
Общество с ограниченной ответственностью строительная компания "БИН" |  |  | 1(М01), 2(М03) | группа 3 (М03) | РД | НГДО | [7 empty] | АЦСТ-129-00444 | Пв | 03.04.2027 | АЦСТ-129 | не загружена | открыть
Общество с ограниченной ответственностью строительная компания "БИН" |  |  | 1(М01), 2(М03) | группа 3 (М03) | РД | НГДО | [7 empty] | АЦСТ-129-00445 | Пв | 03.04.2027 | АЦСТ-129 | не загружена | открыть
Общество с ограниченной ответственностью строительная компания "БИН" |  |  | 1(М01), 2(М03) | группа 3 (М03) | РД | НГДО | [7 empty] | АЦСТ-129-00456 | Пв | 24.05.2027 | АЦСТ-129 | не загружена | открыть
Общество с ограниченной ответственностью строительная компания "БИН" |  |  | 1(М01), 2(М03) | группа 3 (М03) | РД | НГДО | [7 empty] | АЦСТ-129-00457 | Пв | 24.05.2027 | АЦСТ-129 | не загружена | открыть
Организация с ограниченной ответственностью "Профессионал" | OK Autrod 12.51 | OK Autrod 12.51 | 1 (М01) | группа 3 (М03) | МП | ПТО | свыше 3,0 до 12,0 включительно | плоские детали | без подогрева | без термообработки | Н1 / Н2 | ПТД-МП-1,2,3-ПТО(1,7,14)-2022 20.10.2010 | Технология механизированной сварки плавящимся электродом в среде активных газов и смесях при изготовлении, монтаже, ремонте и реконструкции подъёмно-транспортного оборудования и устройств грузозахватных | АЦСТ-158-00008 | Пв | 16.11.2026 | АЦСТ-158 | да | открыть
Открытое акционерное общество "БЕЛТРУБОПРОВОДСТРОЙ" |  |  | 1(М01), 1+2 (М01+М03) | группа 3 (М03) | РД | НГДО | [7 empty] | АЦСТ-59-00528 | Пв | 10.06.2029 | АЦСТ-59 | не загружена | открыть
Открытое акционерное общество "БЕЛТРУБОПРОВОДСТРОЙ" |  |  | 1(М01), 1(М01)+2(М03), 2(М03) | группа 3 (М03) | РД | НГДО | [7 empty] | АЦСТ-59-00529 | Пв | 16.06.2029 | АЦСТ-59 | не загружена | открыть
Открытое акционерное общество "Балткран" | УОНИ-13/55 | Электроды типа Э50А (УОНИ 13/55) * | 1 (М01) | группа 3 (М03) | РД | ПТО | от 6,0 до 12,0 включительно / свыше 12,0 до 32,0 включительно |  | без подогрева | без термообработки | Н1; Г; П1; В1 / Н1; Г; В1; Н45 | ТИ-1-РД-ПТО 27.09.2013 | "Ручная дуговая сварка покрытыми электродами металлоконструкций подъемно-транспортного оборудования" | АЦСТ-129-00480 | Пв | 19.09.2027 | АЦСТ-129 | да | открыть
Открытое акционерное общество "Балткран" | Св-08Г2С, Ferroline C18 | Сварочная проволока Св-08Г2С, защитный газ Ferroline C18 * | 2 (М03) | группа 3 (М03) | МП | ПТО | от 6,0 до 12,0 включительно |  | без подогрева | без термообработки | Н1; В1 | ТИ-01-МП-ПТО 16.09.2013 | Технологическая инструкция "Механизированная сварка плавящимся электродом в среде активных газов и смесях металлоконструкций подъемно-транспортного оборудования" | АЦСТ-129-00581 | Пв | 13.03.2029 | АЦСТ-129 | да | открыть
Открытое акционерное общество "Балткран" | Св-08ГА-О, UF-02 | Сварочная проволока Св-08ГА-О, флюс UF-02 * | 2 (М03) | группа 3 (М03) | АФ | ПТО | от 6,0 до 12,0 включительно |  | без подогрева | без термообработки | Н1 | ТИ-03-АФ-ПТО 01.10.2013 | Технологическая инструкция "Автоматическая сварка под флюсом металлоконструкций подъемно-транспортного оборудования" | АЦСТ-129-00583 | Пв | 13.03.2029 | АЦСТ-129 | да | открыть
Открытое акционерное общество «Специализированное управление №2» |  |  | 1(М01), 2(М03) | группа 3 (М03) | РД | НГДО | [7 empty] | АЦСТ-121-03507 | Пв | 22.03.2028 | АЦСТ-121 | не загружена | открыть
ПАО "АКРОН" | OK 55.00Р, OK 74.70 | Э55 (ОК 55.00Р) и другие аттестованные сварочные материалы, указанные в ПТД. / Э60 (ОК 74.70) и другие аттестованные сварочные материалы, указанные в ПТД. | 2 (М03) / 3 (М03) | группа 3 (М03) | РД | ПТО | свыше 12,0 до 30,0 включительно / свыше 3,0 до 12,0 включительно + (свыше 3,0 до 30,0 включительно) / свыше 12,0 до 30,0 включительно + (свыше 12,0 до 30,0 включительно) / свыше 3,0 до 12,0 включительно | плоские детали | без подогрева | без термообработки | Н1; Г; П1; В1 / Н1; Н2; П2; В1 | ТИ-РД-ГПМ 07.05.2019 | Технологическая инструкция по ручной дуговой сварке покрытыми электродами подъёмно-транспортного оборудования | АЦСТ-138-00431 | Пв | 15.08.2027 | АЦСТ-138 | да | открыть
ПАО "Газпром автоматизация" |  |  | 1(М01), 2(М03), 2(М03)+1(М01) | группа 3 (М03) | РД | НГДО | [7 empty] | АЦСТ-141-00939 | Пв | 21.06.2028 | АЦСТ-141 | не загружена | открыть
ПАО "Газпром автоматизация" |  |  | 1(М01), 2(М03), 2(М03)+1(М01) | группа 3 (М03) | МП+АФ | НГДО | [7 empty] | АЦСТ-141-00966 | Пв | 08.08.2028 | АЦСТ-141 | не загружена | открыть
ПАО "Корпорация ВСМПО-АВИСМА" |  | подошва и шейка рельса: Э50А и другие аттестованные аналоги, указанные в ПТД; головка рельса: Э60 и другие аттестованные аналоги, указанные в ПТД / Э85 и другие аттестованные аналоги, указанные в ПТД | 2 (М03) - 63 / 3 (М03) - Т60, Н50, ПТ70 / 3 (М03) - 70 / 3 (М03) - М74, 76Ф и другие аналоги | группа 3 (М03) | РД | ПТО | от 120 до 170 включительно / 108 / 140 / 152 | плоские детали | с подогревом | с термообработкой | Н1 | ТИ-СГТ-266-СВ-2026 18.05.2026 | Ручная дуговая сварка подкрановых рельсов | АЦСТ-25-04552 | Пв | 24.08.2030 | АЦСТ-25 | да | открыть
ПАО "МОСТОТРЕСТ" |  | Электроды типа Э50А: УОНИИ-13/55 и другие аттестованные марки, указанные в ПТД | 1 (М01) | группа 3 (М03) | РД | КСМ | от 8,0 до 50,0 включительно | плоские детали | с подогревом | без термообработки | Н1; В1 / Н1; Н2; В1 | ТИ-РД-КСМ2 01.11.2023 | Технология ручной дуговой сварки пролётных строений, опор и пилонов стальных мостов при сборке, сварке и ремонте в монтажных условиях | АЦСТ-12-07056 | Пв | 02.02.2028 | АЦСТ-12 | да | открыть
ПАО "СУРГУТНЕФТЕГАЗ" |  |  | 2(М03) | группа 3 (М03) | РД | НГДО | [7 empty] | АЦСТ-11-09673 | Пв | 22.11.2028 | АЦСТ-11 | не загружена | открыть
ПАО "СУРГУТНЕФТЕГАЗ" |  |  | 2(М03) | группа 3 (М03) | РД+АФ | НГДО | [7 empty] | АЦСТ-11-09674 | Пв | 22.11.2028 | АЦСТ-11 | не загружена | открыть
ПАО "СУРГУТНЕФТЕГАЗ" |  |  | 2(М03) | группа 3 (М03) | РД | НГДО | [7 empty] | АЦСТ-161-00213 | Пв | 12.05.2029 | АЦСТ-161 | не загружена | открыть
ПАО "СУРГУТНЕФТЕГАЗ" |  |  | 3(М03) | группа 3 (М03) | АФПН | НГДО | [7 empty] | АЦСТ-161-00497 | Пв | 21.10.2029 | АЦСТ-161 | не загружена | открыть
ПАО "СУРГУТНЕФТЕГАЗ" |  |  | 1(М01), 2(М03) | группа 3 (М03) | РД | НГДО | [7 empty] | АЦСТ-161-00576 | Пв | 15.12.2029 | АЦСТ-161 | не загружена | открыть
ПАО "Северсталь" |  | Э42А*, Э46*, Э46А*, Э50А | 1(М01) | группа 3 (М03) | РД | КО | Свыше 3 до 12 мм / Свыше 12 до 30 включительно / Свыше 3 до 12 включительно | Плоские детали | без подогрева | без термообработки** | Н1; Г; П1; В1 / Н1; Н2; П2; В1 | РД-КО (3) 02.12.2022 | Технология ручной дуговой сварки покрытым электродом сосудов котельного оборудования | АЦСТ-20-02296 | Пв | 14.04.2027 | АЦСТ-20 | да | открыть
ПАО "Северсталь" |  |  | 1(М01), 2(М03), 1+2(М01+М03) | группа 3 (М03) | РД | КО | Свыше 3 до 12 включительно / Свыше 12 до 50 включительно | плоские детали | без подогрева | без термообработки |  | РД-КО(5) 02.12.2022 | Технология ручной дуговой сварки покрытым электродом металлических конструкций котельного оборудования | АЦСТ-20-02297 | Пв | 14.04.2027 | АЦСТ-20 | да | открыть
ПАО "Северсталь" |  |  | 1(М01), 2(М03), 1+2(М01+М03) | группа 3 (М03) | РД | МО | Свыше 3 до 12 включительно / Свыше 12 до 50 включительно | плоские детали | без подогрева | без термообработки |  | РД-МО(1,3-6) 02.12.2022 | Технология ручной дуговой сварки покрытым электродом металлургического оборудования | АЦСТ-20-02298 | Пв | 14.04.2027 | АЦСТ-20 | да | открыть
ПАО "Северсталь" |  |  | 1(М01), 2(М03), 1+2(М01+М03) | группа 3 (М03) | РД | ПТО | Свыше 3 до 12 включительно / Свыше 12 до 25 включительно | плоские детали | без подогрева | без термообработки |  | РД-ПТО(1,7,14) 02.12.2022 | Технология ручной дуговой сварки подъемно транспортного оборудования | АЦСТ-20-02299 | Пв | 14.04.2027 | АЦСТ-20 | да | открыть
ПАО "Северсталь" |  |  | 1(М01), 2(М03), 1+2 (М01+М03) | группа 3 (М03) | МП | МО | Свыше 3 до 50 включительно / Свыше 50 до 60 включительно / Свыше 50 до 100 включительно | плоские детали | без подогрева* / с подогревом | без термообработки |  | МП-МО (1.3-6) 16.02.2024 | Технология механизированной сварки плавящимся электродом в защитных смесях трубопроводов металлургического оборудования | АЦСТ-20-02483 | Пв | 20.06.2028 | АЦСТ-20 | да | открыть
ПАО "Северсталь" |  |  | 1(М01), 2(М03), 1+2(М01+М03) | группа 3 (М03) | АФ | СК |  |  | без подогрева*** | без термообработки |  | АФ-СК(1) 01.10.2024 | Автоматическая сварка под слоем флюса металлических строительных конструкций | АЦСТ-20-02549 | Пв | 12.12.2028 | АЦСТ-20 | да | открыть
ПАО "Северсталь" |  |  | 1(М01), 2(М03), 1+2(М01+М03), 1+2(М01+М03)) | группа 3 (М03) | АФ | ПТО |  |  | без подогрева | без термообработки |  | АФ-ПТО(1,14) 01.10.2024 | Автоматическая сварка под слоем флюса подъемно-транспортного оборудования | АЦСТ-20-02550 | Пв | 13.12.2028 | АЦСТ-20 | да | открыть
ПАО "Северсталь" |  |  | 1(М01), 2(М03), 1+2(М01+М03) | группа 3 (М03) | МПГ | МО, СК | Свыше 3 до 12 включительно / Свыше 12 до 50 включительно / Свыше 50 до 60 включительно / Свыше 50 до 100 включительно | плоские детали | без подогрева / без подогрева* / с подогревом | без термообработки |  | МПГ-МО(1,3-6),СК(1) 22.12.2025 | Технология механизированной сварки порошковой проволокой в смесях строительных конструкций; металлургического оборудования | АЦСТ-20-02807 | Пв | 10.04.2030 | АЦСТ-20 | да | открыть
ПАО "Северсталь" |  |  | 1(М01), 2(М03), 1+2 (М01+М03) | группа 3 (М03) | МП | ПТО | Свыше 3 до 12 включительно / Свыше 12 до 50 включительно | плоские детали | без подогрева | без термообработки |  | МП-ПТО 22.12.2025 | Технология механизированной сварки плавящимся электродом в защитных смесях подъёмно-транспортного оборудования | АЦСТ-20-02876 | Пв | 22.06.2030 | АЦСТ-20 | да | открыть
ПАО "Северсталь" |  |  | 1(М01), 2(М03), 1+2(М01+М03) | группа 3 (М03) | МП | СК | Свыше 3 до 12 включительно / Свыше 12 до 50 включительно / Свыше 50 до 60 включительно / Свыше 50 до 100 включительно | плоские детали | без подогрева / без подогрева* / с подогревом | без термообработки |  | МП-СК 22.12.2025 | Технология механизированной сварки плавящимся электродом в защитных смесях строительных конструкций | АЦСТ-20-02877 | Пв | 22.06.2030 | АЦСТ-20 | да | открыть
ПАО "ТМК" |  |  | 3(М03) | группа 3 (М03) | СТ | НГДО | [7 empty] | АЦСТ-4-07455 | Пв | 13.10.2029 | АЦСТ - 4 | не загружена | открыть
ПАО «ВМТП» |  | Э50А (УОНИ–13/55 и другие аттестованные аналоги, указанные в ПТД) | 1 (М01), 2 (М03), 1+2 (М01+М03) | группа 3 (М03) | РД | ПТО | свыше 3,0 до 40,0 включительно / от 8,0 до 40,0 включительно / Первая деталь: свыше 3,0 до 30,0 включительно. Вторая деталь: свыше 3,0 до 30,0 включительно. / Первая деталь: свыше 3,0 до 40,0 включительно. Вторая деталь: свыше 3,0 до 40,0 включительно. | плоские детали | без подогрева | без термообработки | Н1; Г; П1; В1 / Н1; Н2; П2; В1 | ПМ-РД-04 25.05.2026 | Технология ручной дуговой сварки покрытыми электродами (РД) при ремонте и изготовлении металлоконструкций подъемно-транспортного оборудования | АЦСТ-73-01005 | Пр | 27.07.2030 | АЦСТ-73 | да | открыть
ПАО «Сургутнефтегаз» |  |  | 2(М03) | группа 3 (М03) | РД | НГДО | [7 empty] | АЦСТ-11-08226 | Пв | 23.12.2026 | АЦСТ-11 | не загружена | открыть
ПАО «Сургутнефтегаз» |  |  | 2(М03) | группа 3 (М03) | АФ | НГДО | [7 empty] | АЦСТ-11-08227 | Пв | 23.12.2026 | АЦСТ-11 | не загружена | открыть
ПАО «Сургутнефтегаз» |  |  | 1(М01), 2(М03) | группа 3 (М03) | РД | НГДО | [7 empty] | АЦСТ-11-08859 | Пв | 26.10.2027 | АЦСТ-11 | не загружена | открыть
ПАО НПО "Искра" | Св-08Г2С, Св-08ГСМТ, WC-20 | Проволока: Св-08Г2С; Св-08ГСМТ; неплавящийся электрод: WC-20 и другие аттестованные аналоги, указанные в ПТД. | 1 (М01); 2 (М03) | группа 3 (М03) | РАД+МП | КО, НГДО | свыше 12,0 до 30,0 включительно / свыше 12,0 до 30,0 вкл.; основная деталь свыше 12,0 до 30,0 вкл. | свыше 150,0 до 720,0 включительно / плоские детали | без подогрева | без термообработки | Н1 / Н2 | 620.02241.30201СП 11.03.2022 | Типовой технологический процесс. Сварка патрубков ГПА | АЦСТ-22-03267 | Пв | 09.10.2027 | АЦСТ-22 | да | открыть
ПАО НПО "Искра" | OK Tigrod 12.64, Св-08Г2С, Св-10НМА, Flux 10.71, WC-20 | Проволока: OK Tigrod 12.64, Св-08Г2С для РАД; Св-10НМА для АФ; Флюс: ОК Flux 10.71; неплавящийся электрод: WC-20 и другие аттестованные аналоги указанные в ПТД | 1 (М01); 2 (М03) / 1 (М01) | группа 3 (М03) | РАД+АФ | КО, НГДО | от 30,0 до 50,0 включительно / свыше 50,0 до 60,0 включительно | от 700,0 до 1050,0 включительно / плоские детали | с подогревом | с термообработкой | Н1 | 620.02290.30514СП 11.03.2022 | Типовой технологический процесс. Сварка патрубков ГПА | АЦСТ-22-03268 | Пв | 09.10.2027 | АЦСТ-22 | да | открыть
ПАО НПО "Искра" | Св-08Г2С-О, Св-08ГСМТ | Св-08Г2С-О и другие аттестованные аналоги, указанные в ПТД / Св-08ГСМТ и другие аттестованные аналоги, указанные в ПТД | 1 (М01) / 2 (М03) | группа 3 (М03) | МПН | КО, НГДО | свыше 12,0 до 30,0 включительно / свыше 30,0 до 50,0 включительно | плоские детали | без подогрева / с подогревом | без термообработки | Н1 | 620.02290.32312 28.07.2023 | Типовой технологический процесс. Ремонт изделий, восстановления поверхности основного металла методом наплавки, сварки | АЦСТ-22-03388 | Пв | 19.06.2028 | АЦСТ-22 | да | открыть
ПАО НПО "Искра" | Св-06Х15Н60М15 | Св-06Х15Н60М15 (ЭП-367) и другие аттестованные аналоги | 1+3 (М01+М03) | группа 3 (М03) | РАД | КО, ОХНВП | свыше 3,0 до 12,0 включительно / свыше 12,0 до 20,0 включительно | плоские детали | с подогревом | без термообработки | Н1 | ТТП 620.02290.27561СП 10.11.2023 | Типовой технологический процесс. Сварка заглушек в крышки нагнетателей | АЦСТ-22-03422 | Пв | 16.09.2028 | АЦСТ-22 | да | открыть
ПАО НПО "Искра" | Св-03Х12Н9М2С-ВИ | Проволока Св-03Х12Н9М2С-ВИ (ЭП659А-ВИ) и другие аттестованные аналоги, указанные в ПТД | 3 (М03) / 9 (М11) | группа 3 (М03) | РАД | НГДО, ОХНВП | свыше 3,0 до 12,0 включительно (вторая деталь свыше 3,0 до 12,0 включительно) / свыше 3,0 до 12,0 включительно | плоские детали | без подогрева | с термообработкой | Н1; Н2 / Н1 | ТТП 605.02290.32439СП 10.11.2023 | Типовой технологический процесс. Сварка рабочих колес компрессора | АЦСТ-22-03508 | Пв | 05.06.2029 | АЦСТ-22 | да | открыть
ПАО ТКЗ «Красный Котельщик» | Fox EV 65 | Fox EV 65 и другие аттестованные аналоги по ПТД | 2 (М03) | группа 3 (М03) | РДН | КО |  |  | с подогревом | с термообработкой | Н1 | РДН Л 2 Н1 ПО. 16.02.2026 | Технология ручной электродуговой восстановительной наплавки общего назначения покрытыми электродами | АЦСТ-4-07563 | Пв | 09.04.2030 | АЦСТ - 4 | да | открыть
ПАО ТКЗ «Красный Котельщик» | FOX DMO Kb | FOX DMO Kb и другие аттестованные аналоги по ПТД | 2+1 (М03+М01) | группа 3 (М03) | РД | КО | 12<S≤50 |  | с подогревом | с термообработкой | В1 | РД Т 1 + 2 СШ 33 В1 ос сп ПО; РД Т 1 + 2 СШ 34 В1 дс зк ПО. 23.01.2026 | Технология ручной электродуговой сварки покрытыми электродами | АЦСТ-4-07571 | Пв | 17.04.2030 | АЦСТ - 4 | да | открыть
ПАО ТКЗ «Красный Котельщик» | Св-08ГС, OK Flux 10.62, Св-10НМА | Св-08ГС, OK Flux 10.62 и другие аттестованные аналоги по ПТД / Св-10НМА, OK Flux 10.62 и другие аттестованные аналоги по ПТД | 1 (М01) / 2 (М03) | группа 3 (М03) | АФ | КО | 12<S≤30 / 18≤S≤40 / 3<S≤12 | плоские детали | без подогрева | без термообработки | Н1 | АФ Л 1 СШ 30 Н1 дс зк; АФ Л 1 СШ 30 Н1 дс зк бр; АФ Л 2 СШ 20 Н1 дс зк бр. 09.02.2026 | Технология автоматической сварки под слоем флюса | АЦСТ-4-07640 | Пв | 22.06.2030 | АЦСТ - 4 | да | открыть
ПАО ТКЗ «Красный Котельщик» | ОЗС-18, ЦЛ-20 | УОНИИ-13/55 и другие аттестованные аналоги по ПТД / ОЗС-18 и другие аттестованные аналоги по ПТД / УОНИИ-13/55 и другие аттестованные аналоги для группы 1 (М01) по ПТД / ЦЛ-20 и другие аттестованные аналоги по ПТД | 1 (М01): углеродистые стали / 2 (М03) / 2+1 (М03+М01) / 4 (М02) | группа 3 (М03) | РД | КО | 1,5≤S≤3 / 3<S≤12 / деталь 1, 2: 3<S≤12 | плоские детали | без подогрева | без термообработки | Н1 / Н2 | РД Л 2 УШ 20 В1 дс зк; РД Л 2 СШ 20 В1 дс зк; РД Л 1+2 УШ 20 В1 дс зк. 09.02.2026 | Технология ручной электродуговой сварки покрытыми электродами | АЦСТ-4-07646 | Пв | 29.06.2030 | АЦСТ - 4 | да | открыть
ПАО ТКЗ «Красный Котельщик» | Св-08Г2С, AristoRod 13.26 | Св-08Г2С и другие аттестованные аналоги по ПТД / AristoRod 13.26 и другие аттестованные аналоги по ПТД / Св-08Г2С и другие аттестованные аналоги для группы 1(М01) по ПТД | 1 (М01): углеродистые стали / 1 (М01) / 2 (М03) / 2+1 (М03+М01) | группа 3 (М03) | МАДП | КО | деталь 1: 1,5≤S≤3; деталь 2: 1,5≤S≤12 / деталь 1, деталь 2: 3<S≤12 / деталь 1, деталь 2: 12<S≤40 | плоские детали | без подогрева | без термообработки | Н2; В1 | МАДП Л 1 УШ 10 В1 ос бп бр, МАДП Л 1 УШ 20 В1 ос бп бр, МАДП Л 1 УШ 30 В1 ос бп бр, МАДП Л 2 УШ 20 В1 дс бз, МАДП Л 4 УШ 10 В1 ос бп бр, МАДП Л 4 УШ 20 В1 ос бп бр П, МАДП Л 4 УШ 30 В1 ос бп бр ПО, МАДП Л 1+2 УШ 20 В1 дс зк. 13.02.2026 | Технология полуавтоматической сварки плавящимся электродом в смеси газов | АЦСТ-4-07661 | Пв | 03.07.2030 | АЦСТ - 4 | да | открыть
ПАО ТКЗ «Красный Котельщик» | OK AristoRod 13.26 | OK AristoRod 13.26 и другие аттестованные аналоги по ПТД | 2 (М03) | группа 3 (М03) | МАДП | КО | 3<S≤12 / 12<S≤40 / деталь 1: 3<S≤12; деталь 2: 3<S≤40 / деталь 1, деталь 2: 12<S≤40 | плоские детали | без подогрева | без термообработки | В1 | МАДП Л 2 СШ 20 В1 дс зк; МАДП Л 2 СШ 30 В1 дс зк; МАДП Л 2 УШ 20 В1 ос бп бр; МАДП Л 2 УШ 30 В1 ос бп бр; МАДП Л 1+2 УШ 20 В1 ос бп бр; МАДП Т 1+2 УШ 22 Н2 ос бп бр. 20.06.2022 | Технология механизированной сварки плавящимся электродом в смеси газов | АЦСТ-4-07751 | Пв | 08.09.2030 | АЦСТ - 4 | да | открыть
ПАО ТКЗ «Красный Котельщик» | ОЗС-18 | ОЗС-18 и другие аттестованные аналоги по ПТД / УОНИИ-13/55 и другие аттестованные для 1 группы аналоги по ПТД | 2 (М03) / 2+1 (М03+М01) | группа 3 (М03) | РД | КО | деталь 1: 3<S≤12; деталь 2: 3<S≤40 / деталь 1, деталь 2: 12<S≤40 | плоские детали | без подогрева | без термообработки | В1 | РД Л 2 УШ 20 В1 ос бп бр; РД Л 2 УШ 30 В1 ос бп бр; РД Л 1+2 УШ 30 Н2 дс зк. 20.06.2022 | Технология ручной электродуговой сварки покрытыми электродами | АЦСТ-4-07752 | Пв | 08.09.2030 | АЦСТ - 4 | да | открыть
ПУБЛИЧНОЕ АКЦИОНЕРНОЕ ОБЩЕСТВО "СЛАВНЕФТЬ-ЯРОСЛАВНЕФТЕОРГСИНТЕЗ" |  |  | 1(М01), 2(М03) | группа 3 (М03) | РД | НГДО | [7 empty] | АЦСТ-146-00683 | Пв | 12.02.2029 | АЦСТ-146 | не загружена | открыть
Публичное акционерное общество "Северсталь" |  |  | 3(М03) | группа 3 (М03) | АПГ+АФ | НГДО | [7 empty] | АЦСТ-140-00561 | Пв | 04.08.2027 | АЦСТ-140 | не загружена | открыть
Публичное акционерное общество "Северсталь" |  |  | 1(М01), 2(М03) | группа 3 (М03) | АПГ+АФ | НГДО | [7 empty] | АЦСТ-140-00573 | Пв | 22.03.2028 | АЦСТ-140 | не загружена | открыть
Публичное акционерное общество "Северсталь" |  |  | 1(М01), 2(М03) | группа 3 (М03) | АПГ+АФ | НГДО | [7 empty] | АЦСТ-140-00574 | Пв | 22.03.2028 | АЦСТ-140 | не загружена | открыть
Публичное акционерное общество "Северсталь" |  |  | 1(М01), 2(М03) | группа 3 (М03) | АПГ+АФ | НГДО | [7 empty] | АЦСТ-140-00575 | Пв | 22.03.2028 | АЦСТ-140 | не загружена | открыть
Публичное акционерное общество "Северсталь" |  |  | 1(М01), 2(М03) | группа 3 (М03) | АПГ+АФ | НГДО | [7 empty] | АЦСТ-98-10355 | Пв | 19.12.2026 | АЦСТ-98 | не загружена | открыть
Публичное акционерное общество "Трубная Металлургическая Компания" | Св-08Г2С | Проволока сплошного сечения марок Св-08Г2С, BÖHLER 2.5 Ni-IG и другие аттестованные аналоги согласно ПТД; защитный газ (смесь): марка ГС-1 (углекислый газ 80% + аргон 20%) | Группа 1(М01) / Группа 2(М03) | группа 3 (М03) | МП | НГДО, ОХНВП | От 7,0 до 12,0 включительно / свыше 12,0 до 13,0 включительно | плоские детали** | без подогрева | без термообработки | Н1 | ТИ ТМК ТР 6-41-2024, ТИ ТМК ТР 6-44-2024, ТИ ТМК ТР 3-1-2024 29.12.2023 | Механизированная сварка в среде защитных газов и смесях при ремонте технологического и основных швов труб | АЦСТ-121-04060 | Пв | 04.07.2028 | АЦСТ-121 | да | открыть
Публичное акционерное общество "Уфаоргсинтез" | Св-08Г2С | сварочная проволока Св-08Г2С и другие марки согласно ПТД; защитный газ 82% аргон + 18% углекислый газ | 1 (М01) / 3 (М03) | группа 3 (М03) | МПН | ОХНВП |  |  | без подогрева / с подогревом | без термообработки | Н1 | ИП-20-4-38-2022 22.04.2022 | Ремонт насосно-компрессорного оборудования с применением механизированной наплавки плавящимся электродом в среде защитных газов | АЦСТ-153-00381 | Пв | 07.02.2027 | АЦСТ-153 | да | открыть
Публичное акционерное общество «Научно-производственное объединение «ИСКРА» (ПАО НПО «ИСКРА») | Св-08Г2С, Св-08ГСМТ | Проволока Св-08Г2С и другие аттестованные аналоги, указанные в ПТД (РАД); неплавящийся электрод ВЦ-20 и другие аттестованные аналоги, указанные в ПТД (РАД); Проволока Св-08Г2С, Св-08ГСМТ и другие аттестованные аналоги, указанные в ПТД (МП) | 1 (М01) | группа 3 (М03) | РАД+МП | НГДО, ОХНВП | свыше 3,0 до 12,0 вкл.; основная деталь свыше 12,0 до 90,0 вкл. / свыше 12,0 до 50,0 вкл.; основная деталь свыше 12,0 до 90,0 вкл. / свыше 12,0 до 50,0 включительно / свыше 50,0 до 90,0 включительно | свыше 25,0 до 150,0 вкл.; основная деталь: свыше 150,0 до 2000,0 вкл. / свыше 150,0 до 500,0 вкл.; основная деталь: свыше 150,0 до 2000,0 вкл. / свыше 500,0 до 2000,0 вкл.; включая плоские детали; основная деталь: свыше 500,0 до 2000,0 вкл.; включая плоские детали / свыше 500,0 до 2000,0 вкл.; включая плоские детали | без подогрева / с подогревом | без термообработки / с термообработкой | Н2 / Н1 | 620.02290.30514СП 30.09.2025 | Типовой технологический процесс. Сварка патрубков ГПА | АЦСТ-163-00029 | Пв | 28.04.2030 | АЦСТ-163 | да | открыть
Публичное акционерное общество «Научно-производственное объединение «ИСКРА» (ПАО НПО «ИСКРА») | Св-08Г2С, Св-10НМА, OK Flux 10.71Р | Проволока Св-08Г2С и другие аттестованные аналоги, указанные в ПТД (РАД); неплавящийся электрод ВЦ-20 и другие аттестованные аналоги, указанные в ПТД (РАД); Проволока Св-10НМА и другие аттестованные аналоги, указанные в ПТД (АФ); Флюс OK Flux 10.71Р и другие аттестованные аналоги, указанные в ПТД (АФ) | 2+1 (М03+М01) / 1 (М01) | группа 3 (М03) | РАД+АФ | НГДО, ОХНВП | свыше 12,0 до 50,0 включительно / свыше 50,0 до 90,0 включительно | свыше 150,0 до 500,0 включительно / свыше 500,0 до 2000,0 включительно, включая плоские детали | с подогревом | с термообработкой | Н1 | 620.02290.30514СП 30.09.2025 | Типовой технологический процесс. Сварка патрубков ГПА | АЦСТ-163-00030 | Пв | 28.04.2030 | АЦСТ-163 | да | открыть
Публичное акционерное общество «Научно-производственное объединение «ИСКРА» (ПАО НПО «ИСКРА») | Св-10НМА, OK Flux 10.71Р | Проволока Св-10НМА и другие аттестованные аналоги, указанные в ПТД; Флюс OK Flux 10.71Р и другие аттестованные аналоги, указанные в ПТД | 2+1 (М03+М01) / 1 (М01) | группа 3 (М03) | АФ | НГДО, ОХНВП | свыше 12,0 до 50,0 включительно / свыше 50,0 до 90,0 включительно | свыше 250,0 до 500,0 включительно / свыше 500,0 до 2000,0 включительно, включая плоские детали | с подогревом | с термообработкой | Н1 | 620.02290.30514СП 30.09.2025 | Типовой технологический процесс. Сварка патрубков ГПА | АЦСТ-163-00032 | Пв | 28.04.2030 | АЦСТ-163 | да | открыть
Публичное акционерное общество «Научно-производственное объединение «ИСКРА» (ПАО НПО «ИСКРА») | Св-08Г2С | Проволока Св-08Г2С и другие аттестованные аналоги для группы 1(М01), 2(М03) указанные в ПТД | 3 (М03) | группа 3 (М03) | МП | НГДО, ОХНВП | свыше 12,0 до 50,0 включительно (основная деталь свыше 12,0 до 200,0 включительно) / свыше 50,0 до 200,0 включительно (основная деталь свыше 50,0 до 200,0 включительно) / свыше 12,0 до 50,0 включительно / свыше 50,0 до 100,0 включительно | свыше 150,0 до 500,0 включительно (основная деталь свыше 500,0 до 2000,0 включительно) / свыше 500,0 до 2000,0 включительно (основная деталь свыше 500,0 до 2000,0 включительно) / плоские детали | с подогревом | с термообработкой | Н2 / Н1 | 620.02290.31767ООО 14.11.2025 | Типовой технологический процесс. Технология сварки сосудов, работающих под давлением | АЦСТ-163-00033 | Пв | 29.04.2030 | АЦСТ-163 | да | открыть
Публичное акционерное общество «Научно-производственное объединение «ИСКРА» (ПАО НПО «ИСКРА») | Св-08Г2С, WL-15 | Проволока Св-08Г2С и другие аттестованные аналоги, указанные в ПТД; неплавящийся электрод WL-15, ВЛ-15, ВЦ-20 и другие аттестованные аналоги, указанные в ПТД | 1+3 (М01+М03) | группа 3 (М03) | РАД | НГДО, ОХНВП | от 2,0 до 3,0 включительно (основная деталь свыше 50,0 до 200,0 включительно) / свыше 3,0 до 12,0 включительно (основная деталь свыше 50,0 до 200,0 включительно) / свыше 12,0 до 50,0 включительно (основная деталь свыше 50,0 до 200,0 включительно) / свыше 50,0 до 200,0 включительно (основная деталь свыше 50,0 до 200,0 включительно) | от 20,0 до 25,0 включительно (основная деталь свыше 500,0 до 2000,0 включительно, включая плоские детали) / свыше 25,0 до 114,0 включительно (основная деталь свыше 500,0 до 2000,0 включительно, включая плоские детали) / плоская деталь (основная деталь свыше 500,0 до 2000,0 включительно, включая плоские детали) | с подогревом / без подогрева | с термообработкой / без термообработки | Н2 | 620.02290.31767ООО 14.11.2025 | Типовой технологический процесс. Технология сварки сосудов, работающих под давлением | АЦСТ-163-00040 | Пв | 21.05.2030 | АЦСТ-163 | да | открыть
Публичное акционерное общество «Трубная Металлургическая Компания» |  |  | 1(М01), 2(М03) | группа 3 (М03) | АПГ+АФ | НГДО | [7 empty] | АЦСТ-121-04014 | Пв | 10.02.2027 | АЦСТ-121 | не загружена | открыть
Публичное акционерное общество «Трубная Металлургическая Компания» |  |  | 1(М01), 2(М03) | группа 3 (М03) | МП | НГДО | [7 empty] | АЦСТ-121-04015 | Пв | 10.02.2027 | АЦСТ-121 | не загружена | открыть
Публичное акционерное общество «Трубная Металлургическая Компания» |  |  | 1(М01), 2(М03) | группа 3 (М03) | АФ | НГДО | [7 empty] | АЦСТ-121-04016 | Пв | 06.04.2027 | АЦСТ-121 | не загружена | открыть
Публичное акционерное общество «Трубная Металлургическая Компания» |  |  | 1(М01), 2(М03) | группа 3 (М03) | АФ | НГДО | [7 empty] | АЦСТ-121-04017 | Пв | 10.02.2027 | АЦСТ-121 | не загружена | открыть
Публичное акционерное общество «Трубная Металлургическая Компания» |  |  | 1(М01), 2(М03) | группа 3 (М03) | МП+АФ | НГДО | [7 empty] | АЦСТ-121-04018 | Пв | 10.02.2027 | АЦСТ-121 | не загружена | открыть
Публичное акционерное общество «Трубная Металлургическая Компания» | Св-08ГНМ, Pittarc S2Mo, Autrod 12.24, Pittarc S3MoTiB, Pittarc S3TiB, Св-10НМА, Св-08ГА, S2Ni2, UF-02, OK Flux 10.74, OK Flux 10.77, GeKa ELIFLUX PIPE | Проволоки сплошного сечения марок Св-08ГНМ, Pittarc S2Mo, ОК Autrod 12.24, S2Mo, Pittarc S3MoTiB, ММК-S3MoTiB, S3MoTiB, Pittarc S3TiB, S3TiB, Св-10НМА, Св-08ГА, S2Ni2, Pittarc S2Ni2 и другие аналоги согласно ПТД; Сварочный флюс марок ФСА ЧТ А 650-20/80, UF-02, OK Flux 10.74, OK Flux 10.77, GeKa ELIFLUX PIPE , УФ-700П и другие аналоги согласно ПТД | Группа 1(М01) / Группа 2(М03) | группа 3 (М03) | АФ | НГДО, ОХНВП | От 7,0 до 12,0 включительно / свыше 12,0 до 13,0 включительно | плоские детали* | без подогрева | без термообработки | Н1 | ТИ ТМК ТР 6-41-2024 29.12.2023 | Автоматическая многодуговая сварка под флюсом продольных стыковых соединений труб | АЦСТ-121-04019 | Пв | 03.07.2028 | АЦСТ-121 | да | открыть
Публичное акционерное общество «Трубная Металлургическая Компания» | Св-08ГНМ, Pittarc S2Mo, Autrod 12.24, Pittarc S3MoTiB, Pittarc S3TiB, Св-10НМА, Св-08ГА, S2Ni2, UF-02, OK Flux 10.74, OK Flux 10.77, GeKa ELIFLUX PIPE, UV309P | Проволоки сплошного сечения марок Св-08ГНМ, Pittarc S2Mo, ОК Autrod 12.24, S2Mo, Pittarc S3MoTiB, ММК-S3MoTiB, S3MoTiB, Pittarc S3TiB, S3TiB, Св-10НМА, Св-08ГА, S2Ni2, Pittarc S2Ni2 и другие аналоги согласно ПТД; Сварочный флюс марок ФСА ЧТ А 650-20/80, UF-02, OK Flux 10.74, OK Flux 10.77, GeKa ELIFLUX PIPE , УФ-700П, UV309P и другие аналоги согласно ПТД | Группа 1(М01) / Группа 2(М03) | группа 3 (М03) | АФ | СК | От 7,0 до 12,0 включительно / свыше 12,0 до 13,0 включительно | плоские детали* | без подогрева | без термообработки | Н1 | ТИ ТМК ТР 6-41-2024 29.12.2023 | Автоматическая многодуговая сварка под флюсом продольных стыковых соединений труб | АЦСТ-121-04020 | Пв | 03.07.2028 | АЦСТ-121 | да | открыть
Публичное акционерное общество «Трубная Металлургическая Компания» |  |  | 3(М03) | группа 3 (М03) | РД | НГДО | [7 empty] | АЦСТ-121-04021 | Пв | 03.07.2028 | АЦСТ-121 | не загружена | открыть
Публичное акционерное общество «Трубная Металлургическая Компания» |  |  | 3(М03) | группа 3 (М03) | РД | НГДО | [7 empty] | АЦСТ-121-04022 | Пв | 03.07.2028 | АЦСТ-121 | не загружена | открыть
Публичное акционерное общество «Трубная Металлургическая Компания» | OK 53.70, Bohler Fox EV60, Conarc 53, Ligans SG 62TP, OK 74.70 | Электроды марок ОК 53.70, Bohler Fox EV60, Conarc 53, Ligans SG 62TP и другие аттестованные аналоги согласно ПТД / Электроды марок ОК 74.70, Bohler Fox EV60, Ligans SG 62TP и другие аттестованные аналоги согласно ПТД | Группа 1(М01) / Группа 2(М03) | группа 3 (М03) | РД | СК | От 6,0 до 12,0 включительно / свыше 12,0 до 50,0 включительно | плоские детали** | с подогревом | без термообработки | Н1 | ТИ ТМК ТР 3-1-2024 29.12.2023 | Ручная дуговая сварка при ремонте основных швов труб | АЦСТ-121-04023 | Пв | 03.07.2028 | АЦСТ-121 | да | открыть
Публичное акционерное общество «Трубная Металлургическая Компания» | OK 53.70, Bohler Fox EV60, Conarc 53, Ligans SG 62TP, OK 74.70 | Электроды с основным видом покрытия марок ОК 53.70, Bohler Fox EV60, Conarc 53, Ligans SG 62TP и другие аттестованные аналоги согласно ПТД / Электроды с основным видом покрытия марок ОК 74.70, Bohler Fox EV60, Ligans SG 62TP и другие аттестованные аналоги согласно ПТД | Группа 1(М01) / Группа 2(М03) | группа 3 (М03) | РД | НГДО, ОХНВП | От 6,0 до 12,0 включительно / свыше 12,0 до 50,0 включительно | плоские детали** | с подогревом | без термообработки | Н1 | ТИ ТМК ТР 3-1-2024 29.12.2023 | Ручная дуговая сварка при ремонте основных швов труб | АЦСТ-121-04024 | Пв | 03.07.2028 | АЦСТ-121 | да | открыть
Публичное акционерное общество «Трубная Металлургическая Компания» | OK 53.70, Bohler Fox EV60, Conarc 53, Ligans SG 62TP, OK 74.70 | Электроды марок ОК 53.70, Bohler Fox EV60, Conarc 53, Ligans SG 62TP и другие аттестованные аналоги согласно ПТД / Электроды марок ОК 74.70, Bohler Fox EV60, Ligans SG 62TP и другие аттестованные аналоги согласно ПТД | Группа 1(М01) / Группа 2(М03) | группа 3 (М03) | РД | СК | От 6,0 до 12,0 включительно / свыше 12,0 до 50,0 включительно | плоские детали** | без подогрева | без термообработки | Н1 | ТИ ТМК ТР 3-1-2024; ТИ ТМК ТР 6-41-2024; ТИ ТМК ТР 6-44-2024 29.12.2023 | Ручная дуговая сварка при ремонте основных швов труб | АЦСТ-121-04025 | Пв | 03.07.2028 | АЦСТ-121 | да | открыть
Публичное акционерное общество «Трубная Металлургическая Компания» | OK 53.70, Bohler Fox EV60, Conarc 53, Ligans SG 62TP, OK 74.70 | Электроды марок ОК 53.70, Bohler Fox EV60, Conarc 53, Ligans SG 62TP и другие аттестованные аналоги согласно ПТД / Электроды марок ОК 74.70, Bohler Fox EV60, Ligans SG 62TP и другие аттестованные аналоги согласно ПТД | Группа 1(М01) / Группа 2(М03) | группа 3 (М03) | РД | НГДО, ОХНВП | От 6,0 до 12,0 включительно / свыше 12,0 до 50,0 включительно | плоские детали** | без подогрева | без термообработки | Н1 | ТИ ТМК ТР 3-1-2024; ТИ ТМК ТР 6-41-2024; ТИ ТМК ТР 6-44-2024 29.12.2023 | Ручная дуговая сварка при ремонте основных швов труб | АЦСТ-121-04026 | Пв | 03.07.2028 | АЦСТ-121 | да | открыть
Публичное акционерное общество «Трубная Металлургическая Компания» |  |  | 1(М01), 2(М03) | группа 3 (М03) | МФ | НГДО | [7 empty] | АЦСТ-121-04027 | Пв | 03.07.2028 | АЦСТ-121 | не загружена | открыть
Публичное акционерное общество «Трубная Металлургическая Компания» |  |  | 1(М01), 2(М03) | группа 3 (М03) | АФ | НГДО | [7 empty] | АЦСТ-121-04028 | Пв | 03.07.2028 | АЦСТ-121 | не загружена | открыть
Публичное акционерное общество «Трубная Металлургическая Компания» |  |  | 1(М01), 2(М03) | группа 3 (М03) | МП+АФ | НГДО | [7 empty] | АЦСТ-121-04029 | Пв | 04.07.2028 | АЦСТ-121 | не загружена | открыть
Публичное акционерное общество «Трубная Металлургическая Компания» | Св-08ГА, Св-08Г2С, Св-08ГНМ, S2Mo, S3MoTiB, S3TiB, OK Autrod 13.64, S2Ni2, Union S 3, AKEM4, T Union SA, ENi3, Pittarc S3Ni2, MagWire P80, UF-02, OK Flux 10.74, OK Flux 10.77, UV 309P, GeKa ELIFLUX PIPE, UF-01, GeKa ELIFLUX BFPV, UF-07.01 | Технологический шов: проволоки сплошного сечения марок Св-08ГА, Св-08Г2С и другие аналоги согласно ПТД; защитная газовая смесь: углекислый газ 80% + аргон 20% (марка ГС-1); ¦ Внутренний и наружный швы: проволоки сплошного сечения марок: Св-08ГНМ, Св-08ГА, S2Mo, PITTARC S2Mo, S3MoTiB, PITTARC S3MoTiB, ММК-S3MoTiB, S3TiB, PITTARC S3TiB, OK Autrod 13.64, S2Ni2, PITTARC S2Ni2, Union S 3 NiMoCr, AKEM4, T Union SA 3 NiMoCr, ENi3, Pittarc S3Ni2,5CrMo, S3Ni2,5CrMo, MagWire P80 и другие аналоги согласно ПТД; ¦ Сварочный флюс марок: ФСА ЧТ А 650-20/80, UF-02, OK Flux 10.74, OK Flux 10.77, UV 309P, GeKa ELIFLUX PIPE, УФ-700П, UF-01, GeKa ELIFLUX BFPV, UF-07.01 и другие аналоги согласно ПТД | Группа 3(М03) | группа 3 (М03) | АПГ+АФ | НГДО, ОХНВП | свыше 12,0 до 50,0 включительно | плоские детали* | без подогрева | без термообработки | Н1 | ТИ ТМК ТР 3-1-2024 29.12.2023 | Автоматическая однодуговая сварка в среде защитных газов и смесях технологического шва, автоматическая многодуговая сварка под флюсом внутреннего и наружного швов продольных стыковых соединений труб | АЦСТ-121-04030 | Пв | 08.07.2029 | АЦСТ-121 | да | открыть
Публичное акционерное общество «Трубная Металлургическая Компания» | Св-08Г2С, Св-08А, Св-08ГА, Св-08ГНМ, Св-10НМА, S2Mo, S3MoTiB, S3TiB, Autrod 12.24, OK Autrod 13.64, OK Autrod 12.22, OK Autrod 13.27, OK Autrod 13.49, S2Ni2, T Union SA, ENi3, UF-02, OK Flux 10.74, OK Flux 10.77, GeKa ELIFLUX PIPE, GeKa ELIFLUX BFPV, UF-01, UF-07.01 | Технологический шов: проволоки сплошного сечения марок Св-08Г2С, Св-08А, Св-08ГА и др. аналоги согласно ПТД; защитная газовая смесь: углекислый газ 80% + аргон 20% (марка ГС-1); Внутренний и наружный швы: проволоки сплошного сечения марок Св-08ГНМ, Св-10НМА, Св-08ГА, S2Mo, PITTARC S2Mo, S3MoTiB, PITTARC S3MoTiB, S3TiB, PITTARC S3TiB, ОК Autrod 12.24, OK Autrod 13.64, OK Autrod 12.22, OK Autrod 13.27, OK Autrod 13.49, S2Ni2, PITTARC S2Ni2, T Union SA 3 NiMoCr, ENi3, ММК-S3MoTiB и др. аналоги согласно ПТД; Сварочный флюс марок ФСА ЧТ А 650-20/80, UF-02, OK Flux 10.74, OK Flux 10.77, GeKa ELIFLUX PIPE, УФ-700П, GeKa ELIFLUX BFPV, UF-01, UF-07.01 и др. аналоги согласно ПТД | Группа 1(М01) | группа 3 (М03) | АПГ+АФ | НГДО, ОХНВП | От 6,0 до 12,0 включительно / свыше 12,0 до 20,0 включительно | плоские детали* | без подогрева | с термообработкой | Н1 | ТИ ТМК ТР 3-1-2024 29.12.2023 | Автоматическая однодуговая сварка в среде защитных газов и смесях технологического шва, автоматическая многодуговая сварка под флюсом внутреннего и наружного швов продольных стыковых соединений труб с термообработкой | АЦСТ-121-04031 | Пв | 25.10.2028 | АЦСТ-121 | да | открыть
Публичное акционерное общество «Трубная Металлургическая Компания» | Св-08Г2С, Св-08А, Св-08ГА, Св-08ГНМ, Св-10НМА, S2Mo, S3MoTiB, S3TiB, Autrod 12.24, OK Autrod 13.64, OK Autrod 12.22, OK Autrod 13.27, OK Autrod 13.49, S2Ni2, T Union SA, ENi3, UF-02, OK Flux 10.74, OK Flux 10.77, GeKa ELIFLUX PIPE, GeKa ELIFLUX BFPV, UF-01, UF-07.01 | Технологический шов: проволоки сплошного сечения марок Св-08Г2С, Св-08А, Св-08ГА и др. аналоги согласно ПТД; защитная газовая смесь: углекислый газ 80% + аргон 20% (марка ГС-1); Внутренний и наружный швы: проволоки сплошного сечения марок Св-08ГНМ, Св-10НМА, Св-08ГА, S2Mo, PITTARC S2Mo, S3MoTiB, PITTARC S3MoTiB, S3TiB, PITTARC S3TiB, ОК Autrod 12.24, OK Autrod 13.64, OK Autrod 12.22, OK Autrod 13.27, OK Autrod 13.49, S2Ni2, PITTARC S2Ni2, T Union SA 3 NiMoCr, ENi3, ММК-S3MoTiB и др. аналоги согласно ПТД; Сварочный флюс марок ФСА ЧТ А 650-20/80, UF-02, OK Flux 10.74, OK Flux 10.77, GeKa ELIFLUX PIPE, УФ-700П, GeKa ELIFLUX BFPV, UF-01, UF-07.01 и др. аналоги согласно ПТД | Группа 1(М01) | группа 3 (М03) | АПГ+АФ | СК | От 6,0 до 12,0 включительно / свыше 12,0 до 20,0 включительно | плоские детали* | без подогрева | с термообработкой | Н1 | ТИ ТМК ТР 3-1-2024 29.12.2023 | Автоматическая однодуговая сварка в среде защитных газов и смесях технологического шва, автоматическая многодуговая сварка под флюсом внутреннего и наружного швов продольных стыковых соединений труб с термообработкой | АЦСТ-121-04032 | Пв | 25.10.2028 | АЦСТ-121 | да | открыть
Публичное акционерное общество «Трубная Металлургическая Компания» | OK 53.70, Bohler Fox EV60, Conarc 53, Ligans SG 62TP, OK 74.70 | Электроды с основным видом покрытия марок ОК 53.70, Bohler Fox EV60, Conarc 53, Ligans SG 62TP и другие аттестованные аналоги согласно ПТД / Электроды с основным видом покрытия марок ОК 74.70, Bohler Fox EV60, Ligans SG 62TP и другие аттестованные аналоги согласно ПТД | Группа 1(М01) / Группа 2(М03) | группа 3 (М03) | РД | НГДО, ОХНВП | От 6,0 до 12,0 включительно / свыше 12,0 до 50,0 включительно | плоские детали** | без подогрева | с термообработкой | Н1; Г | ТИ ТМК ТР 3-1-2024 29.12.2023 | Ручная дуговая сварка при ремонте основных швов труб с термообработкой | АЦСТ-121-04033 | Пв | 25.10.2028 | АЦСТ-121 | да | открыть
Публичное акционерное общество «Трубная Металлургическая Компания» | OK 53.70, Bohler Fox EV60, Conarc 53, Ligans SG 62TP, OK 74.70 | Электроды с основным видом покрытия марок ОК 53.70, Bohler Fox EV60, Conarc 53, Ligans SG 62TP и другие аттестованные аналоги согласно ПТД / Электроды с основным видом покрытия марок ОК 74.70, Bohler Fox EV60, Ligans SG 62TP и другие аттестованные аналоги согласно ПТД | Группа 1(М01) / Группа 2(М03) | группа 3 (М03) | РД | СК | От 6,0 до 12,0 включительно / свыше 12,0 до 50,0 включительно | плоские детали** | без подогрева | с термообработкой | Н1; Г | ТИ ТМК ТР 3-1-2024 29.12.2023 | Ручная дуговая сварка при ремонте основных швов труб с термообработкой | АЦСТ-121-04034 | Пв | 25.10.2028 | АЦСТ-121 | да | открыть
Публичное акционерное общество «Трубная Металлургическая Компания» | Св-08Г2С, MagWire MS700 | Проволока сплошного сечения марок Св-08Г2С, BÖHLER 2.5 Ni-IG, MagWire MS700 и другие аттестованные аналоги согласно ПТД; защитный газ (смесь): марка ГС-1 (углекислый газ 80% + аргон 20%) / Проволока сплошного сечения марок Св-08Г2С, BÖHLER 2.5 Ni-IG, MagWire MS700 и другие аттестованные аналоги согласно ПТД; защитный газ (смесь): марка ГС-2 (углекислый газ 20% + аргон 80%) | Группа 1(М01) / Группа 2(М03) | группа 3 (М03) | МП | НГДО, ОХНВП | От 6,0 до 12,0 включительно / свыше 12,0 до 50,0 включительно | плоские детали** | без подогрева | с термообработкой | Н1; Г | ТИ ТМК ТР 3-1-2024 29.12.2023 | Механизированная сварка в среде защитных газов и смесях при ремонте основных швов труб с термообработкой | АЦСТ-121-04035 | Пв | 25.10.2028 | АЦСТ-121 | да | открыть
Публичное акционерное общество «Трубная Металлургическая Компания» | Св-08Г2С, MagWire MS700 | Проволока сплошного сечения марок Св-08Г2С, BÖHLER 2.5 Ni-IG, MagWire MS700 и другие аттестованные аналоги согласно ПТД; защитный газ (смесь): марка ГС-1 (углекислый газ 80% + аргон 20%) / Проволока сплошного сечения марок Св-08Г2С, BÖHLER 2.5 Ni-IG, MagWire MS700 и другие аттестованные аналоги согласно ПТД; защитный газ (смесь): марка ГС-2 (углекислый газ 20% + аргон 80%) | Группа 1(М01) / Группа 2(М03) | группа 3 (М03) | МП | СК | От 6,0 до 12,0 включительно / свыше 12,0 до 50,0 включительно | плоские детали** | без подогрева | с термообработкой | Н1; Г | ТИ ТМК ТР 3-1-2024 29.12.2023 | Механизированная сварка в среде защитных газов и смесях при ремонте основных швов труб с термообработкой | АЦСТ-121-04036 | Пв | 25.10.2028 | АЦСТ-121 | да | открыть
Публичное акционерное общество «Трубная Металлургическая Компания» | Св-08Г2С, Св-08А, Св-08ГА, Св-08ГНМ, Св-10НМА, S2Mo, S3MoTiB, S3TiB, Autrod 12.24, OK Autrod 13.64, OK Autrod 12.22, OK Autrod 13.27, OK Autrod 13.49, S2Ni2, T Union SA, ENi3, UF-02, OK Flux 10.74, OK Flux 10.77, GeKa ELIFLUX PIPE, GeKa ELIFLUX BFPV, UF-01, UF-07.01 | Технологический шов: проволоки сплошного сечения марок Св-08Г2С, Св-08А, Св-08ГА и другие аттестованные аналоги согласно ПТД; защитная газовая смесь: углекислый газ 80% + аргон 20% (марка ГС-1); ¦ Внутренний и наружный швы: проволоки сплошного сечения марок Св-08ГНМ, Св-10НМА, Св-08ГА, S2Mo, PITTARC S2Mo, S3MoTiB, PITTARC S3MoTiB, S3TiB, PITTARC S3TiB, ОК Autrod 12.24, OK Autrod 13.64, OK Autrod 12.22, OK Autrod 13.27, OK Autrod 13.49, S2Ni2, PITTARC S2Ni2, T Union SA 3 NiMoCr, ENi3, ММК-S3MoTiB и другие аттестованные аналоги согласно ПТД; ¦ Сварочный флюс марок ФСА ЧТ А 650-20/80, UF-02, OK Flux 10.74, OK Flux 10.77, GeKa ELIFLUX PIPE, , УФ-700П, GeKa ELIFLUX BFPV, UF-01, UF-07.01 и другие аттестованные аналоги согласно ПТД | Группа 1(М01) | группа 3 (М03) | АПГ+АФ | НГДО, ОХНВП | свыше 12,0 до 50,0 включительно | плоские детали* | без подогрева | без термообработки | Н1 | ТИ ТМК ТР 3-1-2024 29.12.2023 | Автоматическая однодуговая сварка в среде защитных газов и смесях технологического шва, автоматическая многодуговая сварка под флюсом внутреннего шва и автоматическая многодуговая многопроходная сварка под флюсом наружного шва продольных стыковых соединений труб | АЦСТ-121-04037 | Пв | 25.10.2028 | АЦСТ-121 | да | открыть
Публичное акционерное общество «Трубная Металлургическая Компания» | Св-08Г2С, Св-08А, Св-08ГА, Св-08ГНМ, Св-10НМА, S2Mo, S3MoTiB, S3TiB, Autrod 12.24, OK Autrod 13.64, OK Autrod 12.22, OK Autrod 13.27, OK Autrod 13.49, S2Ni2, T Union SA, ENi3, UF-02, OK Flux 10.74, OK Flux 10.77, GeKa ELIFLUX PIPE, GeKa ELIFLUX BFPV, UF-01, UF-07.01 | Технологический шов: проволоки сплошного сечения марок Св-08Г2С, Св-08А, Св-08ГА и другие аттестованные аналоги согласно ПТД; защитная газовая смесь: углекислый газ 80% + аргон 20% (марка ГС-1); ¦ Внутренний и наружный швы: проволоки сплошного сечения марок Св-08ГНМ, Св-10НМА, Св-08ГА, S2Mo, PITTARC S2Mo, S3MoTiB, PITTARC S3MoTiB, S3TiB, PITTARC S3TiB, ОК Autrod 12.24, OK Autrod 13.64, OK Autrod 12.22, OK Autrod 13.27, OK Autrod 13.49, S2Ni2, PITTARC S2Ni2, T Union SA 3 NiMoCr, ENi3, ММК-S3MoTiB и другие аттестованные аналоги согласно ПТД; ¦ Сварочный флюс марок ФСА ЧТ А 650-20/80, UF-02, OK Flux 10.74, OK Flux 10.77, GeKa ELIFLUX PIPE, , УФ-700П, GeKa ELIFLUX BFPV, UF-01, UF-07.01 и другие аттестованные аналоги согласно ПТД | Группа 1(М01) | группа 3 (М03) | АПГ+АФ | СК | свыше 12,0 до 50,0 включительно | плоские детали* | без подогрева | без термообработки | Н1 | ТИ ТМК ТР 3-1-2024 29.12.2023 | Автоматическая однодуговая сварка в среде защитных газов и смесях технологического шва, автоматическая многодуговая сварка под флюсом внутреннего шва и автоматическая многодуговая многопроходная сварка под флюсом наружного шва продольных стыковых соединений труб | АЦСТ-121-04038 | Пв | 25.10.2028 | АЦСТ-121 | да | открыть
Публичное акционерное общество «Трубная Металлургическая Компания» | Св-08Г2С, Св-08А, Св-08ГА, Св-08ГНМ, Св-10НМА, S2Mo, S3MoTiB, S3TiB, Autrod 12.24, OK Autrod 13.64, OK Autrod 12.22, OK Autrod 13.27, OK Autrod 13.49, S2Ni2, T Union SA, ENi3, UF-02, OK Flux 10.74, OK Flux 10.77, GeKa ELIFLUX PIPE, GeKa ELIFLUX BFPV, UF-01, UF-07.01 | Технологический шов: проволоки сплошного сечения марок Св-08Г2С, Св-08А, Св-08ГА и другие аттестованные аналоги согласно ПТД; защитная газовая смесь: углекислый газ 80% + аргон 20% (марка ГС-1); ¦ Внутренний и наружный швы: проволоки сплошного сечения марок Св-08ГНМ, Св-10НМА, Св-08ГА, S2Mo, PITTARC S2Mo, S3MoTiB, PITTARC S3MoTiB, S3TiB, PITTARC S3TiB, ОК Autrod 12.24, OK Autrod 13.64, OK Autrod 12.22, OK Autrod 13.27, OK Autrod 13.49, S2Ni2, PITTARC S2Ni2, T Union SA 3 NiMoCr, ENi3, ММК-S3MoTiB и другие аттестованные аналоги согласно ПТД; ¦ Сварочный флюс марок ФСА ЧТ А 650-20/80, UF-02, OK Flux 10.74, OK Flux 10.77, GeKa ELIFLUX PIPE, , УФ-700П, GeKa ELIFLUX BFPV, UF-01, UF-07.01 и другие аттестованные аналоги согласно ПТД | Группа 1(М01) | группа 3 (М03) | АПГ+АФ | НГДО, ОХНВП | свыше 12,0 до 50,0 включительно | плоские детали* | без подогрева | с термообработкой | Н1 | ТИ ТМК ТР 3-1-2024 29.12.2023 | Автоматическая однодуговая сварка в среде защитных газов и смесях технологического шва, автоматическая многодуговая сварка под флюсом внутреннего шва и автоматическая многодуговая многопроходная сварка под флюсом наружного шва продольных стыковых соединений труб с термообработкой | АЦСТ-121-04039 | Пв | 25.10.2028 | АЦСТ-121 | да | открыть
Публичное акционерное общество «Трубная Металлургическая Компания» | Св-08Г2С, Св-08А, Св-08ГА, Св-08ГНМ, Св-10НМА, S2Mo, S3MoTiB, S3TiB, Autrod 12.24, OK Autrod 13.64, OK Autrod 12.22, OK Autrod 13.27, OK Autrod 13.49, S2Ni2, T Union SA, ENi3, UF-02, OK Flux 10.74, OK Flux 10.77, GeKa ELIFLUX PIPE, GeKa ELIFLUX BFPV, UF-01, UF-07.01 | Технологический шов: проволоки сплошного сечения марок Св-08Г2С, Св-08А, Св-08ГА и другие аттестованные аналоги согласно ПТД; защитная газовая смесь: углекислый газ 80% + аргон 20% (марка ГС-1); ¦ Внутренний и наружный швы: проволоки сплошного сечения марок Св-08ГНМ, Св-10НМА, Св-08ГА, S2Mo, PITTARC S2Mo, S3MoTiB, PITTARC S3MoTiB, S3TiB, PITTARC S3TiB, ОК Autrod 12.24, OK Autrod 13.64, OK Autrod 12.22, OK Autrod 13.27, OK Autrod 13.49, S2Ni2, PITTARC S2Ni2, T Union SA 3 NiMoCr, ENi3, ММК-S3MoTiB и другие аттестованные аналоги согласно ПТД; ¦ Сварочный флюс марок ФСА ЧТ А 650-20/80, UF-02, OK Flux 10.74, OK Flux 10.77, GeKa ELIFLUX PIPE, , УФ-700П, GeKa ELIFLUX BFPV, UF-01, UF-07.01 и другие аттестованные аналоги согласно ПТД | Группа 1(М01) | группа 3 (М03) | АПГ+АФ | СК | свыше 12,0 до 50,0 включительно | плоские детали* | без подогрева | с термообработкой | Н1 | ТИ ТМК ТР 3-1-2024 29.12.2023 | Автоматическая однодуговая сварка в среде защитных газов и смесях технологического шва, автоматическая многодуговая сварка под флюсом внутреннего шва и автоматическая многодуговая многопроходная сварка под флюсом наружного шва продольных стыковых соединений труб с термообработкой | АЦСТ-121-04040 | Пв | 25.10.2028 | АЦСТ-121 | да | открыть
Публичное акционерное общество «Трубная Металлургическая Компания» | Св-08Г2С, OK Autrod 12.51, Св-08ГА, Св-08А, UF-02, OK Flux 10.74, UV 309 P, GeKa ELIFLUX PIPE, GeKa ELIFLUX BFPV, UF-01, UF-07.01, Св-08ГНМ, Св-10НМА, S2Mo, S3MoTiB, S3TiB, Autrod 12.24, OK Autrod 13.64, OK Autrod 12.22, OK Autrod 13.27, S2Ni2, ENi3, AKEM4 | Технологический шов (МП): ¦ защитный газ (смесь): марка ГС-2 (20% углекислого газа и 80% аргона) и газовая смесь К-18; сварочная проволока марки Св-08Г2С, OK Autrod 12.51, Св-08ГА, Св-08А и другие аналоги согласно ПТД. ¦ Наружный и внутренний швы (АФ): ¦ флюс марки ФСА ЧТ А 650-20/80, UF-02, OK Flux 10.74, UV 309 P, УФ-700П, GeKa ELIFLUX PIPE, GeKa ELIFLUX BFPV, UF-01, UF-07.01 и другие аналоги согласно ПТД; ¦ сварочная проволока марки Св-08ГНМ, Св-10НМА, Св-08ГА, S2Mo, PITTARC S2Mo, S3MoTiB, PITTARC S3MoTiB, ММК- S3MoTiB, S3TiB, PITTARC S3TiB, ОК Autrod 12.24, OK Autrod 13.64, OK Autrod 12.22, OK Autrod 13.27, S2Ni2, PITTARC S2Ni2, ENi3, AKEM4 и другие аналоги согласно ПТД | Группа 1(М01) | группа 3 (М03) | МП+АФ | СК | 12,0 / Св. 12,0 до 50,0 вкл. | Плоские детали* | без подогрева | без термообработки | МП: Н1, Г; АФ: Н1 | ТИ ТМК ТР 03-2024 20.02.2025 | Механизированная сварка технологического шва, автоматическая многодуговая сварка под флюсом внутреннего и наружного швов продольных стыковых соединений труб (МП+АФ) | АЦСТ-121-04041 | Пв | 22.04.2029 | АЦСТ-121 | да | открыть
Публичное акционерное общество «Трубная Металлургическая Компания» | Св-08Г2С, MagWire MS 700 | Защитный газ (смесь): марка ГС-2 (20% углекислого газа и 80% аргона) и К-18; ¦ сварочная проволока Св-08Г2С, Böhler 2.5 Ni-IG, MagWire MS 700 и другие аналоги согласно ПТД / Защитный газ (смесь): марка ГС-2 (20% углекислого газа и 80% аргона) и газовая смесь К-18; ¦ сварочная проволока Св-08Г2С, Böhler 2.5 Ni-IG, MagWire MS 700 и другие аналоги согласно ПТД | Группа 1(М01) / Группа 2(М03) | группа 3 (М03) | МП | СК | 12,0 / Св. 12,0 до 50,0 вкл. | плоские детали* | без подогрева | без термообработки | Н1, Г | ТИ ТМК ТР 03-2024 20.02.2025 | Механизированная сварка в среде защитных газов и смесях при ремонте технологического и основных швов труб | АЦСТ-121-04042 | Пв | 22.04.2029 | АЦСТ-121 | да | открыть
Публичное акционерное общество «Трубная Металлургическая Компания» | Св-08Г2С, OK Autrod 12.51, Св-08ГА, Св-08А, UF-02, OK Flux 10.74, UV 309 P, GeKa ELIFLUX PIPE, GeKa ELIFLUX BFPV, UF-01, UF-07.01, Св-08ГНМ, Св-10НМА, S2Mo, S3MoTiB, S3TiB, Autrod 12.24, OK Autrod 13.64, OK Autrod 12.22, OK Autrod 13.27, S2Ni2, ENi3, AKEM4 | Технологический шов (МП): ¦ защитный газ (смесь): марка ГС-2 (20% углекислого газа и 80% аргона) и газовая смесь К-18; сварочная проволока марки Св-08Г2С, OK Autrod 12.51, Св-08ГА, Св-08А и другие аналоги согласно ПТД. ¦ Наружный и внутренний швы (АФ): ¦ флюс марки ФСА ЧТ А 650-20/80, UF-02, OK Flux 10.74, UV 309 P, УФ-700П, GeKa ELIFLUX PIPE, GeKa ELIFLUX BFPV, UF-01, UF-07.01 и другие аналоги согласно ПТД; ¦ сварочная проволока марки Св-08ГНМ, Св-10НМА, Св-08ГА, S2Mo, PITTARC S2Mo, S3MoTiB, PITTARC S3MoTiB, ММК- S3MoTiB, S3TiB, PITTARC S3TiB, ОК Autrod 12.24, OK Autrod 13.64, OK Autrod 12.22, OK Autrod 13.27, S2Ni2, PITTARC S2Ni2, ENi3, AKEM4 и другие аналоги согласно ПТД | Группа 1(М01) | группа 3 (М03) | МП+АФ | НГДО, ОХНВП | 12,0 / Св. 12,0 до 50,0 вкл. | Плоские детали* | без подогрева | без термообработки | МП: Н1, Г; АФ: Н1 | ТИ ТМК ТР 03-2024 20.02.2025 | Механизированная сварка технологического шва, автоматическая многодуговая сварка под флюсом внутреннего и наружного швов продольных стыковых соединений труб (МП+АФ) | АЦСТ-121-04043 | Пв | 22.04.2029 | АЦСТ-121 | да | открыть
Публичное акционерное общество «Трубная Металлургическая Компания» | Св-08Г2С, MagWire MS 700 | Защитный газ (смесь): марка ГС-2 (20% углекислого газа и 80% аргона) и К-18; ¦ сварочная проволока Св-08Г2С, Böhler 2.5 Ni-IG, MagWire MS 700 и другие аналоги согласно ПТД / Защитный газ (смесь): марка ГС-2 (20% углекислого газа и 80% аргона) и газовая смесь К-18; ¦ сварочная проволока Св-08Г2С, Böhler 2.5 Ni-IG, MagWire MS 700 и другие аналоги согласно ПТД | Группа 1(М01) / Группа 2(М03) | группа 3 (М03) | МП | НГДО, ОХНВП | 12,0 / Св. 12,0 до 50,0 вкл. | плоские детали* | без подогрева | без термообработки | Н1, Г | ТИ ТМК ТР 03-2024 20.02.2025 | Механизированная сварка в среде защитных газов и смесях при ремонте технологического и основных швов труб | АЦСТ-121-04044 | Пв | 22.04.2029 | АЦСТ-121 | да | открыть
Публичное акционерное общество «Трубная Металлургическая Компания» | Св-08Г2С, OK Autrod 12.51, Св-08ГА, Св-08А, Св-08ГНМ, Св-10НМА, S2Mo, S3MoTiB, S3TiB, Autrod 12.24, OK Autrod 13.64, OK Autrod 12.22, OK Autrod 13.27, S2Ni2, ENi3, AKEM4, UF-02, OK Flux 10.74, UV 309 P, GeKa ELIFLUX PIPE, GeKa ELIFLUX BFPV, UF-01, UF-07.01 | Технологический шов: сварочная проволока марок Св-08Г2С, OK Autrod 12.51, Св-08ГА, Св-08А и другие аналоги согласно ПТД; защитный газ (смесь): марка ГС-2 (20% углекислого газа и 80% аргона); Наружный и внутренний швы: сварочная проволока марок Св-08ГНМ, Св-10НМА, Св-08ГА, S2Mo, PITTARC S2Mo, S3MoTiB, PITTARC S3MoTiB, ММК- S3MoTiB, S3TiB, PITTARC S3TiB, ОК Autrod 12.24, OK Autrod 13.64, OK Autrod 12.22, OK Autrod 13.27, S2Ni2, PITTARC S2Ni2, ENi3, AKEM4 и другие аналоги согласно ПТД; Флюс марок: ФСА ЧТ А 650-20/80, UF-02, OK Flux 10.74, UV 309 P, УФ-700П, GeKa ELIFLUX PIPE, GeKa ELIFLUX BFPV, UF-01, UF-07.01 и другие аналоги согласно ПТД | Группа 1(М01) / Группа 2(М03) | группа 3 (М03) | МП+АФ | СК | Свыше 12,0 до 50,0 вкл. | Плоские детали* | без подогрева | без термообработки | МП: Н1, Г; АФ: Н1 | ТИ ТМК ТР 03-2024 20.02.2025 | Механизированная сварка технологического шва, автоматическая однодуговая сварка под флюсом внутреннего шва и автоматическая многопроходная многодуговая сварка наружного шва продольных стыковых соединений труб | АЦСТ-121-04045 | Пв | 22.04.2029 | АЦСТ-121 | да | открыть
Публичное акционерное общество «Трубная Металлургическая Компания» | Св-08Г2С, OK Autrod 12.51, Св-08ГА, Св-08А, Св-08ГНМ, Св-10НМА, S2Mo, S3MoTiB, S3TiB, Autrod 12.24, OK Autrod 13.64, OK Autrod 12.22, OK Autrod 13.27, S2Ni2, ENi3, AKEM4, UF-02, OK Flux 10.74, UV 309 P, GeKa ELIFLUX PIPE, GeKa ELIFLUX BFPV, UF-01, UF-07.01 | Технологический шов: сварочная проволока марок Св-08Г2С, OK Autrod 12.51, Св-08ГА, Св-08А и другие аналоги согласно ПТД; защитный газ (смесь): марка ГС-2 (20% углекислого газа и 80% аргона); Наружный и внутренний швы: сварочная проволока марок Св-08ГНМ, Св-10НМА, Св-08ГА, S2Mo, PITTARC S2Mo, S3MoTiB, PITTARC S3MoTiB, ММК- S3MoTiB, S3TiB, PITTARC S3TiB, ОК Autrod 12.24, OK Autrod 13.64, OK Autrod 12.22, OK Autrod 13.27, S2Ni2, PITTARC S2Ni2, ENi3, AKEM4 и другие аналоги согласно ПТД; Флюс марок: ФСА ЧТ А 650-20/80, UF-02, OK Flux 10.74, UV 309 P, УФ-700П, GeKa ELIFLUX PIPE, GeKa ELIFLUX BFPV, UF-01, UF-07.01 и другие аналоги согласно ПТД | Группа 1(М01) / Группа 2(М03) | группа 3 (М03) | МП+АФ | НГДО, ОХНВП | Свыше 12,0 до 50,0 вкл. | Плоские детали* | без подогрева | без термообработки | МП: Н1, Г; АФ: Н1 | ТИ ТМК ТР 03-2024 20.02.2025 | Механизированная сварка технологического шва, автоматическая однодуговая сварка под флюсом внутреннего шва и автоматическая многопроходная многодуговая сварка наружного шва продольных стыковых соединений труб | АЦСТ-121-04046 | Пв | 22.04.2029 | АЦСТ-121 | да | открыть
Публичное акционерное общество «Трубная Металлургическая Компания» |  |  | 2(М03) | группа 3 (М03) | АПГ+Л+АФ | НГДО | [7 empty] | АЦСТ-121-04047 | Пв | 08.07.2029 | АЦСТ-121 | не загружена | открыть
Публичное акционерное общество «Трубная Металлургическая Компания» | OK 74.70, Bohler Fox EV60, Ligans SG 62TP, Conarc 74, Pipeliner 18P | Электроды с основным видом покрытия марок ОК 74.70, Bohler Fox EV60, Ligans SG 62TP, Conarc 74, Pipeliner 18P и другие аттестованные аналоги согласно ПТД | Группа 2(М03) | группа 3 (М03) | РД | НГДО, ОХНВП | свыше 12,0 до 50,0 включительно | плоские детали** | без подогрева | без термообработки | Н1 | ТИ ТМК ТР-3-3-2023 14.11.2023 | Ручная дуговая сварка при ремонте основных швов труб | АЦСТ-121-04048 | Пв | 09.07.2029 | АЦСТ-121 | да | открыть
Публичное акционерное общество «Трубная Металлургическая Компания» | Св-08Г2С | Проволока сплошного сечения марок Св-08Г2С и другие аттестованные аналоги согласно ПТД; защитный газ (смесь): марка ГС-1 (углекислый газ 80% + аргон 20%) | Группа 1(М01) / Группа 2(М03) | группа 3 (М03) | МП | СК | от 7,0 до 12,0 включительно / свыше 12,0 до 13,0 включительно | плоские детали** | без подогрева | без термообработки | Н1 | ТИ ТМК ТР 6-41-2024, ТИ ТМК ТР 6-44-2024, ТИ ТМК ТР 3-1-2024 29.12.2023 | Механизированная сварка в среде защитных газов и смесях при ремонте технологического и основных швов труб | АЦСТ-121-04059 | Пв | 04.07.2028 | АЦСТ-121 | да | открыть
Публичное акционерное общество «Трубная Металлургическая Компания» | Св-08Г2С, Св-08А, Св-08ГА, Св-08ГНМ, Св-10НМА, S2Mo, S3MoTiB, S3TiB, Autrod 12.24, S2Ni2, UF-02, OK Flux 10.74, OK Flux 10.77, GeKa ELIFLUX PIPE | Технологический шов: проволоки сплошного сечения марок Св-08Г2С, Св-08А, Св-08ГА и другие аттестованные аналоги согласно ПТД; защитная газовая смесь: углекислый газ 80% + аргон 20% (марка ГС-1); ¦ Внутренний и наружный швы: проволоки сплошного сечения марок Св-08ГНМ, Св-10НМА, Св-08ГА, S2Mo, PITTARC S2Mo, S3MoTiB, PITTARC S3MoTiB, S3TiB, PITTARC S3TiB, ОК Autrod 12.24, S2Ni2, PITTARC S2Ni2, ММК-S3MoTiB и другие аттестованные аналоги согласно ПТД; ¦ Сварочный флюс марок ФСА ЧТ А 650-20/80, UF-02, OK Flux 10.74, OK Flux 10.77, GeKa ELIFLUX PIPE, УФ-700П и другие аттестованные аналоги согласно ПТД | Группа 1(М01) | группа 3 (М03) | АПГ+АФ | НГДО, ОХНВП | От 9,0 до 12,0 включительно | плоские детали* | без подогрева | без термообработки | Н1 | ТИ ТМК ТР 6-44-2024; ТИ ТМК ТР 3-1-2024 29.12.2023 | Автоматическая однодуговая сварка в среде защитных газов и смесях технологического шва, автоматическая многодуговая сварка под флюсом внутреннего и наружного швов продольных стыковых соединений труб | АЦСТ-121-04061 | Пв | 04.07.2028 | АЦСТ-121 | да | открыть
Публичное акционерное общество «Трубная Металлургическая Компания» | Св-08Г2С, Св-08А, Св-08ГА, Св-08ГНМ, Св-10НМА, S2Mo, S3MoTiB, S3TiB, Autrod 12.24, OK Autrod 13.64, OK Autrod 12.22, OK Autrod 13.27, OK Autrod 13.49, S2Ni2, T Union SA, ENi3, UF-02, OK Flux 10.74, OK Flux 10.77, GeKa ELIFLUX PIPE, GeKa ELIFLUX BFPV, UF-01, UF-07.01, UV-309P | Технологический шов: проволоки сплошного сечения марок Св-08Г2С, Св-08А, Св-08ГА и другие аттестованные аналоги согласно ПТД; защитная газовая смесь: углекислый газ 80% + аргон 20% (марка ГС-1); Внутренний и наружный швы: проволоки сплошного сечения марок Св-08ГНМ, Св-10НМА, Св-08ГА, S2Mo, PITTARC S2Mo, S3MoTiB, PITTARC S3MoTiB, S3TiB, PITTARC S3TiB, ОК Autrod 12.24, OK Autrod 13.64, OK Autrod 12.22, OK Autrod 13.27, OK Autrod 13.49, S2Ni2, PITTARC S2Ni2, T Union SA 3 NiMoCr, ENi3, ММК-S3MoTiB и другие аттестованные аналоги согласно ПТД; Сварочный флюс марок ФСА ЧТ А 650-20/80, UF-02, OK Flux 10.74, OK Flux 10.77, GeKa ELIFLUX PIPE, УФ-700П, GeKa ELIFLUX BFPV, UF-01, UF-07.01, UV-309P и другие аттестованные аналоги согласно ПТД | Группа 1(М01) | группа 3 (М03) | АПГ+АФ | СК | От 9,0 до 12,0 включительно | плоские детали* | без подогрева | без термообработки | Н1 | ТИ ТМК ТР 6-44-2024, ТИ ТМК ТР 3-1-2024 29.12.2023 | Автоматическая однодуговая сварка в среде защитных газов и смесях технологического шва, автоматическая многодуговая сварка под флюсом внутреннего и наружного швов продольных стыковых соединений труб | АЦСТ-121-04062 | Пв | 04.07.2028 | АЦСТ-121 | да | открыть
Публичное акционерное общество «Трубная Металлургическая Компания» |  |  | 1 – сталь 20 + 3 – 32Г1 (А), 32Г2 (У), 32ХГ(А), 26ХМФА, 3 – 32Г1 (А), 32Г2 (У), 32ХГ(А), 26ХМФА, 6 – 15Х13Н2, 10Х13Н2М, 20Х13С | группа 3 (М03) | МП | НГДО | [7 empty] | АЦСТ-25-04450 | Пв | 03.12.2029 | АЦСТ-25 | не загружена | открыть
Совместное общество с ограниченной ответственностью "Новополоцкий завод технологических металлоконструкций" |  |  | 1(М01), 2(М03) | группа 3 (М03) | МП | ГДО, СК | [7 empty] | АЦСТ-99-03516 | Пв | 02.07.2029 | АЦСТ-99 | не загружена | открыть
Совместное общество с ограниченной ответственностью "Новополоцкий завод технологических металлоконструкций" |  |  | 1(М01), 2(М03) | группа 3 (М03) | АФ | ГДО, СК | [7 empty] | АЦСТ-99-03529 | Пв | 07.07.2029 | АЦСТ-99 | не загружена | открыть
Совместное общество с ограниченной ответственностью "Новополоцкий завод технологических металлоконструкций" |  |  | 1(М01), 2(М03) | группа 3 (М03) | АФ | КСМ | [7 empty] | АЦСТ-99-03536 | Пв | 10.07.2029 | АЦСТ-99 | не загружена | открыть
Совместное общество с ограниченной ответственностью "Новополоцкий завод технологических металлоконструкций" |  |  | 1(М01), 2(М03) | группа 3 (М03) | МП | КСМ | [7 empty] | АЦСТ-99-03538 | Пв | 10.07.2029 | АЦСТ-99 | не загружена | открыть
Совместное общество с ограниченной ответственностью "Новополоцкий завод технологических металлоконструкций" |  |  | 1(М01), 2(М03) | группа 3 (М03) | КСО | КСМ | [7 empty] | АЦСТ-99-03539 | Пв | 10.07.2029 | АЦСТ-99 | не загружена | открыть
ТПП «Лангепаснефтегаз» ООО «ЛУКОЙЛ-Западная Сибирь» | УОНИ-13/55, OK 53.70, LB-52U, OK 74.70 | Электроды типа Э50А марок УОНИ-13/55, OK 53.70, LB-52U - корневой слой шва; электроды типа Э60 марки ОК 74.70 - заполняющий и облицовочный слои шва. Допускается применение других аттестованных сварочных материалов в соответствии с требованиям ПТД. / Электроды типа Э50А марок УОНИ-13/55, OK 53.70, LB-52U - все слои шва. Допускается применение других аттестованных сварочных материалов в соответствии с требованиям ПТД. | 2 (М03) / 2+1 (М03+М01) | группа 3 (М03) | РД | НГДО, ОХНВП | свыше 3,0 до 12,0 включительно / свыше 12,0 до 26,0 включительно / Патрубок (ответвление): свыше 3,0 до 12,0 включительно; основная труба: свыше 3,0 до 26,0 включительно | свыше 500,0 до 1020,0 включительно / Патрубок (ответвление): свыше 25,0 до 150,0 включительно; основная труба: свыше 25,0 до 1020 включительно / Патрубок (ответвление): свыше 150,0 до 500,0 включительно; основная труба: свыше 150,0 до 1020 включительно | без подогрева / с подогревом | без термообработки | Н1; Г; В1; Н45 / Н2; П2; В1; Н45 | ТИ-ТПП ЛНГ-РД-НГДО4,12-ОХНВП16-25 14.04.2025 | Ручная дуговая сварка покрытыми электродами при изготовлении, монтаже, ремонте и реконструкции технологических трубопроводов | АЦСТ-161-00585 | Пв | 18.12.2029 | АЦСТ-161 | да | открыть
Филиал АО "ИЛК ИНШААТ" | Св-08Г2С | Сварочная проволока Св-08Г2С по ГОСТ 2246-70, ТУ 1227-170-55224353-2015. Допускается применение других аттестованных сварочных материалов в соответствии с требованиями ПТД. | 1 (М01) | группа 3 (М03) | МП | ОХНВП | свыше 3,0 до 12,0 включительно / свыше 12,0 до 36,0 включительно* / свыше 12,0 до 50,0 включительно | плоские детали | без подогрева** | без термообработки / с термообработкой | Н1; Г; П1; В1; В2 | ИЛК-МП-ОХНВП-1 12.11.2024 | Технология сборки и механизированной сварки плавящимся электродом в среде защитного газа технологического оборудования | АЦСТ-147-00526 | Пв | 28.01.2029 | АЦСТ-147 | да | открыть
Филиал АО "ИЛК ИНШААТ" | OK 48.08L, E7018-G | Электроды OK 48.08L типа E7018-G по AWS A5.5. Допускается применение других аттестованных сварочных материалов в соответствии с требованиями ПТД. | 2 (М03) | группа 3 (М03) | РД | ОХНВП | свыше 3,0 до 12,0 включительно / свыше 12,0 до 36,0 включительно* | плоские детали | без подогрева** / с подогревом | без термообработки | Н1; Г; П1; В1 | ИЛК-РД-ОХНВП-1 06.03.2025 | Технология ручной дуговой сварки технологического оборудования | АЦСТ-147-00566 | Пв | 16.04.2029 | АЦСТ-147 | да | открыть
Филиал АО "МИСК"-МОСТОТРЯД №7 |  |  | 1(М01), 2(М03) | группа 3 (М03) | АФ | КСМ | [7 empty] | АЦСТ-99-02863 | Пв | 02.05.2027 | АЦСТ-99 | не загружена | открыть
Филиал АО "МИСК"-МОСТОТРЯД №7 |  |  | 1(М01), 2(М03) | группа 3 (М03) | РД | КСМ | [7 empty] | АЦСТ-99-02864 | Пв | 02.05.2027 | АЦСТ-99 | не загружена | открыть
Филиал АО "МИСК"-МОСТОТРЯД №7 |  |  | 1(М01), 2(М03) | группа 3 (М03) | МПГ | КСМ | [7 empty] | АЦСТ-99-02865 | Пв | 02.05.2027 | АЦСТ-99 | не загружена | открыть